## Dataset com TS variável MC2010
[12 empty] | Opção 3 de equação |  | Opção 4 de equação
[12 empty] | A1 | 1.728 | A1 | 0.392
[12 empty] | A2 | 0.011 | A2 | 1.148
[12 empty] | A3 | 0.339 | A3 | 0.854
[12 empty] | A4 | 1.102 | A4 | 0.555
[12 empty] | A5 | -0.495 | A5 | -0.686
[12 empty] | A6 | 0.838 | A6 | 1.952
Autor | Inputs | [8 empty] | Output
| Diâmetro da armadura (mm) | Resistência do aço - fy (MPa) | Número de barras em uma camada | Espaçamento entre as barras (mm) | Resistência à tração do concreto (MPa) | Cobrimento (mm) | Distância ao centro de gravidade da armadura (mm) | Taxa de armadura | Tensão na armadura menos tension stiffening (MPa) | w (mm) | Deformação na armadura menos tension stiffening (MPa)
Viga S200-1.76-20 - Sokolov et al (2021) | 20 | 500 | 2 | 126 | 4.120341 | 25 | 39 | 0.06072355 | 185.3144 | 0.16 | 0.0009265718 | 0.1841587 | 1.150992 | 0.1802292 | 1.126433
| 20 | 500 | 2 | 126 | 4.120341 | 25 | 39 | 0.06072355 | 270.6574 | 0.23 | 0.001353287 | 0.2529603 | 1.099827 | 0.2490677 | 1.082903
| 20 | 500 | 2 | 126 | 4.120341 | 25 | 39 | 0.06072355 | 284.1029 | 0.24 | 0.001420515 | 0.2634493 | 1.097706 | 0.2595966 | 1.081653
| 20 | 500 | 2 | 126 | 4.120341 | 25 | 39 | 0.06072355 | 347.3701 | 0.27 | 0.00173685 | 0.3117946 | 1.154795 | 0.3082248 | 1.141573
| 20 | 500 | 2 | 126 | 4.120341 | 25 | 39 | 0.06072355 | 454.4094 | 0.35 | 0.002272047 | 0.3905039 | 1.115725 | 0.3876956 | 1.107702
| 20 | 500 | 2 | 126 | 4.120341 | 25 | 39 | 0.06072355 | 500 | 0.4 | 0.0025 | 0.4230789 | 1.057697 | 0.4206794 | 1.051698
Viga S600-0.37-10 - Sokolov et al (2021) | 10 | 500 | 8 | 87.7 | 4.131127 | 25 | 53 | 0.01538839 | 230.4611 | 0.16 | 0.001152306 | 0.203325 | 1.270781 | 0.1991531 | 1.244707
| 10 | 500 | 8 | 87.7 | 4.131127 | 25 | 53 | 0.01538839 | 305.3537 | 0.18 | 0.001526768 | 0.2573943 | 1.429968 | 0.2532506 | 1.406948
| 10 | 500 | 8 | 87.7 | 4.131127 | 25 | 53 | 0.01538839 | 497.5154 | 0.26 | 0.002487577 | 0.3874875 | 1.490337 | 0.3842389 | 1.477842
Viga V1 - Oliveira (2007) | 10 | 628 | 4 | 32.46667 | 3.262 | 25 | 36 | 0.01744444 | 173.6503 | 0.16 | 0.0008682515 | 0.1508156 | 0.9425977 | 0.1456542 | 0.9103387
| 10 | 628 | 4 | 32.46667 | 3.262 | 25 | 36 | 0.01744444 | 238.7391 | 0.2 | 0.001193696 | 0.1969238 | 0.9846191 | 0.1911555 | 0.9557775
| 10 | 628 | 4 | 32.46667 | 3.262 | 25 | 36 | 0.01744444 | 305.6485 | 0.2 | 0.001528243 | 0.2422225 | 1.211113 | 0.2360586 | 1.180293
| 10 | 628 | 4 | 32.46667 | 3.262 | 25 | 36 | 0.01744444 | 366.5479 | 0.24 | 0.00183274 | 0.2820589 | 1.175245 | 0.2756816 | 1.148673
| 10 | 628 | 4 | 32.46667 | 3.262 | 25 | 36 | 0.01744444 | 399.4417 | 0.3 | 0.001997209 | 0.3031211 | 1.010404 | 0.2966752 | 0.9889174
| 10 | 628 | 4 | 32.46667 | 3.262 | 25 | 36 | 0.01744444 | 498.0487 | 0.32 | 0.002490244 | 0.3646801 | 1.139625 | 0.3581873 | 1.119335
| 10 | 628 | 4 | 32.46667 | 3.262 | 25 | 36 | 0.01744444 | 502.7619 | 0.38 | 0.002513809 | 0.3675699 | 0.9672891 | 0.3610801 | 0.9502107
| 10 | 628 | 4 | 32.46667 | 3.262 | 25 | 36 | 0.01744444 | 538.6734 | 0.42 | 0.002693367 | 0.3894476 | 0.9272563 | 0.3829941 | 0.9118907
| 10 | 628 | 4 | 32.46667 | 3.262 | 25 | 36 | 0.01744444 | 628 | 0.44 | 0.00314 | 0.4428824 | 1.006551 | 0.4366139 | 0.9923044
| 10 | 628 | 4 | 32.46667 | 3.262 | 25 | 36 | 0.01744444 | 628 | 0.5 | 0.00314 | 0.4428824 | 0.8857648 | 0.4366139 | 0.8732279
Viga V2 - Oliveira (2007) | 10 | 628 | 4 | 32.46667 | 3.514 | 25 | 36 | 0.01744444 | 246.6297 | 0.24 | 0.001233148 | 0.2023635 | 0.8431814 | 0.1965381 | 0.8189088
| 10 | 628 | 4 | 32.46667 | 3.514 | 25 | 36 | 0.01744444 | 335.6961 | 0.3 | 0.00167848 | 0.2620241 | 0.8734136 | 0.2557397 | 0.8524657
| 10 | 628 | 4 | 32.46667 | 3.514 | 25 | 36 | 0.01744444 | 361.5087 | 0.3 | 0.001807544 | 0.2788058 | 0.9293526 | 0.2724416 | 0.9081388
| 10 | 628 | 4 | 32.46667 | 3.514 | 25 | 36 | 0.01744444 | 392.9101 | 0.3 | 0.00196455 | 0.298962 | 0.9965398 | 0.2925273 | 0.975091
| 10 | 628 | 4 | 32.46667 | 3.514 | 25 | 36 | 0.01744444 | 424.1643 | 0.38 | 0.002120821 | 0.3187659 | 0.8388576 | 0.3122872 | 0.8218084
| 10 | 628 | 4 | 32.46667 | 3.514 | 25 | 36 | 0.01744444 | 491.1376 | 0.44 | 0.002455688 | 0.3604346 | 0.8191696 | 0.3539383 | 0.8044052
Viga T1F000 - Silva Neto (2017) | 16 | 571 | 4 | 37 | 4.2588 | 20 | 54 | 0.1178511 | 100.6684 | 0.18 | 0.000503342 | 0.06239032 | 0.3466129 | 0.0628534 | 0.3491855
| 16 | 571 | 4 | 37 | 4.2588 | 20 | 54 | 0.1178511 | 164.0758 | 0.2 | 0.000820379 | 0.09395071 | 0.4697535 | 0.09539069 | 0.4769535
| 16 | 571 | 4 | 37 | 4.2588 | 20 | 54 | 0.1178511 | 208.5958 | 0.26 | 0.001042979 | 0.114887 | 0.4418729 | 0.1170967 | 0.4503721
| 16 | 571 | 4 | 37 | 4.2588 | 20 | 54 | 0.1178511 | 288.0305 | 0.44 | 0.001440153 | 0.1505574 | 0.342176 | 0.1542476 | 0.3505628
| 16 | 571 | 4 | 37 | 4.2588 | 20 | 54 | 0.1178511 | 403.4265 | 0.6 | 0.002017133 | 0.1996748 | 0.3327914 | 0.2056747 | 0.3427911
Viga 12-20-00 - Caldentey et al (2013) | 12 | 500 | 4 | 79.3 | 2.693329 | 20 | 38 | 0.01359398 | 220.9818 | 0.36 | 0.001104909 | 0.2543714 | 0.7065872 | 0.2543825 | 0.7066181
| 12 | 500 | 4 | 79.3 | 2.693329 | 20 | 38 | 0.01359398 | 345.8742 | 0.43 | 0.001729371 | 0.3702635 | 0.8610778 | 0.3729433 | 0.86731
| 12 | 500 | 4 | 79.3 | 2.693329 | 20 | 38 | 0.01359398 | 500 | 0.56 | 0.0025 | 0.5042365 | 0.9004224 | 0.5108897 | 0.9123029
| 12 | 500 | 4 | 79.3 | 2.693329 | 20 | 38 | 0.01359398 | 500 | 0.71 | 0.0025 | 0.5042365 | 0.7101923 | 0.5108897 | 0.7195629
| 12 | 500 | 4 | 79.3 | 2.693329 | 20 | 38 | 0.01359398 | 500 | 0.79 | 0.0025 | 0.5042365 | 0.6382741 | 0.5108897 | 0.6466958
Viga 25-20-00 - Caldentey et al (2013) | 25 | 500 | 4 | 62 | 2.693329 | 20 | 44.5 | 0.05446705 | 66.03449 | 0.2 | 0.0003301724 | 0.1043542 | 0.5217712 | 0.1013966 | 0.5069832
| 25 | 500 | 4 | 62 | 2.693329 | 20 | 44.5 | 0.05446705 | 151.4859 | 0.25 | 0.0007574295 | 0.2092638 | 0.8370551 | 0.2060521 | 0.8242086
| 25 | 500 | 4 | 62 | 2.693329 | 20 | 44.5 | 0.05446705 | 248.7968 | 0.36 | 0.001243984 | 0.3171466 | 0.8809628 | 0.3147681 | 0.8743558
| 25 | 500 | 4 | 62 | 2.693329 | 20 | 44.5 | 0.05446705 | 346.1077 | 0.47 | 0.001730538 | 0.4182165 | 0.8898224 | 0.4172782 | 0.8878259
| 25 | 500 | 4 | 62 | 2.693329 | 20 | 44.5 | 0.05446705 | 419.0908 | 0.57 | 0.002095454 | 0.490949 | 0.8613141 | 0.4913494 | 0.8620166
| 25 | 500 | 4 | 62 | 2.693329 | 20 | 44.5 | 0.05446705 | 500 | 0.78 | 0.0025 | 0.5692185 | 0.7297674 | 0.571294 | 0.7324282
Viga 12-20-10 - Caldentey et al (2013) | 12 | 500 | 4 | 79.3 | 2.693329 | 20 | 34 | 0.01519328 | 104.5272 | 0.21 | 0.0005226358 | 0.1285947 | 0.6123555 | 0.1258979 | 0.599514
| 12 | 500 | 4 | 79.3 | 2.693329 | 20 | 34 | 0.01519328 | 164.4898 | 0.31 | 0.0008224489 | 0.1880327 | 0.606557 | 0.1854298 | 0.5981607
| 12 | 500 | 4 | 79.3 | 2.693329 | 20 | 34 | 0.01519328 | 224.4524 | 0.38 | 0.001122262 | 0.2439782 | 0.6420479 | 0.2418004 | 0.6363169
| 12 | 500 | 4 | 79.3 | 2.693329 | 20 | 34 | 0.01519328 | 344.3776 | 0.52 | 0.001721888 | 0.3492563 | 0.6716466 | 0.3485176 | 0.6702262
| 12 | 500 | 4 | 79.3 | 2.693329 | 20 | 34 | 0.01519328 | 500 | 0.74 | 0.0025 | 0.4773597 | 0.6450807 | 0.4792006 | 0.6475683
Viga 12-20-30 - Caldentey et al (2013) | 12 | 500 | 4 | 79.3 | 2.693329 | 20 | 34 | 0.01519328 | 104.5272 | 0.17 | 0.0005226358 | 0.1285947 | 0.7564392 | 0.1258979 | 0.7405761
| 12 | 500 | 4 | 79.3 | 2.693329 | 20 | 34 | 0.01519328 | 224.4524 | 0.36 | 0.001122262 | 0.2439782 | 0.6777172 | 0.2418004 | 0.6716678
| 12 | 500 | 4 | 79.3 | 2.693329 | 20 | 34 | 0.01519328 | 344.3776 | 0.56 | 0.001721888 | 0.3492563 | 0.6236719 | 0.3485176 | 0.6223529
| 12 | 500 | 4 | 79.3 | 2.693329 | 20 | 34 | 0.01519328 | 500 | 0.78 | 0.0025 | 0.4773597 | 0.6119996 | 0.4792006 | 0.6143597
Viga 12-70-00 - Caldentey et al (2013) | 12 | 500 | 4 | 46 | 2.693329 | 70 | 88 | 0.01022007 | 108.9634 | 0.31 | 0.0005448172 | 0.1636249 | 0.5278222 | 0.1644561 | 0.5305037
| 12 | 500 | 4 | 46 | 2.693329 | 70 | 88 | 0.01022007 | 187.0658 | 0.44 | 0.0009353288 | 0.257359 | 0.5849067 | 0.2609128 | 0.5929837
Viga 12-70-10 - Caldentey et al (2013) | 12 | 500 | 4 | 46 | 2.693329 | 70 | 84 | 0.01023176 | 27.51951 | 0.14 | 0.0001375975 | 0.05161606 | 0.3686861 | 0.05074224 | 0.3624446
| 12 | 500 | 4 | 46 | 2.693329 | 70 | 84 | 0.01023176 | 104.7112 | 0.31 | 0.0005235558 | 0.1581685 | 0.5102211 | 0.1588512 | 0.5124233
| 12 | 500 | 4 | 46 | 2.693329 | 70 | 84 | 0.01023176 | 181.9028 | 0.4 | 0.0009095141 | 0.2512531 | 0.6281327 | 0.2545771 | 0.6364429
Viga 12-70-30 - Caldentey et al (2013) | 12 | 500 | 4 | 46 | 2.693329 | 70 | 84 | 0.01023176 | 27.51951 | 0.25 | 0.0001375975 | 0.05161606 | 0.2064642 | 0.05074224 | 0.202969
| 12 | 500 | 4 | 46 | 2.693329 | 70 | 84 | 0.01023176 | 104.7112 | 0.44 | 0.0005235558 | 0.1581685 | 0.3594739 | 0.1588512 | 0.3610255
| 12 | 500 | 4 | 46 | 2.693329 | 70 | 84 | 0.01023176 | 181.9028 | 0.56 | 0.0009095141 | 0.2512531 | 0.4486662 | 0.2545771 | 0.454602
Viga 25-20-10 - Caldentey et al (2013) | 25 | 500 | 4 | 62 | 2.693329 | 20 | 40.5 | 0.05542152 | 173.7888 | 0.23 | 0.0008689441 | 0.232789 | 1.012126 | 0.2298382 | 0.9992967
| 25 | 500 | 4 | 62 | 2.693329 | 20 | 40.5 | 0.05542152 | 293.9892 | 0.35 | 0.001469946 | 0.3616478 | 1.03328 | 0.3600797 | 1.028799
| 25 | 500 | 4 | 62 | 2.693329 | 20 | 40.5 | 0.05542152 | 414.1896 | 0.49 | 0.002070948 | 0.481989 | 0.983651 | 0.4825383 | 0.9847721
| 25 | 500 | 4 | 62 | 2.693329 | 20 | 40.5 | 0.05542152 | 500 | 0.67 | 0.0025 | 0.5643662 | 0.8423377 | 0.5667141 | 0.845842
Viga 25-20-30 - Caldentey et al (2013) | 25 | 500 | 4 | 62 | 2.693329 | 20 | 40.5 | 0.05542152 | 173.7888 | 0.27 | 0.0008689441 | 0.232789 | 0.8621815 | 0.2298382 | 0.8512528
| 25 | 500 | 4 | 62 | 2.693329 | 20 | 40.5 | 0.05542152 | 293.9892 | 0.4 | 0.001469946 | 0.3616478 | 0.9041196 | 0.3600797 | 0.9001994
| 25 | 500 | 4 | 62 | 2.693329 | 20 | 40.5 | 0.05542152 | 414.1896 | 0.53 | 0.002070948 | 0.481989 | 0.9094132 | 0.4825383 | 0.9104496
| 25 | 500 | 4 | 62 | 2.693329 | 20 | 40.5 | 0.05542152 | 500 | 0.72 | 0.0025 | 0.5643662 | 0.783842 | 0.5667141 | 0.7871029
Viga 25-70-00 - Caldentey et al (2013) | 25 | 500 | 4 | 28.7 | 2.693329 | 70 | 94.5 | 0.0526206 | 80.82151 | 0.3 | 0.0004041075 | 0.1270898 | 0.4236326 | 0.1224467 | 0.4081556
| 25 | 500 | 4 | 28.7 | 2.693329 | 70 | 94.5 | 0.0526206 | 211.1239 | 0.57 | 0.00105562 | 0.2841616 | 0.4985291 | 0.2780187 | 0.4877521
Viga 25-70-10 - Caldentey et al (2013) | 25 | 500 | 4 | 28.7 | 2.693329 | 70 | 90.5 | 0.05276794 | 79.47321 | 0.26 | 0.000397366 | 0.1251399 | 0.4813074 | 0.1205424 | 0.4636245
| 25 | 500 | 4 | 28.7 | 2.693329 | 70 | 90.5 | 0.05276794 | 207.9082 | 0.6 | 0.001039541 | 0.2801479 | 0.4669131 | 0.2740397 | 0.4567329
Viga 25-70-30 - Caldentey et al (2013) | 25 | 500 | 4 | 28.7 | 2.693329 | 70 | 90.5 | 0.05276794 | 79.47321 | 0.27 | 0.000397366 | 0.1251399 | 0.4634812 | 0.1205424 | 0.4464532
| 25 | 500 | 4 | 28.7 | 2.693329 | 70 | 90.5 | 0.05276794 | 207.9082 | 0.59 | 0.001039541 | 0.2801479 | 0.4748269 | 0.2740397 | 0.4644741
Viga RS1 - Harajlí e Naamam (1985) | 9.52 | 434 | 3 | 22.2 | 3.56416 | 20.64 | 25.4 | 0.03244851 | 246.1129 | 0.15 | 0.001230565 | 0.1409594 | 0.9397291 | 0.1326662 | 0.8844415
| 9.52 | 434 | 3 | 22.2 | 3.56416 | 20.64 | 25.4 | 0.03244851 | 307.81 | 0.17 | 0.00153905 | 0.1700217 | 1.000127 | 0.1605924 | 0.9446613
Viga RS2 - Harajlí e Naamam (1985) | 12.7 | 434 | 3 | 19.05 | 3.976608 | 19.05 | 25.4 | 0.06421247 | 272.9433 | 0.15 | 0.001364717 | 0.1505565 | 1.00371 | 0.1452462 | 0.9683077
| 12.7 | 434 | 3 | 19.05 | 3.976608 | 19.05 | 25.4 | 0.06421247 | 325.3586 | 0.17 | 0.001626793 | 0.1744336 | 1.02608 | 0.1687548 | 0.9926753
| 12.7 | 434 | 3 | 19.05 | 3.976608 | 19.05 | 25.4 | 0.06421247 | 399.7545 | 0.2 | 0.001998772 | 0.2072877 | 1.036438 | 0.2012011 | 1.006005
Viga RS3 - Harajlí e Naamam (1985) | 15.9 | 540 | 3 | 15.9 | 3.976608 | 17.46 | 25.4 | 0.1083507 | 266.8781 | 0.16 | 0.00133439 | 0.1459808 | 0.9123797 | 0.1481859 | 0.9261617
| 15.9 | 540 | 3 | 15.9 | 3.976608 | 17.46 | 25.4 | 0.1083507 | 368.2537 | 0.21 | 0.001841269 | 0.1911951 | 0.9104527 | 0.1950856 | 0.9289791
Viga B1-a - Gilbert e Nejadi (2004) | 16 | 500 | 2 | 138 | 3.269 | 40 | 48 | 0.0174791 | 58.49328 | 0.15 | 0.0002924664 | 0.1015724 | 0.6771496 | 0.09853562 | 0.6569041
| 16 | 500 | 2 | 138 | 3.269 | 40 | 48 | 0.0174791 | 94.65833 | 0.2 | 0.0004732917 | 0.1520415 | 0.7602076 | 0.1486361 | 0.7431807
| 16 | 500 | 2 | 138 | 3.269 | 40 | 48 | 0.0174791 | 132.936 | 0.25 | 0.0006646802 | 0.2020941 | 0.8083765 | 0.1986441 | 0.7945763
| 16 | 500 | 2 | 138 | 3.269 | 40 | 48 | 0.0174791 | 171.1482 | 0.28 | 0.000855741 | 0.2497509 | 0.8919676 | 0.2464817 | 0.8802919
| 16 | 500 | 2 | 138 | 3.269 | 40 | 48 | 0.0174791 | 209.3604 | 0.28 | 0.001046802 | 0.2956995 | 1.05607 | 0.2927714 | 1.045612
| 16 | 500 | 2 | 138 | 3.269 | 40 | 48 | 0.0174791 | 247.6381 | 0.3 | 0.00123819 | 0.3403769 | 1.13459 | 0.3379129 | 1.126376
| 16 | 500 | 2 | 138 | 3.269 | 40 | 48 | 0.0174791 | 285.9158 | 0.33 | 0.001429579 | 0.3839446 | 1.163469 | 0.3820429 | 1.157706
| 16 | 500 | 2 | 138 | 3.269 | 40 | 48 | 0.0174791 | 324.0624 | 0.33 | 0.001620312 | 0.4264301 | 1.292212 | 0.425169 | 1.288391
Viga B1-b - Gilbert e Nejadi (2004) | 16 | 500 | 2 | 138 | 3.269 | 40 | 48 | 0.0174791 | 94.65833 | 0.15 | 0.0004732917 | 0.1520415 | 1.01361 | 0.1486361 | 0.9909076
| 16 | 500 | 2 | 138 | 3.269 | 40 | 48 | 0.0174791 | 132.936 | 0.18 | 0.0006646802 | 0.2020941 | 1.122745 | 0.1986441 | 1.103578
| 16 | 500 | 2 | 138 | 3.269 | 40 | 48 | 0.0174791 | 171.1482 | 0.2 | 0.000855741 | 0.2497509 | 1.248755 | 0.2464817 | 1.232409
| 16 | 500 | 2 | 138 | 3.269 | 40 | 48 | 0.0174791 | 209.3604 | 0.25 | 0.001046802 | 0.2956995 | 1.182798 | 0.2927714 | 1.171085
| 16 | 500 | 2 | 138 | 3.269 | 40 | 48 | 0.0174791 | 247.6381 | 0.3 | 0.00123819 | 0.3403769 | 1.13459 | 0.3379129 | 1.126376
| 16 | 500 | 2 | 138 | 3.269 | 40 | 48 | 0.0174791 | 285.9158 | 0.33 | 0.001429579 | 0.3839446 | 1.163469 | 0.3820429 | 1.157706
| 16 | 500 | 2 | 138 | 3.269 | 40 | 48 | 0.0174791 | 324.0624 | 0.38 | 0.001620312 | 0.4264301 | 1.122185 | 0.425169 | 1.118866
Viga B2-a - Gilbert e Nejadi (2004) | 16 | 500 | 2 | 168 | 3.269 | 25 | 33 | 0.01939394 | 104.8925 | 0.15 | 0.0005244625 | 0.1569496 | 1.046331 | 0.1530947 | 1.020631
| 16 | 500 | 2 | 168 | 3.269 | 25 | 33 | 0.01939394 | 142.1404 | 0.18 | 0.0007107019 | 0.2024668 | 1.124815 | 0.1984564 | 1.102536
| 16 | 500 | 2 | 168 | 3.269 | 25 | 33 | 0.01939394 | 179.3245 | 0.2 | 0.0008966225 | 0.2459952 | 1.229976 | 0.2420208 | 1.210104
| 16 | 500 | 2 | 168 | 3.269 | 25 | 33 | 0.01939394 | 216.5086 | 0.23 | 0.001082543 | 0.2880745 | 1.252498 | 0.284276 | 1.235983
| 16 | 500 | 2 | 168 | 3.269 | 25 | 33 | 0.01939394 | 253.7565 | 0.25 | 0.001268783 | 0.3290623 | 1.316249 | 0.3255492 | 1.302197
| 16 | 500 | 2 | 168 | 3.269 | 25 | 33 | 0.01939394 | 291.0044 | 0.3 | 0.001455022 | 0.3690833 | 1.230278 | 0.365944 | 1.219813
| 16 | 500 | 2 | 168 | 3.269 | 25 | 33 | 0.01939394 | 328.1248 | 0.3 | 0.001640624 | 0.4081476 | 1.360492 | 0.4054541 | 1.351514
Viga B2-b - Gilbert e Nejadi (2004) | 16 | 500 | 2 | 168 | 3.269 | 25 | 33 | 0.01939394 | 69.57262 | 0.15 | 0.0003478631 | 0.1112602 | 0.7417348 | 0.1078169 | 0.7187792
| 16 | 500 | 2 | 168 | 3.269 | 25 | 33 | 0.01939394 | 104.8925 | 0.18 | 0.0005244625 | 0.1569496 | 0.8719425 | 0.1530947 | 0.850526
| 16 | 500 | 2 | 168 | 3.269 | 25 | 33 | 0.01939394 | 142.1404 | 0.18 | 0.0007107019 | 0.2024668 | 1.124815 | 0.1984564 | 1.102536
| 16 | 500 | 2 | 168 | 3.269 | 25 | 33 | 0.01939394 | 179.3245 | 0.25 | 0.0008966225 | 0.2459952 | 0.9839806 | 0.2420208 | 0.9680831
| 16 | 500 | 2 | 168 | 3.269 | 25 | 33 | 0.01939394 | 216.5086 | 0.28 | 0.001082543 | 0.2880745 | 1.028837 | 0.284276 | 1.015271
| 16 | 500 | 2 | 168 | 3.269 | 25 | 33 | 0.01939394 | 253.7565 | 0.33 | 0.001268783 | 0.3290623 | 0.9971585 | 0.3255492 | 0.9865129
| 16 | 500 | 2 | 168 | 3.269 | 25 | 33 | 0.01939394 | 291.0044 | 0.38 | 0.001455022 | 0.3690833 | 0.9712718 | 0.365944 | 0.9630105
| 16 | 500 | 2 | 168 | 3.269 | 25 | 33 | 0.01939394 | 328.1248 | 0.43 | 0.001640624 | 0.4081476 | 0.9491804 | 0.4054541 | 0.9429165
Viga B3-a - Gilbert e Nejadi (2004) | 16 | 500 | 3 | 76 | 3.269 | 25 | 33 | 0.02928192 | 164.1376 | 0.15 | 0.000820688 | 0.1865 | 1.243333 | 0.1796767 | 1.197845
| 16 | 500 | 3 | 76 | 3.269 | 25 | 33 | 0.02928192 | 187.1578 | 0.18 | 0.0009357892 | 0.2081828 | 1.156571 | 0.2009878 | 1.116599
| 16 | 500 | 3 | 76 | 3.269 | 25 | 33 | 0.02928192 | 210.2572 | 0.18 | 0.001051286 | 0.229509 | 1.27505 | 0.22199 | 1.233278
| 16 | 500 | 3 | 76 | 3.269 | 25 | 33 | 0.02928192 | 233.3565 | 0.2 | 0.001166783 | 0.2504582 | 1.252291 | 0.2426572 | 1.213286
| 16 | 500 | 3 | 76 | 3.269 | 25 | 33 | 0.02928192 | 256.4559 | 0.2 | 0.001282279 | 0.2710735 | 1.355368 | 0.2630274 | 1.315137
Viga B3-b - Gilbert e Nejadi (2004) | 16 | 500 | 3 | 76 | 3.269 | 25 | 33 | 0.02928192 | 187.1578 | 0.15 | 0.0009357892 | 0.2081828 | 1.387885 | 0.2009878 | 1.339919
| 16 | 500 | 3 | 76 | 3.269 | 25 | 33 | 0.02928192 | 210.2572 | 0.18 | 0.001051286 | 0.229509 | 1.27505 | 0.22199 | 1.233278
| 16 | 500 | 3 | 76 | 3.269 | 25 | 33 | 0.02928192 | 233.3565 | 0.2 | 0.001166783 | 0.2504582 | 1.252291 | 0.2426572 | 1.213286
| 16 | 500 | 3 | 76 | 3.269 | 25 | 33 | 0.02928192 | 256.4559 | 0.2 | 0.001282279 | 0.2710735 | 1.355368 | 0.2630274 | 1.315137
Laje S1-a - Gilbert e Nejadi (2004) | 12 | 500 | 2 | 296 | 3.269 | 25 | 31 | 0.01247721 | 4.52087 | 0.2 | 2.260435e-05 | 0.0102054 | 0.05102698 | 0.009652229 | 0.04826115
| 12 | 500 | 2 | 296 | 3.269 | 25 | 31 | 0.01247721 | 102.1111 | 0.25 | 0.0005105554 | 0.1391095 | 0.5564381 | 0.1382981 | 0.5531925
| 12 | 500 | 2 | 296 | 3.269 | 25 | 31 | 0.01247721 | 207.9797 | 0.33 | 0.001039899 | 0.2524965 | 0.7651408 | 0.2538972 | 0.7693854
Laje S1-b - Gilbert e Nejadi (2004) | 12 | 500 | 2 | 296 | 3.269 | 25 | 31 | 0.01247721 | 102.1111 | 0.23 | 0.0005105554 | 0.1391095 | 0.604824 | 0.1382981 | 0.6012961
| 12 | 500 | 2 | 296 | 3.269 | 25 | 31 | 0.01247721 | 207.9797 | 0.28 | 0.001039899 | 0.2524965 | 0.9017731 | 0.2538972 | 0.9067757
Laje S2-a - Gilbert e Nejadi (2004) | 12 | 500 | 3 | 142 | 3.269 | 25 | 31 | 0.01952712 | 101.3362 | 0.18 | 0.0005066809 | 0.1109017 | 0.6161203 | 0.1064358 | 0.5913101
| 12 | 500 | 3 | 142 | 3.269 | 25 | 31 | 0.01952712 | 164.101 | 0.23 | 0.0008205051 | 0.1661004 | 0.7221756 | 0.160646 | 0.6984609
| 12 | 500 | 3 | 142 | 3.269 | 25 | 31 | 0.01952712 | 226.8659 | 0.25 | 0.001134329 | 0.2178923 | 0.8715693 | 0.2118321 | 0.8473283
Laje S2-b - Gilbert e Nejadi (2004) | 12 | 500 | 3 | 142 | 3.269 | 25 | 31 | 0.01952712 | 101.3362 | 0.18 | 0.0005066809 | 0.1109017 | 0.6161203 | 0.1064358 | 0.5913101
| 12 | 500 | 3 | 142 | 3.269 | 25 | 31 | 0.01952712 | 164.101 | 0.23 | 0.0008205051 | 0.1661004 | 0.7221756 | 0.160646 | 0.6984609
| 12 | 500 | 3 | 142 | 3.269 | 25 | 31 | 0.01952712 | 226.8659 | 0.25 | 0.001134329 | 0.2178923 | 0.8715693 | 0.2118321 | 0.8473283
Laje S3-a - Gilbert e Nejadi (2004) | 12 | 500 | 4 | 90.67 | 3.269 | 25 | 31 | 0.02696877 | 150.3176 | 0.15 | 0.0007515882 | 0.1317011 | 0.8780077 | 0.125098 | 0.8339866
| 12 | 500 | 4 | 90.67 | 3.269 | 25 | 31 | 0.02696877 | 194.6764 | 0.15 | 0.0009733821 | 0.1635686 | 1.090457 | 0.1560118 | 1.040079
| 12 | 500 | 4 | 90.67 | 3.269 | 25 | 31 | 0.02696877 | 239.0352 | 0.18 | 0.001195176 | 0.1942702 | 1.079279 | 0.1859046 | 1.032804
Laje S3-b - Gilbert e Nejadi (2004) | 12 | 500 | 4 | 90.67 | 3.269 | 25 | 31 | 0.02696877 | 150.3176 | 0.18 | 0.0007515882 | 0.1317011 | 0.731673 | 0.125098 | 0.6949888
| 12 | 500 | 4 | 90.67 | 3.269 | 25 | 31 | 0.02696877 | 194.6764 | 0.2 | 0.0009733821 | 0.1635686 | 0.8178428 | 0.1560118 | 0.7800589
| 12 | 500 | 4 | 90.67 | 3.269 | 25 | 31 | 0.02696877 | 239.0352 | 0.23 | 0.001195176 | 0.1942702 | 0.8446532 | 0.1859046 | 0.8082811
Viga 250-10-1 - Cornelissen (2022) | 10 | 528 | 1 | 45 | 2.8 | 40 | 45 | 0.01140138 | 144.9939 | 0.16 | 0.0007249697 | 0.1604491 | 1.002807 | 0.1595694 | 0.9973088
| 10 | 528 | 1 | 45 | 2.8 | 40 | 45 | 0.01140138 | 175.0975 | 0.18 | 0.0008754875 | 0.1879294 | 1.044052 | 0.187464 | 1.041467
| 10 | 528 | 1 | 45 | 2.8 | 40 | 45 | 0.01140138 | 209.2149 | 0.2 | 0.001046074 | 0.2181638 | 1.090819 | 0.2182443 | 1.091222
| 10 | 528 | 1 | 45 | 2.8 | 40 | 45 | 0.01140138 | 239.3185 | 0.22 | 0.001196592 | 0.2441789 | 1.109904 | 0.244795 | 1.112705
| 10 | 528 | 1 | 45 | 2.8 | 40 | 45 | 0.01140138 | 273.4359 | 0.24 | 0.001367179 | 0.2730304 | 1.137627 | 0.2743036 | 1.142932
| 10 | 528 | 1 | 45 | 2.8 | 40 | 45 | 0.01140138 | 303.5394 | 0.26 | 0.001517697 | 0.2980042 | 1.14617 | 0.2998946 | 1.153441
| 10 | 528 | 1 | 45 | 2.8 | 40 | 45 | 0.01140138 | 339.6637 | 0.28 | 0.001698319 | 0.3274502 | 1.169465 | 0.3301208 | 1.179003
Viga 250-10-2 - Cornelissen (2022) | 10 | 528 | 1 | 45 | 2.8 | 40 | 45 | 0.01140138 | 110.8765 | 0.15 | 0.0005543827 | 0.128145 | 0.8543001 | 0.1268966 | 0.8459773
| 10 | 528 | 1 | 45 | 2.8 | 40 | 45 | 0.01140138 | 144.9939 | 0.17 | 0.0007249697 | 0.1604491 | 0.9438181 | 0.1595694 | 0.9386436
| 10 | 528 | 1 | 45 | 2.8 | 40 | 45 | 0.01140138 | 177.1044 | 0.19 | 0.0008855221 | 0.1897327 | 0.9985934 | 0.1892975 | 0.9963024
| 10 | 528 | 1 | 45 | 2.8 | 40 | 45 | 0.01140138 | 206.2045 | 0.2 | 0.001031023 | 0.2155301 | 1.077651 | 0.2155597 | 1.077798
| 10 | 528 | 1 | 45 | 2.8 | 40 | 45 | 0.01140138 | 239.3185 | 0.22 | 0.001196592 | 0.2441789 | 1.109904 | 0.244795 | 1.112705
| 10 | 528 | 1 | 45 | 2.8 | 40 | 45 | 0.01140138 | 272.4324 | 0.24 | 0.001362162 | 0.2721905 | 1.134127 | 0.2734437 | 1.139349
| 10 | 528 | 1 | 45 | 2.8 | 40 | 45 | 0.01140138 | 300.5291 | 0.26 | 0.001502645 | 0.2955255 | 1.136637 | 0.2973527 | 1.143664
| 10 | 528 | 1 | 45 | 2.8 | 40 | 45 | 0.01140138 | 327.6223 | 0.29 | 0.001638111 | 0.317694 | 1.095497 | 0.3201001 | 1.103793
Viga 250-20-2 - Cornelissen (2022) | 20 | 598 | 1 | 40 | 2.8 | 40 | 50 | 0.05412383 | 158.1253 | 0.17 | 0.0007906266 | 0.1713268 | 1.007805 | 0.165924 | 0.9760234
| 20 | 598 | 1 | 40 | 2.8 | 40 | 50 | 0.05412383 | 195.9897 | 0.2 | 0.0009799485 | 0.2050943 | 1.025471 | 0.19931 | 0.9965501
| 20 | 598 | 1 | 40 | 2.8 | 40 | 50 | 0.05412383 | 233.419 | 0.24 | 0.001167095 | 0.2374434 | 0.9893477 | 0.231393 | 0.9641375
| 20 | 598 | 1 | 40 | 2.8 | 40 | 50 | 0.05412383 | 270.6415 | 0.27 | 0.001353207 | 0.2687872 | 0.9955081 | 0.2625589 | 0.9724403
| 20 | 598 | 1 | 40 | 2.8 | 40 | 50 | 0.05412383 | 307.4504 | 0.32 | 0.001537252 | 0.2991008 | 0.93469 | 0.2927668 | 0.9148963
| 20 | 598 | 1 | 40 | 2.8 | 40 | 50 | 0.05412383 | 345.2933 | 0.34 | 0.001726466 | 0.3296581 | 0.9695826 | 0.3232768 | 0.9508142
Viga 250-20-3 - Cornelissen (2022) | 20 | 598 | 1 | 40 | 2.8 | 40 | 50 | 0.05412383 | 126.5366 | 0.16 | 0.000632683 | 0.1421409 | 0.8883809 | 0.1371685 | 0.8573034
| 20 | 598 | 1 | 40 | 2.8 | 40 | 50 | 0.05412383 | 158.6699 | 0.2 | 0.0007933497 | 0.1718211 | 0.8591057 | 0.1664119 | 0.8320595
| 20 | 598 | 1 | 40 | 2.8 | 40 | 50 | 0.05412383 | 195.3693 | 0.24 | 0.0009768466 | 0.2045501 | 0.8522921 | 0.1987711 | 0.828213
| 20 | 598 | 1 | 40 | 2.8 | 40 | 50 | 0.05412383 | 232.385 | 0.27 | 0.001161925 | 0.2365617 | 0.8761546 | 0.2305174 | 0.8537681
| 20 | 598 | 1 | 40 | 2.8 | 40 | 50 | 0.05412383 | 270.8483 | 0.29 | 0.001354241 | 0.2689593 | 0.9274458 | 0.2627302 | 0.9059662
| 20 | 598 | 1 | 40 | 2.8 | 40 | 50 | 0.05412383 | 307.4504 | 0.32 | 0.001537252 | 0.2991008 | 0.93469 | 0.2927668 | 0.9148963
| 20 | 598 | 1 | 40 | 2.8 | 40 | 50 | 0.05412383 | 325.2345 | 0.33 | 0.001626172 | 0.3135327 | 0.950099 | 0.3071693 | 0.9308161
Viga 350-10-1 - Cornelissen (2022) | 10 | 528 | 1 | 45 | 2.8 | 40 | 45 | 0.00795981 | 155.0144 | 0.15 | 0.000775072 | 0.2023578 | 1.349052 | 0.2095334 | 1.396889
| 10 | 528 | 1 | 45 | 2.8 | 40 | 45 | 0.00795981 | 188.9813 | 0.19 | 0.0009449064 | 0.238906 | 1.2574 | 0.2481631 | 1.306121
| 10 | 528 | 1 | 45 | 2.8 | 40 | 45 | 0.00795981 | 195.7747 | 0.2 | 0.0009788733 | 0.2460821 | 1.230411 | 0.2557617 | 1.278809
| 10 | 528 | 1 | 45 | 2.8 | 40 | 45 | 0.00795981 | 224.4578 | 0.23 | 0.001122289 | 0.2759555 | 1.199806 | 0.2874382 | 1.249731
| 10 | 528 | 1 | 45 | 2.8 | 40 | 45 | 0.00795981 | 244.0831 | 0.25 | 0.001220416 | 0.2960361 | 1.184145 | 0.3087683 | 1.235073
| 10 | 528 | 1 | 45 | 2.8 | 40 | 45 | 0.00795981 | 265.9729 | 0.28 | 0.001329864 | 0.3181279 | 1.136171 | 0.3322665 | 1.186666
| 10 | 528 | 1 | 45 | 2.8 | 40 | 45 | 0.00795981 | 285.5982 | 0.31 | 0.001427991 | 0.3376845 | 1.089305 | 0.3530942 | 1.139014
| 10 | 528 | 1 | 45 | 2.8 | 40 | 45 | 0.00795981 | 308.9976 | 0.36 | 0.001544988 | 0.3607202 | 1.002001 | 0.3776566 | 1.049046
Viga 350-10-2 - Cornelissen (2022) | 10 | 528 | 1 | 45 | 2.8 | 40 | 45 | 0.00795981 | 152.7499 | 0.16 | 0.0007637497 | 0.1998777 | 1.249235 | 0.2069166 | 1.293229
| 10 | 528 | 1 | 45 | 2.8 | 40 | 45 | 0.00795981 | 175.3945 | 0.18 | 0.0008769726 | 0.2244262 | 1.246812 | 0.2328441 | 1.293578
| 10 | 528 | 1 | 45 | 2.8 | 40 | 45 | 0.00795981 | 196.5295 | 0.2 | 0.0009826474 | 0.246877 | 1.234385 | 0.2566036 | 1.283018
| 10 | 528 | 1 | 45 | 2.8 | 40 | 45 | 0.00795981 | 218.4192 | 0.23 | 0.001092096 | 0.2697205 | 1.172698 | 0.2808212 | 1.220962
| 10 | 528 | 1 | 45 | 2.8 | 40 | 45 | 0.00795981 | 241.8186 | 0.24 | 0.001209093 | 0.2937329 | 1.223887 | 0.3063203 | 1.276335
| 10 | 528 | 1 | 45 | 2.8 | 40 | 45 | 0.00795981 | 265.9729 | 0.25 | 0.001329864 | 0.3181279 | 1.272512 | 0.3322665 | 1.329066
| 10 | 528 | 1 | 45 | 2.8 | 40 | 45 | 0.00795981 | 287.8626 | 0.27 | 0.001439313 | 0.3399268 | 1.258988 | 0.3554837 | 1.316606
| 10 | 528 | 1 | 45 | 2.8 | 40 | 45 | 0.00795981 | 307.4879 | 0.29 | 0.00153744 | 0.3592428 | 1.238768 | 0.3760804 | 1.296829
Viga 350-10-3 - Cornelissen (2022) | 10 | 528 | 1 | 45 | 2.8 | 40 | 45 | 0.00795981 | 177.659 | 0.15 | 0.0008882949 | 0.2268518 | 1.512345 | 0.2354089 | 1.569393
| 10 | 528 | 1 | 45 | 2.8 | 40 | 45 | 0.00795981 | 199.5488 | 0.16 | 0.0009977438 | 0.2500514 | 1.562821 | 0.2599665 | 1.62479
| 10 | 528 | 1 | 45 | 2.8 | 40 | 45 | 0.00795981 | 230.4964 | 0.18 | 0.001152482 | 0.2821634 | 1.567574 | 0.2940293 | 1.633496
| 10 | 528 | 1 | 45 | 2.8 | 40 | 45 | 0.00795981 | 248.612 | 0.18 | 0.00124306 | 0.3006323 | 1.67018 | 0.3136544 | 1.742524
| 10 | 528 | 1 | 45 | 2.8 | 40 | 45 | 0.00795981 | 265.9729 | 0.19 | 0.001329864 | 0.3181279 | 1.674358 | 0.3322665 | 1.748771
| 10 | 528 | 1 | 45 | 2.8 | 40 | 45 | 0.00795981 | 284.8434 | 0.2 | 0.001424217 | 0.3369365 | 1.684682 | 0.3522971 | 1.761486
| 10 | 528 | 1 | 45 | 2.8 | 40 | 45 | 0.00795981 | 309.7524 | 0.22 | 0.001548762 | 0.3614585 | 1.642993 | 0.3784443 | 1.720202
Viga 350-20-1 - Cornelissen (2022) | 20 | 598 | 1 | 40 | 2.8 | 40 | 50 | 0.03726149 | 170.9644 | 0.16 | 0.0008548222 | 0.2196201 | 1.372626 | 0.2124443 | 1.327777
| 20 | 598 | 1 | 40 | 2.8 | 40 | 50 | 0.03726149 | 212.3683 | 0.2 | 0.001061841 | 0.2633894 | 1.316947 | 0.2556691 | 1.278345
| 20 | 598 | 1 | 40 | 2.8 | 40 | 50 | 0.03726149 | 253.6318 | 0.23 | 0.001268159 | 0.3056467 | 1.328899 | 0.2975319 | 1.293617
Viga 350-20-2 - Cornelissen (2022) | 20 | 598 | 1 | 40 | 2.8 | 40 | 50 | 0.03726149 | 179.9082 | 0.14 | 0.0008995411 | 0.229208 | 1.6372 | 0.2218999 | 1.585
| 20 | 598 | 1 | 40 | 2.8 | 40 | 50 | 0.03726149 | 219.7482 | 0.17 | 0.001098741 | 0.2710382 | 1.594342 | 0.2632375 | 1.548456
| 20 | 598 | 1 | 40 | 2.8 | 40 | 50 | 0.03726149 | 259.2192 | 0.21 | 0.001296096 | 0.3112792 | 1.482282 | 0.3031205 | 1.443431
Viga 350-20-3 - Cornelissen (2022) | 20 | 598 | 1 | 40 | 2.8 | 40 | 50 | 0.03726149 | 97.0489 | 0.21 | 0.0004852445 | 0.1366455 | 0.6506927 | 0.1309886 | 0.6237554
| 20 | 598 | 1 | 40 | 2.8 | 40 | 50 | 0.03726149 | 133.0767 | 0.25 | 0.0006653833 | 0.1780305 | 0.7121221 | 0.1715247 | 0.6860988
| 20 | 598 | 1 | 40 | 2.8 | 40 | 50 | 0.03726149 | 170.2627 | 0.29 | 0.0008513134 | 0.2188644 | 0.754705 | 0.2116994 | 0.729998
| 20 | 598 | 1 | 40 | 2.8 | 40 | 50 | 0.03726149 | 210.6841 | 0.33 | 0.00105342 | 0.2616378 | 0.7928417 | 0.2539365 | 0.7695045
| 20 | 598 | 1 | 40 | 2.8 | 40 | 50 | 0.03726149 | 267.8073 | 0.37 | 0.001339037 | 0.3198986 | 0.8645908 | 0.3116765 | 0.8423688
Viga G2 - Makhlouf e Malhas (1996) | 20 | 430 | 6 | 84 | 3.508821 | 50 | 64 | 0.03101245 | 99.04855 | 0.15 | 0.0004952427 | 0.1524234 | 1.016156 | 0.1463643 | 0.9757617
| 20 | 430 | 6 | 84 | 3.508821 | 50 | 64 | 0.03101245 | 151.4183 | 0.23 | 0.0007570915 | 0.2175307 | 0.9457855 | 0.2103067 | 0.9143768
| 20 | 430 | 6 | 84 | 3.508821 | 50 | 64 | 0.03101245 | 209.0921 | 0.28 | 0.00104546 | 0.2850847 | 1.01816 | 0.2770442 | 0.9894436
Viga G3 - Makhlouf e Malhas (1996) | 20 | 430 | 9 | 45 | 3.508821 | 50 | 64 | 0.04932804 | 121.2061 | 0.18 | 0.0006060303 | 0.14386 | 0.7992222 | 0.1381066 | 0.7672591
| 20 | 430 | 9 | 45 | 3.508821 | 50 | 64 | 0.04932804 | 169.0652 | 0.26 | 0.000845326 | 0.1901324 | 0.7312785 | 0.183503 | 0.7057806
| 20 | 430 | 9 | 45 | 3.508821 | 50 | 64 | 0.04932804 | 221.1413 | 0.34 | 0.001105706 | 0.2381113 | 0.7003273 | 0.2307984 | 0.6788188
Viga C1 - Kumar et al. (2007) | 16 | 528 | 2 | 52 | 3.42 | 27 | 35 | 0.04868019 | 187.0831 | 0.15 | 0.0009354156 | 0.1622341 | 1.081561 | 0.1558392 | 1.038928
| 16 | 528 | 2 | 52 | 3.42 | 27 | 35 | 0.04868019 | 284.0654 | 0.19 | 0.001420327 | 0.2302194 | 1.211681 | 0.2226273 | 1.171723
| 16 | 528 | 2 | 52 | 3.42 | 27 | 35 | 0.04868019 | 342.2548 | 0.22 | 0.001711274 | 0.26913 | 1.223318 | 0.2610319 | 1.186509
| 16 | 528 | 2 | 52 | 3.42 | 27 | 35 | 0.04868019 | 390.7459 | 0.22 | 0.00195373 | 0.3007356 | 1.36698 | 0.2923055 | 1.328661
| 16 | 528 | 2 | 52 | 3.42 | 27 | 35 | 0.04868019 | 468.3318 | 0.25 | 0.002341659 | 0.3500267 | 1.400107 | 0.3412023 | 1.364809
| 16 | 528 | 2 | 52 | 3.42 | 27 | 35 | 0.04868019 | 526.1018 | 0.29 | 0.002630509 | 0.3858636 | 1.330564 | 0.3768363 | 1.299436
Viga C2 - Kumar et al. (2007) | 20 | 528 | 2 | 44 | 3.42 | 25 | 35 | 0.08253592 | 242.7825 | 0.17 | 0.001213913 | 0.1986315 | 1.16842 | 0.1985398 | 1.167881
| 20 | 528 | 2 | 44 | 3.42 | 25 | 35 | 0.08253592 | 285.0749 | 0.19 | 0.001425375 | 0.2272435 | 1.196018 | 0.227723 | 1.198542
| 20 | 528 | 2 | 44 | 3.42 | 25 | 35 | 0.08253592 | 339.4508 | 0.21 | 0.001697254 | 0.263043 | 1.252586 | 0.2643354 | 1.25874
| 20 | 528 | 2 | 44 | 3.42 | 25 | 35 | 0.08253592 | 363.6179 | 0.23 | 0.001818089 | 0.2786484 | 1.211515 | 0.2803258 | 1.218808
| 20 | 528 | 2 | 44 | 3.42 | 25 | 35 | 0.08253592 | 417.9938 | 0.25 | 0.002089969 | 0.3131671 | 1.252668 | 0.3157556 | 1.263022
| 20 | 528 | 2 | 44 | 3.42 | 25 | 35 | 0.08253592 | 525.8067 | 0.25 | 0.002629034 | 0.3795667 | 1.518267 | 0.3841117 | 1.536447
Viga C3 - Kumar et al. (2007) | 20 | 528 | 3 | 12 | 3.42 | 25 | 35 | 0.1352493 | 223.2957 | 0.18 | 0.001116479 | 0.1453648 | 0.8075821 | 0.1523648 | 0.8464714
| 20 | 528 | 3 | 12 | 3.42 | 25 | 35 | 0.1352493 | 263.3683 | 0.19 | 0.001316841 | 0.1669282 | 0.8785693 | 0.1754293 | 0.9233121
| 20 | 528 | 3 | 12 | 3.42 | 25 | 35 | 0.1352493 | 299.4336 | 0.21 | 0.001497168 | 0.185882 | 0.8851522 | 0.1957499 | 0.9321424
| 20 | 528 | 3 | 12 | 3.42 | 25 | 35 | 0.1352493 | 343.5134 | 0.23 | 0.001717567 | 0.2085539 | 0.9067559 | 0.2201085 | 0.9569935
| 20 | 528 | 3 | 12 | 3.42 | 25 | 35 | 0.1352493 | 387.5932 | 0.25 | 0.001937966 | 0.2307579 | 0.9230318 | 0.2440137 | 0.9760547
| 20 | 528 | 3 | 12 | 3.42 | 25 | 35 | 0.1352493 | 427.6658 | 0.29 | 0.002138329 | 0.2505896 | 0.864102 | 0.265402 | 0.9151792
| 20 | 528 | 3 | 12 | 3.42 | 25 | 35 | 0.1352493 | 467.7384 | 0.31 | 0.002338692 | 0.270122 | 0.8713612 | 0.2864992 | 0.9241911
| 20 | 528 | 3 | 12 | 3.42 | 25 | 35 | 0.1352493 | 501.1062 | 0.37 | 0.002505531 | 0.2861795 | 0.7734582 | 0.3038652 | 0.8212573
Viga CS1 - Kumar et al. (2007) | 16 | 528 | 2 | 52 | 2.98 | 27 | 35 | 0.04802697 | 352.9103 | 0.16 | 0.001764551 | 0.2779699 | 1.737312 | 0.2696864 | 1.68554
| 16 | 528 | 2 | 52 | 2.98 | 27 | 35 | 0.04802697 | 437.8515 | 0.2 | 0.002189257 | 0.3330327 | 1.665163 | 0.3242252 | 1.621126
| 16 | 528 | 2 | 52 | 2.98 | 27 | 35 | 0.04802697 | 523.882 | 0.26 | 0.00261941 | 0.387055 | 1.488673 | 0.3779019 | 1.453469
Viga CS2 - Kumar et al. (2007) | 20 | 528 | 2 | 44 | 2.98 | 25 | 35 | 0.08120052 | 239.4848 | 0.17 | 0.001197424 | 0.1979463 | 1.16439 | 0.1975848 | 1.162263
| 20 | 528 | 2 | 44 | 2.98 | 25 | 35 | 0.08120052 | 280.8365 | 0.19 | 0.001404182 | 0.2262124 | 1.190592 | 0.2263755 | 1.19145
| 20 | 528 | 2 | 44 | 2.98 | 25 | 35 | 0.08120052 | 334.0029 | 0.23 | 0.001670014 | 0.2615863 | 1.137332 | 0.2625021 | 1.141314
| 20 | 528 | 2 | 44 | 2.98 | 25 | 35 | 0.08120052 | 357.6324 | 0.25 | 0.001788162 | 0.2770081 | 1.108032 | 0.2782821 | 1.113128
| 20 | 528 | 2 | 44 | 2.98 | 25 | 35 | 0.08120052 | 393.0767 | 0.3 | 0.001965383 | 0.2998364 | 0.9994546 | 0.3016711 | 1.00557
| 20 | 528 | 2 | 44 | 2.98 | 25 | 35 | 0.08120052 | 416.7062 | 0.32 | 0.002083531 | 0.314869 | 0.9839656 | 0.3170917 | 0.9909116
| 20 | 528 | 2 | 44 | 2.98 | 25 | 35 | 0.08120052 | 474.5985 | 0.36 | 0.002372993 | 0.3511348 | 0.9753745 | 0.3543503 | 0.9843065
| 20 | 528 | 2 | 44 | 2.98 | 25 | 35 | 0.08120052 | 526.4459 | 0.47 | 0.00263223 | 0.3830071 | 0.8149087 | 0.3871562 | 0.8237366
Viga CS3 - Kumar et al. (2007) | 20 | 528 | 3 | 12 | 2.98 | 25 | 35 | 0.1326867 | 288.3551 | 0.16 | 0.001441775 | 0.1817959 | 1.136225 | 0.1908716 | 1.192948
| 20 | 528 | 3 | 12 | 2.98 | 25 | 35 | 0.1326867 | 304.0693 | 0.18 | 0.001520347 | 0.1900623 | 1.055901 | 0.1997201 | 1.109556
| 20 | 528 | 3 | 12 | 2.98 | 25 | 35 | 0.1326867 | 343.3549 | 0.18 | 0.001716774 | 0.2104349 | 1.169083 | 0.2215582 | 1.230879
| 20 | 528 | 3 | 12 | 2.98 | 25 | 35 | 0.1326867 | 386.569 | 0.2 | 0.001932845 | 0.2324134 | 1.162067 | 0.2451631 | 1.225816
| 20 | 528 | 3 | 12 | 2.98 | 25 | 35 | 0.1326867 | 425.8546 | 0.2 | 0.002129273 | 0.2520495 | 1.260248 | 0.2662885 | 1.331442
| 20 | 528 | 3 | 12 | 2.98 | 25 | 35 | 0.1326867 | 461.2117 | 0.2 | 0.002306058 | 0.2694718 | 1.347359 | 0.2850585 | 1.425293
| 20 | 528 | 3 | 12 | 2.98 | 25 | 35 | 0.1326867 | 502.059 | 0.22 | 0.002510295 | 0.2893326 | 1.315148 | 0.306484 | 1.393109
Viga B6 - Maghsoudi e Sharifi (2008) | 28 | 400 | 4 | 16 | 5.308474 | 30 | 44 | 0.2218831 | 118.006 | 0.22 | 0.0005900299 | 0.09665934 | 0.4393606 | 0.1102512 | 0.5011417
| 28 | 400 | 4 | 16 | 5.308474 | 30 | 44 | 0.2218831 | 169.9 | 0.25 | 0.0008494999 | 0.1311869 | 0.5247474 | 0.1505089 | 0.6020358
| 28 | 400 | 4 | 16 | 5.308474 | 30 | 44 | 0.2218831 | 202.2058 | 0.29 | 0.001011029 | 0.1517901 | 0.5234141 | 0.1746325 | 0.602181
| 28 | 400 | 4 | 16 | 5.308474 | 30 | 44 | 0.2218831 | 239.3335 | 0.31 | 0.001196667 | 0.1748208 | 0.5639382 | 0.2016722 | 0.6505556
| 28 | 400 | 4 | 16 | 5.308474 | 30 | 44 | 0.2218831 | 297.1947 | 0.33 | 0.001485974 | 0.2096026 | 0.6351595 | 0.2426355 | 0.735259
| 28 | 400 | 4 | 16 | 5.308474 | 30 | 44 | 0.2218831 | 326.6075 | 0.34 | 0.001633038 | 0.2268518 | 0.6672112 | 0.2629999 | 0.773529
| 28 | 400 | 4 | 16 | 5.308474 | 30 | 44 | 0.2218831 | 369.5213 | 0.37 | 0.001847606 | 0.2515765 | 0.6799366 | 0.2922411 | 0.7898408
Viga F29-2D16-10A - Hong et al (2013) | 15.9 | 392 | 2 | 46 | 2.825877 | 30 | 38 | 0.04414839 | 341.9872 | 0.2 | 0.001709936 | 0.2805084 | 1.402542 | 0.2714363 | 1.357182
| 15.9 | 392 | 2 | 46 | 2.825877 | 30 | 38 | 0.04414839 | 377.9345 | 0.35 | 0.001889673 | 0.3050146 | 0.8714704 | 0.2956223 | 0.8446353
Viga F29-2D16-10B - Hong et al (2013) | 15.9 | 392 | 2 | 46 | 2.825877 | 30 | 38 | 0.04414839 | 343.5535 | 0.2 | 0.001717767 | 0.2815846 | 1.407923 | 0.2724976 | 1.362488
| 15.9 | 392 | 2 | 46 | 2.825877 | 30 | 38 | 0.04414839 | 377.9345 | 0.25 | 0.001889673 | 0.3050146 | 1.220059 | 0.2956223 | 1.182489
Viga F29-2D16-10C - Hong et al (2013) | 15.9 | 392 | 2 | 46 | 2.825877 | 30 | 38 | 0.04414839 | 343.5535 | 0.2 | 0.001717767 | 0.2815846 | 1.407923 | 0.2724976 | 1.362488
| 15.9 | 392 | 2 | 46 | 2.825877 | 30 | 38 | 0.04414839 | 377.9345 | 0.25 | 0.001889673 | 0.3050146 | 1.220059 | 0.2956223 | 1.182489
Viga F29-2D16-10D - Hong et al (2013) | 15.9 | 392 | 2 | 46 | 2.825877 | 30 | 38 | 0.04414839 | 345.1197 | 0.2 | 0.001725598 | 0.2826599 | 1.4133 | 0.2735582 | 1.367791
| 15.9 | 392 | 2 | 46 | 2.825877 | 30 | 38 | 0.04414839 | 377.9345 | 0.3 | 0.001889673 | 0.3050146 | 1.016715 | 0.2956223 | 0.9854078
Viga F30-2D13-10 - Hong et al (2013) | 12.7 | 392 | 2 | 52 | 2.920876 | 30 | 36.5 | 0.02640628 | 274.0862 | 0.15 | 0.001370431 | 0.2345883 | 1.563922 | 0.2255087 | 1.503392
| 12.7 | 392 | 2 | 52 | 2.920876 | 30 | 36.5 | 0.02640628 | 369.7621 | 0.2 | 0.00184881 | 0.301492 | 1.50746 | 0.2912148 | 1.456074
Viga F30-2D13-20 - Hong et al (2013) | 12.7 | 392 | 2 | 52 | 2.920876 | 30 | 36.5 | 0.02640628 | 276.6725 | 0.15 | 0.001383362 | 0.2364419 | 1.576279 | 0.2273247 | 1.515498
| 12.7 | 392 | 2 | 52 | 2.920876 | 30 | 36.5 | 0.02640628 | 369.7621 | 0.2 | 0.00184881 | 0.301492 | 1.50746 | 0.2912148 | 1.456074
Viga F30-2D16-10 - Hong et al (2013) | 15.9 | 392 | 2 | 46 | 2.920876 | 30 | 38 | 0.04403498 | 221.5134 | 0.15 | 0.001107567 | 0.1951814 | 1.301209 | 0.1875588 | 1.250392
| 15.9 | 392 | 2 | 46 | 2.920876 | 30 | 38 | 0.04403498 | 345.7276 | 0.25 | 0.001728638 | 0.2834342 | 1.133737 | 0.2743119 | 1.097248
| 15.9 | 392 | 2 | 46 | 2.920876 | 30 | 38 | 0.04403498 | 377.4764 | 0.3 | 0.001887382 | 0.3050892 | 1.016964 | 0.2956852 | 0.9856174
Viga F30-2D16-20 - Hong et al (2013) | 15.9 | 392 | 2 | 46 | 2.920876 | 30 | 38 | 0.04403498 | 223.0858 | 0.15 | 0.001115429 | 0.1963417 | 1.308945 | 0.1886951 | 1.257968
| 15.9 | 392 | 2 | 46 | 2.920876 | 30 | 38 | 0.04403498 | 347.2999 | 0.25 | 0.0017365 | 0.2845141 | 1.138056 | 0.2753769 | 1.101508
Viga F30-2D19-10 - Hong et al (2013) | 19.1 | 392 | 2 | 40 | 2.920876 | 30 | 39.5 | 0.06741883 | 149.7749 | 0.15 | 0.0007488745 | 0.1393929 | 0.9292861 | 0.1360129 | 0.9067529
| 19.1 | 392 | 2 | 40 | 2.920876 | 30 | 39.5 | 0.06741883 | 233.1115 | 0.2 | 0.001165557 | 0.2019487 | 1.009744 | 0.1984516 | 0.9922581
| 19.1 | 392 | 2 | 40 | 2.920876 | 30 | 39.5 | 0.06741883 | 317.9133 | 0.3 | 0.001589566 | 0.2619132 | 0.8730441 | 0.2586586 | 0.8621953
| 19.1 | 392 | 2 | 40 | 2.920876 | 30 | 39.5 | 0.06741883 | 381.4843 | 0.33 | 0.001907422 | 0.3051408 | 0.924669 | 0.3022292 | 0.9158459
Viga F30-2D19-20 - Hong et al (2013) | 19.1 | 392 | 2 | 40 | 2.920876 | 30 | 39.5 | 0.06741883 | 148.8255 | 0.15 | 0.0007441277 | 0.1386521 | 0.9243474 | 0.1352763 | 0.9018422
| 19.1 | 392 | 2 | 40 | 2.920876 | 30 | 39.5 | 0.06741883 | 230.9646 | 0.25 | 0.001154823 | 0.200389 | 0.8015559 | 0.1968897 | 0.7875589
| 19.1 | 392 | 2 | 40 | 2.920876 | 30 | 39.5 | 0.06741883 | 314.693 | 0.28 | 0.001573465 | 0.2596881 | 0.9274576 | 0.2564194 | 0.9157834
Viga F37-2D16-10 - Hong et al (2013) | 15.9 | 392 | 2 | 46 | 3.353879 | 30 | 38 | 0.04357273 | 343.0795 | 0.2 | 0.001715397 | 0.2830743 | 1.415372 | 0.2739179 | 1.369589
| 15.9 | 392 | 2 | 46 | 3.353879 | 30 | 38 | 0.04357273 | 375.3887 | 0.22 | 0.001876944 | 0.3052495 | 1.387498 | 0.2958014 | 1.344552
Viga F37-2D16-20 - Hong et al (2013) | 15.9 | 392 | 2 | 46 | 3.353879 | 30 | 38 | 0.04357273 | 343.0795 | 0.17 | 0.001715397 | 0.2830743 | 1.665143 | 0.2739179 | 1.611282
| 15.9 | 392 | 2 | 46 | 3.353879 | 30 | 38 | 0.04357273 | 375.3887 | 0.21 | 0.001876944 | 0.3052495 | 1.453569 | 0.2958014 | 1.408578
Viga F37-2D19-10 - Hong et al (2013) | 19.1 | 392 | 2 | 40 | 3.353879 | 30 | 39.5 | 0.06659654 | 183.6723 | 0.17 | 0.0009183614 | 0.166381 | 0.9787116 | 0.162782 | 0.9575409
| 19.1 | 392 | 2 | 40 | 3.353879 | 30 | 39.5 | 0.06659654 | 227.1144 | 0.18 | 0.001135572 | 0.1987779 | 1.104322 | 0.1951398 | 1.08411
| 19.1 | 392 | 2 | 40 | 3.353879 | 30 | 39.5 | 0.06659654 | 269.4705 | 0.2 | 0.001347352 | 0.2294053 | 1.147026 | 0.2258237 | 1.129119
| 19.1 | 392 | 2 | 40 | 3.353879 | 30 | 39.5 | 0.06659654 | 312.9126 | 0.2 | 0.001564563 | 0.2600157 | 1.300078 | 0.2565691 | 1.282845
| 19.1 | 392 | 2 | 40 | 3.353879 | 30 | 39.5 | 0.06659654 | 354.1826 | 0.25 | 0.001770913 | 0.2884612 | 1.153845 | 0.2852023 | 1.140809
| 19.1 | 392 | 2 | 40 | 3.353879 | 30 | 39.5 | 0.06659654 | 380.0246 | 0.27 | 0.001900123 | 0.3059971 | 1.133322 | 0.3028811 | 1.121782
Viga F37-2D19-20 - Hong et al (2013) | 19.1 | 392 | 2 | 40 | 3.353879 | 30 | 39.5 | 0.06659654 | 269.4705 | 0.18 | 0.001347352 | 0.2294053 | 1.274474 | 0.2258237 | 1.254576
| 19.1 | 392 | 2 | 40 | 3.353879 | 30 | 39.5 | 0.06659654 | 310.7405 | 0.19 | 0.001553702 | 0.2585023 | 1.360539 | 0.2550473 | 1.342354
| 19.1 | 392 | 2 | 40 | 3.353879 | 30 | 39.5 | 0.06659654 | 354.1826 | 0.21 | 0.001770913 | 0.2884612 | 1.373625 | 0.2852023 | 1.358106
| 19.1 | 392 | 2 | 40 | 3.353879 | 30 | 39.5 | 0.06659654 | 380.0246 | 0.26 | 0.001900123 | 0.3059971 | 1.176912 | 0.3028811 | 1.164927
Viga 15-6-6-1 - Clark (1956) | 19.1 | 276 | 2 | 69.8 | 2.900329 | 31.8 | 41.4 | 0.04065144 | 151.4619 | 0.17 | 0.0007573094 | 0.1804364 | 1.06139 | 0.1740042 | 1.023554
| 19.1 | 276 | 2 | 69.8 | 2.900329 | 31.8 | 41.4 | 0.04065144 | 200.8011 | 0.23 | 0.001004005 | 0.2285324 | 0.9936193 | 0.2213823 | 0.9625318
| 19.1 | 276 | 2 | 69.8 | 2.900329 | 31.8 | 41.4 | 0.04065144 | 238.0333 | 0.27 | 0.001190166 | 0.2635435 | 0.976087 | 0.2559937 | 0.9481249
Viga 15-6-6-2 - Clark (1956) | 19.1 | 276 | 2 | 69.8 | 2.846692 | 31.8 | 41.4 | 0.04071118 | 238.7027 | 0.16 | 0.001193513 | 0.263974 | 1.649838 | 0.2564226 | 1.602641
Viga 15-6-6-3 - Clark (1956) | 19.1 | 276 | 2 | 69.8 | 2.711321 | 38.2 | 47.7 | 0.04069191 | 209.5714 | 0.16 | 0.001047857 | 0.2371396 | 1.482122 | 0.2295013 | 1.434383
| 19.1 | 276 | 2 | 69.8 | 2.711321 | 38.2 | 47.7 | 0.04069191 | 240.2711 | 0.2 | 0.001201355 | 0.2659228 | 1.329614 | 0.257921 | 1.289605
Viga 15-6-7-1 - Clark (1956) | 22.2 | 276 | 2 | 63.6 | 2.687987 | 12.8 | 23.9 | 0.08499984 | 250.0055 | 0.17 | 0.001250027 | 0.22404 | 1.317883 | 0.2266803 | 1.333413
Viga 15-6-7-2 - Clark (1956) | 22.2 | 276 | 2 | 63.6 | 2.384602 | 38 | 49.1 | 0.05902239 | 161.3165 | 0.15 | 0.0008065823 | 0.1870052 | 1.246701 | 0.1828212 | 1.218808
| 22.2 | 276 | 2 | 63.6 | 2.384602 | 38 | 49.1 | 0.05902239 | 196.9931 | 0.19 | 0.0009849657 | 0.2210899 | 1.163631 | 0.2168354 | 1.141239
| 22.2 | 276 | 2 | 63.6 | 2.384602 | 38 | 49.1 | 0.05902239 | 235.0596 | 0.22 | 0.001175298 | 0.2563694 | 1.165315 | 0.2521477 | 1.146126
| 22.2 | 276 | 2 | 63.6 | 2.384602 | 38 | 49.1 | 0.05902239 | 251.744 | 0.27 | 0.00125872 | 0.271533 | 1.005678 | 0.2673548 | 0.9902029
Viga 15-6-7-3 - Clark (1956) | 22.2 | 276 | 2 | 63.6 | 2.864842 | 38 | 49.1 | 0.05805405 | 228.8288 | 0.17 | 0.001144144 | 0.2527028 | 1.486487 | 0.2482975 | 1.460574
| 22.2 | 276 | 2 | 63.6 | 2.864842 | 38 | 49.1 | 0.05805405 | 247.3085 | 0.2 | 0.001236542 | 0.2696959 | 1.34848 | 0.2653239 | 1.326619
Viga 15-6-7-4 - Clark (1956) | 22.2 | 276 | 2 | 63.6 | 2.833692 | 38 | 49.1 | 0.05811024 | 154.4593 | 0.15 | 0.0007722966 | 0.1817023 | 1.211349 | 0.1774211 | 1.182807
| 22.2 | 276 | 2 | 63.6 | 2.833692 | 38 | 49.1 | 0.05811024 | 190.6308 | 0.18 | 0.000953154 | 0.2167385 | 1.204103 | 0.2123454 | 1.179697
| 22.2 | 276 | 2 | 63.6 | 2.833692 | 38 | 49.1 | 0.05811024 | 229.2252 | 0.22 | 0.001146126 | 0.2529497 | 1.149771 | 0.2485548 | 1.129795
| 22.2 | 276 | 2 | 63.6 | 2.833692 | 38 | 49.1 | 0.05811024 | 247.5958 | 0.25 | 0.001237979 | 0.2698305 | 1.079322 | 0.2654696 | 1.061878
Viga 15-6-7-5 - Clark (1956) | 22.2 | 276 | 2 | 63.6 | 2.756373 | 38 | 49.1 | 0.05825325 | 155.6272 | 0.2 | 0.0007781359 | 0.1826327 | 0.9131637 | 0.1783655 | 0.8918273
| 22.2 | 276 | 2 | 63.6 | 2.756373 | 38 | 49.1 | 0.05825325 | 191.7117 | 0.25 | 0.0009585585 | 0.2175056 | 0.8700226 | 0.2131335 | 0.8525339
| 22.2 | 276 | 2 | 63.6 | 2.756373 | 38 | 49.1 | 0.05825325 | 230.2134 | 0.3 | 0.001151067 | 0.2535574 | 0.8451915 | 0.2491892 | 0.8306307
| 22.2 | 276 | 2 | 63.6 | 2.756373 | 38 | 49.1 | 0.05825325 | 248.3092 | 0.35 | 0.001241546 | 0.2701562 | 0.7718749 | 0.2658237 | 0.7594961
Viga 15-6-9-1 - Clark (1956) | 28.7 | 276 | 2 | 50.6 | 2.774817 | 22.2 | 36.6 | 0.1089929 | 211.9294 | 0.17 | 0.001059647 | 0.2293394 | 1.349055 | 0.2391946 | 1.407027
| 28.7 | 276 | 2 | 50.6 | 2.774817 | 22.2 | 36.6 | 0.1089929 | 256.4115 | 0.2 | 0.001282058 | 0.2690419 | 1.345209 | 0.2814599 | 1.4073
Viga 15-6-9-2 - Clark (1956) | 28.7 | 276 | 2 | 50.6 | 2.801715 | 38.2 | 52.5 | 0.1068607 | 152.7403 | 0.17 | 0.0007637016 | 0.1767401 | 1.039648 | 0.1822291 | 1.071936
| 28.7 | 276 | 2 | 50.6 | 2.801715 | 38.2 | 52.5 | 0.1068607 | 188.1198 | 0.2 | 0.000940599 | 0.2104544 | 1.052272 | 0.217715 | 1.088575
| 28.7 | 276 | 2 | 50.6 | 2.801715 | 38.2 | 52.5 | 0.1068607 | 223.6586 | 0.25 | 0.001118293 | 0.2432958 | 0.9731832 | 0.2523873 | 1.009549
| 28.7 | 276 | 2 | 50.6 | 2.801715 | 38.2 | 52.5 | 0.1068607 | 257.0962 | 0.29 | 0.001285481 | 0.2734274 | 0.9428531 | 0.2842779 | 0.9802685
Viga 15-6-9-3 - Clark (1956) | 28.7 | 276 | 2 | 50.6 | 2.715312 | 38.2 | 52.5 | 0.1072264 | 188.9955 | 0.17 | 0.0009449773 | 0.2109216 | 1.240715 | 0.2182892 | 1.284054
Viga 15-6-9-4 - Clark (1956) | 28.7 | 276 | 2 | 50.6 | 2.801715 | 38.2 | 52.5 | 0.1068607 | 152.7403 | 0.15 | 0.0007637016 | 0.1767401 | 1.178267 | 0.1822291 | 1.214861
| 28.7 | 276 | 2 | 50.6 | 2.801715 | 38.2 | 52.5 | 0.1068607 | 188.1198 | 0.16 | 0.000940599 | 0.2104544 | 1.31534 | 0.217715 | 1.360719
| 28.7 | 276 | 2 | 50.6 | 2.801715 | 38.2 | 52.5 | 0.1068607 | 223.6586 | 0.22 | 0.001118293 | 0.2432958 | 1.10589 | 0.2523873 | 1.147215
| 28.7 | 276 | 2 | 50.6 | 2.801715 | 38.2 | 52.5 | 0.1068607 | 257.0962 | 0.26 | 0.001285481 | 0.2734274 | 1.051644 | 0.2842779 | 1.093376
Viga 15-6-9-5 - Clark (1956) | 28.7 | 276 | 2 | 50.6 | 2.524448 | 38.2 | 52.5 | 0.1080911 | 190.9605 | 0.17 | 0.0009548027 | 0.2119221 | 1.2466 | 0.2195385 | 1.291403
| 28.7 | 276 | 2 | 50.6 | 2.524448 | 38.2 | 52.5 | 0.1080911 | 226.3534 | 0.2 | 0.001131767 | 0.2443751 | 1.221875 | 0.2538476 | 1.269238
| 28.7 | 276 | 2 | 50.6 | 2.524448 | 38.2 | 52.5 | 0.1080911 | 258.6886 | 0.24 | 0.001293443 | 0.2733083 | 1.138784 | 0.2845095 | 1.185456
Viga 15-6-10-1 - Clark (1956) | 32.3 | 276 | 1 | 60 | 2.538218 | 38.3 | 54.4 | 0.06244954 | 135.9237 | 0.17 | 0.0006796184 | 0.2374084 | 1.39652 | 0.236784 | 1.392847
| 32.3 | 276 | 1 | 60 | 2.538218 | 38.3 | 54.4 | 0.06244954 | 177.8365 | 0.23 | 0.0008891824 | 0.2973804 | 1.292958 | 0.2978764 | 1.295115
| 32.3 | 276 | 1 | 60 | 2.538218 | 38.3 | 54.4 | 0.06244954 | 217.0001 | 0.27 | 0.001085001 | 0.3513567 | 1.301321 | 0.3530654 | 1.307649
| 32.3 | 276 | 1 | 60 | 2.538218 | 38.3 | 54.4 | 0.06244954 | 244.9741 | 0.31 | 0.001224871 | 0.3889355 | 1.254631 | 0.3915858 | 1.26318
| 32.3 | 276 | 1 | 60 | 2.538218 | 38.3 | 54.4 | 0.06244954 | 251.4168 | 0.35 | 0.001257084 | 0.3974891 | 1.135683 | 0.4003639 | 1.143897
Viga 15-6-10-2 - Clark (1956) | 32.3 | 276 | 1 | 60 | 2.81087 | 38.3 | 54.4 | 0.06187606 | 132.029 | 0.19 | 0.0006601452 | 0.2327479 | 1.224989 | 0.2319395 | 1.220734
| 32.3 | 276 | 1 | 60 | 2.81087 | 38.3 | 54.4 | 0.06187606 | 173.9959 | 0.24 | 0.0008699795 | 0.2933164 | 1.222152 | 0.2935913 | 1.223297
| 32.3 | 276 | 1 | 60 | 2.81087 | 38.3 | 54.4 | 0.06187606 | 213.4679 | 0.29 | 0.001067339 | 0.3481331 | 1.200459 | 0.3496012 | 1.205521
| 32.3 | 276 | 1 | 60 | 2.81087 | 38.3 | 54.4 | 0.06187606 | 241.6622 | 0.36 | 0.001208311 | 0.3862723 | 1.072979 | 0.3886719 | 1.079644
| 32.3 | 276 | 1 | 60 | 2.81087 | 38.3 | 54.4 | 0.06187606 | 249.0266 | 0.42 | 0.001245133 | 0.3961125 | 0.9431251 | 0.3987648 | 0.9494399
Viga 23-6-9-1 - Clark (1956) | 28.7 | 276 | 2 | 50.6 | 2.576579 | 38 | 52.3 | 0.06557048 | 149.0814 | 0.18 | 0.000745407 | 0.2200645 | 1.22258 | 0.218893 | 1.216072
| 28.7 | 276 | 2 | 50.6 | 2.576579 | 38 | 52.3 | 0.06557048 | 189.3196 | 0.22 | 0.0009465981 | 0.2688506 | 1.222048 | 0.2684438 | 1.220199
| 28.7 | 276 | 2 | 50.6 | 2.576579 | 38 | 52.3 | 0.06557048 | 220.9884 | 0.27 | 0.001104942 | 0.3060572 | 1.133545 | 0.3063514 | 1.134635
| 28.7 | 276 | 2 | 50.6 | 2.576579 | 38 | 52.3 | 0.06557048 | 251.9276 | 0.32 | 0.001259638 | 0.3415782 | 1.067432 | 0.342624 | 1.0707
Viga 23-6-9-2 - Clark (1956) | 28.7 | 276 | 2 | 50.6 | 2.576579 | 38 | 52.3 | 0.06557048 | 189.3196 | 0.16 | 0.0009465981 | 0.2688506 | 1.680316 | 0.2684438 | 1.677774
| 28.7 | 276 | 2 | 50.6 | 2.576579 | 38 | 52.3 | 0.06557048 | 220.9884 | 0.19 | 0.001104942 | 0.3060572 | 1.610828 | 0.3063514 | 1.612376
| 28.7 | 276 | 2 | 50.6 | 2.576579 | 38 | 52.3 | 0.06557048 | 251.9276 | 0.22 | 0.001259638 | 0.3415782 | 1.552628 | 0.342624 | 1.557382
Viga 23-6-11-2 - Clark (1956) | 35.8 | 276 | 2 | 36.4 | 2.547836 | 38 | 55.9 | 0.1124435 | 159.9783 | 0.17 | 0.0007998915 | 0.2281163 | 1.341861 | 0.239572 | 1.409247
Viga 23-6-11-3 - Clark (1956) | 35.8 | 276 | 2 | 36.4 | 2.756373 | 38 | 55.9 | 0.1114101 | 118.0137 | 0.19 | 0.0005900686 | 0.1775831 | 0.9346478 | 0.1854134 | 0.9758601
| 35.8 | 276 | 2 | 36.4 | 2.756373 | 38 | 55.9 | 0.1114101 | 157.8638 | 0.25 | 0.0007893192 | 0.226612 | 0.9064482 | 0.2377082 | 0.9508328
[12 empty] | média | 1.043002 | média | 1.039429
[12 empty] | DevioPad | 0.2954649 | DevioPad | 0.2948439
[12 empty] | CoV | 28.33% | CoV | 28.37%

## Dataset sem TS MC2010
Autor | Inputs | [8 empty] | Output
| Diâmetro da armadura f (mm) | Resistência do aço - fy (MPa) | Número de barras em uma camada | Espaçamento entre as barras (mm) | Resistência à tração do concreto fctm (MPa) | Cobrimento c (mm) | Distância ao centro de gravidade da armadura d' (mm) | Taxa de armadura r | Tensão na armadura (MPa) | wexp (mm)
Viga S200-1.76-20 - Sokolov et al (2021) | 20 | 500 | 2 | 126 | 4.120341 | 25 | 39 | 0.06072355 | 231.811 | 0.16
| 20 | 500 | 2 | 126 | 4.120341 | 25 | 39 | 0.06072355 | 304.2519 | 0.23
| 20 | 500 | 2 | 126 | 4.120341 | 25 | 39 | 0.06072355 | 314.2822 | 0.24
| 20 | 500 | 2 | 126 | 4.120341 | 25 | 39 | 0.06072355 | 363.3192 | 0.27
| 20 | 500 | 2 | 126 | 4.120341 | 25 | 39 | 0.06072355 | 459.1641 | 0.35
| 20 | 500 | 2 | 126 | 4.120341 | 25 | 39 | 0.06072355 | 500 | 0.4
Viga S600-0.37-10 - Sokolov et al (2021) | 10 | 500 | 8 | 87.7 | 4.131127 | 25 | 53 | 0.01538839 | 322.9197 | 0.16
| 10 | 500 | 8 | 87.7 | 4.131127 | 25 | 53 | 0.01538839 | 367.8209 | 0.18
| 10 | 500 | 8 | 87.7 | 4.131127 | 25 | 53 | 0.01538839 | 500 | 0.26
Viga V1 - Oliveira (2007) | 10 | 628 | 4 | 32.46667 | 3.262 | 25 | 36 | 0.01744444 | 285.048 | 0.16
| 10 | 628 | 4 | 32.46667 | 3.262 | 25 | 36 | 0.01744444 | 324.9996 | 0.2
| 10 | 628 | 4 | 32.46667 | 3.262 | 25 | 36 | 0.01744444 | 367.6446 | 0.2
| 10 | 628 | 4 | 32.46667 | 3.262 | 25 | 36 | 0.01744444 | 410.7385 | 0.24
| 10 | 628 | 4 | 32.46667 | 3.262 | 25 | 36 | 0.01744444 | 438.57 | 0.3
| 10 | 628 | 4 | 32.46667 | 3.262 | 25 | 36 | 0.01744444 | 498.2729 | 0.32
| 10 | 628 | 4 | 32.46667 | 3.262 | 25 | 36 | 0.01744444 | 502.7619 | 0.38
| 10 | 628 | 4 | 32.46667 | 3.262 | 25 | 36 | 0.01744444 | 538.6734 | 0.42
| 10 | 628 | 4 | 32.46667 | 3.262 | 25 | 36 | 0.01744444 | 628 | 0.44
| 10 | 628 | 4 | 32.46667 | 3.262 | 25 | 36 | 0.01744444 | 628 | 0.5
Viga V2 - Oliveira (2007) | 10 | 628 | 4 | 32.46667 | 3.514 | 25 | 36 | 0.01744444 | 321.4719 | 0.24
| 10 | 628 | 4 | 32.46667 | 3.514 | 25 | 36 | 0.01744444 | 357.191 | 0.3
| 10 | 628 | 4 | 32.46667 | 3.514 | 25 | 36 | 0.01744444 | 370.5856 | 0.3
| 10 | 628 | 4 | 32.46667 | 3.514 | 25 | 36 | 0.01744444 | 392.9101 | 0.3
| 10 | 628 | 4 | 32.46667 | 3.514 | 25 | 36 | 0.01744444 | 424.1643 | 0.38
| 10 | 628 | 4 | 32.46667 | 3.514 | 25 | 36 | 0.01744444 | 491.1376 | 0.44
Viga T1F000 - Silva Neto (2017) | 16 | 571 | 4 | 37 | 4.2588 | 20 | 54 | 0.1178511 | 136.25 | 0.18
| 16 | 571 | 4 | 37 | 4.2588 | 20 | 54 | 0.1178511 | 196.1401 | 0.2
| 16 | 571 | 4 | 37 | 4.2588 | 20 | 54 | 0.1178511 | 237.3145 | 0.26
| 16 | 571 | 4 | 37 | 4.2588 | 20 | 54 | 0.1178511 | 305.4395 | 0.44
| 16 | 571 | 4 | 37 | 4.2588 | 20 | 54 | 0.1178511 | 405.0068 | 0.6
Viga 12-20-00 - Caldentey et al (2013) | 12 | 500 | 4 | 79.3 | 2.693329 | 20 | 38 | 0.01359398 | 300.433 | 0.36
| 12 | 500 | 4 | 79.3 | 2.693329 | 20 | 38 | 0.01359398 | 386.2709 | 0.43
| 12 | 500 | 4 | 79.3 | 2.693329 | 20 | 38 | 0.01359398 | 500 | 0.56
| 12 | 500 | 4 | 79.3 | 2.693329 | 20 | 38 | 0.01359398 | 500 | 0.71
| 12 | 500 | 4 | 79.3 | 2.693329 | 20 | 38 | 0.01359398 | 500 | 0.79
Viga 25-20-00 - Caldentey et al (2013) | 25 | 500 | 4 | 62 | 2.693329 | 20 | 44.5 | 0.05446705 | 106.5127 | 0.2
| 25 | 500 | 4 | 62 | 2.693329 | 20 | 44.5 | 0.05446705 | 191.7228 | 0.25
| 25 | 500 | 4 | 62 | 2.693329 | 20 | 44.5 | 0.05446705 | 276.9329 | 0.36
| 25 | 500 | 4 | 62 | 2.693329 | 20 | 44.5 | 0.05446705 | 362.143 | 0.47
| 25 | 500 | 4 | 62 | 2.693329 | 20 | 44.5 | 0.05446705 | 426.0506 | 0.57
| 25 | 500 | 4 | 62 | 2.693329 | 20 | 44.5 | 0.05446705 | 500 | 0.78
Viga 12-20-10 - Caldentey et al (2013) | 12 | 500 | 4 | 79.3 | 2.693329 | 20 | 34 | 0.01519328 | 212.4711 | 0.21
| 12 | 500 | 4 | 79.3 | 2.693329 | 20 | 34 | 0.01519328 | 254.9654 | 0.31
| 12 | 500 | 4 | 79.3 | 2.693329 | 20 | 34 | 0.01519328 | 297.4596 | 0.38
| 12 | 500 | 4 | 79.3 | 2.693329 | 20 | 34 | 0.01519328 | 382.448 | 0.52
| 12 | 500 | 4 | 79.3 | 2.693329 | 20 | 34 | 0.01519328 | 500 | 0.74
Viga 12-20-30 - Caldentey et al (2013) | 12 | 500 | 4 | 79.3 | 2.693329 | 20 | 34 | 0.01519328 | 212.4711 | 0.17
| 12 | 500 | 4 | 79.3 | 2.693329 | 20 | 34 | 0.01519328 | 297.4596 | 0.36
| 12 | 500 | 4 | 79.3 | 2.693329 | 20 | 34 | 0.01519328 | 382.448 | 0.56
| 12 | 500 | 4 | 79.3 | 2.693329 | 20 | 34 | 0.01519328 | 500 | 0.78
Viga 12-70-00 - Caldentey et al (2013) | 12 | 500 | 4 | 46 | 2.693329 | 70 | 88 | 0.01022007 | 245.1948 | 0.31
| 12 | 500 | 4 | 46 | 2.693329 | 70 | 88 | 0.01022007 | 294.2337 | 0.44
Viga 12-70-10 - Caldentey et al (2013) | 12 | 500 | 4 | 46 | 2.693329 | 70 | 84 | 0.01023176 | 193.9458 | 0.14
| 12 | 500 | 4 | 46 | 2.693329 | 70 | 84 | 0.01023176 | 242.4323 | 0.31
| 12 | 500 | 4 | 46 | 2.693329 | 70 | 84 | 0.01023176 | 290.9187 | 0.4
Viga 12-70-30 - Caldentey et al (2013) | 12 | 500 | 4 | 46 | 2.693329 | 70 | 84 | 0.01023176 | 193.9458 | 0.25
| 12 | 500 | 4 | 46 | 2.693329 | 70 | 84 | 0.01023176 | 242.4323 | 0.44
| 12 | 500 | 4 | 46 | 2.693329 | 70 | 84 | 0.01023176 | 290.9187 | 0.56
Viga 25-20-10 - Caldentey et al (2013) | 25 | 500 | 4 | 62 | 2.693329 | 20 | 40.5 | 0.05542152 | 210.8375 | 0.23
| 25 | 500 | 4 | 62 | 2.693329 | 20 | 40.5 | 0.05542152 | 316.2563 | 0.35
| 25 | 500 | 4 | 62 | 2.693329 | 20 | 40.5 | 0.05542152 | 421.6751 | 0.49
| 25 | 500 | 4 | 62 | 2.693329 | 20 | 40.5 | 0.05542152 | 500 | 0.67
Viga 25-20-30 - Caldentey et al (2013) | 25 | 500 | 4 | 62 | 2.693329 | 20 | 40.5 | 0.05542152 | 210.8375 | 0.27
| 25 | 500 | 4 | 62 | 2.693329 | 20 | 40.5 | 0.05542152 | 316.2563 | 0.4
| 25 | 500 | 4 | 62 | 2.693329 | 20 | 40.5 | 0.05542152 | 421.6751 | 0.53
| 25 | 500 | 4 | 62 | 2.693329 | 20 | 40.5 | 0.05542152 | 500 | 0.72
Viga 25-70-00 - Caldentey et al (2013) | 25 | 500 | 4 | 28.7 | 2.693329 | 70 | 94.5 | 0.0526206 | 122.3408 | 0.3
| 25 | 500 | 4 | 28.7 | 2.693329 | 70 | 94.5 | 0.0526206 | 244.6815 | 0.57
Viga 25-70-10 - Caldentey et al (2013) | 25 | 500 | 4 | 28.7 | 2.693329 | 70 | 90.5 | 0.05276794 | 120.9067 | 0.26
| 25 | 500 | 4 | 28.7 | 2.693329 | 70 | 90.5 | 0.05276794 | 241.8134 | 0.6
Viga 25-70-30 - Caldentey et al (2013) | 25 | 500 | 4 | 28.7 | 2.693329 | 70 | 90.5 | 0.05276794 | 120.9067 | 0.27
| 25 | 500 | 4 | 28.7 | 2.693329 | 70 | 90.5 | 0.05276794 | 241.8134 | 0.59
Viga RS1 - Harajlí e Naamam (1985) | 9.52 | 434 | 3 | 22.2 | 3.56416 | 20.64 | 25.4 | 0.03244851 | 295.4706 | 0.15
| 9.52 | 434 | 3 | 22.2 | 3.56416 | 20.64 | 25.4 | 0.03244851 | 343.8667 | 0.17
Viga RS2 - Harajlí e Naamam (1985) | 12.7 | 434 | 3 | 19.05 | 3.976608 | 19.05 | 25.4 | 0.06421247 | 303.256 | 0.15
| 12.7 | 434 | 3 | 19.05 | 3.976608 | 19.05 | 25.4 | 0.06421247 | 347.8102 | 0.17
| 12.7 | 434 | 3 | 19.05 | 3.976608 | 19.05 | 25.4 | 0.06421247 | 411.0485 | 0.2
Viga RS3 - Harajlí e Naamam (1985) | 15.9 | 540 | 3 | 15.9 | 3.976608 | 17.46 | 25.4 | 0.1083507 | 289.7349 | 0.16
| 15.9 | 540 | 3 | 15.9 | 3.976608 | 17.46 | 25.4 | 0.1083507 | 379.9802 | 0.21
Viga B1-a - Gilbert e Nejadi (2004) | 16 | 500 | 2 | 138 | 3.269 | 40 | 48 | 0.0174791 | 185.274 | 0.15
| 16 | 500 | 2 | 138 | 3.269 | 40 | 48 | 0.0174791 | 211.7676 | 0.2
| 16 | 500 | 2 | 138 | 3.269 | 40 | 48 | 0.0174791 | 238.2612 | 0.25
| 16 | 500 | 2 | 138 | 3.269 | 40 | 48 | 0.0174791 | 264.7095 | 0.28
| 16 | 500 | 2 | 138 | 3.269 | 40 | 48 | 0.0174791 | 291.1578 | 0.28
| 16 | 500 | 2 | 138 | 3.269 | 40 | 48 | 0.0174791 | 317.6514 | 0.3
| 16 | 500 | 2 | 138 | 3.269 | 40 | 48 | 0.0174791 | 344.145 | 0.33
| 16 | 500 | 2 | 138 | 3.269 | 40 | 48 | 0.0174791 | 370.5479 | 0.33
Viga B1-b - Gilbert e Nejadi (2004) | 16 | 500 | 2 | 138 | 3.269 | 40 | 48 | 0.0174791 | 211.7676 | 0.15
| 16 | 500 | 2 | 138 | 3.269 | 40 | 48 | 0.0174791 | 238.2612 | 0.18
| 16 | 500 | 2 | 138 | 3.269 | 40 | 48 | 0.0174791 | 264.7095 | 0.2
| 16 | 500 | 2 | 138 | 3.269 | 40 | 48 | 0.0174791 | 291.1578 | 0.25
| 16 | 500 | 2 | 138 | 3.269 | 40 | 48 | 0.0174791 | 317.6514 | 0.3
| 16 | 500 | 2 | 138 | 3.269 | 40 | 48 | 0.0174791 | 344.145 | 0.33
| 16 | 500 | 2 | 138 | 3.269 | 40 | 48 | 0.0174791 | 370.5479 | 0.38
Viga B2-a - Gilbert e Nejadi (2004) | 16 | 500 | 2 | 168 | 3.269 | 25 | 33 | 0.01939394 | 211.7676 | 0.15
| 16 | 500 | 2 | 168 | 3.269 | 25 | 33 | 0.01939394 | 238.2612 | 0.18
| 16 | 500 | 2 | 168 | 3.269 | 25 | 33 | 0.01939394 | 264.7095 | 0.2
| 16 | 500 | 2 | 168 | 3.269 | 25 | 33 | 0.01939394 | 291.1578 | 0.23
| 16 | 500 | 2 | 168 | 3.269 | 25 | 33 | 0.01939394 | 317.6514 | 0.25
| 16 | 500 | 2 | 168 | 3.269 | 25 | 33 | 0.01939394 | 344.145 | 0.3
| 16 | 500 | 2 | 168 | 3.269 | 25 | 33 | 0.01939394 | 370.5479 | 0.3
Viga B2-b - Gilbert e Nejadi (2004) | 16 | 500 | 2 | 168 | 3.269 | 25 | 33 | 0.01939394 | 185.274 | 0.15
| 16 | 500 | 2 | 168 | 3.269 | 25 | 33 | 0.01939394 | 211.7676 | 0.18
| 16 | 500 | 2 | 168 | 3.269 | 25 | 33 | 0.01939394 | 238.2612 | 0.18
| 16 | 500 | 2 | 168 | 3.269 | 25 | 33 | 0.01939394 | 264.7095 | 0.25
| 16 | 500 | 2 | 168 | 3.269 | 25 | 33 | 0.01939394 | 291.1578 | 0.28
| 16 | 500 | 2 | 168 | 3.269 | 25 | 33 | 0.01939394 | 317.6514 | 0.33
| 16 | 500 | 2 | 168 | 3.269 | 25 | 33 | 0.01939394 | 344.145 | 0.38
| 16 | 500 | 2 | 168 | 3.269 | 25 | 33 | 0.01939394 | 370.5479 | 0.43
Viga B3-a - Gilbert e Nejadi (2004) | 16 | 500 | 3 | 76 | 3.269 | 25 | 33 | 0.02928192 | 233.3047 | 0.15
| 16 | 500 | 3 | 76 | 3.269 | 25 | 33 | 0.02928192 | 251.2039 | 0.18
| 16 | 500 | 3 | 76 | 3.269 | 25 | 33 | 0.02928192 | 269.1646 | 0.18
| 16 | 500 | 3 | 76 | 3.269 | 25 | 33 | 0.02928192 | 287.1253 | 0.2
| 16 | 500 | 3 | 76 | 3.269 | 25 | 33 | 0.02928192 | 305.086 | 0.2
Viga B3-b - Gilbert e Nejadi (2004) | 16 | 500 | 3 | 76 | 3.269 | 25 | 33 | 0.02928192 | 251.2039 | 0.15
| 16 | 500 | 3 | 76 | 3.269 | 25 | 33 | 0.02928192 | 269.1646 | 0.18
| 16 | 500 | 3 | 76 | 3.269 | 25 | 33 | 0.02928192 | 287.1253 | 0.2
| 16 | 500 | 3 | 76 | 3.269 | 25 | 33 | 0.02928192 | 305.086 | 0.2
Laje S1-a - Gilbert e Nejadi (2004) | 12 | 500 | 2 | 296 | 3.269 | 25 | 31 | 0.01247721 | 176.2862 | 0.2
| 12 | 500 | 2 | 296 | 3.269 | 25 | 31 | 0.01247721 | 242.3463 | 0.25
| 12 | 500 | 2 | 296 | 3.269 | 25 | 31 | 0.01247721 | 308.4064 | 0.33
Laje S1-b - Gilbert e Nejadi (2004) | 12 | 500 | 2 | 296 | 3.269 | 25 | 31 | 0.01247721 | 242.3463 | 0.23
| 12 | 500 | 2 | 296 | 3.269 | 25 | 31 | 0.01247721 | 308.4064 | 0.28
Laje S2-a - Gilbert e Nejadi (2004) | 12 | 500 | 3 | 142 | 3.269 | 25 | 31 | 0.01952712 | 208.7797 | 0.18
| 12 | 500 | 3 | 142 | 3.269 | 25 | 31 | 0.01952712 | 253.5 | 0.23
| 12 | 500 | 3 | 142 | 3.269 | 25 | 31 | 0.01952712 | 298.2203 | 0.25
Laje S2-b - Gilbert e Nejadi (2004) | 12 | 500 | 3 | 142 | 3.269 | 25 | 31 | 0.01952712 | 208.7797 | 0.18
| 12 | 500 | 3 | 142 | 3.269 | 25 | 31 | 0.01952712 | 253.5 | 0.23
| 12 | 500 | 3 | 142 | 3.269 | 25 | 31 | 0.01952712 | 298.2203 | 0.25
Laje S3-a - Gilbert e Nejadi (2004) | 12 | 500 | 4 | 90.67 | 3.269 | 25 | 31 | 0.02696877 | 226.4553 | 0.15
| 12 | 500 | 4 | 90.67 | 3.269 | 25 | 31 | 0.02696877 | 260.4139 | 0.15
| 12 | 500 | 4 | 90.67 | 3.269 | 25 | 31 | 0.02696877 | 294.3725 | 0.18
Laje S3-b - Gilbert e Nejadi (2004) | 12 | 500 | 4 | 90.67 | 3.269 | 25 | 31 | 0.02696877 | 226.4553 | 0.18
| 12 | 500 | 4 | 90.67 | 3.269 | 25 | 31 | 0.02696877 | 260.4139 | 0.2
| 12 | 500 | 4 | 90.67 | 3.269 | 25 | 31 | 0.02696877 | 294.3725 | 0.23
Viga 250-10-1 - Cornelissen (2022) | 10 | 528 | 1 | 45 | 2.8 | 40 | 45 | 0.01140138 | 274.1436 | 0.16
| 10 | 528 | 1 | 45 | 2.8 | 40 | 45 | 0.01140138 | 294.2029 | 0.18
| 10 | 528 | 1 | 45 | 2.8 | 40 | 45 | 0.01140138 | 316.9368 | 0.2
| 10 | 528 | 1 | 45 | 2.8 | 40 | 45 | 0.01140138 | 336.9961 | 0.22
| 10 | 528 | 1 | 45 | 2.8 | 40 | 45 | 0.01140138 | 359.7299 | 0.24
| 10 | 528 | 1 | 45 | 2.8 | 40 | 45 | 0.01140138 | 379.7892 | 0.26
| 10 | 528 | 1 | 45 | 2.8 | 40 | 45 | 0.01140138 | 403.8604 | 0.28
Viga 250-10-2 - Cornelissen (2022) | 10 | 528 | 1 | 45 | 2.8 | 40 | 45 | 0.01140138 | 251.4098 | 0.15
| 10 | 528 | 1 | 45 | 2.8 | 40 | 45 | 0.01140138 | 274.1436 | 0.17
| 10 | 528 | 1 | 45 | 2.8 | 40 | 45 | 0.01140138 | 295.5402 | 0.19
| 10 | 528 | 1 | 45 | 2.8 | 40 | 45 | 0.01140138 | 314.9309 | 0.2
| 10 | 528 | 1 | 45 | 2.8 | 40 | 45 | 0.01140138 | 336.9961 | 0.22
| 10 | 528 | 1 | 45 | 2.8 | 40 | 45 | 0.01140138 | 359.0613 | 0.24
| 10 | 528 | 1 | 45 | 2.8 | 40 | 45 | 0.01140138 | 377.7833 | 0.26
| 10 | 528 | 1 | 45 | 2.8 | 40 | 45 | 0.01140138 | 395.8367 | 0.29
Viga 250-20-2 - Cornelissen (2022) | 20 | 598 | 1 | 40 | 2.8 | 40 | 50 | 0.05412383 | 201.3327 | 0.17
| 20 | 598 | 1 | 40 | 2.8 | 40 | 50 | 0.05412383 | 235.2815 | 0.2
| 20 | 598 | 1 | 40 | 2.8 | 40 | 50 | 0.05412383 | 268.141 | 0.24
| 20 | 598 | 1 | 40 | 2.8 | 40 | 50 | 0.05412383 | 300.819 | 0.27
| 20 | 598 | 1 | 40 | 2.8 | 40 | 50 | 0.05412383 | 333.1339 | 0.32
| 20 | 598 | 1 | 40 | 2.8 | 40 | 50 | 0.05412383 | 366.3565 | 0.34
Viga 250-20-3 - Cornelissen (2022) | 20 | 598 | 1 | 40 | 2.8 | 40 | 50 | 0.05412383 | 169.744 | 0.16
| 20 | 598 | 1 | 40 | 2.8 | 40 | 50 | 0.05412383 | 201.8773 | 0.2
| 20 | 598 | 1 | 40 | 2.8 | 40 | 50 | 0.05412383 | 234.7368 | 0.24
| 20 | 598 | 1 | 40 | 2.8 | 40 | 50 | 0.05412383 | 267.2333 | 0.27
| 20 | 598 | 1 | 40 | 2.8 | 40 | 50 | 0.05412383 | 301.0005 | 0.29
| 20 | 598 | 1 | 40 | 2.8 | 40 | 50 | 0.05412383 | 333.1339 | 0.32
| 20 | 598 | 1 | 40 | 2.8 | 40 | 50 | 0.05412383 | 348.7467 | 0.33
Viga 350-10-1 - Cornelissen (2022) | 10 | 528 | 1 | 45 | 2.8 | 40 | 45 | 0.00795981 | 310.3099 | 0.15
| 10 | 528 | 1 | 45 | 2.8 | 40 | 45 | 0.00795981 | 330.2869 | 0.19
| 10 | 528 | 1 | 45 | 2.8 | 40 | 45 | 0.00795981 | 334.2823 | 0.2
| 10 | 528 | 1 | 45 | 2.8 | 40 | 45 | 0.00795981 | 351.1518 | 0.23
| 10 | 528 | 1 | 45 | 2.8 | 40 | 45 | 0.00795981 | 362.6941 | 0.25
| 10 | 528 | 1 | 45 | 2.8 | 40 | 45 | 0.00795981 | 375.5681 | 0.28
| 10 | 528 | 1 | 45 | 2.8 | 40 | 45 | 0.00795981 | 387.1104 | 0.31
| 10 | 528 | 1 | 45 | 2.8 | 40 | 45 | 0.00795981 | 400.8724 | 0.36
Viga 350-10-2 - Cornelissen (2022) | 10 | 528 | 1 | 45 | 2.8 | 40 | 45 | 0.00795981 | 308.9781 | 0.16
| 10 | 528 | 1 | 45 | 2.8 | 40 | 45 | 0.00795981 | 322.2961 | 0.18
| 10 | 528 | 1 | 45 | 2.8 | 40 | 45 | 0.00795981 | 334.7262 | 0.2
| 10 | 528 | 1 | 45 | 2.8 | 40 | 45 | 0.00795981 | 347.6003 | 0.23
| 10 | 528 | 1 | 45 | 2.8 | 40 | 45 | 0.00795981 | 361.3623 | 0.24
| 10 | 528 | 1 | 45 | 2.8 | 40 | 45 | 0.00795981 | 375.5681 | 0.25
| 10 | 528 | 1 | 45 | 2.8 | 40 | 45 | 0.00795981 | 388.4422 | 0.27
| 10 | 528 | 1 | 45 | 2.8 | 40 | 45 | 0.00795981 | 399.9845 | 0.29
Viga 350-10-3 - Cornelissen (2022) | 10 | 528 | 1 | 45 | 2.8 | 40 | 45 | 0.00795981 | 323.6279 | 0.15
| 10 | 528 | 1 | 45 | 2.8 | 40 | 45 | 0.00795981 | 336.502 | 0.16
| 10 | 528 | 1 | 45 | 2.8 | 40 | 45 | 0.00795981 | 354.7033 | 0.18
| 10 | 528 | 1 | 45 | 2.8 | 40 | 45 | 0.00795981 | 365.3577 | 0.18
| 10 | 528 | 1 | 45 | 2.8 | 40 | 45 | 0.00795981 | 375.5681 | 0.19
| 10 | 528 | 1 | 45 | 2.8 | 40 | 45 | 0.00795981 | 386.6665 | 0.2
| 10 | 528 | 1 | 45 | 2.8 | 40 | 45 | 0.00795981 | 401.3163 | 0.22
Viga 350-20-1 - Cornelissen (2022) | 20 | 598 | 1 | 40 | 2.8 | 40 | 50 | 0.03726149 | 224.9365 | 0.16
| 20 | 598 | 1 | 40 | 2.8 | 40 | 50 | 0.03726149 | 259.8976 | 0.2
| 20 | 598 | 1 | 40 | 2.8 | 40 | 50 | 0.03726149 | 294.7403 | 0.23
Viga 350-20-2 - Cornelissen (2022) | 20 | 598 | 1 | 40 | 2.8 | 40 | 50 | 0.03726149 | 224.9365 | 0.14
| 20 | 598 | 1 | 40 | 2.8 | 40 | 50 | 0.03726149 | 259.4236 | 0.17
| 20 | 598 | 1 | 40 | 2.8 | 40 | 50 | 0.03726149 | 294.1477 | 0.21
Viga 350-20-3 - Cornelissen (2022) | 20 | 598 | 1 | 40 | 2.8 | 40 | 50 | 0.03726149 | 154.3031 | 0.21
| 20 | 598 | 1 | 40 | 2.8 | 40 | 50 | 0.03726149 | 190.3309 | 0.25
| 20 | 598 | 1 | 40 | 2.8 | 40 | 50 | 0.03726149 | 224.3439 | 0.29
| 20 | 598 | 1 | 40 | 2.8 | 40 | 50 | 0.03726149 | 258.4755 | 0.33
| 20 | 598 | 1 | 40 | 2.8 | 40 | 50 | 0.03726149 | 306.71 | 0.37
Viga G2 - Makhlouf e Malhas (1996) | 20 | 430 | 6 | 84 | 3.508821 | 50 | 64 | 0.03101245 | 179.888 | 0.15
| 20 | 430 | 6 | 84 | 3.508821 | 50 | 64 | 0.03101245 | 225.2967 | 0.23
| 20 | 430 | 6 | 84 | 3.508821 | 50 | 64 | 0.03101245 | 270.7053 | 0.28
Viga G3 - Makhlouf e Malhas (1996) | 20 | 430 | 9 | 45 | 3.508821 | 50 | 64 | 0.04932804 | 176.8396 | 0.18
| 20 | 430 | 9 | 45 | 3.508821 | 50 | 64 | 0.04932804 | 220.7528 | 0.26
| 20 | 430 | 9 | 45 | 3.508821 | 50 | 64 | 0.04932804 | 264.6659 | 0.34
Viga C1 - Kumar et al. (2007) | 16 | 528 | 2 | 52 | 3.42 | 27 | 35 | 0.04868019 | 234.7223 | 0.15
| 16 | 528 | 2 | 52 | 3.42 | 27 | 35 | 0.04868019 | 315.6611 | 0.19
| 16 | 528 | 2 | 52 | 3.42 | 27 | 35 | 0.04868019 | 364.2243 | 0.22
| 16 | 528 | 2 | 52 | 3.42 | 27 | 35 | 0.04868019 | 404.6937 | 0.22
| 16 | 528 | 2 | 52 | 3.42 | 27 | 35 | 0.04868019 | 469.4447 | 0.25
| 16 | 528 | 2 | 52 | 3.42 | 27 | 35 | 0.04868019 | 526.1018 | 0.29
Viga C2 - Kumar et al. (2007) | 20 | 528 | 2 | 44 | 3.42 | 25 | 35 | 0.08253592 | 270.8701 | 0.17
| 20 | 528 | 2 | 44 | 3.42 | 25 | 35 | 0.08253592 | 308.0484 | 0.19
| 20 | 528 | 2 | 44 | 3.42 | 25 | 35 | 0.08253592 | 355.849 | 0.21
| 20 | 528 | 2 | 44 | 3.42 | 25 | 35 | 0.08253592 | 377.0937 | 0.23
| 20 | 528 | 2 | 44 | 3.42 | 25 | 35 | 0.08253592 | 424.8943 | 0.25
| 20 | 528 | 2 | 44 | 3.42 | 25 | 35 | 0.08253592 | 525.8067 | 0.25
Viga C3 - Kumar et al. (2007) | 20 | 528 | 3 | 12 | 3.42 | 25 | 35 | 0.1352493 | 246.9219 | 0.18
| 20 | 528 | 3 | 12 | 3.42 | 25 | 35 | 0.1352493 | 283.234 | 0.19
| 20 | 528 | 3 | 12 | 3.42 | 25 | 35 | 0.1352493 | 315.9148 | 0.21
| 20 | 528 | 3 | 12 | 3.42 | 25 | 35 | 0.1352493 | 355.8581 | 0.23
| 20 | 528 | 3 | 12 | 3.42 | 25 | 35 | 0.1352493 | 395.8013 | 0.25
| 20 | 528 | 3 | 12 | 3.42 | 25 | 35 | 0.1352493 | 432.1133 | 0.29
| 20 | 528 | 3 | 12 | 3.42 | 25 | 35 | 0.1352493 | 468.4254 | 0.31
| 20 | 528 | 3 | 12 | 3.42 | 25 | 35 | 0.1352493 | 501.1062 | 0.37
Viga CS1 - Kumar et al. (2007) | 16 | 528 | 2 | 52 | 2.98 | 27 | 35 | 0.04802697 | 370.7473 | 0.16
| 16 | 528 | 2 | 52 | 2.98 | 27 | 35 | 0.04802697 | 443.2848 | 0.2
| 16 | 528 | 2 | 52 | 2.98 | 27 | 35 | 0.04802697 | 523.882 | 0.26
Viga CS2 - Kumar et al. (2007) | 20 | 528 | 2 | 44 | 2.98 | 25 | 35 | 0.08120052 | 264.2801 | 0.17
| 20 | 528 | 2 | 44 | 2.98 | 25 | 35 | 0.08120052 | 301.2793 | 0.19
| 20 | 528 | 2 | 44 | 2.98 | 25 | 35 | 0.08120052 | 348.8497 | 0.23
| 20 | 528 | 2 | 44 | 2.98 | 25 | 35 | 0.08120052 | 369.9921 | 0.25
| 20 | 528 | 2 | 44 | 2.98 | 25 | 35 | 0.08120052 | 401.7057 | 0.3
| 20 | 528 | 2 | 44 | 2.98 | 25 | 35 | 0.08120052 | 422.8482 | 0.32
| 20 | 528 | 2 | 44 | 2.98 | 25 | 35 | 0.08120052 | 474.647 | 0.36
| 20 | 528 | 2 | 44 | 2.98 | 25 | 35 | 0.08120052 | 526.4459 | 0.47
Viga CS3 - Kumar et al. (2007) | 20 | 528 | 3 | 12 | 2.98 | 25 | 35 | 0.1326867 | 303.4026 | 0.16
| 20 | 528 | 3 | 12 | 2.98 | 25 | 35 | 0.1326867 | 317.8503 | 0.18
| 20 | 528 | 3 | 12 | 2.98 | 25 | 35 | 0.1326867 | 353.9697 | 0.18
| 20 | 528 | 3 | 12 | 2.98 | 25 | 35 | 0.1326867 | 393.701 | 0.2
| 20 | 528 | 3 | 12 | 2.98 | 25 | 35 | 0.1326867 | 429.8203 | 0.2
| 20 | 528 | 3 | 12 | 2.98 | 25 | 35 | 0.1326867 | 462.3277 | 0.2
| 20 | 528 | 3 | 12 | 2.98 | 25 | 35 | 0.1326867 | 502.059 | 0.22
Viga B6 - Maghsoudi e Sharifi (2008) | 28 | 400 | 4 | 16 | 5.308474 | 30 | 44 | 0.2218831 | 151.172 | 0.22
| 28 | 400 | 4 | 16 | 5.308474 | 30 | 44 | 0.2218831 | 201.7066 | 0.25
| 28 | 400 | 4 | 16 | 5.308474 | 30 | 44 | 0.2218831 | 230.6452 | 0.29
| 28 | 400 | 4 | 16 | 5.308474 | 30 | 44 | 0.2218831 | 263.9031 | 0.31
| 28 | 400 | 4 | 16 | 5.308474 | 30 | 44 | 0.2218831 | 315.7335 | 0.33
| 28 | 400 | 4 | 16 | 5.308474 | 30 | 44 | 0.2218831 | 342.0806 | 0.34
| 28 | 400 | 4 | 16 | 5.308474 | 30 | 44 | 0.2218831 | 380.5214 | 0.37
Viga F29-2D16-10A - Hong et al (2013) | 15.9 | 392 | 2 | 46 | 2.825877 | 30 | 38 | 0.04414839 | 361.6696 | 0.2
| 15.9 | 392 | 2 | 46 | 2.825877 | 30 | 38 | 0.04414839 | 392.3 | 0.35
Viga F29-2D16-10B - Hong et al (2013) | 15.9 | 392 | 2 | 46 | 2.825877 | 30 | 38 | 0.04414839 | 363.0041 | 0.2
| 15.9 | 392 | 2 | 46 | 2.825877 | 30 | 38 | 0.04414839 | 392.3 | 0.25
Viga F29-2D16-10C - Hong et al (2013) | 15.9 | 392 | 2 | 46 | 2.825877 | 30 | 38 | 0.04414839 | 363.0041 | 0.2
| 15.9 | 392 | 2 | 46 | 2.825877 | 30 | 38 | 0.04414839 | 392.3 | 0.25
Viga F29-2D16-10D - Hong et al (2013) | 15.9 | 392 | 2 | 46 | 2.825877 | 30 | 38 | 0.04414839 | 364.3387 | 0.2
| 15.9 | 392 | 2 | 46 | 2.825877 | 30 | 38 | 0.04414839 | 392.3 | 0.3
Viga F30-2D13-10 - Hong et al (2013) | 12.7 | 392 | 2 | 52 | 2.920876 | 30 | 36.5 | 0.02640628 | 317.1027 | 0.15
| 12.7 | 392 | 2 | 52 | 2.920876 | 30 | 36.5 | 0.02640628 | 392.3 | 0.2
Viga F30-2D13-20 - Hong et al (2013) | 12.7 | 392 | 2 | 52 | 2.920876 | 30 | 36.5 | 0.02640628 | 319.1354 | 0.15
| 12.7 | 392 | 2 | 52 | 2.920876 | 30 | 36.5 | 0.02640628 | 392.3 | 0.2
Viga F30-2D16-10 - Hong et al (2013) | 15.9 | 392 | 2 | 46 | 2.920876 | 30 | 38 | 0.04403498 | 260.029 | 0.15
| 15.9 | 392 | 2 | 46 | 2.920876 | 30 | 38 | 0.04403498 | 365.3741 | 0.25
| 15.9 | 392 | 2 | 46 | 2.920876 | 30 | 38 | 0.04403498 | 392.3 | 0.3
Viga F30-2D16-20 - Hong et al (2013) | 15.9 | 392 | 2 | 46 | 2.920876 | 30 | 38 | 0.04403498 | 261.3625 | 0.15
| 15.9 | 392 | 2 | 46 | 2.920876 | 30 | 38 | 0.04403498 | 366.7076 | 0.25
Viga F30-2D19-10 - Hong et al (2013) | 19.1 | 392 | 2 | 40 | 2.920876 | 30 | 39.5 | 0.06741883 | 187.0257 | 0.15
| 19.1 | 392 | 2 | 40 | 2.920876 | 30 | 39.5 | 0.06741883 | 261.0765 | 0.2
| 19.1 | 392 | 2 | 40 | 2.920876 | 30 | 39.5 | 0.06741883 | 336.0767 | 0.3
| 19.1 | 392 | 2 | 40 | 2.920876 | 30 | 39.5 | 0.06741883 | 392.3 | 0.33
Viga F30-2D19-20 - Hong et al (2013) | 19.1 | 392 | 2 | 40 | 2.920876 | 30 | 39.5 | 0.06741883 | 186.0764 | 0.15
| 19.1 | 392 | 2 | 40 | 2.920876 | 30 | 39.5 | 0.06741883 | 259.1778 | 0.25
| 19.1 | 392 | 2 | 40 | 2.920876 | 30 | 39.5 | 0.06741883 | 333.2286 | 0.28
Viga F37-2D16-10 - Hong et al (2013) | 15.9 | 392 | 2 | 46 | 3.353879 | 30 | 38 | 0.04357273 | 365.4727 | 0.2
| 15.9 | 392 | 2 | 46 | 3.353879 | 30 | 38 | 0.04357273 | 392.3 | 0.22
Viga F37-2D16-20 - Hong et al (2013) | 15.9 | 392 | 2 | 46 | 3.353879 | 30 | 38 | 0.04357273 | 365.4727 | 0.17
| 15.9 | 392 | 2 | 46 | 3.353879 | 30 | 38 | 0.04357273 | 392.3 | 0.21
Viga F37-2D19-10 - Hong et al (2013) | 19.1 | 392 | 2 | 40 | 3.353879 | 30 | 39.5 | 0.06659654 | 221.3101 | 0.17
| 19.1 | 392 | 2 | 40 | 3.353879 | 30 | 39.5 | 0.06659654 | 259.1409 | 0.18
| 19.1 | 392 | 2 | 40 | 3.353879 | 30 | 39.5 | 0.06659654 | 296.0259 | 0.2
| 19.1 | 392 | 2 | 40 | 3.353879 | 30 | 39.5 | 0.06659654 | 333.8567 | 0.2
| 19.1 | 392 | 2 | 40 | 3.353879 | 30 | 39.5 | 0.06659654 | 369.796 | 0.25
| 19.1 | 392 | 2 | 40 | 3.353879 | 30 | 39.5 | 0.06659654 | 392.3 | 0.27
Viga F37-2D19-20 - Hong et al (2013) | 19.1 | 392 | 2 | 40 | 3.353879 | 30 | 39.5 | 0.06659654 | 296.0259 | 0.18
| 19.1 | 392 | 2 | 40 | 3.353879 | 30 | 39.5 | 0.06659654 | 331.9652 | 0.19
| 19.1 | 392 | 2 | 40 | 3.353879 | 30 | 39.5 | 0.06659654 | 369.796 | 0.21
| 19.1 | 392 | 2 | 40 | 3.353879 | 30 | 39.5 | 0.06659654 | 392.3 | 0.26
Viga 15-6-6-1 - Clark (1956) | 19.1 | 276 | 2 | 69.8 | 2.900329 | 31.8 | 41.4 | 0.04065144 | 203.0225 | 0.17
| 19.1 | 276 | 2 | 69.8 | 2.900329 | 31.8 | 41.4 | 0.04065144 | 244.5002 | 0.23
| 19.1 | 276 | 2 | 69.8 | 2.900329 | 31.8 | 41.4 | 0.04065144 | 275.8 | 0.27
Viga 15-6-6-2 - Clark (1956) | 19.1 | 276 | 2 | 69.8 | 2.846692 | 31.8 | 41.4 | 0.04071118 | 275.8 | 0.16
Viga 15-6-6-3 - Clark (1956) | 19.1 | 276 | 2 | 69.8 | 2.711321 | 38.2 | 47.7 | 0.04069191 | 249.7459 | 0.16
| 19.1 | 276 | 2 | 69.8 | 2.711321 | 38.2 | 47.7 | 0.04069191 | 275.8 | 0.2
Viga 15-6-7-1 - Clark (1956) | 22.2 | 276 | 2 | 63.6 | 2.687987 | 12.8 | 23.9 | 0.08499984 | 271.2894 | 0.17
Viga 15-6-7-2 - Clark (1956) | 22.2 | 276 | 2 | 63.6 | 2.384602 | 38 | 49.1 | 0.05902239 | 195.1135 | 0.15
| 22.2 | 276 | 2 | 63.6 | 2.384602 | 38 | 49.1 | 0.05902239 | 226.947 | 0.19
| 22.2 | 276 | 2 | 63.6 | 2.384602 | 38 | 49.1 | 0.05902239 | 260.9129 | 0.22
| 22.2 | 276 | 2 | 63.6 | 2.384602 | 38 | 49.1 | 0.05902239 | 275.8 | 0.27
Viga 15-6-7-3 - Clark (1956) | 22.2 | 276 | 2 | 63.6 | 2.864842 | 38 | 49.1 | 0.05805405 | 259.6322 | 0.17
| 22.2 | 276 | 2 | 63.6 | 2.864842 | 38 | 49.1 | 0.05805405 | 275.8 | 0.2
Viga 15-6-7-4 - Clark (1956) | 22.2 | 276 | 2 | 63.6 | 2.833692 | 38 | 49.1 | 0.05811024 | 194.2119 | 0.15
| 22.2 | 276 | 2 | 63.6 | 2.833692 | 38 | 49.1 | 0.05811024 | 225.8983 | 0.18
| 22.2 | 276 | 2 | 63.6 | 2.833692 | 38 | 49.1 | 0.05811024 | 259.7073 | 0.22
| 22.2 | 276 | 2 | 63.6 | 2.833692 | 38 | 49.1 | 0.05811024 | 275.8 | 0.25
Viga 15-6-7-5 - Clark (1956) | 22.2 | 276 | 2 | 63.6 | 2.756373 | 38 | 49.1 | 0.05825325 | 194.3546 | 0.2
| 22.2 | 276 | 2 | 63.6 | 2.756373 | 38 | 49.1 | 0.05825325 | 226.0643 | 0.25
| 22.2 | 276 | 2 | 63.6 | 2.756373 | 38 | 49.1 | 0.05825325 | 259.8981 | 0.3
| 22.2 | 276 | 2 | 63.6 | 2.756373 | 38 | 49.1 | 0.05825325 | 275.8 | 0.35
Viga 15-6-9-1 - Clark (1956) | 28.7 | 276 | 2 | 50.6 | 2.774817 | 22.2 | 36.6 | 0.1089929 | 234.1158 | 0.17
| 28.7 | 276 | 2 | 50.6 | 2.774817 | 22.2 | 36.6 | 0.1089929 | 274.8473 | 0.2
Viga 15-6-9-2 - Clark (1956) | 28.7 | 276 | 2 | 50.6 | 2.801715 | 38.2 | 52.5 | 0.1068607 | 179.4956 | 0.17
| 28.7 | 276 | 2 | 50.6 | 2.801715 | 38.2 | 52.5 | 0.1068607 | 212.7425 | 0.2
| 28.7 | 276 | 2 | 50.6 | 2.801715 | 38.2 | 52.5 | 0.1068607 | 245.2317 | 0.25
| 28.7 | 276 | 2 | 50.6 | 2.801715 | 38.2 | 52.5 | 0.1068607 | 275.8 | 0.29
Viga 15-6-9-3 - Clark (1956) | 28.7 | 276 | 2 | 50.6 | 2.715312 | 38.2 | 52.5 | 0.1072264 | 212.9475 | 0.17
Viga 15-6-9-4 - Clark (1956) | 28.7 | 276 | 2 | 50.6 | 2.801715 | 38.2 | 52.5 | 0.1068607 | 179.4956 | 0.15
| 28.7 | 276 | 2 | 50.6 | 2.801715 | 38.2 | 52.5 | 0.1068607 | 212.7425 | 0.16
| 28.7 | 276 | 2 | 50.6 | 2.801715 | 38.2 | 52.5 | 0.1068607 | 245.2317 | 0.22
| 28.7 | 276 | 2 | 50.6 | 2.801715 | 38.2 | 52.5 | 0.1068607 | 275.8 | 0.26
Viga 15-6-9-5 - Clark (1956) | 28.7 | 276 | 2 | 50.6 | 2.524448 | 38.2 | 52.5 | 0.1080911 | 213.4281 | 0.17
| 28.7 | 276 | 2 | 50.6 | 2.524448 | 38.2 | 52.5 | 0.1080911 | 246.022 | 0.2
| 28.7 | 276 | 2 | 50.6 | 2.524448 | 38.2 | 52.5 | 0.1080911 | 275.8 | 0.24
Viga 15-6-10-1 - Clark (1956) | 32.3 | 276 | 1 | 60 | 2.538218 | 38.3 | 54.4 | 0.06244954 | 170.8033 | 0.17
| 32.3 | 276 | 1 | 60 | 2.538218 | 38.3 | 54.4 | 0.06244954 | 210.242 | 0.23
| 32.3 | 276 | 1 | 60 | 2.538218 | 38.3 | 54.4 | 0.06244954 | 245.1357 | 0.27
| 32.3 | 276 | 1 | 60 | 2.538218 | 38.3 | 54.4 | 0.06244954 | 270.0598 | 0.31
| 32.3 | 276 | 1 | 60 | 2.538218 | 38.3 | 54.4 | 0.06244954 | 275.8 | 0.35
Viga 15-6-10-2 - Clark (1956) | 32.3 | 276 | 1 | 60 | 2.81087 | 38.3 | 54.4 | 0.06187606 | 170.3277 | 0.19
| 32.3 | 276 | 1 | 60 | 2.81087 | 38.3 | 54.4 | 0.06187606 | 209.6566 | 0.24
| 32.3 | 276 | 1 | 60 | 2.81087 | 38.3 | 54.4 | 0.06187606 | 244.4532 | 0.29
| 32.3 | 276 | 1 | 60 | 2.81087 | 38.3 | 54.4 | 0.06187606 | 269.3079 | 0.36
| 32.3 | 276 | 1 | 60 | 2.81087 | 38.3 | 54.4 | 0.06187606 | 275.8 | 0.42
Viga 23-6-9-1 - Clark (1956) | 28.7 | 276 | 2 | 50.6 | 2.576579 | 38 | 52.3 | 0.06557048 | 183.2303 | 0.18
| 28.7 | 276 | 2 | 50.6 | 2.576579 | 38 | 52.3 | 0.06557048 | 219.8903 | 0.22
| 28.7 | 276 | 2 | 50.6 | 2.576579 | 38 | 52.3 | 0.06557048 | 248.1709 | 0.27
| 28.7 | 276 | 2 | 50.6 | 2.576579 | 38 | 52.3 | 0.06557048 | 275.8 | 0.32
Viga 23-6-9-2 - Clark (1956) | 28.7 | 276 | 2 | 50.6 | 2.576579 | 38 | 52.3 | 0.06557048 | 219.8903 | 0.16
| 28.7 | 276 | 2 | 50.6 | 2.576579 | 38 | 52.3 | 0.06557048 | 248.1709 | 0.19
| 28.7 | 276 | 2 | 50.6 | 2.576579 | 38 | 52.3 | 0.06557048 | 275.8 | 0.22
Viga 23-6-11-2 - Clark (1956) | 35.8 | 276 | 2 | 36.4 | 2.547836 | 38 | 55.9 | 0.1124435 | 184.0865 | 0.17
Viga 23-6-11-3 - Clark (1956) | 35.8 | 276 | 2 | 36.4 | 2.756373 | 38 | 55.9 | 0.1114101 | 143.7929 | 0.19
| 35.8 | 276 | 2 | 36.4 | 2.756373 | 38 | 55.9 | 0.1114101 | 183.643 | 0.25

## Dataset com TS variável MC2020
[18 empty] | Opção 3 de equação |  | Opção 4 de equação |  | Equações (13) e (15) do artigo Flexural cracking behavior and parametric analysis of steel-UHPC composite decks without longitudinal ribs (sem Tension stiffening). w=A1*(A2+A3*ft/(ro*Sigmas))*eps*(A4*c+A5*fi/ro)*(h-xii)/(h-xii-dl) |  |  |  |  | Equações (13) e (15) do artigo Flexural cracking behavior and parametric analysis of steel-UHPC composite decks without longitudinal ribs (sem Tension stiffening) + proposta de correção por fy. w=A1*(A2+A3*ft/(ro*Sigmas))*(A4*c+A5*fi/ro)*(Sigmas**A6/200000)*(h-xii)/(h-xii-dl)+(Sigmas-fy/A7)*(A4*c+A5*fi/ro)/200000
[18 empty] | A1 | 0.515 | A1 | 0.391 | A1 | 1.22 |  |  |  | A1 | 7.37
[18 empty] | A2 | -0.00169 | A2 | 0.701 | A2 | 1.93 |  |  |  | A2 | 4.87
[18 empty] | A3 | 1 | A3 | 0.628 | A3 | -1.05 |  |  |  | A3 | -2.7
[18 empty] | A4 | 0.672 | A4 | 0.389 | A4 | 0.568 |  |  |  | A4 | 0.09
[18 empty] | A5 | -0.417 | A5 | -0.631 | A5 | 0.08 |  |  |  | A5 | 0.016
[18 empty] | A6 | 0.617 | A6 | 2.011 | [5 empty] | A6 | 0.82
[27 empty] | A7 | 2
Autor | Inputs | [14 empty] | Output
| Diâmetro da armadura (mm) | Resistência do aço - fy (MPa) | Número de barras em uma camada | Espaçamento entre as barras (mm) | Resistência à tração do concreto (MPa) | Cobrimento (mm) | Distância ao centro de gravidade da armadura (mm) | Largura da viga - b (mm) | Altura da viga - h (mm) | Área de aço tracionada - As (mm2) | Área de concreto efetiva - Ace (mm2) | Linha neutra no Estádio II - XII (mm) | Taxa de armadura | Momento fletor - Ms (kNm) | Tensão na armadura menos tension stiffening (MPa) | w (mm) | Deformação na armadura menos tension stiffening | [6 empty] | resíduo | Erro | wpred*Erro/wobs |  |  | resíduo
Viga S200-1.76-20 - Sokolov et al (2021) | 20 | 500 | 2 | 126 | 4.120341 | 25 | 39 | 216 | 201 | 628 | 29484 | 57.36178 | 0.02129969 | 20.8 | 120.5277 | 0.16 | 0.0006026387 | 0.1976835 | 1.235522 | 0.1949344 | 1.21834 | 0.1826977 | 1.141861 | 0.02269773 | 0.8757635 | 1.333458 | 0.1973093 | 1.233183 | 0.03730926
| 20 | 500 | 2 | 126 | 4.120341 | 25 | 39 | 216 | 201 | 628 | 29484 | 57.36178 | 0.02129969 | 27.3 | 223.848 | 0.23 | 0.00111924 | 0.2896415 | 1.259311 | 0.2875653 | 1.250284 | 0.2872641 | 1.248975 | 0.05726414 | 0.8006569 | 1.288096 | 0.3042025 | 1.32262 | 0.07420253
| 20 | 500 | 2 | 126 | 4.120341 | 25 | 39 | 216 | 201 | 628 | 29484 | 57.36178 | 0.02129969 | 28.2 | 242.0522 | 0.24 | 0.001210261 | 0.3039566 | 1.266486 | 0.3020374 | 1.258489 | 0.3017426 | 1.257261 | 0.06174256 | 0.79538 | 1.277564 | 0.3184862 | 1.327026 | 0.07848621
| 20 | 500 | 2 | 126 | 4.120341 | 25 | 39 | 216 | 201 | 628 | 29484 | 57.36178 | 0.02129969 | 32.6 | 325.1472 | 0.27 | 0.001625736 | 0.3646641 | 1.350608 | 0.3635399 | 1.346444 | 0.372526 | 1.379726 | 0.102526 | 0.7247817 | 1.31212 | 0.386871 | 1.432855 | 0.116871
| 20 | 500 | 2 | 126 | 4.120341 | 25 | 39 | 216 | 201 | 628 | 29484 | 57.36178 | 0.02129969 | 41.2 | 447.7845 | 0.35 | 0.002238922 | 0.4442723 | 1.269349 | 0.4444646 | 1.269899 | 0.5108754 | 1.459644 | 0.1608754 | 0.6850986 | 1.247268 | 0.5149029 | 1.471151 | 0.1649029
| 20 | 500 | 2 | 126 | 4.120341 | 25 | 39 | 216 | 201 | 628 | 29484 | 57.36178 | 0.02129969 | 44.9 | 500 | 0.4 | 0.0025 | 0.4755587 | 1.188897 | 0.4763421 | 1.190855 | 0.5698208 | 1.424552 | 0.1698208 | 0.7019751 | 1.170796 | 0.5676437 | 1.419109 | 0.1676437
Viga S600-0.37-10 - Sokolov et al (2021) | 10 | 500 | 8 | 87.7 | 4.131127 | 25 | 53 | 308 | 604 | 628 | 43428 | 99.6964 | 0.01446072 | 105 | 224.985 | 0.16 | 0.001124925 | 0.2142315 | 1.338947 | 0.2112024 | 1.320015 | 0.1531952 | 0.9574698 | -0.006804835 | 1.044419 | 0.9609509 | 0.1601411 | 1.000882 | 0.000141139
| 10 | 500 | 8 | 87.7 | 4.131127 | 25 | 53 | 308 | 604 | 628 | 43428 | 99.6964 | 0.01446072 | 119.6 | 301.6538 | 0.18 | 0.001508269 | 0.2567211 | 1.426228 | 0.253909 | 1.410605 | 0.1942621 | 1.079234 | 0.01426213 | 0.9265831 | 1.020592 | 0.2009294 | 1.116274 | 0.02092938
| 10 | 500 | 8 | 87.7 | 4.131127 | 25 | 53 | 308 | 604 | 628 | 43428 | 99.6964 | 0.01446072 | 174.3 | 497.3682 | 0.26 | 0.002486841 | 0.3495063 | 1.344255 | 0.3475844 | 1.336863 | 0.315154 | 1.212131 | 0.05515403 | 0.8249934 | 0.9962139 | 0.3146565 | 1.210217 | 0.05465649
Viga V1 - Oliveira (2007) | 10 | 628 | 4 | 32.46667 | 3.262 | 25 | 36 | 200 | 600 | 314 | 17200 | 95.72193 | 0.01825581 | 47.625 | 178.1159 | 0.16 | 0.0008905794 | 0.1682731 | 1.051707 | 0.1640032 | 1.02502 | 0.1381736 | 0.863585 | -0.0218264 | 1.157964 | 0.9175715 | 0.141519 | 0.8844937 | -0.01848102
| 10 | 628 | 4 | 32.46667 | 3.262 | 25 | 36 | 200 | 600 | 314 | 17200 | 95.72193 | 0.01825581 | 54.3 | 242.197 | 0.2 | 0.001210985 | 0.2034058 | 1.017029 | 0.1989157 | 0.9945785 | 0.1675621 | 0.8378107 | -0.03243787 | 1.193587 | 0.8383932 | 0.1704051 | 0.8520254 | -0.02959491
| 10 | 628 | 4 | 32.46667 | 3.262 | 25 | 36 | 200 | 600 | 314 | 17200 | 95.72193 | 0.01825581 | 61.425 | 308.1337 | 0.2 | 0.001540669 | 0.2359844 | 1.179922 | 0.2313872 | 1.156936 | 0.1989319 | 0.9946596 | -0.001068087 | 1.005369 | 0.9408191 | 0.2003728 | 1.001864 | 0.0003727879
| 10 | 628 | 4 | 32.46667 | 3.262 | 25 | 36 | 200 | 600 | 314 | 17200 | 95.72193 | 0.01825581 | 68.625 | 368.3194 | 0.24 | 0.001841597 | 0.2634461 | 1.097692 | 0.2588213 | 1.078422 | 0.2306319 | 0.9609662 | -0.0093681 | 1.040619 | 0.8640544 | 0.2298966 | 0.9579023 | -0.01010345
| 10 | 628 | 4 | 32.46667 | 3.262 | 25 | 36 | 200 | 600 | 314 | 17200 | 95.72193 | 0.01825581 | 73.275 | 401.0102 | 0.3 | 0.002005051 | 0.2776375 | 0.9254584 | 0.2730189 | 0.9100629 | 0.2511048 | 0.837016 | -0.04889519 | 1.19472 | 0.7303892 | 0.2486127 | 0.8287089 | -0.05138734
| 10 | 628 | 4 | 32.46667 | 3.262 | 25 | 36 | 200 | 600 | 314 | 17200 | 95.72193 | 0.01825581 | 83.25 | 498.0577 | 0.32 | 0.002490289 | 0.3173605 | 0.9917514 | 0.3128259 | 0.9775809 | 0.2950225 | 0.9219453 | -0.0249775 | 1.084663 | 0.7589182 | 0.2879574 | 0.8998668 | -0.03204262
| 10 | 628 | 4 | 32.46667 | 3.262 | 25 | 36 | 200 | 600 | 314 | 17200 | 95.72193 | 0.01825581 | 84 | 502.7619 | 0.38 | 0.002513809 | 0.3192066 | 0.8400173 | 0.3146781 | 0.8281004 | 0.2983246 | 0.7850647 | -0.08167542 | 1.27378 | 0.6435988 | 0.2908753 | 0.7654613 | -0.08912471
| 10 | 628 | 4 | 32.46667 | 3.262 | 25 | 36 | 200 | 600 | 314 | 17200 | 95.72193 | 0.01825581 | 90 | 538.6734 | 0.42 | 0.002693367 | 0.3330881 | 0.7930669 | 0.328612 | 0.7824096 | 0.3247412 | 0.7731934 | -0.09525876 | 1.293337 | 0.6141928 | 0.3140339 | 0.7476999 | -0.1059661
| 10 | 628 | 4 | 32.46667 | 3.262 | 25 | 36 | 200 | 600 | 314 | 17200 | 95.72193 | 0.01825581 | 108 | 628 | 0.44 | 0.00314 | 0.3661612 | 0.8321846 | 0.3618509 | 0.8223885 | 0.3904501 | 0.8873866 | -0.04954988 | 1.126905 | 0.6571699 | 0.3703626 | 0.8417331 | -0.06963742
| 10 | 628 | 4 | 32.46667 | 3.262 | 25 | 36 | 200 | 600 | 314 | 17200 | 95.72193 | 0.01825581 | 120 | 628 | 0.5 | 0.00314 | 0.3661612 | 0.7323224 | 0.3618509 | 0.7237018 | 0.3904501 | 0.7809002 | -0.1095499 | 1.280573 | 0.5783095 | 0.3703626 | 0.7407252 | -0.1296374
Viga V2 - Oliveira (2007) | 10 | 628 | 4 | 32.46667 | 3.514 | 25 | 36 | 200 | 600 | 314 | 17200 | 87.12068 | 0.01825581 | 54 | 249.6858 | 0.24 | 0.001248429 | 0.2072637 | 0.8635987 | 0.2027563 | 0.8448179 | 0.1592375 | 0.6634897 | -0.08076247 | 1.507182 | 0.6672709 | 0.1619171 | 0.6746547 | -0.07808286
| 10 | 628 | 4 | 32.46667 | 3.514 | 25 | 36 | 200 | 600 | 314 | 17200 | 87.12068 | 0.01825581 | 60 | 336.5738 | 0.3 | 0.001682869 | 0.2491953 | 0.8306509 | 0.244578 | 0.8152601 | 0.1854788 | 0.6182626 | -0.1145212 | 1.617436 | 0.5925565 | 0.187208 | 0.6240267 | -0.112792
| 10 | 628 | 4 | 32.46667 | 3.514 | 25 | 36 | 200 | 600 | 314 | 17200 | 87.12068 | 0.01825581 | 62.25 | 361.8794 | 0.3 | 0.001809397 | 0.2605944 | 0.8686481 | 0.25597 | 0.8532334 | 0.1953192 | 0.6510641 | -0.1046808 | 1.535947 | 0.613584 | 0.1965438 | 0.6551462 | -0.1034562
| 10 | 628 | 4 | 32.46667 | 3.514 | 25 | 36 | 200 | 600 | 314 | 17200 | 87.12068 | 0.01825581 | 66 | 392.9101 | 0.3 | 0.00196455 | 0.2741638 | 0.9138794 | 0.2695424 | 0.8984747 | 0.21172 | 0.7057334 | -0.08827998 | 1.416966 | 0.6475615 | 0.2119408 | 0.7064692 | -0.08805925
| 10 | 628 | 4 | 32.46667 | 3.514 | 25 | 36 | 200 | 600 | 314 | 17200 | 87.12068 | 0.01825581 | 71.25 | 424.1643 | 0.38 | 0.002120821 | 0.2874218 | 0.7563733 | 0.282815 | 0.74425 | 0.2346811 | 0.6175819 | -0.1453189 | 1.619219 | 0.5471971 | 0.2331821 | 0.6136371 | -0.1468179
| 10 | 628 | 4 | 32.46667 | 3.514 | 25 | 36 | 200 | 600 | 314 | 17200 | 87.12068 | 0.01825581 | 82.5 | 491.1376 | 0.44 | 0.002455688 | 0.3146325 | 0.7150739 | 0.3100892 | 0.7047481 | 0.2838834 | 0.6451896 | -0.1561166 | 1.549932 | 0.5346135 | 0.2776233 | 0.630962 | -0.1623767
Viga T1F000 - Silva Neto (2017) | 16 | 571 | 4 | 37 | 4.2588 | 20 | 54 | 125 | 250 | 800 | 16000 | 87.08252 | 0.05 | 18.2 | 71.24509 | 0.18 | 0.0003562254 | 0.08615213 | 0.4786229 | 0.08555607 | 0.4753115 | 0.0585195 | 0.3251084 | -0.1214805 | 3.075898 | 0.484026 | 0.06311454 | 0.3506363 | -0.1168855
| 16 | 571 | 4 | 37 | 4.2588 | 20 | 54 | 125 | 250 | 800 | 16000 | 87.08252 | 0.05 | 26.2 | 137.561 | 0.2 | 0.0006878052 | 0.1292909 | 0.6464544 | 0.129329 | 0.6466449 | 0.09749972 | 0.4874986 | -0.1025003 | 2.051288 | 0.6144732 | 0.1038692 | 0.5193461 | -0.09613079
| 16 | 571 | 4 | 37 | 4.2588 | 20 | 54 | 125 | 250 | 800 | 16000 | 87.08252 | 0.05 | 31.7 | 184.8475 | 0.26 | 0.0009242373 | 0.1551458 | 0.5967148 | 0.1556968 | 0.5988337 | 0.1242986 | 0.4780716 | -0.1357014 | 2.091737 | 0.5523344 | 0.130264 | 0.5010152 | -0.129736
| 16 | 571 | 4 | 37 | 4.2588 | 20 | 54 | 125 | 250 | 800 | 16000 | 87.08252 | 0.05 | 40.8 | 273.6346 | 0.44 | 0.001368173 | 0.197629 | 0.4491569 | 0.1991884 | 0.452701 | 0.1686386 | 0.3832696 | -0.2713614 | 2.609129 | 0.3945717 | 0.1719438 | 0.3907813 | -0.2680562
| 16 | 571 | 4 | 37 | 4.2588 | 20 | 54 | 125 | 250 | 800 | 16000 | 87.08252 | 0.05 | 54.1 | 402.1197 | 0.6 | 0.002010599 | 0.250613 | 0.4176883 | 0.2536623 | 0.4227705 | 0.2334432 | 0.3890721 | -0.3665568 | 2.570218 | 0.3520887 | 0.2296733 | 0.3827888 | -0.3703267
Viga 12-20-00 - Caldentey et al (2013) | 12 | 500 | 4 | 79.3 | 2.693329 | 20 | 38 | 350 | 450 | 452 | 34300 | 76.16943 | 0.01317784 | 52.5 | 218.682 | 0.36 | 0.00109341 | 0.2474665 | 0.6874069 | 0.246241 | 0.6840027 | 0.2088412 | 0.5801144 | -0.1511588 | 1.723798 | 0.601749 | 0.2232534 | 0.6201482 | -0.1367466
| 12 | 500 | 4 | 79.3 | 2.693329 | 20 | 38 | 350 | 450 | 452 | 34300 | 76.16943 | 0.01317784 | 67.5 | 344.7048 | 0.43 | 0.001723524 | 0.3276852 | 0.7620586 | 0.3276987 | 0.76209 | 0.3035701 | 0.705977 | -0.1264299 | 1.416477 | 0.6528498 | 0.3166616 | 0.7364224 | -0.1133384
| 12 | 500 | 4 | 79.3 | 2.693329 | 20 | 38 | 350 | 450 | 452 | 34300 | 76.16943 | 0.01317784 | 90 | 500 | 0.56 | 0.0025 | 0.4122079 | 0.7360855 | 0.4139148 | 0.7391335 | 0.429079 | 0.7662125 | -0.130921 | 1.305121 | 0.629727 | 0.4336167 | 0.7743155 | -0.1263833
| 12 | 500 | 4 | 79.3 | 2.693329 | 20 | 38 | 350 | 450 | 452 | 34300 | 76.16943 | 0.01317784 | 112.5 | 500 | 0.71 | 0.0025 | 0.4122079 | 0.5805744 | 0.4139148 | 0.5829785 | 0.429079 | 0.6043367 | -0.280921 | 1.654707 | 0.4966861 | 0.4336167 | 0.6107277 | -0.2763833
| 12 | 500 | 4 | 79.3 | 2.693329 | 20 | 38 | 350 | 450 | 452 | 34300 | 76.16943 | 0.01317784 | 120 | 500 | 0.79 | 0.0025 | 0.4122079 | 0.5217821 | 0.4139148 | 0.5239427 | 0.429079 | 0.543138 | -0.360921 | 1.841153 | 0.4463888 | 0.4336167 | 0.5488819 | -0.3563833
Viga 25-20-00 - Caldentey et al (2013) | 25 | 500 | 4 | 62 | 2.693329 | 20 | 44.5 | 350 | 450 | 1964 | 54512.5 | 140.9272 | 0.03602843 | 75 | 50.85036 | 0.2 | 0.0002542518 | 0.1083247 | 0.5416234 | 0.1068652 | 0.5343259 | 0.06055519 | 0.3027759 | -0.1394448 | 3.302772 | 0.5044654 | 0.06670239 | 0.3335119 | -0.1332976
| 25 | 500 | 4 | 62 | 2.693329 | 20 | 44.5 | 350 | 450 | 1964 | 54512.5 | 140.9272 | 0.03602843 | 135 | 136.3923 | 0.25 | 0.0006819614 | 0.1991174 | 0.7964697 | 0.1985782 | 0.7943128 | 0.1389228 | 0.555691 | -0.1110772 | 1.799561 | 0.7077565 | 0.1540605 | 0.616242 | -0.09593949
| 25 | 500 | 4 | 62 | 2.693329 | 20 | 44.5 | 350 | 450 | 1964 | 54512.5 | 140.9272 | 0.03602843 | 195 | 238.2424 | 0.36 | 0.001191212 | 0.2809084 | 0.7803011 | 0.2818717 | 0.782977 | 0.2172903 | 0.6035842 | -0.1427097 | 1.65677 | 0.6498379 | 0.2332053 | 0.6477925 | -0.1267947
| 25 | 500 | 4 | 62 | 2.693329 | 20 | 44.5 | 350 | 450 | 1964 | 54512.5 | 140.9272 | 0.03602843 | 255 | 340.0925 | 0.47 | 0.001700463 | 0.3498963 | 0.7444603 | 0.3524735 | 0.7499437 | 0.2956579 | 0.6290593 | -0.1743421 | 1.589675 | 0.5991227 | 0.3075983 | 0.6544646 | -0.1624017
| 25 | 500 | 4 | 62 | 2.693329 | 20 | 44.5 | 350 | 450 | 1964 | 54512.5 | 140.9272 | 0.03602843 | 300 | 416.4801 | 0.57 | 0.0020824 | 0.3964913 | 0.6955987 | 0.4003029 | 0.7022858 | 0.3544336 | 0.6218133 | -0.2155664 | 1.6082 | 0.5498302 | 0.3611917 | 0.6336697 | -0.2088083
| 25 | 500 | 4 | 62 | 2.693329 | 20 | 44.5 | 350 | 450 | 1964 | 54512.5 | 140.9272 | 0.03602843 | 360 | 500 | 0.78 | 0.0025 | 0.4438216 | 0.5690021 | 0.4489901 | 0.5756283 | 0.4224446 | 0.5415957 | -0.3575554 | 1.846396 | 0.4451212 | 0.4213815 | 0.5402327 | -0.3586185
Viga 12-20-10 - Caldentey et al (2013) | 12 | 500 | 4 | 79.3 | 2.693329 | 20 | 34 | 350 | 450 | 452 | 32900 | 76.57587 | 0.0137386 | 37.5 | 94.15214 | 0.21 | 0.0004707607 | 0.1445939 | 0.6885425 | 0.1422353 | 0.6773108 | 0.1113397 | 0.5301891 | -0.09866028 | 1.886119 | 0.6442985 | 0.1202409 | 0.5725756 | -0.08975913
| 12 | 500 | 4 | 79.3 | 2.693329 | 20 | 34 | 350 | 450 | 452 | 32900 | 76.57587 | 0.0137386 | 45 | 155.7937 | 0.31 | 0.0007789686 | 0.1972878 | 0.6364122 | 0.1951477 | 0.6295086 | 0.1560519 | 0.5033932 | -0.1539481 | 1.986519 | 0.5628308 | 0.1684314 | 0.543327 | -0.1415686
| 12 | 500 | 4 | 79.3 | 2.693329 | 20 | 34 | 350 | 450 | 452 | 32900 | 76.57587 | 0.0137386 | 52.5 | 217.4353 | 0.38 | 0.001087177 | 0.2423425 | 0.6377433 | 0.2405943 | 0.6331428 | 0.2007641 | 0.5283265 | -0.1792359 | 1.892769 | 0.5505264 | 0.214665 | 0.564908 | -0.165335
| 12 | 500 | 4 | 79.3 | 2.693329 | 20 | 34 | 350 | 450 | 452 | 32900 | 76.57587 | 0.0137386 | 67.5 | 340.7185 | 0.52 | 0.001703593 | 0.3197312 | 0.6148677 | 0.3189969 | 0.6134556 | 0.2901884 | 0.5580547 | -0.2298116 | 1.791939 | 0.5184102 | 0.3028006 | 0.5823089 | -0.2171994
| 12 | 500 | 4 | 79.3 | 2.693329 | 20 | 34 | 350 | 450 | 452 | 32900 | 76.57587 | 0.0137386 | 90 | 500 | 0.74 | 0.0025 | 0.4050992 | 0.5474313 | 0.4058776 | 0.5484833 | 0.4138759 | 0.5592918 | -0.3261241 | 1.787975 | 0.4596651 | 0.4179271 | 0.5647664 | -0.3220729
Viga 12-20-30 - Caldentey et al (2013) | 12 | 500 | 4 | 79.3 | 2.693329 | 20 | 34 | 350 | 450 | 452 | 32900 | 76.57587 | 0.0137386 | 37.5 | 94.15214 | 0.17 | 0.0004707607 | 0.1445939 | 0.8505525 | 0.1422353 | 0.8366781 | 0.1113397 | 0.6549395 | -0.05866028 | 1.526859 | 0.7958981 | 0.1202409 | 0.7072992 | -0.04975913
| 12 | 500 | 4 | 79.3 | 2.693329 | 20 | 34 | 350 | 450 | 452 | 32900 | 76.57587 | 0.0137386 | 52.5 | 217.4353 | 0.36 | 0.001087177 | 0.2423425 | 0.6731735 | 0.2405943 | 0.6683174 | 0.2007641 | 0.557678 | -0.1592359 | 1.79315 | 0.5811112 | 0.214665 | 0.5962918 | -0.145335
| 12 | 500 | 4 | 79.3 | 2.693329 | 20 | 34 | 350 | 450 | 452 | 32900 | 76.57587 | 0.0137386 | 67.5 | 340.7185 | 0.56 | 0.001703593 | 0.3197312 | 0.5709486 | 0.3189969 | 0.5696373 | 0.2901884 | 0.5181936 | -0.2698116 | 1.929781 | 0.4813809 | 0.3028006 | 0.5407154 | -0.2571994
| 12 | 500 | 4 | 79.3 | 2.693329 | 20 | 34 | 350 | 450 | 452 | 32900 | 76.57587 | 0.0137386 | 90 | 500 | 0.78 | 0.0025 | 0.4050992 | 0.5193579 | 0.4058776 | 0.5203559 | 0.4138759 | 0.5306102 | -0.3661241 | 1.884623 | 0.4360925 | 0.4179271 | 0.535804 | -0.3620729
Viga 12-70-00 - Caldentey et al (2013) | 12 | 500 | 4 | 46 | 2.693329 | 70 | 88 | 350 | 450 | 452 | 42000 | 70.91389 | 0.0107619 | 37.5 | 115.3835 | 0.31 | 0.0005769175 | 0.1810766 | 0.584118 | 0.1816192 | 0.5858683 | 0.2156041 | 0.6954971 | -0.09439589 | 1.43782 | 0.7916279 | 0.2224906 | 0.7177117 | -0.08750937
| 12 | 500 | 4 | 46 | 2.693329 | 70 | 88 | 350 | 450 | 452 | 42000 | 70.91389 | 0.0107619 | 45 | 192.1162 | 0.44 | 0.0009605809 | 0.2480153 | 0.5636712 | 0.2501575 | 0.5685398 | 0.3125684 | 0.7103827 | -0.1274316 | 1.407692 | 0.7439303 | 0.320659 | 0.7287704 | -0.119341
Viga 12-70-10 - Caldentey et al (2013) | 12 | 500 | 4 | 46 | 2.693329 | 70 | 84 | 350 | 450 | 452 | 42000 | 71.34704 | 0.0107619 | 30 | 35.19276 | 0.14 | 0.0001759638 | 0.08703246 | 0.6216604 | 0.08616047 | 0.615432 | 0.1127578 | 0.8054128 | -0.02724221 | 1.241599 | 1.020425 | 0.1122939 | 0.8020995 | -0.02770607
| 12 | 500 | 4 | 46 | 2.693329 | 70 | 84 | 350 | 450 | 452 | 42000 | 71.34704 | 0.0107619 | 37.5 | 111.0609 | 0.31 | 0.0005553046 | 0.1768605 | 0.5705178 | 0.177316 | 0.5719871 | 0.2073608 | 0.6689059 | -0.1026392 | 1.494979 | 0.7653138 | 0.2139301 | 0.6900972 | -0.09606986
| 12 | 500 | 4 | 46 | 2.693329 | 70 | 84 | 350 | 450 | 452 | 42000 | 71.34704 | 0.0107619 | 45 | 186.9291 | 0.4 | 0.0009346455 | 0.2438621 | 0.6096552 | 0.2458943 | 0.6147358 | 0.3019639 | 0.7549096 | -0.09803615 | 1.324662 | 0.7946642 | 0.3100737 | 0.7751843 | -0.08992628
Viga 12-70-30 - Caldentey et al (2013) | 12 | 500 | 4 | 46 | 2.693329 | 70 | 84 | 350 | 450 | 452 | 42000 | 71.34704 | 0.0107619 | 30 | 35.19276 | 0.25 | 0.0001759638 | 0.08703246 | 0.3481298 | 0.08616047 | 0.3446419 | 0.1127578 | 0.4510311 | -0.1372422 | 2.217142 | 0.5714378 | 0.1122939 | 0.4491757 | -0.1377061
| 12 | 500 | 4 | 46 | 2.693329 | 70 | 84 | 350 | 450 | 452 | 42000 | 71.34704 | 0.0107619 | 37.5 | 111.0609 | 0.44 | 0.0005553046 | 0.1768605 | 0.4019557 | 0.177316 | 0.4029909 | 0.2073608 | 0.4712746 | -0.2326392 | 2.121905 | 0.5391984 | 0.2139301 | 0.4862049 | -0.2260699
| 12 | 500 | 4 | 46 | 2.693329 | 70 | 84 | 350 | 450 | 452 | 42000 | 71.34704 | 0.0107619 | 45 | 186.9291 | 0.56 | 0.0009346455 | 0.2438621 | 0.435468 | 0.2458943 | 0.439097 | 0.3019639 | 0.5392212 | -0.2580361 | 1.854527 | 0.5676173 | 0.3100737 | 0.5537031 | -0.2499263
Viga 25-20-10 - Caldentey et al (2013) | 25 | 500 | 4 | 62 | 2.693329 | 20 | 40.5 | 350 | 450 | 1964 | 49612.5 | 141.7665 | 0.0395868 | 150 | 162.9772 | 0.23 | 0.0008148859 | 0.2136741 | 0.9290179 | 0.2142371 | 0.9314655 | 0.1457926 | 0.6338807 | -0.08420743 | 1.577584 | 0.7730289 | 0.1601791 | 0.6964307 | -0.06982095
| 25 | 500 | 4 | 62 | 2.693329 | 20 | 40.5 | 350 | 450 | 1964 | 49612.5 | 141.7665 | 0.0395868 | 225 | 287.4912 | 0.35 | 0.001437456 | 0.3032781 | 0.8665088 | 0.3059815 | 0.874233 | 0.2342116 | 0.669176 | -0.1157884 | 1.494375 | 0.6780392 | 0.24701 | 0.7057429 | -0.10299
| 25 | 500 | 4 | 62 | 2.693329 | 20 | 40.5 | 350 | 450 | 1964 | 49612.5 | 141.7665 | 0.0395868 | 300 | 412.0052 | 0.49 | 0.002060026 | 0.3786733 | 0.7728026 | 0.3835641 | 0.7827838 | 0.3226307 | 0.6584299 | -0.1673693 | 1.518765 | 0.5849611 | 0.3283703 | 0.6701435 | -0.1616297
| 25 | 500 | 4 | 62 | 2.693329 | 20 | 40.5 | 350 | 450 | 1964 | 49612.5 | 141.7665 | 0.0395868 | 375 | 500 | 0.67 | 0.0025 | 0.4267113 | 0.6368826 | 0.4331439 | 0.6464834 | 0.388325 | 0.5795895 | -0.281675 | 1.725359 | 0.4763472 | 0.3863649 | 0.5766641 | -0.2836351
Viga 25-20-30 - Caldentey et al (2013) | 25 | 500 | 4 | 62 | 2.693329 | 20 | 40.5 | 350 | 450 | 1964 | 49612.5 | 141.7665 | 0.0395868 | 150 | 162.9772 | 0.27 | 0.0008148859 | 0.2136741 | 0.7913856 | 0.2142371 | 0.7934706 | 0.1457926 | 0.5399725 | -0.1242074 | 1.851946 | 0.6585061 | 0.1601791 | 0.5932557 | -0.1098209
| 25 | 500 | 4 | 62 | 2.693329 | 20 | 40.5 | 350 | 450 | 1964 | 49612.5 | 141.7665 | 0.0395868 | 225 | 287.4912 | 0.4 | 0.001437456 | 0.3032781 | 0.7581952 | 0.3059815 | 0.7649539 | 0.2342116 | 0.585529 | -0.1657884 | 1.707857 | 0.5932843 | 0.24701 | 0.6175251 | -0.15299
| 25 | 500 | 4 | 62 | 2.693329 | 20 | 40.5 | 350 | 450 | 1964 | 49612.5 | 141.7665 | 0.0395868 | 300 | 412.0052 | 0.53 | 0.002060026 | 0.3786733 | 0.7144779 | 0.3835641 | 0.7237058 | 0.3226307 | 0.6087371 | -0.2073693 | 1.642745 | 0.5408131 | 0.3283703 | 0.6195666 | -0.2016297
| 25 | 500 | 4 | 62 | 2.693329 | 20 | 40.5 | 350 | 450 | 1964 | 49612.5 | 141.7665 | 0.0395868 | 375 | 500 | 0.72 | 0.0025 | 0.4267113 | 0.5926546 | 0.4331439 | 0.6015887 | 0.388325 | 0.5393402 | -0.331675 | 1.854117 | 0.4432675 | 0.3863649 | 0.5366179 | -0.3336351
Viga 25-70-00 - Caldentey et al (2013) | 25 | 500 | 4 | 28.7 | 2.693329 | 70 | 94.5 | 350 | 450 | 1964 | 76825 | 130.0818 | 0.02556459 | 75 | 48.31954 | 0.3 | 0.0002415977 | 0.1208714 | 0.4029046 | 0.1187948 | 0.3959827 | 0.1281938 | 0.4273127 | -0.1718062 | 2.340207 | 0.6682794 | 0.1364211 | 0.4547371 | -0.1635789
| 25 | 500 | 4 | 28.7 | 2.693329 | 70 | 94.5 | 350 | 450 | 1964 | 76825 | 130.0818 | 0.02556459 | 150 | 184.8544 | 0.57 | 0.0009242722 | 0.276601 | 0.4852649 | 0.275891 | 0.4840192 | 0.3693871 | 0.6480476 | -0.2006129 | 1.543097 | 0.7383266 | 0.3863027 | 0.677724 | -0.1836973
Viga 25-70-10 - Caldentey et al (2013) | 25 | 500 | 4 | 28.7 | 2.693329 | 70 | 90.5 | 350 | 450 | 1964 | 75425 | 130.9751 | 0.02603911 | 75 | 48.03742 | 0.26 | 0.0002401871 | 0.1195126 | 0.459664 | 0.1174552 | 0.4517506 | 0.1238281 | 0.4762618 | -0.1361719 | 2.099685 | 0.748856 | 0.1315301 | 0.505885 | -0.1284699
| 25 | 500 | 4 | 28.7 | 2.693329 | 70 | 90.5 | 350 | 450 | 1964 | 75425 | 130.9751 | 0.02603911 | 150 | 182.1842 | 0.6 | 0.0009109208 | 0.2720284 | 0.4533806 | 0.2712943 | 0.4521572 | 0.3554642 | 0.5924403 | -0.2445358 | 1.687934 | 0.6786196 | 0.3718834 | 0.6198056 | -0.2281166
Viga 25-70-30 - Caldentey et al (2013) | 25 | 500 | 4 | 28.7 | 2.693329 | 70 | 90.5 | 350 | 450 | 1964 | 75425 | 130.9751 | 0.02603911 | 75 | 48.03742 | 0.27 | 0.0002401871 | 0.1195126 | 0.4426394 | 0.1174552 | 0.4350191 | 0.1238281 | 0.4586225 | -0.1461719 | 2.180443 | 0.7211206 | 0.1315301 | 0.4871485 | -0.1384699
| 25 | 500 | 4 | 28.7 | 2.693329 | 70 | 90.5 | 350 | 450 | 1964 | 75425 | 130.9751 | 0.02603911 | 150 | 182.1842 | 0.59 | 0.0009109208 | 0.2720284 | 0.461065 | 0.2712943 | 0.4598209 | 0.3554642 | 0.6024817 | -0.2345358 | 1.659802 | 0.6901216 | 0.3718834 | 0.6303108 | -0.2181166
Viga RS1 - Harajlí e Naamam (1985) | 9.52 | 434 | 3 | 22.2 | 3.56416 | 20.64 | 25.4 | 114.3 | 228.6 | 212.9 | 8343.9 | 56.39097 | 0.02551565 | 11.6 | 234.8306 | 0.15 | 0.001174153 | 0.1679232 | 1.119488 | 0.1630866 | 1.087244 | 0.1260019 | 0.8400125 | -0.02399812 | 1.190458 | 0.8779971 | 0.1321031 | 0.8806877 | -0.01789685
| 9.52 | 434 | 3 | 22.2 | 3.56416 | 20.64 | 25.4 | 114.3 | 228.6 | 212.9 | 8343.9 | 56.39097 | 0.02551565 | 13.5 | 299.5681 | 0.17 | 0.00149784 | 0.1951429 | 1.1479 | 0.1900306 | 1.117827 | 0.1537862 | 0.9046247 | -0.0162138 | 1.105431 | 0.8822071 | 0.158392 | 0.9317179 | -0.01160797
Viga RS2 - Harajlí e Naamam (1985) | 12.7 | 434 | 3 | 19.05 | 3.976608 | 19.05 | 25.4 | 114.3 | 228.6 | 387.1 | 10161.27 | 70.37366 | 0.03809563 | 21.1 | 257.5893 | 0.15 | 0.001287946 | 0.1825981 | 1.21732 | 0.1802475 | 1.20165 | 0.1295854 | 0.8639029 | -0.02041457 | 1.157538 | 0.8922989 | 0.1352224 | 0.9014824 | -0.01477764
| 12.7 | 434 | 3 | 19.05 | 3.976608 | 19.05 | 25.4 | 114.3 | 228.6 | 387.1 | 10161.27 | 70.37366 | 0.03809563 | 24.2 | 313.9864 | 0.17 | 0.001569932 | 0.206323 | 1.213665 | 0.204111 | 1.200653 | 0.1530108 | 0.9000638 | -0.01698915 | 1.111032 | 0.8731969 | 0.1569863 | 0.923449 | -0.01301366
| 12.7 | 434 | 3 | 19.05 | 3.976608 | 19.05 | 25.4 | 114.3 | 228.6 | 387.1 | 10161.27 | 70.37366 | 0.03809563 | 28.6 | 394.0338 | 0.2 | 0.001970169 | 0.2373547 | 1.186774 | 0.2353973 | 1.176987 | 0.1862598 | 0.9312991 | -0.01374018 | 1.073769 | 0.8370905 | 0.1869515 | 0.9347577 | -0.01304846
Viga RS3 - Harajlí e Naamam (1985) | 15.9 | 540 | 3 | 15.9 | 3.976608 | 17.46 | 25.4 | 114.3 | 228.6 | 600 | 10161.27 | 83.25682 | 0.05904774 | 30.5 | 254.9235 | 0.16 | 0.001274617 | 0.175776 | 1.0986 | 0.1790742 | 1.119214 | 0.1135897 | 0.7099357 | -0.04641029 | 1.408578 | 0.7487158 | 0.1169047 | 0.7306546 | -0.04309526
| 15.9 | 540 | 3 | 15.9 | 3.976608 | 17.46 | 25.4 | 114.3 | 228.6 | 600 | 10161.27 | 83.25682 | 0.05904774 | 40 | 362.1205 | 0.21 | 0.001810602 | 0.2182816 | 1.039436 | 0.2232377 | 1.063036 | 0.1540919 | 0.7337708 | -0.05590813 | 1.362823 | 0.6836629 | 0.1536275 | 0.7315596 | -0.05637248
Viga B1-a - Gilbert e Nejadi (2004) | 16 | 500 | 2 | 138 | 3.269 | 40 | 48 | 250 | 348 | 400 | 32000 | 73.38629 | 0.0125 | 20.42 | 13.79531 | 0.15 | 6.897655e-05 | 0.05575833 | 0.3717222 | 0.05447079 | 0.3631386 | 0.07675036 | 0.5116691 | -0.07324964 | 1.954388 | 0.6619579 | 0.07461674 | 0.4974449 | -0.07538326
| 16 | 500 | 2 | 138 | 3.269 | 40 | 48 | 250 | 348 | 400 | 32000 | 73.38629 | 0.0125 | 23.34 | 53.37013 | 0.2 | 0.0002668507 | 0.1284809 | 0.6424044 | 0.1273959 | 0.6369797 | 0.1240428 | 0.6202138 | -0.07595723 | 1.612347 | 0.7548419 | 0.1287586 | 0.6437931 | -0.07124138
| 16 | 500 | 2 | 138 | 3.269 | 40 | 48 | 250 | 348 | 400 | 32000 | 73.38629 | 0.0125 | 26.26 | 95.80245 | 0.25 | 0.0004790122 | 0.1843337 | 0.737335 | 0.1839572 | 0.7358288 | 0.1713352 | 0.6853407 | -0.07866482 | 1.459128 | 0.790361 | 0.1809487 | 0.7237948 | -0.06905129
| 16 | 500 | 2 | 138 | 3.269 | 40 | 48 | 250 | 348 | 400 | 32000 | 73.38629 | 0.0125 | 29.175 | 138.1621 | 0.28 | 0.0006908105 | 0.231055 | 0.8251966 | 0.2315136 | 0.8268344 | 0.2185466 | 0.7805236 | -0.0614534 | 1.281191 | 0.8578527 | 0.2314511 | 0.8266111 | -0.0485489
| 16 | 500 | 2 | 138 | 3.269 | 40 | 48 | 250 | 348 | 400 | 32000 | 73.38629 | 0.0125 | 32.09 | 180.5218 | 0.28 | 0.0009026088 | 0.2725048 | 0.9732316 | 0.2738501 | 0.978036 | 0.265758 | 0.9491358 | -0.01424197 | 1.05359 | 0.9987437 | 0.2806104 | 1.00218 | 0.0006103568
| 16 | 500 | 2 | 138 | 3.269 | 40 | 48 | 250 | 348 | 400 | 32000 | 73.38629 | 0.0125 | 35.01 | 222.9541 | 0.3 | 0.00111477 | 0.3104162 | 1.034721 | 0.3126739 | 1.042246 | 0.3130504 | 1.043501 | 0.01305044 | 0.958312 | 1.055198 | 0.3286996 | 1.095665 | 0.02869958
| 16 | 500 | 2 | 138 | 3.269 | 40 | 48 | 250 | 348 | 400 | 32000 | 73.38629 | 0.0125 | 37.93 | 265.3864 | 0.33 | 0.001326932 | 0.3456437 | 1.047405 | 0.3488254 | 1.057047 | 0.3603428 | 1.091948 | 0.03034285 | 0.9157945 | 1.064495 | 0.3757831 | 1.138737 | 0.04578306
| 16 | 500 | 2 | 138 | 3.269 | 40 | 48 | 250 | 348 | 400 | 32000 | 73.38629 | 0.0125 | 40.84 | 307.6734 | 0.33 | 0.001538367 | 0.3786579 | 1.147448 | 0.3827655 | 1.159895 | 0.4074733 | 1.234768 | 0.07747329 | 0.809869 | 1.163739 | 0.421823 | 1.278251 | 0.09182297
Viga B1-b - Gilbert e Nejadi (2004) | 16 | 500 | 2 | 138 | 3.269 | 40 | 48 | 250 | 348 | 400 | 32000 | 73.38629 | 0.0125 | 23.34 | 53.37013 | 0.15 | 0.0002668507 | 0.1284809 | 0.8565392 | 0.1273959 | 0.8493063 | 0.1240428 | 0.8269518 | -0.02595723 | 1.20926 | 1.006456 | 0.1287586 | 0.8583908 | -0.02124138
| 16 | 500 | 2 | 138 | 3.269 | 40 | 48 | 250 | 348 | 400 | 32000 | 73.38629 | 0.0125 | 26.26 | 95.80245 | 0.18 | 0.0004790122 | 0.1843337 | 1.024076 | 0.1839572 | 1.021984 | 0.1713352 | 0.9518621 | -0.008664823 | 1.050572 | 1.097724 | 0.1809487 | 1.005271 | 0.0009487086
| 16 | 500 | 2 | 138 | 3.269 | 40 | 48 | 250 | 348 | 400 | 32000 | 73.38629 | 0.0125 | 29.175 | 138.1621 | 0.2 | 0.0006908105 | 0.231055 | 1.155275 | 0.2315136 | 1.157568 | 0.2185466 | 1.092733 | 0.0185466 | 0.9151366 | 1.200994 | 0.2314511 | 1.157256 | 0.0314511
| 16 | 500 | 2 | 138 | 3.269 | 40 | 48 | 250 | 348 | 400 | 32000 | 73.38629 | 0.0125 | 32.09 | 180.5218 | 0.25 | 0.0009026088 | 0.2725048 | 1.090019 | 0.2738501 | 1.0954 | 0.265758 | 1.063032 | 0.01575803 | 0.9407053 | 1.118593 | 0.2806104 | 1.122441 | 0.03061036
| 16 | 500 | 2 | 138 | 3.269 | 40 | 48 | 250 | 348 | 400 | 32000 | 73.38629 | 0.0125 | 35.01 | 222.9541 | 0.3 | 0.00111477 | 0.3104162 | 1.034721 | 0.3126739 | 1.042246 | 0.3130504 | 1.043501 | 0.01305044 | 0.958312 | 1.055198 | 0.3286996 | 1.095665 | 0.02869958
| 16 | 500 | 2 | 138 | 3.269 | 40 | 48 | 250 | 348 | 400 | 32000 | 73.38629 | 0.0125 | 37.93 | 265.3864 | 0.33 | 0.001326932 | 0.3456437 | 1.047405 | 0.3488254 | 1.057047 | 0.3603428 | 1.091948 | 0.03034285 | 0.9157945 | 1.064495 | 0.3757831 | 1.138737 | 0.04578306
| 16 | 500 | 2 | 138 | 3.269 | 40 | 48 | 250 | 348 | 400 | 32000 | 73.38629 | 0.0125 | 40.84 | 307.6734 | 0.38 | 0.001538367 | 0.3786579 | 0.996468 | 0.3827655 | 1.007278 | 0.4074733 | 1.072298 | 0.02747329 | 0.9325765 | 1.010616 | 0.421823 | 1.11006 | 0.04182297
Viga B2-a - Gilbert e Nejadi (2004) | 16 | 500 | 2 | 168 | 3.269 | 25 | 33 | 250 | 333 | 400 | 12769 | 73.38629 | 0.0157461 | 23.34 | 83.2503 | 0.15 | 0.0004162515 | 0.1536005 | 1.024004 | 0.1512032 | 1.008022 | 0.1272725 | 0.8484836 | -0.02272746 | 1.178573 | 1.032662 | 0.1367407 | 0.9116046 | -0.01325931
| 16 | 500 | 2 | 168 | 3.269 | 25 | 33 | 250 | 333 | 400 | 12769 | 73.38629 | 0.0157461 | 26.26 | 122.6759 | 0.18 | 0.0006133797 | 0.1951099 | 1.083944 | 0.1928855 | 1.071586 | 0.161394 | 0.8966335 | -0.01860598 | 1.115283 | 1.034032 | 0.1738864 | 0.9660356 | -0.006113584
| 16 | 500 | 2 | 168 | 3.269 | 25 | 33 | 250 | 333 | 400 | 12769 | 73.38629 | 0.0157461 | 29.175 | 162.0341 | 0.2 | 0.0008101703 | 0.231655 | 1.158275 | 0.2297162 | 1.148581 | 0.1954571 | 0.9772854 | -0.004542922 | 1.023243 | 1.074108 | 0.2099192 | 1.049596 | 0.009919203
| 16 | 500 | 2 | 168 | 3.269 | 25 | 33 | 250 | 333 | 400 | 12769 | 73.38629 | 0.0157461 | 32.09 | 201.3922 | 0.23 | 0.001006961 | 0.2649165 | 1.151811 | 0.2633283 | 1.144906 | 0.2295201 | 0.9979136 | -0.0004798672 | 1.002091 | 1.050071 | 0.2450649 | 1.0655 | 0.0150649
| 16 | 500 | 2 | 168 | 3.269 | 25 | 33 | 250 | 333 | 400 | 12769 | 73.38629 | 0.0157461 | 35.01 | 240.8178 | 0.25 | 0.001204089 | 0.2958125 | 1.18325 | 0.294618 | 1.178472 | 0.2636416 | 1.054566 | 0.01364162 | 0.948257 | 1.066387 | 0.2795044 | 1.118018 | 0.02950442
| 16 | 500 | 2 | 168 | 3.269 | 25 | 33 | 250 | 333 | 400 | 12769 | 73.38629 | 0.0157461 | 37.93 | 280.2435 | 0.3 | 0.001401217 | 0.324821 | 1.082737 | 0.3240493 | 1.080164 | 0.2977631 | 0.9925437 | -0.002236903 | 1.007512 | 0.9675894 | 0.3132729 | 1.044243 | 0.01327295
| 16 | 500 | 2 | 168 | 3.269 | 25 | 33 | 250 | 333 | 400 | 12769 | 73.38629 | 0.0157461 | 40.84 | 319.5341 | 0.3 | 0.00159767 | 0.3522101 | 1.174034 | 0.3518808 | 1.172936 | 0.3317677 | 1.105892 | 0.03176773 | 0.9042471 | 1.042277 | 0.3463347 | 1.154449 | 0.04633468
Viga B2-b - Gilbert e Nejadi (2004) | 16 | 500 | 2 | 168 | 3.269 | 25 | 33 | 250 | 333 | 400 | 12769 | 73.38629 | 0.0157461 | 20.42 | 46.14312 | 0.15 | 0.0002307156 | 0.1067256 | 0.7115041 | 0.1043802 | 0.6958677 | 0.09315106 | 0.6210071 | -0.05684894 | 1.610288 | 0.8034109 | 0.09832227 | 0.6554818 | -0.05167773
| 16 | 500 | 2 | 168 | 3.269 | 25 | 33 | 250 | 333 | 400 | 12769 | 73.38629 | 0.0157461 | 23.34 | 83.2503 | 0.18 | 0.0004162515 | 0.1536005 | 0.8533363 | 0.1512032 | 0.840018 | 0.1272725 | 0.7070697 | -0.05272746 | 1.414288 | 0.8605513 | 0.1367407 | 0.7596705 | -0.04325931
| 16 | 500 | 2 | 168 | 3.269 | 25 | 33 | 250 | 333 | 400 | 12769 | 73.38629 | 0.0157461 | 26.26 | 122.6759 | 0.18 | 0.0006133797 | 0.1951099 | 1.083944 | 0.1928855 | 1.071586 | 0.161394 | 0.8966335 | -0.01860598 | 1.115283 | 1.034032 | 0.1738864 | 0.9660356 | -0.006113584
| 16 | 500 | 2 | 168 | 3.269 | 25 | 33 | 250 | 333 | 400 | 12769 | 73.38629 | 0.0157461 | 29.175 | 162.0341 | 0.25 | 0.0008101703 | 0.231655 | 0.9266202 | 0.2297162 | 0.9188647 | 0.1954571 | 0.7818283 | -0.05454292 | 1.279053 | 0.8592867 | 0.2099192 | 0.8396768 | -0.0400808
| 16 | 500 | 2 | 168 | 3.269 | 25 | 33 | 250 | 333 | 400 | 12769 | 73.38629 | 0.0157461 | 32.09 | 201.3922 | 0.28 | 0.001006961 | 0.2649165 | 0.9461302 | 0.2633283 | 0.9404583 | 0.2295201 | 0.8197148 | -0.05047987 | 1.219937 | 0.8625583 | 0.2450649 | 0.8752318 | -0.0349351
| 16 | 500 | 2 | 168 | 3.269 | 25 | 33 | 250 | 333 | 400 | 12769 | 73.38629 | 0.0157461 | 35.01 | 240.8178 | 0.33 | 0.001204089 | 0.2958125 | 0.8964016 | 0.294618 | 0.8927818 | 0.2636416 | 0.798914 | -0.06635838 | 1.251699 | 0.8078689 | 0.2795044 | 0.8469831 | -0.05049558
| 16 | 500 | 2 | 168 | 3.269 | 25 | 33 | 250 | 333 | 400 | 12769 | 73.38629 | 0.0157461 | 37.93 | 280.2435 | 0.38 | 0.001401217 | 0.324821 | 0.854792 | 0.3240493 | 0.8527613 | 0.2977631 | 0.7835871 | -0.0822369 | 1.276182 | 0.7638864 | 0.3132729 | 0.8244025 | -0.06672705
| 16 | 500 | 2 | 168 | 3.269 | 25 | 33 | 250 | 333 | 400 | 12769 | 73.38629 | 0.0157461 | 40.84 | 319.5341 | 0.43 | 0.00159767 | 0.3522101 | 0.8190932 | 0.3518808 | 0.8183274 | 0.3317677 | 0.7715528 | -0.09823227 | 1.296087 | 0.7271703 | 0.3463347 | 0.8054295 | -0.08366532
Viga B3-a - Gilbert e Nejadi (2004) | 16 | 500 | 3 | 76 | 3.269 | 25 | 33 | 250 | 333 | 600 | 28250 | 87.11451 | 0.02123894 | 37.93 | 142.6233 | 0.15 | 0.0007131166 | 0.1889687 | 1.259791 | 0.1855246 | 1.23683 | 0.1514522 | 1.009681 | 0.00145218 | 0.9904116 | 1.175643 | 0.1632216 | 1.088144 | 0.01322161
| 16 | 500 | 3 | 76 | 3.269 | 25 | 33 | 250 | 333 | 600 | 28250 | 87.11451 | 0.02123894 | 40.84 | 167.2365 | 0.18 | 0.0008361823 | 0.2084728 | 1.158182 | 0.205032 | 1.139067 | 0.1695768 | 0.9420935 | -0.01042318 | 1.061466 | 1.060509 | 0.181954 | 1.010855 | 0.00195399
| 16 | 500 | 3 | 76 | 3.269 | 25 | 33 | 250 | 333 | 600 | 28250 | 87.11451 | 0.02123894 | 43.76 | 191.9342 | 0.18 | 0.0009596708 | 0.2269652 | 1.260918 | 0.2235576 | 1.241987 | 0.1877638 | 1.043132 | 0.007763754 | 0.9586515 | 1.137767 | 0.2004414 | 1.113563 | 0.02044138
| 16 | 500 | 3 | 76 | 3.269 | 25 | 33 | 250 | 333 | 600 | 28250 | 87.11451 | 0.02123894 | 46.68 | 216.6319 | 0.2 | 0.001083159 | 0.2445654 | 1.222827 | 0.2412145 | 1.206072 | 0.2059507 | 1.029753 | 0.005950684 | 0.9711063 | 1.090503 | 0.2186494 | 1.093247 | 0.0186494
| 16 | 500 | 3 | 76 | 3.269 | 25 | 33 | 250 | 333 | 600 | 28250 | 87.11451 | 0.02123894 | 49.6 | 241.3296 | 0.2 | 0.001206648 | 0.2614117 | 1.307059 | 0.2581364 | 1.290682 | 0.2241376 | 1.120688 | 0.02413761 | 0.892309 | 1.154346 | 0.2366037 | 1.183018 | 0.03660369
Viga B3-b - Gilbert e Nejadi (2004) | 16 | 500 | 3 | 76 | 3.269 | 25 | 33 | 250 | 333 | 600 | 28250 | 87.11451 | 0.02123894 | 40.84 | 167.2365 | 0.15 | 0.0008361823 | 0.2084728 | 1.389819 | 0.205032 | 1.36688 | 0.1695768 | 1.130512 | 0.01957682 | 0.8845548 | 1.272611 | 0.181954 | 1.213027 | 0.03195399
| 16 | 500 | 3 | 76 | 3.269 | 25 | 33 | 250 | 333 | 600 | 28250 | 87.11451 | 0.02123894 | 43.76 | 191.9342 | 0.18 | 0.0009596708 | 0.2269652 | 1.260918 | 0.2235576 | 1.241987 | 0.1877638 | 1.043132 | 0.007763754 | 0.9586515 | 1.137767 | 0.2004414 | 1.113563 | 0.02044138
| 16 | 500 | 3 | 76 | 3.269 | 25 | 33 | 250 | 333 | 600 | 28250 | 87.11451 | 0.02123894 | 46.68 | 216.6319 | 0.2 | 0.001083159 | 0.2445654 | 1.222827 | 0.2412145 | 1.206072 | 0.2059507 | 1.029753 | 0.005950684 | 0.9711063 | 1.090503 | 0.2186494 | 1.093247 | 0.0186494
| 16 | 500 | 3 | 76 | 3.269 | 25 | 33 | 250 | 333 | 600 | 28250 | 87.11451 | 0.02123894 | 49.6 | 241.3296 | 0.2 | 0.001206648 | 0.2614117 | 1.307059 | 0.2581364 | 1.290682 | 0.2241376 | 1.120688 | 0.02413761 | 0.892309 | 1.154346 | 0.2366037 | 1.183018 | 0.03660369
Laje S1-a - Gilbert e Nejadi (2004) | 12 | 500 | 2 | 296 | 3.269 | 25 | 31 | 400 | 161 | 220 | 9646 | 28.75886 | 0.01172479 | 4.67 | 0 | 0.2 | 0 | 0 | 0 | 0 | 0 | 0.03634802 | 0.1817401 | -0.163652 | 5.502363 | 0.2405256 | 0.03049557 | 0.1524778 | -0.1695044
| 12 | 500 | 2 | 296 | 3.269 | 25 | 31 | 400 | 161 | 220 | 9646 | 28.75886 | 0.01172479 | 6.42 | 93.87496 | 0.25 | 0.0004693748 | 0.1541653 | 0.6166611 | 0.1530709 | 0.6122837 | 0.1339501 | 0.5358004 | -0.1160499 | 1.866367 | 0.6131235 | 0.1419235 | 0.5676939 | -0.1080765
| 12 | 500 | 2 | 296 | 3.269 | 25 | 31 | 400 | 161 | 220 | 9646 | 28.75886 | 0.01172479 | 8.17 | 202.0816 | 0.33 | 0.001010408 | 0.2474191 | 0.749755 | 0.2477435 | 0.7507377 | 0.2315522 | 0.7016733 | -0.0984478 | 1.425165 | 0.7191805 | 0.2448165 | 0.7418681 | -0.08518353
Laje S1-b - Gilbert e Nejadi (2004) | 12 | 500 | 2 | 296 | 3.269 | 25 | 31 | 400 | 161 | 220 | 9646 | 28.75886 | 0.01172479 | 6.42 | 93.87496 | 0.23 | 0.0004693748 | 0.1541653 | 0.6702838 | 0.1530709 | 0.6655257 | 0.1339501 | 0.5823918 | -0.09604989 | 1.717057 | 0.6664386 | 0.1419235 | 0.6170585 | -0.08807653
| 12 | 500 | 2 | 296 | 3.269 | 25 | 31 | 400 | 161 | 220 | 9646 | 28.75886 | 0.01172479 | 8.17 | 202.0816 | 0.28 | 0.001010408 | 0.2474191 | 0.8836398 | 0.2477435 | 0.884798 | 0.2315522 | 0.8269722 | -0.0484478 | 1.209231 | 0.8476056 | 0.2448165 | 0.8743445 | -0.03518353
Laje S2-a - Gilbert e Nejadi (2004) | 12 | 500 | 3 | 142 | 3.269 | 25 | 31 | 400 | 161 | 330 | 9646 | 34.25319 | 0.01172479 | 8.17 | 38.89287 | 0.18 | 0.0001944644 | 0.08951033 | 0.4972796 | 0.08801766 | 0.488987 | 0.08549116 | 0.4749509 | -0.09450884 | 2.105481 | 0.5818131 | 0.08786066 | 0.4881148 | -0.09213934
| 12 | 500 | 3 | 142 | 3.269 | 25 | 31 | 400 | 161 | 330 | 9646 | 34.25319 | 0.01172479 | 9.92 | 112.1447 | 0.23 | 0.0005607237 | 0.172043 | 0.7480129 | 0.1711562 | 0.7441573 | 0.152453 | 0.662839 | -0.07754703 | 1.508662 | 0.7430576 | 0.1619367 | 0.7040724 | -0.06806334
| 12 | 500 | 3 | 142 | 3.269 | 25 | 31 | 400 | 161 | 330 | 9646 | 34.25319 | 0.01172479 | 11.67 | 185.3966 | 0.25 | 0.000926983 | 0.2346076 | 0.9384305 | 0.2346926 | 0.9387703 | 0.2194148 | 0.8776592 | -0.03058521 | 1.139394 | 0.913471 | 0.2323975 | 0.9295899 | -0.01760253
Laje S2-b - Gilbert e Nejadi (2004) | 12 | 500 | 3 | 142 | 3.269 | 25 | 31 | 400 | 161 | 330 | 9646 | 34.25319 | 0.01172479 | 8.17 | 38.89287 | 0.18 | 0.0001944644 | 0.08951033 | 0.4972796 | 0.08801766 | 0.488987 | 0.08549116 | 0.4749509 | -0.09450884 | 2.105481 | 0.5818131 | 0.08786066 | 0.4881148 | -0.09213934
| 12 | 500 | 3 | 142 | 3.269 | 25 | 31 | 400 | 161 | 330 | 9646 | 34.25319 | 0.01172479 | 9.92 | 112.1447 | 0.23 | 0.0005607237 | 0.172043 | 0.7480129 | 0.1711562 | 0.7441573 | 0.152453 | 0.662839 | -0.07754703 | 1.508662 | 0.7430576 | 0.1619367 | 0.7040724 | -0.06806334
| 12 | 500 | 3 | 142 | 3.269 | 25 | 31 | 400 | 161 | 330 | 9646 | 34.25319 | 0.01172479 | 11.67 | 185.3966 | 0.25 | 0.000926983 | 0.2346076 | 0.9384305 | 0.2346926 | 0.9387703 | 0.2194148 | 0.8776592 | -0.03058521 | 1.139394 | 0.913471 | 0.2323975 | 0.9295899 | -0.01760253
Laje S3-a - Gilbert e Nejadi (2004) | 12 | 500 | 4 | 90.67 | 3.269 | 25 | 31 | 400 | 161 | 440 | 36400 | 38.63626 | 0.01208791 | 11.67 | 72.22846 | 0.15 | 0.0003611423 | 0.1294839 | 0.8632261 | 0.1279521 | 0.853014 | 0.1170977 | 0.7806514 | -0.0329023 | 1.280982 | 0.9214303 | 0.1235316 | 0.8235441 | -0.02646839
| 12 | 500 | 4 | 90.67 | 3.269 | 25 | 31 | 400 | 161 | 440 | 36400 | 38.63626 | 0.01208791 | 13.42 | 127.254 | 0.15 | 0.00063627 | 0.1836433 | 1.224288 | 0.1826048 | 1.217365 | 0.1672252 | 1.114835 | 0.01722519 | 0.8969941 | 1.234481 | 0.1778721 | 1.185814 | 0.02787208
| 12 | 500 | 4 | 90.67 | 3.269 | 25 | 31 | 400 | 161 | 440 | 36400 | 38.63626 | 0.01208791 | 15.17 | 182.2795 | 0.18 | 0.0009113976 | 0.2292282 | 1.27349 | 0.2288347 | 1.271304 | 0.2173527 | 1.207515 | 0.03735267 | 0.8281472 | 1.264267 | 0.2302861 | 1.279367 | 0.05028611
Laje S3-b - Gilbert e Nejadi (2004) | 12 | 500 | 4 | 90.67 | 3.269 | 25 | 31 | 400 | 161 | 440 | 36400 | 38.63626 | 0.01208791 | 11.67 | 72.22846 | 0.18 | 0.0003611423 | 0.1294839 | 0.7193551 | 0.1279521 | 0.710845 | 0.1170977 | 0.6505428 | -0.0629023 | 1.537178 | 0.7678586 | 0.1235316 | 0.6862867 | -0.05646839
| 12 | 500 | 4 | 90.67 | 3.269 | 25 | 31 | 400 | 161 | 440 | 36400 | 38.63626 | 0.01208791 | 13.42 | 127.254 | 0.2 | 0.00063627 | 0.1836433 | 0.9182163 | 0.1826048 | 0.9130241 | 0.1672252 | 0.8361259 | -0.03277481 | 1.195992 | 0.9258605 | 0.1778721 | 0.8893604 | -0.02212792
| 12 | 500 | 4 | 90.67 | 3.269 | 25 | 31 | 400 | 161 | 440 | 36400 | 38.63626 | 0.01208791 | 15.17 | 182.2795 | 0.23 | 0.0009113976 | 0.2292282 | 0.9966443 | 0.2288347 | 0.9949337 | 0.2173527 | 0.9450116 | -0.01264733 | 1.058188 | 0.9894264 | 0.2302861 | 1.001244 | 0.0002861138
Viga 250-10-1 - Cornelissen (2022) | 10 | 528 | 1 | 45 | 2.8 | 40 | 45 | 100 | 250 | 78.5 | 9500 | 43.44597 | 0.008263158 | 4.1 | 99.7811 | 0.16 | 0.0004989055 | 0.1637526 | 1.023454 | 0.1663111 | 1.039445 | 0.1615634 | 1.009771 | 0.001563401 | 0.9903233 | 1.092193 | 0.1666567 | 1.041605 | 0.006656737
| 10 | 528 | 1 | 45 | 2.8 | 40 | 45 | 100 | 250 | 78.5 | 9500 | 43.44597 | 0.008263158 | 4.4 | 133.401 | 0.18 | 0.0006670049 | 0.1958838 | 1.088243 | 0.1995809 | 1.108783 | 0.1976557 | 1.098087 | 0.01765571 | 0.9106744 | 1.149999 | 0.2048597 | 1.13811 | 0.02485973
| 10 | 528 | 1 | 45 | 2.8 | 40 | 45 | 100 | 250 | 78.5 | 9500 | 43.44597 | 0.008263158 | 4.74 | 171.5035 | 0.2 | 0.0008575177 | 0.2287293 | 1.143647 | 0.2336913 | 1.168456 | 0.2385603 | 1.192802 | 0.03856033 | 0.8383623 | 1.207414 | 0.2472722 | 1.236361 | 0.04727221
| 10 | 528 | 1 | 45 | 2.8 | 40 | 45 | 100 | 250 | 78.5 | 9500 | 43.44597 | 0.008263158 | 5.04 | 205.1234 | 0.22 | 0.001025617 | 0.2554399 | 1.161091 | 0.2614957 | 1.188617 | 0.2746526 | 1.248421 | 0.05465265 | 0.8010118 | 1.228765 | 0.2839984 | 1.290902 | 0.06399843
| 10 | 528 | 1 | 45 | 2.8 | 40 | 45 | 100 | 250 | 78.5 | 9500 | 43.44597 | 0.008263158 | 5.38 | 243.226 | 0.24 | 0.00121613 | 0.283755 | 1.182312 | 0.291027 | 1.212612 | 0.3155573 | 1.314822 | 0.07555727 | 0.7605593 | 1.256082 | 0.3249138 | 1.353808 | 0.08491383
| 10 | 528 | 1 | 45 | 2.8 | 40 | 45 | 100 | 250 | 78.5 | 9500 | 43.44597 | 0.008263158 | 5.68 | 276.8458 | 0.26 | 0.001384229 | 0.3073521 | 1.182124 | 0.3156781 | 1.214147 | 0.3516496 | 1.352498 | 0.09164958 | 0.7393724 | 1.260428 | 0.3604493 | 1.386343 | 0.1004493
| 10 | 528 | 1 | 45 | 2.8 | 40 | 45 | 100 | 250 | 78.5 | 9500 | 43.44597 | 0.008263158 | 6.04 | 317.1897 | 0.28 | 0.001585949 | 0.3342637 | 1.193799 | 0.3438329 | 1.227974 | 0.3949604 | 1.410573 | 0.1149604 | 0.7089319 | 1.278145 | 0.4024554 | 1.437341 | 0.1224554
Viga 250-10-2 - Cornelissen (2022) | 10 | 528 | 1 | 45 | 2.8 | 40 | 45 | 100 | 250 | 78.5 | 9500 | 43.44597 | 0.008263158 | 3.76 | 61.67856 | 0.15 | 0.0003083928 | 0.1216993 | 0.8113289 | 0.1229485 | 0.8196568 | 0.1206588 | 0.8043919 | -0.02934122 | 1.243175 | 0.9051601 | 0.1223544 | 0.8156958 | -0.02764562
| 10 | 528 | 1 | 45 | 2.8 | 40 | 45 | 100 | 250 | 78.5 | 9500 | 43.44597 | 0.008263158 | 4.1 | 99.7811 | 0.17 | 0.0004989055 | 0.1637526 | 0.9632505 | 0.1663111 | 0.9783008 | 0.1615634 | 0.9503729 | -0.008436599 | 1.052219 | 1.027946 | 0.1666567 | 0.9803337 | -0.003343263
| 10 | 528 | 1 | 45 | 2.8 | 40 | 45 | 100 | 250 | 78.5 | 9500 | 43.44597 | 0.008263158 | 4.42 | 135.6423 | 0.19 | 0.0006782116 | 0.1979079 | 1.041621 | 0.2016802 | 1.061475 | 0.2000619 | 1.052957 | 0.01006187 | 0.9497062 | 1.100453 | 0.2073795 | 1.091471 | 0.01737955
| 10 | 528 | 1 | 45 | 2.8 | 40 | 45 | 100 | 250 | 78.5 | 9500 | 43.44597 | 0.008263158 | 4.71 | 168.1415 | 0.2 | 0.0008407077 | 0.2259523 | 1.129762 | 0.2308038 | 1.154019 | 0.2349511 | 1.174756 | 0.0349511 | 0.8512409 | 1.192602 | 0.243565 | 1.217825 | 0.04356496
| 10 | 528 | 1 | 45 | 2.8 | 40 | 45 | 100 | 250 | 78.5 | 9500 | 43.44597 | 0.008263158 | 5.04 | 205.1234 | 0.22 | 0.001025617 | 0.2554399 | 1.161091 | 0.2614957 | 1.188617 | 0.2746526 | 1.248421 | 0.05465265 | 0.8010118 | 1.228765 | 0.2839984 | 1.290902 | 0.06399843
| 10 | 528 | 1 | 45 | 2.8 | 40 | 45 | 100 | 250 | 78.5 | 9500 | 43.44597 | 0.008263158 | 5.37 | 242.1053 | 0.24 | 0.001210526 | 0.2829476 | 1.178948 | 0.2901841 | 1.209101 | 0.3143542 | 1.309809 | 0.07435419 | 0.76347 | 1.252358 | 0.3237205 | 1.348835 | 0.08372048
| 10 | 528 | 1 | 45 | 2.8 | 40 | 45 | 100 | 250 | 78.5 | 9500 | 43.44597 | 0.008263158 | 5.65 | 273.4839 | 0.26 | 0.001367419 | 0.3050438 | 1.173245 | 0.3132652 | 1.204866 | 0.3480403 | 1.338617 | 0.08804035 | 0.7470398 | 1.250514 | 0.3569182 | 1.372762 | 0.0969182
| 10 | 528 | 1 | 45 | 2.8 | 40 | 45 | 100 | 250 | 78.5 | 9500 | 43.44597 | 0.008263158 | 5.92 | 303.7418 | 0.29 | 0.001518709 | 0.3254473 | 1.122232 | 0.3346045 | 1.153809 | 0.3805234 | 1.31215 | 0.09052343 | 0.7621081 | 1.199916 | 0.3885267 | 1.339747 | 0.0985267
Viga 250-20-2 - Cornelissen (2022) | 20 | 598 | 1 | 40 | 2.8 | 40 | 50 | 100 | 250 | 315 | 15000 | 75.40039 | 0.021 | 11.09 | 109.1652 | 0.17 | 0.0005458262 | 0.1869445 | 1.099674 | 0.1843122 | 1.08419 | 0.2101605 | 1.236238 | 0.04016049 | 0.8089056 | 1.539734 | 0.2230911 | 1.312301 | 0.05309115
| 20 | 598 | 1 | 40 | 2.8 | 40 | 50 | 100 | 250 | 315 | 15000 | 75.40039 | 0.021 | 12.96 | 151.4665 | 0.2 | 0.0007573327 | 0.2288074 | 1.144037 | 0.2263998 | 1.131999 | 0.2655567 | 1.327784 | 0.06555674 | 0.7531347 | 1.540083 | 0.2800462 | 1.400231 | 0.08004624
| 20 | 598 | 1 | 40 | 2.8 | 40 | 50 | 100 | 250 | 315 | 15000 | 75.40039 | 0.021 | 14.77 | 194.074 | 0.24 | 0.0009703701 | 0.2666187 | 1.110911 | 0.2645335 | 1.102223 | 0.3191756 | 1.329898 | 0.07917557 | 0.7519372 | 1.453077 | 0.3333853 | 1.389105 | 0.0933853
| 20 | 598 | 1 | 40 | 2.8 | 40 | 50 | 100 | 250 | 315 | 15000 | 75.40039 | 0.021 | 16.57 | 236.4461 | 0.27 | 0.00118223 | 0.301167 | 1.115433 | 0.2994614 | 1.109116 | 0.3724982 | 1.379623 | 0.1024982 | 0.7248358 | 1.430234 | 0.3849969 | 1.425914 | 0.1149969
| 20 | 598 | 1 | 40 | 2.8 | 40 | 50 | 100 | 250 | 315 | 15000 | 75.40039 | 0.021 | 18.35 | 278.3474 | 0.32 | 0.001391737 | 0.3330619 | 1.040818 | 0.3317705 | 1.036783 | 0.4252283 | 1.328838 | 0.1052283 | 0.752537 | 1.314824 | 0.4348471 | 1.358897 | 0.1148471
| 20 | 598 | 1 | 40 | 2.8 | 40 | 50 | 100 | 250 | 315 | 15000 | 75.40039 | 0.021 | 20.18 | 321.4256 | 0.34 | 0.001607128 | 0.3639849 | 1.070544 | 0.363148 | 1.068082 | 0.4794396 | 1.410116 | 0.1394396 | 0.7091613 | 1.335929 | 0.4850361 | 1.426577 | 0.1450361
Viga 250-20-3 - Cornelissen (2022) | 20 | 598 | 1 | 40 | 2.8 | 40 | 50 | 100 | 250 | 315 | 15000 | 75.40039 | 0.021 | 9.35 | 77.57653 | 0.16 | 0.0003878826 | 0.1514183 | 0.9463642 | 0.1487263 | 0.9295394 | 0.1586153 | 0.9913457 | -0.001384686 | 1.00873 | 1.334878 | 0.1679745 | 1.049841 | 0.007974483
| 20 | 598 | 1 | 40 | 2.8 | 40 | 50 | 100 | 250 | 315 | 15000 | 75.40039 | 0.021 | 11.12 | 109.7099 | 0.2 | 0.0005485494 | 0.1875194 | 0.9375971 | 0.1848892 | 0.9244458 | 0.2110492 | 1.055246 | 0.0110492 | 0.9476463 | 1.312687 | 0.224022 | 1.12011 | 0.02402199
| 20 | 598 | 1 | 40 | 2.8 | 40 | 50 | 100 | 250 | 315 | 15000 | 75.40039 | 0.021 | 12.93 | 150.7603 | 0.24 | 0.0007538017 | 0.2281486 | 0.9506191 | 0.2257363 | 0.940568 | 0.264668 | 1.102783 | 0.02466803 | 0.9067963 | 1.280463 | 0.2791484 | 1.163118 | 0.0391484
| 20 | 598 | 1 | 40 | 2.8 | 40 | 50 | 100 | 250 | 315 | 15000 | 75.40039 | 0.021 | 14.72 | 192.897 | 0.27 | 0.0009644851 | 0.2656198 | 0.9837771 | 0.2635248 | 0.9760179 | 0.3176944 | 1.176646 | 0.04769439 | 0.8498734 | 1.287624 | 0.3319324 | 1.229379 | 0.06193244
| 20 | 598 | 1 | 40 | 2.8 | 40 | 50 | 100 | 250 | 315 | 15000 | 75.40039 | 0.021 | 16.58 | 236.6815 | 0.29 | 0.001183407 | 0.301352 | 1.039145 | 0.2996486 | 1.033271 | 0.3727944 | 1.285498 | 0.0827944 | 0.7779087 | 1.332289 | 0.38528 | 1.328552 | 0.09528004
| 20 | 598 | 1 | 40 | 2.8 | 40 | 50 | 100 | 250 | 315 | 15000 | 75.40039 | 0.021 | 18.35 | 278.3474 | 0.32 | 0.001391737 | 0.3330619 | 1.040818 | 0.3317705 | 1.036783 | 0.4252283 | 1.328838 | 0.1052283 | 0.752537 | 1.314824 | 0.4348471 | 1.358897 | 0.1148471
| 20 | 598 | 1 | 40 | 2.8 | 40 | 50 | 100 | 250 | 315 | 15000 | 75.40039 | 0.021 | 19.21 | 298.5918 | 0.33 | 0.001492959 | 0.3478065 | 1.053959 | 0.3467257 | 1.050684 | 0.4507046 | 1.365772 | 0.1207046 | 0.7321868 | 1.323376 | 0.4585583 | 1.389571 | 0.1285583
Viga 350-10-1 - Cornelissen (2022) | 10 | 528 | 1 | 45 | 2.8 | 40 | 45 | 100 | 350 | 78.5 | 9500 | 54.13865 | 0.008263158 | 6.99 | 160.3966 | 0.15 | 0.0008019831 | 0.2194729 | 1.463152 | 0.2240689 | 1.493793 | 0.2090589 | 1.393726 | 0.05905891 | 0.7175011 | 1.424489 | 0.2171857 | 1.447904 | 0.06718567
| 10 | 528 | 1 | 45 | 2.8 | 40 | 45 | 100 | 350 | 78.5 | 9500 | 54.13865 | 0.008263158 | 7.44 | 193.8786 | 0.19 | 0.0009693932 | 0.2467069 | 1.298458 | 0.2523991 | 1.328416 | 0.2422154 | 1.274818 | 0.05221541 | 0.7844257 | 1.266331 | 0.251294 | 1.3226 | 0.06129403
| 10 | 528 | 1 | 45 | 2.8 | 40 | 45 | 100 | 350 | 78.5 | 9500 | 54.13865 | 0.008263158 | 7.53 | 200.575 | 0.2 | 0.001002875 | 0.2519302 | 1.259651 | 0.2578392 | 1.289196 | 0.2488467 | 1.244234 | 0.04884671 | 0.8037076 | 1.229177 | 0.2580473 | 1.290236 | 0.05804728
| 10 | 528 | 1 | 45 | 2.8 | 40 | 45 | 100 | 350 | 78.5 | 9500 | 54.13865 | 0.008263158 | 7.91 | 228.8487 | 0.23 | 0.001144244 | 0.2732856 | 1.188198 | 0.2801015 | 1.217833 | 0.2768455 | 1.203676 | 0.04684553 | 0.8307882 | 1.162655 | 0.2863259 | 1.244895 | 0.05632587
| 10 | 528 | 1 | 45 | 2.8 | 40 | 45 | 100 | 350 | 78.5 | 9500 | 54.13865 | 0.008263158 | 8.17 | 248.1939 | 0.25 | 0.00124097 | 0.2873171 | 1.149268 | 0.2947459 | 1.178984 | 0.2960026 | 1.18401 | 0.04600262 | 0.8445871 | 1.126881 | 0.3054661 | 1.221864 | 0.05546612
| 10 | 528 | 1 | 45 | 2.8 | 40 | 45 | 100 | 350 | 78.5 | 9500 | 54.13865 | 0.008263158 | 8.46 | 269.7712 | 0.28 | 0.001348856 | 0.3024821 | 1.080293 | 0.3105877 | 1.109242 | 0.3173701 | 1.133465 | 0.03737014 | 0.8822506 | 1.061714 | 0.3266273 | 1.166526 | 0.04662735
| 10 | 528 | 1 | 45 | 2.8 | 40 | 45 | 100 | 350 | 78.5 | 9500 | 54.13865 | 0.008263158 | 8.72 | 289.1164 | 0.31 | 0.001445582 | 0.3156874 | 1.018346 | 0.3243939 | 1.046432 | 0.3365272 | 1.085572 | 0.02652723 | 0.9211736 | 1.002883 | 0.3454399 | 1.114322 | 0.03543988
| 10 | 528 | 1 | 45 | 2.8 | 40 | 45 | 100 | 350 | 78.5 | 9500 | 54.13865 | 0.008263158 | 9.03 | 312.1818 | 0.36 | 0.001560909 | 0.3309976 | 0.9194377 | 0.3404136 | 0.9455934 | 0.3593684 | 0.9982455 | -0.0006316289 | 1.001758 | 0.907603 | 0.3676832 | 1.021342 | 0.007683222
Viga 350-10-2 - Cornelissen (2022) | 10 | 528 | 1 | 45 | 2.8 | 40 | 45 | 100 | 350 | 78.5 | 9500 | 54.13865 | 0.008263158 | 6.96 | 158.1645 | 0.16 | 0.0007908224 | 0.2175833 | 1.359896 | 0.2221056 | 1.38816 | 0.2068485 | 1.292803 | 0.04684848 | 0.7735131 | 1.323938 | 0.2148906 | 1.343066 | 0.05489062
| 10 | 528 | 1 | 45 | 2.8 | 40 | 45 | 100 | 350 | 78.5 | 9500 | 54.13865 | 0.008263158 | 7.26 | 180.4858 | 0.18 | 0.0009024292 | 0.2360482 | 1.311379 | 0.2413044 | 1.34058 | 0.2289528 | 1.27196 | 0.04895281 | 0.7861882 | 1.277713 | 0.2377205 | 1.320669 | 0.05772049
| 10 | 528 | 1 | 45 | 2.8 | 40 | 45 | 100 | 350 | 78.5 | 9500 | 54.13865 | 0.008263158 | 7.54 | 201.3191 | 0.2 | 0.001006595 | 0.2525064 | 1.262532 | 0.2584394 | 1.292197 | 0.2495835 | 1.247918 | 0.04958352 | 0.801335 | 1.232069 | 0.2587963 | 1.293981 | 0.05879629
| 10 | 528 | 1 | 45 | 2.8 | 40 | 45 | 100 | 350 | 78.5 | 9500 | 54.13865 | 0.008263158 | 7.83 | 222.8964 | 0.23 | 0.001114482 | 0.2688778 | 1.169034 | 0.2755039 | 1.197843 | 0.270951 | 1.178048 | 0.04095104 | 0.8488618 | 1.143199 | 0.2804032 | 1.219144 | 0.05040322
| 10 | 528 | 1 | 45 | 2.8 | 40 | 45 | 100 | 350 | 78.5 | 9500 | 54.13865 | 0.008263158 | 8.14 | 245.9618 | 0.24 | 0.001229809 | 0.28572 | 1.1905 | 0.2930784 | 1.22116 | 0.2937922 | 1.224134 | 0.05379219 | 0.816904 | 1.167029 | 0.3032659 | 1.263608 | 0.06326592
| 10 | 528 | 1 | 45 | 2.8 | 40 | 45 | 100 | 350 | 78.5 | 9500 | 54.13865 | 0.008263158 | 8.46 | 269.7712 | 0.25 | 0.001348856 | 0.3024821 | 1.209928 | 0.3105877 | 1.242351 | 0.3173701 | 1.269481 | 0.06737014 | 0.7877238 | 1.18912 | 0.3266273 | 1.306509 | 0.07662735
| 10 | 528 | 1 | 45 | 2.8 | 40 | 45 | 100 | 350 | 78.5 | 9500 | 54.13865 | 0.008263158 | 8.75 | 291.3485 | 0.27 | 0.001456743 | 0.317189 | 1.174774 | 0.3259644 | 1.207276 | 0.3387377 | 1.254584 | 0.06873766 | 0.797077 | 1.157204 | 0.3476012 | 1.287412 | 0.07760119
| 10 | 528 | 1 | 45 | 2.8 | 40 | 45 | 100 | 350 | 78.5 | 9500 | 54.13865 | 0.008263158 | 9.01 | 310.6937 | 0.29 | 0.001553468 | 0.3300232 | 1.138011 | 0.3393937 | 1.170323 | 0.3578947 | 1.23412 | 0.06789475 | 0.8102941 | 1.123197 | 0.3662541 | 1.262945 | 0.0762541
Viga 350-10-3 - Cornelissen (2022) | 10 | 528 | 1 | 45 | 2.8 | 40 | 45 | 100 | 350 | 78.5 | 9500 | 54.13865 | 0.008263158 | 7.29 | 182.718 | 0.15 | 0.0009135898 | 0.2378452 | 1.585635 | 0.2431743 | 1.621162 | 0.2311632 | 1.541088 | 0.08116324 | 0.6488921 | 1.545144 | 0.2399891 | 1.599927 | 0.08998906
| 10 | 528 | 1 | 45 | 2.8 | 40 | 45 | 100 | 350 | 78.5 | 9500 | 54.13865 | 0.008263158 | 7.58 | 204.2953 | 0.16 | 0.001021476 | 0.2548031 | 1.592519 | 0.2608322 | 1.630201 | 0.2525308 | 1.578317 | 0.09253077 | 0.6335862 | 1.554509 | 0.2617897 | 1.636185 | 0.1017897
| 10 | 528 | 1 | 45 | 2.8 | 40 | 45 | 100 | 350 | 78.5 | 9500 | 54.13865 | 0.008263158 | 7.99 | 234.8011 | 0.18 | 0.001174006 | 0.2776498 | 1.542499 | 0.2846549 | 1.581416 | 0.28274 | 1.570778 | 0.10274 | 0.6366272 | 1.510284 | 0.2922326 | 1.623515 | 0.1122326
| 10 | 528 | 1 | 45 | 2.8 | 40 | 45 | 100 | 350 | 78.5 | 9500 | 54.13865 | 0.008263158 | 8.23 | 252.6582 | 0.18 | 0.001263291 | 0.2904949 | 1.61386 | 0.2980643 | 1.655913 | 0.3004235 | 1.669019 | 0.1204235 | 0.5991542 | 1.583184 | 0.3098602 | 1.721446 | 0.1298602
| 10 | 528 | 1 | 45 | 2.8 | 40 | 45 | 100 | 350 | 78.5 | 9500 | 54.13865 | 0.008263158 | 8.46 | 269.7712 | 0.19 | 0.001348856 | 0.3024821 | 1.592011 | 0.3105877 | 1.634672 | 0.3173701 | 1.670369 | 0.1273701 | 0.5986701 | 1.564631 | 0.3266273 | 1.719091 | 0.1366273
| 10 | 528 | 1 | 45 | 2.8 | 40 | 45 | 100 | 350 | 78.5 | 9500 | 54.13865 | 0.008263158 | 8.71 | 288.3723 | 0.2 | 0.001441862 | 0.3151859 | 1.575929 | 0.3238693 | 1.619347 | 0.3357904 | 1.678952 | 0.1357904 | 0.5956096 | 1.551879 | 0.344719 | 1.723595 | 0.144719
| 10 | 528 | 1 | 45 | 2.8 | 40 | 45 | 100 | 350 | 78.5 | 9500 | 54.13865 | 0.008263158 | 9.04 | 312.9258 | 0.22 | 0.001564629 | 0.3314841 | 1.506746 | 0.3409229018 | 1.54965 | 0.3601052 | 1.636842 | 0.1401052 | 0.6109326 | 1.487461 | 0.3683975 | 1.674534 | 0.1483975
Viga 350-20-1 - Cornelissen (2022) | 20 | 598 | 1 | 40 | 2.8 | 40 | 50 | 100 | 350 | 315 | 15000 | 96.38692 | 0.021 | 18.98 | 138.0527 | 0.16 | 0.0006902633 | 0.2160838 | 1.350524 | 0.2135921 | 1.334951 | 0.2210414 | 1.381509 | 0.0610414 | 0.7238463 | 1.635666 | 0.2329168 | 1.45573 | 0.07291679
| 20 | 598 | 1 | 40 | 2.8 | 40 | 50 | 100 | 350 | 315 | 15000 | 96.38692 | 0.021 | 21.93 | 183.3852 | 0.2 | 0.000916926 | 0.2574604 | 1.287302 | 0.2552877 | 1.276439 | 0.2717499 | 1.35875 | 0.07174994 | 0.7359707 | 1.505938 | 0.2841635 | 1.420818 | 0.08416354
| 20 | 598 | 1 | 40 | 2.8 | 40 | 50 | 100 | 350 | 315 | 15000 | 96.38692 | 0.021 | 24.87 | 228.5641 | 0.23 | 0.00114282 | 0.2949325 | 1.282315 | 0.2931529 | 1.274578 | 0.3222866 | 1.401246 | 0.09228659 | 0.7136505 | 1.466267 | 0.333721 | 1.450961 | 0.103721
Viga 350-20-2 - Cornelissen (2022) | 20 | 598 | 1 | 40 | 2.8 | 40 | 50 | 100 | 350 | 315 | 15000 | 96.38692 | 0.021 | 18.98 | 152.4503 | 0.14 | 0.0007622515 | 0.2297232 | 1.64088 | 0.2273221 | 1.623729 | 0.2210414 | 1.578867 | 0.0810414 | 0.6333655 | 1.869333 | 0.2329168 | 1.663691 | 0.09291679
| 20 | 598 | 1 | 40 | 2.8 | 40 | 50 | 100 | 350 | 315 | 15000 | 96.38692 | 0.021 | 21.89 | 195.5543 | 0.17 | 0.0009777717 | 0.2678716 | 1.575715 | 0.2657988 | 1.563523 | 0.2710624 | 1.594485 | 0.1010624 | 0.6271619 | 1.768684 | 0.2834795 | 1.667527 | 0.1134795
| 20 | 598 | 1 | 40 | 2.8 | 40 | 50 | 100 | 350 | 315 | 15000 | 96.38692 | 0.021 | 24.82 | 237.92 | 0.21 | 0.0011896 | 0.3023239 | 1.439638 | 0.3006324 | 1.431583 | 0.3214271 | 1.530605 | 0.1114271 | 0.6533363 | 1.603102 | 0.3328893 | 1.585187 | 0.1228893
Viga 350-20-3 - Cornelissen (2022) | 20 | 598 | 1 | 40 | 2.8 | 40 | 50 | 100 | 350 | 315 | 15000 | 96.38692 | 0.021 | 13.02 | 62.13567 | 0.21 | 0.0003106784 | 0.1320402 | 0.6287627 | 0.1293765 | 0.6160784 | 0.118593 | 0.5647284 | -0.09140705 | 1.770763 | 0.7943003 | 0.123023 | 0.5858237 | -0.08697702
| 20 | 598 | 1 | 40 | 2.8 | 40 | 50 | 100 | 350 | 315 | 15000 | 96.38692 | 0.021 | 16.06 | 98.16343 | 0.25 | 0.0004908172 | 0.1750845 | 0.7003379 | 0.1724176 | 0.6896704 | 0.1708485 | 0.6833941 | -0.07915146 | 1.463284 | 0.8733089 | 0.1803298 | 0.721319 | -0.06967024
| 20 | 598 | 1 | 40 | 2.8 | 40 | 50 | 100 | 350 | 315 | 15000 | 96.38692 | 0.021 | 18.93 | 137.2843 | 0.29 | 0.0006864215 | 0.215341 | 0.7425552 | 0.2128448 | 0.7339476 | 0.2201819 | 0.759248 | -0.06981807 | 1.317093 | 0.9000118 | 0.2320331 | 0.8001143 | -0.05796685
| 20 | 598 | 1 | 40 | 2.8 | 40 | 50 | 100 | 350 | 315 | 15000 | 96.38692 | 0.021 | 21.81 | 181.5412 | 0.33 | 0.0009077059 | 0.2558599 | 0.7753332 | 0.2536726 | 0.7687048 | 0.2696872 | 0.817234 | -0.06031278 | 1.22364 | 0.9080362 | 0.2821107 | 0.8548809 | -0.0478893
| 20 | 598 | 1 | 40 | 2.8 | 40 | 50 | 100 | 350 | 315 | 15000 | 96.38692 | 0.021 | 25.88 | 244.0847 | 0.37 | 0.001220424 | 0.3071335 | 0.8300906 | 0.305501 | 0.8256784 | 0.3396478 | 0.9179671 | -0.03035218 | 1.089364 | 0.9432456 | 0.3504451 | 0.9471489 | -0.01955491
Viga G2 - Makhlouf e Malhas (1996) | 20 | 430 | 6 | 84 | 3.508821 | 50 | 64 | 600 | 400 | 1884 | 98400 | 96.25101 | 0.01914634 | 103 | 56.97599 | 0.15 | 0.00028488 | 0.1300329 | 0.8668858 | 0.1275892 | 0.850595 | 0.133915 | 0.8927664 | -0.01608504 | 1.120114 | 1.170669 | 0.1445644 | 0.9637627 | -0.005435592
| 20 | 430 | 6 | 84 | 3.508821 | 50 | 64 | 600 | 400 | 1884 | 98400 | 96.25101 | 0.01914634 | 129 | 112.9686 | 0.23 | 0.0005648431 | 0.1983655 | 0.8624588 | 0.1961088 | 0.852647 | 0.2097506 | 0.911959 | -0.02024943 | 1.096541 | 1.078944 | 0.2260923 | 0.9830101 | -0.003907686
| 20 | 430 | 6 | 84 | 3.508821 | 50 | 64 | 600 | 400 | 1884 | 98400 | 96.25101 | 0.01914634 | 155 | 177.0258 | 0.28 | 0.0008851289 | 0.2617157 | 0.9346989 | 0.2600198 | 0.9286423 | 0.2855862 | 1.019951 | 0.005586183 | 0.9804396 | 1.109585 | 0.303508 | 1.083957 | 0.02350797
Viga G3 - Makhlouf e Malhas (1996) | 20 | 430 | 9 | 45 | 3.508821 | 50 | 64 | 600 | 400 | 2826 | 98400 | 113.5503 | 0.02871951 | 149 | 90.58018 | 0.18 | 0.0004529009 | 0.1461089 | 0.8117162 | 0.1436861 | 0.798256 | 0.1407385 | 0.7818805 | -0.03926151 | 1.278968 | 1.033306 | 0.1523819 | 0.846566 | -0.02761811
| 20 | 430 | 9 | 45 | 3.508821 | 50 | 64 | 600 | 400 | 2826 | 98400 | 113.5503 | 0.02871951 | 186 | 140.6116 | 0.26 | 0.0007030578 | 0.1916533 | 0.737128 | 0.1893891 | 0.7284198 | 0.1967339 | 0.756669 | -0.06326606 | 1.321582 | 0.9035937 | 0.2098218 | 0.807007 | -0.05017817
| 20 | 430 | 9 | 45 | 3.508821 | 50 | 64 | 600 | 400 | 2826 | 98400 | 113.5503 | 0.02871951 | 223 | 197.1812 | 0.34 | 0.0009859061 | 0.2361127 | 0.6944491 | 0.2341927 | 0.6888022 | 0.2527294 | 0.7433217 | -0.08727061 | 1.345312 | 0.8170266 | 0.264685 | 0.7784853 | -0.07531499
Viga C1 - Kumar et al. (2007) | 16 | 528 | 2 | 52 | 3.42 | 27 | 35 | 150 | 235 | 402 | 17250 | 69.84043 | 0.02330435 | 16.675 | 148.3814 | 0.15 | 0.000741907 | 0.1862595 | 1.24173 | 0.1827581 | 1.218387 | 0.1625672 | 1.083782 | 0.01256723 | 0.9226952 | 1.258435 | 0.1734239 | 1.15616 | 0.02342393
| 16 | 528 | 2 | 52 | 3.42 | 27 | 35 | 150 | 235 | 402 | 17250 | 69.84043 | 0.02330435 | 22.425 | 258.3973 | 0.19 | 0.001291987 | 0.2622763 | 1.380402 | 0.258921 | 1.362742 | 0.247522 | 1.302747 | 0.05752202 | 0.7676085 | 1.321139 | 0.2575023 | 1.355275 | 0.0675023
| 16 | 528 | 2 | 52 | 3.42 | 27 | 35 | 150 | 235 | 402 | 17250 | 69.84043 | 0.02330435 | 25.875 | 324.4069 | 0.22 | 0.001622035 | 0.3018005 | 1.37182 | 0.298686 | 1.357664 | 0.2984949 | 1.356795 | 0.07849489 | 0.737031 | 1.288846 | 0.3056152 | 1.38916 | 0.08561522
| 16 | 528 | 2 | 52 | 3.42 | 27 | 35 | 150 | 235 | 402 | 17250 | 69.84043 | 0.02330435 | 28.75 | 379.4149 | 0.22 | 0.001897074 | 0.3324229 | 1.511013 | 0.3295597 | 1.497999 | 0.3409723 | 1.549874 | 0.1209723 | 0.6452137 | 1.403046 | 0.3446742 | 1.566701 | 0.1246742
| 16 | 528 | 2 | 52 | 3.42 | 27 | 35 | 150 | 235 | 402 | 17250 | 69.84043 | 0.02330435 | 33.35 | 467.4276 | 0.25 | 0.002337138 | 0.3780864 | 1.512346 | 0.3756912 | 1.502765 | 0.4089361 | 1.635744 | 0.1589361 | 0.6113424 | 1.383674 | 0.4055454 | 1.622182 | 0.1555454
| 16 | 528 | 2 | 52 | 3.42 | 27 | 35 | 150 | 235 | 402 | 17250 | 69.84043 | 0.02330435 | 37.375 | 526.1018 | 0.29 | 0.002630509 | 0.406703 | 1.402424 | 0.4046525 | 1.395353 | 0.4684045 | 1.615188 | 0.1784045 | 0.6191231 | 1.29696 | 0.4574261 | 1.577331 | 0.1674261
Viga C2 - Kumar et al. (2007) | 20 | 528 | 2 | 44 | 3.42 | 25 | 35 | 150 | 235 | 628 | 18375 | 82.82382 | 0.03417687 | 29.325 | 217.5818 | 0.17 | 0.001087909 | 0.2336203 | 1.374237 | 0.2324219 | 1.367188 | 0.2019059 | 1.187682 | 0.03190587 | 0.8419765 | 1.291697 | 0.2130909 | 1.253476 | 0.04309093
| 20 | 528 | 2 | 44 | 3.42 | 25 | 35 | 150 | 235 | 628 | 18375 | 82.82382 | 0.03417687 | 33.35 | 264.4627 | 0.19 | 0.001322313 | 0.2635095 | 1.386892 | 0.2627211 | 1.382743 | 0.2365893 | 1.245207 | 0.0465893 | 0.8030794 | 1.276953 | 0.2462544 | 1.296076 | 0.0562544
| 20 | 528 | 2 | 44 | 3.42 | 25 | 35 | 150 | 235 | 628 | 18375 | 82.82382 | 0.03417687 | 38.525 | 324.738 | 0.21 | 0.00162369 | 0.2990979 | 1.424276 | 0.2988773 | 1.423225 | 0.2811823 | 1.338963 | 0.0711823 | 0.7468465 | 1.285502 | 0.2877231 | 1.37011 | 0.07772309
| 20 | 528 | 2 | 44 | 3.42 | 25 | 35 | 150 | 235 | 628 | 18375 | 82.82382 | 0.03417687 | 40.825 | 351.5271 | 0.23 | 0.001757636 | 0.31409 | 1.365609 | 0.3141321 | 1.365792 | 0.3010014 | 1.308702 | 0.0710014 | 0.764116 | 1.223589 | 0.3057901 | 1.329522 | 0.07579012
| 20 | 528 | 2 | 44 | 3.42 | 25 | 35 | 150 | 235 | 628 | 18375 | 82.82382 | 0.03417687 | 46 | 411.8025 | 0.25 | 0.002059012 | 0.3463064 | 1.385226 | 0.3469563 | 1.387825 | 0.3455944 | 1.382378 | 0.09559439 | 0.7233914 | 1.223868 | 0.3457336 | 1.382935 | 0.09573364
| 20 | 528 | 2 | 44 | 3.42 | 25 | 35 | 150 | 235 | 628 | 18375 | 82.82382 | 0.03417687 | 56.925 | 525.8067 | 0.25 | 0.002629034 | 0.4026681 | 1.610672 | 0.4045097 | 1.618039 | 0.4397352 | 1.758941 | 0.1897352 | 0.568524 | 1.412752 | 0.427368 | 1.709472 | 0.177368
Viga C3 - Kumar et al. (2007) | 20 | 528 | 3 | 12 | 3.42 | 25 | 35 | 150 | 235 | 942 | 18375 | 95.70173 | 0.05126531 | 39.1 | 203.4022 | 0.18 | 0.001017011 | 0.1891961 | 1.051089 | 0.1916326 | 1.064625 | 0.1503921 | 0.8355118 | -0.02960788 | 1.196871 | 0.9479494 | 0.1577908 | 0.8766157 | -0.02220917
| 20 | 528 | 3 | 12 | 3.42 | 25 | 35 | 150 | 235 | 942 | 18375 | 95.70173 | 0.05126531 | 44.85 | 246.6411 | 0.19 | 0.001233206 | 0.2130891 | 1.121521 | 0.2162914 | 1.138376 | 0.1763196 | 0.9279977 | -0.01368043 | 1.077589 | 0.988892 | 0.1822151 | 0.9590268 | -0.007784904
| 20 | 528 | 3 | 12 | 3.42 | 25 | 35 | 150 | 235 | 942 | 18375 | 95.70173 | 0.05126531 | 50.025 | 285.5562 | 0.21 | 0.001427781 | 0.2332483 | 1.110706 | 0.2371354 | 1.129216 | 0.1996543 | 0.9507346 | -0.01034573 | 1.051818 | 0.9638028 | 0.2036777 | 0.969894 | -0.006322258
| 20 | 528 | 3 | 12 | 3.42 | 25 | 35 | 150 | 235 | 942 | 18375 | 95.70173 | 0.05126531 | 56.35 | 333.1191 | 0.23 | 0.001665595 | 0.2565079 | 1.115252 | 0.2612249 | 1.13576 | 0.2281745 | 0.9920629 | -0.001825533 | 1.008001 | 0.952441 | 0.2293417 | 0.9971378 | -0.0006583031
| 20 | 528 | 3 | 12 | 3.42 | 25 | 35 | 150 | 235 | 942 | 18375 | 95.70173 | 0.05126531 | 62.675 | 380.6819 | 0.25 | 0.00190341 | 0.2785247 | 1.114099 | 0.2840633 | 1.136253 | 0.2566947 | 1.026779 | 0.006694663 | 0.9739197 | 0.9389925 | 0.254466 | 1.017864 | 0.004466035
| 20 | 528 | 3 | 12 | 3.42 | 25 | 35 | 150 | 235 | 942 | 18375 | 95.70173 | 0.05126531 | 68.425 | 423.9209 | 0.29 | 0.002119605 | 0.2976402 | 1.026345 | 0.3039184 | 1.047994 | 0.2826221 | 0.974559 | -0.007377887 | 1.026105 | 0.8561944 | 0.2768975 | 0.9548189 | -0.01310252
| 20 | 528 | 3 | 12 | 3.42 | 25 | 35 | 150 | 235 | 942 | 18375 | 95.70173 | 0.05126531 | 74.175 | 467.1599 | 0.31 | 0.002335799 | 0.3160218 | 1.019425 | 0.3230327 | 1.042041 | 0.3085496 | 0.9953212 | -0.001450436 | 1.004701 | 0.8427775 | 0.2989829 | 0.9644611 | -0.01101705
| 20 | 528 | 3 | 12 | 3.42 | 25 | 35 | 150 | 235 | 942 | 18375 | 95.70173 | 0.05126531 | 79.35 | 501.1062 | 0.37 | 0.002505531 | 0.3299996 | 0.8918909 | 0.337581 | 0.9123811 | 0.3318843 | 0.8969845 | -0.03811573 | 1.114846 | 0.7364604 | 0.3185924 | 0.8610606 | -0.05140757
Viga CS1 - Kumar et al. (2007) | 16 | 528 | 2 | 52 | 2.98 | 27 | 35 | 150 | 235 | 402 | 17250 | 67.59405 | 0.02330435 | 26.45 | 338.4567 | 0.16 | 0.001692284 | 0.3097995 | 1.936247 | 0.3067456 | 1.91716 | 0.3149864 | 1.968665 | 0.1549864 | 0.5079584 | 1.854964 | 0.32186 | 2.011625 | 0.16186
| 16 | 528 | 2 | 52 | 2.98 | 27 | 35 | 150 | 235 | 402 | 17250 | 67.59405 | 0.02330435 | 31.625 | 433.4487 | 0.2 | 0.002167244 | 0.3608842 | 1.804421 | 0.3583004 | 1.791502 | 0.3908494 | 1.954247 | 0.1908494 | 0.511706 | 1.696984 | 0.3904839 | 1.95242 | 0.1904839
| 16 | 528 | 2 | 52 | 2.98 | 27 | 35 | 150 | 235 | 402 | 17250 | 67.59405 | 0.02330435 | 37.375 | 523.882 | 0.26 | 0.00261941 | 0.4056434 | 1.560167 | 0.4035794 | 1.552228 | 0.4751416 | 1.827468 | 0.2151416 | 0.5472053 | 1.470254 | 0.4641635 | 1.785244 | 0.2041635
Viga CS2 - Kumar et al. (2007) | 20 | 528 | 2 | 44 | 2.98 | 25 | 35 | 150 | 235 | 628 | 18375 | 80.32119 | 0.03417687 | 28.75 | 217.081 | 0.17 | 0.001085405 | 0.2332884 | 1.372285 | 0.2320858 | 1.365211 | 0.2013192 | 1.184231 | 0.03131922 | 0.8444301 | 1.302522 | 0.2131664 | 1.25392 | 0.04316637
| 20 | 528 | 2 | 44 | 2.98 | 25 | 35 | 150 | 235 | 628 | 18375 | 80.32119 | 0.03417687 | 32.775 | 262.3653 | 0.19 | 0.001311827 | 0.2622181 | 1.380095 | 0.2614107 | 1.375846 | 0.2356696 | 1.240366 | 0.04566962 | 0.8062134 | 1.284971 | 0.2460165 | 1.294824 | 0.05601652
| 20 | 528 | 2 | 44 | 2.98 | 25 | 35 | 150 | 235 | 628 | 18375 | 80.32119 | 0.03417687 | 37.95 | 320.588 | 0.23 | 0.00160294 | 0.2967338 | 1.290147 | 0.2964729 | 1.289013 | 0.2798344 | 1.216671 | 0.04983443 | 0.8219146 | 1.178745 | 0.2870951 | 1.24824 | 0.05709515
| 20 | 528 | 2 | 44 | 2.98 | 25 | 35 | 150 | 235 | 628 | 18375 | 80.32119 | 0.03417687 | 40.25 | 346.4648 | 0.25 | 0.001732324 | 0.3112914 | 1.245166 | 0.3112835 | 1.245134 | 0.2994632 | 1.197853 | 0.04946323 | 0.834827 | 1.129723 | 0.304993 | 1.219972 | 0.05499296
| 20 | 528 | 2 | 44 | 2.98 | 25 | 35 | 150 | 235 | 628 | 18375 | 80.32119 | 0.03417687 | 43.7 | 385.2799 | 0.3 | 0.0019264 | 0.3323697 | 1.107899 | 0.3327497 | 1.109166 | 0.3289064 | 1.096355 | 0.02890643 | 0.9121135 | 0.9958582 | 0.3314748 | 1.104916 | 0.0314748
| 20 | 528 | 2 | 44 | 2.98 | 25 | 35 | 150 | 235 | 628 | 18375 | 80.32119 | 0.03417687 | 46 | 411.1567 | 0.32 | 0.002055783 | 0.3459712 | 1.08116 | 0.3466145 | 1.08317 | 0.3485352 | 1.089173 | 0.02853523 | 0.9181281 | 0.966413 | 0.348906 | 1.090331 | 0.028906
| 20 | 528 | 2 | 44 | 2.98 | 25 | 35 | 150 | 235 | 628 | 18375 | 80.32119 | 0.03417687 | 51.635 | 474.5547 | 0.36 | 0.002372774 | 0.3779776 | 1.049938 | 0.3792782 | 1.053551 | 0.3966258 | 1.101738 | 0.0366258 | 0.9076565 | 0.9272768 | 0.3909362 | 1.085934 | 0.03093623
| 20 | 528 | 2 | 44 | 2.98 | 25 | 35 | 150 | 235 | 628 | 18375 | 80.32119 | 0.03417687 | 57.27 | 526.4459 | 0.47 | 0.00263223 | 0.40297 | 0.857383 | 0.4048185 | 0.8613159 | 0.4447164 | 0.946205 | -0.02528363 | 1.056853 | 0.7595545 | 0.432114 | 0.9193914 | -0.03788603
Viga CS3 - Kumar et al. (2007) | 20 | 528 | 3 | 12 | 2.98 | 25 | 35 | 150 | 235 | 942 | 18375 | 93.01136 | 0.05126531 | 48.3 | 275.4661 | 0.16 | 0.001377331 | 0.2281281 | 1.425801 | 0.2318382 | 1.448988 | 0.1928283 | 1.205177 | 0.03282826 | 0.8297539 | 1.244515 | 0.1977292 | 1.235808 | 0.03772921
| 20 | 528 | 3 | 12 | 2.98 | 25 | 35 | 150 | 235 | 942 | 18375 | 93.01136 | 0.05126531 | 50.6 | 292.2652 | 0.18 | 0.001461326 | 0.2366144 | 1.314525 | 0.2406191 | 1.336773 | 0.203079 | 1.128217 | 0.02307903 | 0.8863544 | 1.140537 | 0.2070663 | 1.150368 | 0.02706626
| 20 | 528 | 3 | 12 | 2.98 | 25 | 35 | 150 | 235 | 942 | 18375 | 93.01136 | 0.05126531 | 56.35 | 334.2628 | 0.18 | 0.001671314 | 0.2570509 | 1.428061 | 0.2617878 | 1.454377 | 0.2287059 | 1.270589 | 0.04870595 | 0.7870368 | 1.222812 | 0.23007 | 1.278167 | 0.05006999
| 20 | 528 | 3 | 12 | 2.98 | 25 | 35 | 150 | 235 | 942 | 18375 | 93.01136 | 0.05126531 | 62.675 | 380.4602 | 0.2 | 0.001902301 | 0.2784246 | 1.392123 | 0.2839594 | 1.419797 | 0.2568956 | 1.284478 | 0.05689556 | 0.7785265 | 1.177519 | 0.2548751 | 1.274376 | 0.05487511
| 20 | 528 | 3 | 12 | 2.98 | 25 | 35 | 150 | 235 | 942 | 18375 | 93.01136 | 0.05126531 | 68.425 | 422.4578 | 0.2 | 0.002112289 | 0.2970059 | 1.48503 | 0.3032592 | 1.516296 | 0.2825225 | 1.412612 | 0.08252248 | 0.7079083 | 1.244065 | 0.2770267 | 1.385133 | 0.07702669
| 20 | 528 | 3 | 12 | 2.98 | 25 | 35 | 150 | 235 | 942 | 18375 | 93.01136 | 0.05126531 | 73.6 | 460.2557 | 0.2 | 0.002301278 | 0.3131319 | 1.565659 | 0.3200262 | 1.600131 | 0.3055867 | 1.527934 | 0.1055867 | 0.6544787 | 1.301532 | 0.2966734 | 1.483367 | 0.09667344
| 20 | 528 | 3 | 12 | 2.98 | 25 | 35 | 150 | 235 | 942 | 18375 | 93.01136 | 0.05126531 | 79.925 | 502.059 | 0.22 | 0.002510295 | 0.3303866 | 1.501757 | 0.3379839 | 1.536291 | 0.3337763 | 1.517165 | 0.1137763 | 0.6591241 | 1.244573 | 0.32035 | 1.456136 | 0.10035
Viga B6 - Maghsoudi e Sharifi (2008) | 28 | 400 | 4 | 16 | 5.308474 | 30 | 44 | 200 | 300 | 2463 | 30800 | 133.4934 | 0.07996753 | 78.75 | 92.53103 | 0.22 | 0.0004626552 | 0.121179 | 0.5508136 | 0.1277577 | 0.5807169 | 0.08294303 | 0.3770138 | -0.137057 | 2.652423 | 0.5352679 | 0.09182354 | 0.4173797 | -0.1281765
| 28 | 400 | 4 | 16 | 5.308474 | 30 | 44 | 200 | 300 | 2463 | 30800 | 133.4934 | 0.07996753 | 105.075 | 145.4692 | 0.25 | 0.000727346 | 0.1601982 | 0.640793 | 0.1697379 | 0.6789516 | 0.1193728 | 0.4774911 | -0.1306272 | 2.09428 | 0.5942109 | 0.1285446 | 0.5141783 | -0.1214554
| 28 | 400 | 4 | 16 | 5.308474 | 30 | 44 | 200 | 300 | 2463 | 30800 | 133.4934 | 0.07996753 | 120.15 | 180.3614 | 0.29 | 0.0009018072 | 0.1829231 | 0.6307695 | 0.194275 | 0.6699137 | 0.1402343 | 0.4835664 | -0.1497657 | 2.067968 | 0.5660084 | 0.1486908 | 0.5127268 | -0.1413092
| 28 | 400 | 4 | 16 | 5.308474 | 30 | 44 | 200 | 300 | 2463 | 30800 | 133.4934 | 0.07996753 | 137.475 | 220.4615 | 0.31 | 0.001102307 | 0.2070448 | 0.6678864 | 0.2203797 | 0.7109022 | 0.1642094 | 0.5297077 | -0.1457906 | 1.887833 | 0.583 | 0.1712271 | 0.5523454 | -0.1387729
| 28 | 400 | 4 | 16 | 5.308474 | 30 | 44 | 200 | 300 | 2463 | 30800 | 133.4934 | 0.07996753 | 164.475 | 282.955 | 0.33 | 0.001414775 | 0.2415114 | 0.7318528 | 0.2577728 | 0.7811298 | 0.2015732 | 0.610828 | -0.1284268 | 1.637122 | 0.6193866 | 0.2052758 | 0.6220478 | -0.1247242
| 28 | 400 | 4 | 16 | 5.308474 | 30 | 44 | 200 | 300 | 2463 | 30800 | 133.4934 | 0.07996753 | 178.2 | 314.7226 | 0.34 | 0.001573613 | 0.2578989 | 0.7585263 | 0.2755861 | 0.8105474 | 0.2205665 | 0.6487251 | -0.1194335 | 1.541485 | 0.6341564 | 0.222163 | 0.6534206 | -0.117837
| 28 | 400 | 4 | 16 | 5.308474 | 30 | 44 | 200 | 300 | 2463 | 30800 | 133.4934 | 0.07996753 | 198.225 | 361.072 | 0.37 | 0.00180536 | 0.2807135 | 0.7586853 | 0.3004191 | 0.8119435 | 0.2482781 | 0.6710218 | -0.1217219 | 1.490265 | 0.6247924 | 0.2463679 | 0.6658592 | -0.1236321
Viga F29-2D16-10A - Hong et al (2013) | 15.9 | 392 | 2 | 46 | 2.825877 | 30 | 38 | 150 | 250 | 397.2 | 17625 | 70.06138 | 0.02253617 | 27.1 | 327.3357 | 0.2 | 0.001636678 | 0.3064109 | 1.532055 | 0.3033719 | 1.51686 | 0.3218329 | 1.609165 | 0.1218329 | 0.6214405 | 1.533502 | 0.333599 | 1.667995 | 0.133599
| 15.9 | 392 | 2 | 46 | 2.825877 | 30 | 38 | 150 | 250 | 397.2 | 17625 | 70.06138 | 0.02253617 | 35.6 | 367.2408 | 0.35 | 0.001836204 | 0.3289486 | 0.9398532 | 0.3260985 | 0.93171 | 0.3554259 | 1.015503 | 0.005425889 | 0.9847341 | 0.9324591 | 0.3643344 | 1.040955 | 0.01433442
Viga F29-2D16-10B - Hong et al (2013) | 15.9 | 392 | 2 | 46 | 2.825877 | 30 | 38 | 150 | 250 | 397.2 | 17625 | 70.06138 | 0.02253617 | 27.2 | 329.0743 | 0.2 | 0.001645372 | 0.3074141 | 1.53707 | 0.3043829 | 1.521914 | 0.3232966 | 1.616483 | 0.1232966 | 0.618627 | 1.537885 | 0.3349489 | 1.674745 | 0.1349489
| 15.9 | 392 | 2 | 46 | 2.825877 | 30 | 38 | 150 | 250 | 397.2 | 17625 | 70.06138 | 0.02253617 | 35.6 | 367.2408 | 0.25 | 0.001836204 | 0.3289486 | 1.315795 | 0.3260985 | 1.304394 | 0.3554259 | 1.421704 | 0.1054259 | 0.7033815 | 1.305443 | 0.3643344 | 1.457338 | 0.1143344
Viga F29-2D16-10C - Hong et al (2013) | 15.9 | 392 | 2 | 46 | 2.825877 | 30 | 38 | 150 | 250 | 397.2 | 17625 | 70.06138 | 0.02253617 | 27.2 | 329.0743 | 0.2 | 0.001645372 | 0.3074141 | 1.53707 | 0.3043829 | 1.521914 | 0.3232966 | 1.616483 | 0.1232966 | 0.618627 | 1.537885 | 0.3349489 | 1.674745 | 0.1349489
| 15.9 | 392 | 2 | 46 | 2.825877 | 30 | 38 | 150 | 250 | 397.2 | 17625 | 70.06138 | 0.02253617 | 35.6 | 367.2408 | 0.25 | 0.001836204 | 0.3289486 | 1.315795 | 0.3260985 | 1.304394 | 0.3554259 | 1.421704 | 0.1054259 | 0.7033815 | 1.305443 | 0.3643344 | 1.457338 | 0.1143344
Viga F29-2D16-10D - Hong et al (2013) | 15.9 | 392 | 2 | 46 | 2.825877 | 30 | 38 | 150 | 250 | 397.2 | 17625 | 70.06138 | 0.02253617 | 27.3 | 330.813 | 0.2 | 0.001654065 | 0.3084152 | 1.542076 | 0.3053919 | 1.526959 | 0.3247602 | 1.623801 | 0.1247602 | 0.615839 | 1.542259 | 0.3362978 | 1.681489 | 0.1362978
| 15.9 | 392 | 2 | 46 | 2.825877 | 30 | 38 | 150 | 250 | 397.2 | 17625 | 70.06138 | 0.02253617 | 35.7 | 367.2408 | 0.3 | 0.001836204 | 0.3289486 | 1.096495 | 0.3260985 | 1.086995 | 0.3554259 | 1.184753 | 0.05542589 | 0.8440578 | 1.087869 | 0.3643344 | 1.214448 | 0.06433442
Viga F30-2D13-10 - Hong et al (2013) | 12.7 | 392 | 2 | 52 | 2.920876 | 30 | 36.5 | 150 | 250 | 253.4 | 15000 | 58.07594 | 0.01689333 | 15.6 | 253.3755 | 0.15 | 0.001266877 | 0.2536675 | 1.691117 | 0.2505457 | 1.670304 | 0.2502605 | 1.668403 | 0.1002605 | 0.5993755 | 1.688438 | 0.2650059 | 1.766706 | 0.1150059
| 12.7 | 392 | 2 | 52 | 2.920876 | 30 | 36.5 | 150 | 250 | 253.4 | 15000 | 58.07594 | 0.01689333 | 19.6 | 358.9109 | 0.2 | 0.001794555 | 0.3144625 | 1.572313 | 0.3117844 | 1.558922 | 0.3346361 | 1.673181 | 0.1346361 | 0.5976641 | 1.536355 | 0.3446891 | 1.723445 | 0.1446891
Viga F30-2D13-20 - Hong et al (2013) | 12.7 | 392 | 2 | 52 | 2.920876 | 30 | 36.5 | 150 | 250 | 253.4 | 15000 | 58.07594 | 0.01689333 | 15.7 | 256.2283 | 0.15 | 0.001281141 | 0.255426 | 1.70284 | 0.2523135 | 1.68209 | 0.2525413 | 1.683609 | 0.1025413 | 0.5939622 | 1.698858 | 0.2672114 | 1.781409 | 0.1172114
| 12.7 | 392 | 2 | 52 | 2.920876 | 30 | 36.5 | 150 | 250 | 253.4 | 15000 | 58.07594 | 0.01689333 | 19.6 | 358.9109 | 0.2 | 0.001794555 | 0.3144625 | 1.572313 | 0.3117844 | 1.558922 | 0.3346361 | 1.673181 | 0.1346361 | 0.5976641 | 1.536355 | 0.3446891 | 1.723445 | 0.1446891
Viga F30-2D16-10 - Hong et al (2013) | 15.9 | 392 | 2 | 46 | 2.920876 | 30 | 38 | 150 | 250 | 397.2 | 17625 | 69.59797 | 0.02253617 | 19.5 | 192.8716 | 0.15 | 0.0009643578 | 0.2210873 | 1.473915 | 0.2176246 | 1.450831 | 0.2077038 | 1.384692 | 0.05770377 | 0.7221824 | 1.534336 | 0.2244238 | 1.496159 | 0.07442385
| 15.9 | 392 | 2 | 46 | 2.920876 | 30 | 38 | 150 | 250 | 397.2 | 17625 | 69.59797 | 0.02253617 | 27.4 | 331.1176 | 0.25 | 0.001655588 | 0.3085904 | 1.234362 | 0.3055684 | 1.222274 | 0.3231584 | 1.292633 | 0.07315836 | 0.7736145 | 1.22613 | 0.3345505 | 1.338202 | 0.0845505
| 15.9 | 392 | 2 | 46 | 2.920876 | 30 | 38 | 150 | 250 | 397.2 | 17625 | 69.59797 | 0.02253617 | 31.3 | 366.4529 | 0.3 | 0.001832265 | 0.328513 | 1.095043 | 0.3256589 | 1.08553 | 0.3526682 | 1.175561 | 0.0526682 | 0.8506579 | 1.079428 | 0.3615567 | 1.205189 | 0.06155668
Viga F30-2D16-20 - Hong et al (2013) | 15.9 | 392 | 2 | 46 | 2.920876 | 30 | 38 | 150 | 250 | 397.2 | 17625 | 69.59797 | 0.02253617 | 19.6 | 194.6215 | 0.15 | 0.0009731075 | 0.2223228 | 1.482152 | 0.2188625 | 1.459084 | 0.2091652 | 1.394435 | 0.05916522 | 0.7171364 | 1.541524 | 0.2258719 | 1.505813 | 0.07587191
| 15.9 | 392 | 2 | 46 | 2.920876 | 30 | 38 | 150 | 250 | 397.2 | 17625 | 69.59797 | 0.02253617 | 27.5 | 332.8676 | 0.25 | 0.001664338 | 0.3095956 | 1.238383 | 0.3065816 | 1.226326 | 0.3246198 | 1.298479 | 0.07461981 | 0.7701317 | 1.229626 | 0.3358973 | 1.343589 | 0.08589735
Viga F30-2D19-10 - Hong et al (2013) | 19.1 | 392 | 2 | 40 | 2.920876 | 30 | 39.5 | 150 | 250 | 573 | 20250 | 80.01783 | 0.0282963 | 19.7 | 113.8347 | 0.15 | 0.0005691735 | 0.164282 | 1.095213 | 0.1615658 | 1.077105 | 0.1425848 | 0.9505653 | -0.007415199 | 1.052006 | 1.22449 | 0.1591561 | 1.06104 | 0.009156058
| 19.1 | 392 | 2 | 40 | 2.920876 | 30 | 39.5 | 150 | 250 | 573 | 20250 | 80.01783 | 0.0282963 | 27.5 | 206.1303 | 0.2 | 0.001030652 | 0.2369703 | 1.184852 | 0.2345795 | 1.172897 | 0.2232659 | 1.11633 | 0.02326594 | 0.8957927 | 1.234701 | 0.2406793 | 1.203396 | 0.04067926
| 19.1 | 392 | 2 | 40 | 2.920876 | 30 | 39.5 | 150 | 250 | 573 | 20250 | 80.01783 | 0.0282963 | 35.4 | 300.3889 | 0.3 | 0.001501945 | 0.2989506 | 0.9965019 | 0.2971628 | 0.9905426 | 0.3049815 | 1.016605 | 0.004981462 | 0.9836663 | 1.001849 | 0.3183141 | 1.061047 | 0.01831409
| 19.1 | 392 | 2 | 40 | 2.920876 | 30 | 39.5 | 150 | 250 | 573 | 20250 | 80.01783 | 0.0282963 | 43.3 | 371.0492 | 0.33 | 0.001855246 | 0.3405709 | 1.032033 | 0.3393219 | 1.028248 | 0.3662389 | 1.109815 | 0.03623886 | 0.9010513 | 1.019059 | 0.3741924 | 1.133916 | 0.0441924
Viga F30-2D19-20 - Hong et al (2013) | 19.1 | 392 | 2 | 40 | 2.920876 | 30 | 39.5 | 150 | 250 | 573 | 20250 | 80.01783 | 0.0282963 | 19.6 | 112.8853 | 0.15 | 0.0005644266 | 0.1634352 | 1.089568 | 0.1607183 | 1.071455 | 0.1415504 | 0.9436695 | -0.008449573 | 1.059693 | 1.218438 | 0.1580688 | 1.053792 | 0.008068774
| 19.1 | 392 | 2 | 40 | 2.920876 | 30 | 39.5 | 150 | 250 | 573 | 20250 | 80.01783 | 0.0282963 | 27.3 | 203.744 | 0.25 | 0.00101872 | 0.2352739 | 0.9410956 | 0.2328704 | 0.9314814 | 0.2211972 | 0.8847888 | -0.0288028 | 1.130213 | 0.9818786 | 0.238658 | 0.9546318 | -0.01134204
| 19.1 | 392 | 2 | 40 | 2.920876 | 30 | 39.5 | 150 | 250 | 573 | 20250 | 80.01783 | 0.0282963 | 35.1 | 296.8095 | 0.28 | 0.001484047 | 0.2967476 | 1.059813 | 0.2949341 | 1.053336 | 0.3018783 | 1.078137 | 0.02187834 | 0.927526 | 1.066628 | 0.3154359 | 1.126557 | 0.03543588
Viga F37-2D16-10 - Hong et al (2013) | 15.9 | 392 | 2 | 46 | 3.353879 | 30 | 38 | 150 | 250 | 397.2 | 17625 | 67.68414 | 0.02253617 | 27.5 | 326.5051 | 0.2 | 0.001632525 | 0.305931 | 1.529655 | 0.3028883 | 1.514441 | 0.3109392 | 1.554696 | 0.1109392 | 0.6432126 | 1.474528 | 0.3220701 | 1.61035 | 0.1220701
| 15.9 | 392 | 2 | 46 | 3.353879 | 30 | 38 | 150 | 250 | 397.2 | 17625 | 67.68414 | 0.02253617 | 31.4 | 362.8718 | 0.22 | 0.001814359 | 0.3265285 | 1.48422 | 0.3236567 | 1.471167 | 0.3402589 | 1.546631 | 0.1202589 | 0.6465665 | 1.420154 | 0.3490547 | 1.586612 | 0.1290547
Viga F37-2D16-20 - Hong et al (2013) | 15.9 | 392 | 2 | 46 | 3.353879 | 30 | 38 | 150 | 250 | 397.2 | 17625 | 67.68414 | 0.02253617 | 27.5 | 326.5051 | 0.17 | 0.001632525 | 0.305931 | 1.799594 | 0.3028883 | 1.781696 | 0.3109392 | 1.829054 | 0.1409392 | 0.5467307 | 1.734739 | 0.3220701 | 1.89453 | 0.1520701
| 15.9 | 392 | 2 | 46 | 3.353879 | 30 | 38 | 150 | 250 | 397.2 | 17625 | 67.68414 | 0.02253617 | 31.4 | 362.8718 | 0.21 | 0.001814359 | 0.3265285 | 1.554898 | 0.3236567 | 1.541223 | 0.3402589 | 1.62028 | 0.1302589 | 0.6171771 | 1.487781 | 0.3490547 | 1.662165 | 0.1390547
Viga F37-2D19-10 - Hong et al (2013) | 19.1 | 392 | 2 | 40 | 3.353879 | 30 | 39.5 | 150 | 250 | 573 | 20250 | 77.91898 | 0.0282963 | 23.4 | 147.262 | 0.17 | 0.0007363098 | 0.1925663 | 1.132743 | 0.1899196 | 1.117174 | 0.1702398 | 1.00141 | 0.0002397659 | 0.9985916 | 1.19448 | 0.1868281 | 1.098989 | 0.01682812
| 19.1 | 392 | 2 | 40 | 3.353879 | 30 | 39.5 | 150 | 250 | 573 | 20250 | 77.91898 | 0.0282963 | 27.4 | 196.1324 | 0.18 | 0.000980662 | 0.2298113 | 1.276729 | 0.2273683 | 1.263157 | 0.2113062 | 1.173923 | 0.03130621 | 0.8518443 | 1.302825 | 0.2279456 | 1.266364 | 0.04794557
| 19.1 | 392 | 2 | 40 | 3.353879 | 30 | 39.5 | 150 | 250 | 573 | 20250 | 77.91898 | 0.0282963 | 31.3 | 243.7811 | 0.2 | 0.001218905 | 0.2628133 | 1.314067 | 0.2606423 | 1.303211 | 0.251346 | 1.25673 | 0.051346 | 0.7957159 | 1.312431 | 0.2667859 | 1.33393 | 0.06678593
| 19.1 | 392 | 2 | 40 | 3.353879 | 30 | 39.5 | 150 | 250 | 573 | 20250 | 77.91898 | 0.0282963 | 35.3 | 292.6515 | 0.2 | 0.001463258 | 0.2941757 | 1.470879 | 0.2923325 | 1.461663 | 0.2924124 | 1.462062 | 0.09241245 | 0.6839654 | 1.445211 | 0.305569 | 1.527845 | 0.105569
| 19.1 | 392 | 2 | 40 | 3.353879 | 30 | 39.5 | 150 | 250 | 573 | 20250 | 77.91898 | 0.0282963 | 39.1 | 339.0784 | 0.25 | 0.001695392 | 0.322154 | 1.288616 | 0.3206545 | 1.282618 | 0.3314256 | 1.325702 | 0.08142557 | 0.7543172 | 1.250604 | 0.3415767 | 1.366307 | 0.09157666
| 19.1 | 392 | 2 | 40 | 3.353879 | 30 | 39.5 | 150 | 250 | 573 | 20250 | 77.91898 | 0.0282963 | 43.1 | 368.1495 | 0.27 | 0.001840747 | 0.3389263 | 1.255283 | 0.3376541 | 1.250571 | 0.3558543 | 1.317979 | 0.08585435 | 0.7587374 | 1.2102 | 0.3637592 | 1.347256 | 0.09375924
Viga F37-2D19-20 - Hong et al (2013) | 19.1 | 392 | 2 | 40 | 3.353879 | 30 | 39.5 | 150 | 250 | 573 | 20250 | 77.91898 | 0.0282963 | 31.3 | 243.7811 | 0.18 | 0.001218905 | 0.2628133 | 1.460074 | 0.2606423 | 1.448013 | 0.251346 | 1.396367 | 0.071346 | 0.7161443 | 1.458257 | 0.2667859 | 1.482144 | 0.08678593
| 19.1 | 392 | 2 | 40 | 3.353879 | 30 | 39.5 | 150 | 250 | 573 | 20250 | 77.91898 | 0.0282963 | 35.1 | 290.208 | 0.19 | 0.00145104 | 0.2926578 | 1.540304 | 0.2907973 | 1.530512 | 0.2903591 | 1.528206 | 0.1003591 | 0.6543621 | 1.51452 | 0.3036524 | 1.59817 | 0.1136524
| 19.1 | 392 | 2 | 40 | 3.353879 | 30 | 39.5 | 150 | 250 | 573 | 20250 | 77.91898 | 0.0282963 | 39.1 | 339.0784 | 0.21 | 0.001695392 | 0.322154 | 1.534067 | 0.3206545 | 1.526926 | 0.3314256 | 1.578217 | 0.1214256 | 0.6336264 | 1.488814 | 0.3415767 | 1.626556 | 0.1315767
| 19.1 | 392 | 2 | 40 | 3.353879 | 30 | 39.5 | 150 | 250 | 573 | 20250 | 77.91898 | 0.0282963 | 43.1 | 368.1495 | 0.26 | 0.001840747 | 0.3389263 | 1.303563 | 0.3376541 | 1.29867 | 0.3558543 | 1.368671 | 0.09585435 | 0.730636 | 1.256747 | 0.3637592 | 1.399074 | 0.1037592
Viga 15-6-6-1 - Clark (1956) | 19.1 | 276 | 2 | 69.8 | 2.900329 | 31.8 | 41.4 | 152.4 | 381 | 568 | 20863.56 | 105.9519 | 0.0272245 | 35.0889 | 131.3122 | 0.17 | 0.0006565609 | 0.1823165 | 1.07245 | 0.1795487 | 1.056169 | 0.1491516 | 0.8773621 | -0.02084844 | 1.13978 | 1.088588 | 0.1692128 | 0.9953696 | -0.000787173
| 19.1 | 276 | 2 | 69.8 | 2.900329 | 31.8 | 41.4 | 152.4 | 381 | 568 | 20863.56 | 105.9519 | 0.0272245 | 42.2576 | 183.7236 | 0.23 | 0.0009186182 | 0.224296 | 0.9752001 | 0.2217085 | 0.9639498 | 0.1917981 | 0.8339048 | -0.03820189 | 1.199178 | 0.9503974 | 0.21259 | 0.9243045 | -0.01740996
| 19.1 | 276 | 2 | 69.8 | 2.900329 | 31.8 | 41.4 | 152.4 | 381 | 568 | 20863.56 | 105.9519 | 0.0272245 | 48.8089 | 223.2742 | 0.27 | 0.001116371 | 0.2529677 | 0.9369176 | 0.2505863 | 0.9280972 | 0.2239799 | 0.8295553 | -0.04602008 | 1.205465 | 0.8948003 | 0.24427 | 0.9047038 | -0.02572997
Viga 15-6-6-2 - Clark (1956) | 19.1 | 276 | 2 | 69.8 | 2.846692 | 31.8 | 41.4 | 152.4 | 381 | 568 | 20863.56 | 106.3555 | 0.0272245 | 48.8089 | 224.1734 | 0.16 | 0.001120867 | 0.2535959 | 1.584974 | 0.2512196 | 1.570122 | 0.2251406 | 1.407129 | 0.06514061 | 0.710667 | 1.5178 | 0.2455136 | 1.53446 | 0.08551358
Viga 15-6-6-3 - Clark (1956) | 19.1 | 276 | 2 | 69.8 | 2.711321 | 38.2 | 47.7 | 152.4 | 381 | 568 | 21823.68 | 106.2254 | 0.02602677 | 42.2576 | 191.7649 | 0.16 | 0.0009588246 | 0.2345957 | 1.466223 | 0.2320348 | 1.450217 | 0.2211577 | 1.382236 | 0.06115772 | 0.7234656 | 1.560119 | 0.2427793 | 1.51737 | 0.08277926
| 19.1 | 276 | 2 | 69.8 | 2.711321 | 38.2 | 47.7 | 152.4 | 381 | 568 | 21823.68 | 106.2254 | 0.02602677 | 48.8089 | 224.5237 | 0.2 | 0.001122618 | 0.2585712 | 1.292856 | 0.2561927 | 1.280963 | 0.2510021 | 1.25501 | 0.05100206 | 0.7968062 | 1.353718 | 0.2718416 | 1.359208 | 0.07184155
Viga 15-6-7-1 - Clark (1956) | 22.2 | 276 | 2 | 63.6 | 2.687987 | 12.8 | 23.9 | 152.4 | 381 | 774 | 12748.26 | 125.501 | 0.06071417 | 66.199 | 244.5797 | 0.17 | 0.001222899 | 0.2120706 | 1.247474 | 0.2184146 | 1.284792 | 0.1172603 | 0.6897664 | -0.05273972 | 1.449766 | 0.7496448 | 0.1294316 | 0.7613621 | -0.04056844
Viga 15-6-7-2 - Clark (1956) | 22.2 | 276 | 2 | 63.6 | 2.384602 | 38 | 49.1 | 152.4 | 381 | 774 | 24399.24 | 122.8569 | 0.0317223 | 43.9383 | 140.8273 | 0.15 | 0.0007041364 | 0.1975455 | 1.31697 | 0.195958 | 1.306387 | 0.1739154 | 1.159436 | 0.02391535 | 0.8624885 | 1.464933 | 0.1965429 | 1.310286 | 0.04654286
| 22.2 | 276 | 2 | 63.6 | 2.384602 | 38 | 49.1 | 152.4 | 381 | 774 | 24399.24 | 122.8569 | 0.0317223 | 51.107 | 178.8338 | 0.19 | 0.0008941692 | 0.2289227 | 1.204856 | 0.2276806 | 1.198319 | 0.2098149 | 1.104289 | 0.01981493 | 0.90556 | 1.30214 | 0.2325461 | 1.223927 | 0.04254613
| 22.2 | 276 | 2 | 63.6 | 2.384602 | 38 | 49.1 | 152.4 | 381 | 774 | 24399.24 | 122.8569 | 0.0317223 | 58.7559 | 219.3863 | 0.22 | 0.001096932 | 0.259689 | 1.180405 | 0.2588614 | 1.176643 | 0.2481193 | 1.127815 | 0.02811927 | 0.8866704 | 1.247762 | 0.2698381 | 1.226537 | 0.04983809
| 22.2 | 276 | 2 | 63.6 | 2.384602 | 38 | 49.1 | 152.4 | 381 | 774 | 24399.24 | 122.8569 | 0.0317223 | 66.199 | 237.1602 | 0.27 | 0.001185801 | 0.272476 | 1.00917 | 0.2718404 | 1.006816 | 0.2649078 | 0.9811402 | -0.005092156 | 1.019222 | 1.058307 | 0.2858707 | 1.05878 | 0.01587071
Viga 15-6-7-3 - Clark (1956) | 22.2 | 276 | 2 | 63.6 | 2.864842 | 38 | 49.1 | 152.4 | 381 | 774 | 24399.24 | 118.5511 | 0.0317223 | 58.7559 | 210.2535 | 0.17 | 0.001051268 | 0.2529647 | 1.488028 | 0.2520406 | 1.482592 | 0.2364754 | 1.391032 | 0.06647544 | 0.7188907 | 1.542438 | 0.257497 | 1.514688 | 0.087497
| 22.2 | 276 | 2 | 63.6 | 2.864842 | 38 | 49.1 | 152.4 | 381 | 774 | 24399.24 | 118.5511 | 0.0317223 | 66.199 | 230.1272 | 0.2 | 0.001150636 | 0.2674617 | 1.337309 | 0.2667495 | 1.333747 | 0.2546384 | 1.273192 | 0.05463841 | 0.7854275 | 1.373329 | 0.2749627 | 1.374813 | 0.07496268
Viga 15-6-7-4 - Clark (1956) | 22.2 | 276 | 2 | 63.6 | 2.833692 | 38 | 49.1 | 152.4 | 381 | 774 | 24399.24 | 118.8049 | 0.0317223 | 43.9383 | 130.4785 | 0.15 | 0.0006523927 | 0.1884582 | 1.256388 | 0.1867868 | 1.245245 | 0.163619 | 1.090793 | 0.01361896 | 0.9167642 | 1.381124 | 0.185001 | 1.23334 | 0.03500102
| 22.2 | 276 | 2 | 63.6 | 2.833692 | 38 | 49.1 | 152.4 | 381 | 774 | 24399.24 | 118.8049 | 0.0317223 | 51.107 | 169.3556 | 0.18 | 0.0008467781 | 0.2213588 | 1.229771 | 0.2200259 | 1.222366 | 0.1992234 | 1.106797 | 0.0192234 | 0.9035083 | 1.307862 | 0.2210144 | 1.227858 | 0.04101436
| 22.2 | 276 | 2 | 63.6 | 2.833692 | 38 | 49.1 | 152.4 | 381 | 774 | 24399.24 | 118.8049 | 0.0317223 | 58.7559 | 210.8369 | 0.22 | 0.001054185 | 0.2533976 | 1.151807 | 0.2524795 | 1.147634 | 0.2372128 | 1.07824 | 0.01721284 | 0.9274371 | 1.195442 | 0.25828 | 1.174 | 0.03828003
| 22.2 | 276 | 2 | 63.6 | 2.833692 | 38 | 49.1 | 152.4 | 381 | 774 | 24399.24 | 118.8049 | 0.0317223 | 66.199 | 230.5816 | 0.25 | 0.001152908 | 0.2677874 | 1.07115 | 0.2670801 | 1.06832 | 0.2552954 | 1.021182 | 0.005295428 | 0.9792576 | 1.101498 | 0.2756607 | 1.102643 | 0.02566071
Viga 15-6-7-5 - Clark (1956) | 22.2 | 276 | 2 | 63.6 | 2.756373 | 38 | 49.1 | 152.4 | 381 | 774 | 24399.24 | 119.4486 | 0.0317223 | 43.9383 | 132.2438 | 0.2 | 0.0006612188 | 0.1900272 | 0.9501362 | 0.1883698 | 0.9418491 | 0.165363 | 0.8268151 | -0.03463698 | 1.20946 | 1.046533 | 0.1869588 | 0.9347939 | -0.01304121
| 22.2 | 276 | 2 | 63.6 | 2.756373 | 38 | 49.1 | 152.4 | 381 | 774 | 24399.24 | 119.4486 | 0.0317223 | 51.107 | 170.9698 | 0.25 | 0.0008548489 | 0.2226582 | 0.8906326 | 0.2213406 | 0.8853623 | 0.2010138 | 0.8040554 | -0.04898616 | 1.243695 | 0.9498047 | 0.2229667 | 0.8918667 | -0.02703333
| 22.2 | 276 | 2 | 63.6 | 2.756373 | 38 | 49.1 | 152.4 | 381 | 774 | 24399.24 | 119.4486 | 0.0317223 | 58.7559 | 212.2899 | 0.3 | 0.001061449 | 0.2544736 | 0.8482453 | 0.2535708 | 0.8452361 | 0.2390528 | 0.7968425 | -0.06094724 | 1.254953 | 0.883161 | 0.260233 | 0.8674433 | -0.039767
| 22.2 | 276 | 2 | 63.6 | 2.756373 | 38 | 49.1 | 152.4 | 381 | 774 | 24399.24 | 119.4486 | 0.0317223 | 66.199 | 231.7104 | 0.35 | 0.001158552 | 0.2685955 | 0.7674157 | 0.2679005 | 0.7654299 | 0.2569311 | 0.7340889 | -0.09306889 | 1.362233 | 0.7918254 | 0.2773984 | 0.7925668 | -0.07260162
Viga 15-6-9-1 - Clark (1956) | 28.7 | 276 | 2 | 50.6 | 2.774817 | 22.2 | 36.6 | 152.4 | 381 | 1290 | 19522.44 | 148.015 | 0.06607781 | 89.1114 | 203.5434 | 0.17 | 0.001017717 | 0.2171182 | 1.277166 | 0.2265703 | 1.332767 | 0.139741 | 0.822006 | -0.03025897 | 1.216536 | 0.955603 | 0.1547269 | 0.910158 | -0.01527314
| 28.7 | 276 | 2 | 50.6 | 2.774817 | 22.2 | 36.6 | 152.4 | 381 | 1290 | 19522.44 | 148.015 | 0.06607781 | 104.615 | 249.4431 | 0.2 | 0.001247216 | 0.2461424 | 1.230712 | 0.2574332 | 1.287166 | 0.1666822 | 0.833411 | -0.0333178 | 1.199888 | 0.900382 | 0.1805023 | 0.9025113 | -0.01949774
Viga 15-6-9-2 - Clark (1956) | 28.7 | 276 | 2 | 50.6 | 2.801715 | 38.2 | 52.5 | 152.4 | 381 | 1290 | 28003.5 | 143.3663 | 0.04606567 | 64.9985 | 131.9794 | 0.17 | 0.0006598968 | 0.1930533 | 1.135608 | 0.1954521 | 1.149718 | 0.1582768 | 0.9310401 | -0.01172318 | 1.074068 | 1.222076 | 0.1796527 | 1.056781 | 0.009652691
| 28.7 | 276 | 2 | 50.6 | 2.801715 | 38.2 | 52.5 | 152.4 | 381 | 1290 | 28003.5 | 143.3663 | 0.04606567 | 77.0378 | 169.0136 | 0.2 | 0.0008450679 | 0.224881 | 1.124405 | 0.2282955 | 1.141477 | 0.1942192 | 0.9710962 | -0.005780768 | 1.029764 | 1.179411 | 0.2156767 | 1.078383 | 0.01567667
| 28.7 | 276 | 2 | 50.6 | 2.801715 | 38.2 | 52.5 | 152.4 | 381 | 1290 | 28003.5 | 143.3663 | 0.04606567 | 88.8027 | 206.9188 | 0.25 | 0.001034594 | 0.2547849 | 1.01914 | 0.2592298 | 1.036919 | 0.2293424 | 0.9173698 | -0.02065756 | 1.090073 | 1.044096 | 0.2497998 | 0.9991993 | -0.0002001732
| 28.7 | 276 | 2 | 50.6 | 2.801715 | 38.2 | 52.5 | 152.4 | 381 | 1290 | 28003.5 | 143.3663 | 0.04606567 | 104.615 | 242.5829 | 0.29 | 0.001212914 | 0.2810502 | 0.9691386 | 0.2864539 | 0.9877721 | 0.262389 | 0.9047897 | -0.02761098 | 1.105229 | 0.975952 | 0.281102 | 0.9693171 | -0.008898041
Viga 15-6-9-3 - Clark (1956) | 28.7 | 276 | 2 | 50.6 | 2.715312 | 38.2 | 52.5 | 152.4 | 381 | 1290 | 28003.5 | 144.1768 | 0.04606567 | 77.0378 | 170.4451 | 0.17 | 0.0008522256 | 0.2260543 | 1.329731 | 0.2295079 | 1.350047 | 0.1957339 | 1.151376 | 0.02573392 | 0.868526 | 1.397748 | 0.2173246 | 1.27838 | 0.04732455
Viga 15-6-9-4 - Clark (1956) | 28.7 | 276 | 2 | 50.6 | 2.801715 | 38.2 | 52.5 | 152.4 | 381 | 1290 | 28003.5 | 143.3663 | 0.04606567 | 64.9985 | 131.9794 | 0.15 | 0.0006598968 | 0.1930533 | 1.287022 | 0.1954521 | 1.303014 | 0.1582768 | 1.055179 | 0.008276821 | 0.9477067 | 1.385019 | 0.1796527 | 1.197685 | 0.02965269
| 28.7 | 276 | 2 | 50.6 | 2.801715 | 38.2 | 52.5 | 152.4 | 381 | 1290 | 28003.5 | 143.3663 | 0.04606567 | 77.0378 | 169.0136 | 0.16 | 0.0008450679 | 0.224881 | 1.405506 | 0.2282955 | 1.426847 | 0.1942192 | 1.21387 | 0.03421923 | 0.8238113 | 1.474264 | 0.2156767 | 1.347979 | 0.05567667
| 28.7 | 276 | 2 | 50.6 | 2.801715 | 38.2 | 52.5 | 152.4 | 381 | 1290 | 28003.5 | 143.3663 | 0.04606567 | 88.8027 | 206.9188 | 0.22 | 0.001034594 | 0.2547849 | 1.158113 | 0.2592298 | 1.178317 | 0.2293424 | 1.042466 | 0.009342443 | 0.9592642 | 1.186472 | 0.2497998 | 1.135454 | 0.02979983
| 28.7 | 276 | 2 | 50.6 | 2.801715 | 38.2 | 52.5 | 152.4 | 381 | 1290 | 28003.5 | 143.3663 | 0.04606567 | 104.615 | 242.5829 | 0.26 | 0.001212914 | 0.2810502 | 1.080962 | 0.2864539 | 1.101746 | 0.262389 | 1.009189 | 0.002389022 | 0.9908951 | 1.088562 | 0.281102 | 1.081161 | 0.02110196
Viga 15-6-9-5 - Clark (1956) | 28.7 | 276 | 2 | 50.6 | 2.524448 | 38.2 | 52.5 | 152.4 | 381 | 1290 | 28003.5 | 146.0713 | 0.04606567 | 77.0378 | 173.642 | 0.17 | 0.0008682101 | 0.228661 | 1.345065 | 0.2322019 | 1.365894 | 0.1991507 | 1.171475 | 0.0291507 | 0.8536249 | 1.420683 | 0.2210367 | 1.300216 | 0.05103673
| 28.7 | 276 | 2 | 50.6 | 2.524448 | 38.2 | 52.5 | 152.4 | 381 | 1290 | 28003.5 | 146.0713 | 0.04606567 | 88.8027 | 211.1924 | 0.2 | 0.001055962 | 0.258019 | 1.290095 | 0.2625793 | 1.312897 | 0.2345025 | 1.172513 | 0.03450253 | 0.8528692 | 1.332523 | 0.2552535 | 1.276268 | 0.05525354
| 28.7 | 276 | 2 | 50.6 | 2.524448 | 38.2 | 52.5 | 152.4 | 381 | 1290 | 28003.5 | 146.0713 | 0.04606567 | 104.615 | 245.4988 | 0.24 | 0.001227494 | 0.2831298 | 1.179707 | 0.2886114 | 1.202548 | 0.2668002 | 1.111668 | 0.02680023 | 0.8995494 | 1.199101 | 0.2857524 | 1.190635 | 0.04575242
Viga 15-6-10-1 - Clark (1956) | 32.3 | 276 | 1 | 60 | 2.538218 | 38.3 | 54.4 | 152.4 | 381 | 819 | 29016.96 | 122.8388 | 0.02822487 | 39.9595 | 106.3532 | 0.17 | 0.000531766 | 0.2245083 | 1.320637 | 0.2239769 | 1.317511 | 0.2059834 | 1.211667 | 0.03598343 | 0.8253091 | 1.626915 | 0.2407483 | 1.416167 | 0.07074833
| 32.3 | 276 | 1 | 60 | 2.538218 | 38.3 | 54.4 | 152.4 | 381 | 819 | 29016.96 | 122.8388 | 0.02822487 | 49.1862 | 150.3635 | 0.23 | 0.0007518175 | 0.2779868 | 1.208638 | 0.2783872 | 1.210379 | 0.2726377 | 1.185381 | 0.04263767 | 0.8436105 | 1.447463 | 0.3108356 | 1.351459 | 0.08083561
| 32.3 | 276 | 1 | 60 | 2.538218 | 38.3 | 54.4 | 152.4 | 381 | 819 | 29016.96 | 122.8388 | 0.02822487 | 57.3496 | 193.1471 | 0.27 | 0.0009657356 | 0.3244295 | 1.201591 | 0.3257929 | 1.20664 | 0.3316106 | 1.228187 | 0.06161057 | 0.8142081 | 1.3981 | 0.3704917 | 1.372191 | 0.1004917
| 32.3 | 276 | 1 | 60 | 2.538218 | 38.3 | 54.4 | 152.4 | 381 | 819 | 29016.96 | 122.8388 | 0.02822487 | 63.1806 | 223.7069 | 0.31 | 0.001118534 | 0.3552052 | 1.145823 | 0.3572748 | 1.152499 | 0.3737341 | 1.205594 | 0.06373407 | 0.8294668 | 1.312974 | 0.4120112 | 1.329068 | 0.1020112
| 32.3 | 276 | 1 | 60 | 2.538218 | 38.3 | 54.4 | 152.4 | 381 | 819 | 29016.96 | 122.8388 | 0.02822487 | 67.1251 | 230.745 | 0.35 | 0.001153725 | 0.3620594 | 1.034455 | 0.3642931 | 1.040837 | 0.3834354 | 1.09553 | 0.0334354 | 0.9128004 | 1.181694 | 0.4214597 | 1.20417 | 0.07145967
Viga 15-6-10-2 - Clark (1956) | 32.3 | 276 | 1 | 60 | 2.81087 | 38.3 | 54.4 | 152.4 | 381 | 819 | 29016.96 | 120.4461 | 0.02822487 | 39.9595 | 99.53246 | 0.19 | 0.0004976623 | 0.215512 | 1.134274 | 0.2148452 | 1.130764 | 0.1958176 | 1.030619 | 0.005817561 | 0.9702909 | 1.385584 | 0.2288223 | 1.204328 | 0.0388223
| 32.3 | 276 | 1 | 60 | 2.81087 | 38.3 | 54.4 | 152.4 | 381 | 819 | 29016.96 | 120.4461 | 0.02822487 | 49.1862 | 143.7376 | 0.24 | 0.0007186882 | 0.2703636 | 1.126515 | 0.2706189 | 1.127579 | 0.2621237 | 1.092182 | 0.02212365 | 0.9155984 | 1.335359 | 0.2989815 | 1.245756 | 0.05898153
| 32.3 | 276 | 1 | 60 | 2.81087 | 38.3 | 54.4 | 152.4 | 381 | 819 | 29016.96 | 120.4461 | 0.02822487 | 57.3496 | 187.1767 | 0.29 | 0.0009358837 | 0.3182047 | 1.097258 | 0.3194317 | 1.101489 | 0.3207885 | 1.106167 | 0.03078852 | 0.9040224 | 1.260804 | 0.3586456 | 1.236709 | 0.06864557
| 32.3 | 276 | 1 | 60 | 2.81087 | 38.3 | 54.4 | 152.4 | 381 | 819 | 29016.96 | 120.4461 | 0.02822487 | 63.1806 | 218.2047 | 0.36 | 0.001091023 | 0.3497892 | 0.9716366 | 0.3517308 | 0.9770301 | 0.362692 | 1.007478 | 0.002691993 | 0.9925777 | 1.098611 | 0.4001483 | 1.111523 | 0.04014834
| 32.3 | 276 | 1 | 60 | 2.81087 | 38.3 | 54.4 | 152.4 | 381 | 819 | 29016.96 | 120.4461 | 0.02822487 | 67.1251 | 226.3093 | 0.42 | 0.001131546 | 0.3577491 | 0.8517836 | 0.3598793 | 0.8568555 | 0.3736373 | 0.8896127 | -0.04636269 | 1.124085 | 0.9595812 | 0.4108544 | 0.9782247 | -0.009145618
Viga 23-6-9-1 - Clark (1956) | 28.7 | 276 | 2 | 50.6 | 2.576579 | 38 | 52.3 | 152.4 | 584.2 | 1290 | 27896.82 | 196.9266 | 0.04624183 | 110.208 | 139.2265 | 0.18 | 0.0006961324 | 0.199211 | 1.106728 | 0.2018457 | 1.121365 | 0.1482684 | 0.8237131 | -0.03173164 | 1.214015 | 1.071072 | 0.1681919 | 0.9343997 | -0.01180805
| 28.7 | 276 | 2 | 50.6 | 2.576579 | 38 | 52.3 | 152.4 | 584.2 | 1290 | 27896.82 | 196.9266 | 0.04624183 | 132.258 | 180.4973 | 0.22 | 0.0009024866 | 0.2338188 | 1.062813 | 0.2375887 | 1.079949 | 0.183814 | 0.8355184 | -0.03618596 | 1.196862 | 0.99954 | 0.2037694 | 0.9262248 | -0.01623055
| 28.7 | 276 | 2 | 50.6 | 2.576579 | 38 | 52.3 | 152.4 | 584.2 | 1290 | 27896.82 | 196.9266 | 0.04624183 | 149.268 | 213.1439 | 0.27 | 0.001065719 | 0.2590765 | 0.9595426 | 0.2637356 | 0.9767986 | 0.211235 | 0.7823518 | -0.058765 | 1.278197 | 0.8855912 | 0.2304189 | 0.8534034 | -0.03958108
| 28.7 | 276 | 2 | 50.6 | 2.576579 | 38 | 52.3 | 152.4 | 584.2 | 1290 | 27896.82 | 196.9266 | 0.04624183 | 168.882 | 245.0383 | 0.32 | 0.001225192 | 0.2823542 | 0.8823569 | 0.2878732 | 0.8996037 | 0.2380242 | 0.7438258 | -0.08197576 | 1.344401 | 0.8023281 | 0.2558958 | 0.7996744 | -0.06410419
Viga 23-6-9-2 - Clark (1956) | 28.7 | 276 | 2 | 50.6 | 2.576579 | 38 | 52.3 | 152.4 | 584.2 | 1290 | 27896.82 | 196.9266 | 0.04624183 | 132.258 | 180.4973 | 0.16 | 0.0009024866 | 0.2338188 | 1.461367 | 0.2375887 | 1.48493 | 0.183814 | 1.148838 | 0.02381404 | 0.8704449 | 1.374367 | 0.2037694 | 1.273559 | 0.04376945
| 28.7 | 276 | 2 | 50.6 | 2.576579 | 38 | 52.3 | 152.4 | 584.2 | 1290 | 27896.82 | 196.9266 | 0.04624183 | 149.268 | 213.1439 | 0.19 | 0.001065719 | 0.2590765 | 1.363561 | 0.2637356 | 1.388082 | 0.211235 | 1.111763 | 0.021235 | 0.8994722 | 1.258472 | 0.2304189 | 1.212731 | 0.04041892
| 28.7 | 276 | 2 | 50.6 | 2.576579 | 38 | 52.3 | 152.4 | 584.2 | 1290 | 27896.82 | 196.9266 | 0.04624183 | 168.882 | 245.0383 | 0.22 | 0.001225192 | 0.2823542 | 1.283428 | 0.2878732 | 1.308514 | 0.2380242 | 1.081928 | 0.01802424 | 0.9242756 | 1.167023 | 0.2558958 | 1.163163 | 0.03589581
Viga 23-6-11-2 - Clark (1956) | 35.8 | 276 | 2 | 36.4 | 2.547836 | 38 | 55.9 | 152.4 | 584.2 | 2012 | 29817.06 | 231.9671 | 0.06747815 | 167.034 | 150.9188 | 0.17 | 0.0007545941 | 0.2074844 | 1.220497 | 0.2177446 | 1.28085 | 0.1465342 | 0.861966 | -0.02346578 | 1.160139 | 1.118427 | 0.1648396 | 0.9696447 | -0.005160408
Viga 23-6-11-3 - Clark (1956) | 35.8 | 276 | 2 | 36.4 | 2.756373 | 38 | 55.9 | 152.4 | 584.2 | 2012 | 29817.06 | 228.6998 | 0.06747815 | 130.788 | 108.3492 | 0.19 | 0.0005417459 | 0.1691174 | 0.8900914 | 0.1768345 | 0.9307079 | 0.1087366 | 0.5722979 | -0.0812634 | 1.747342 | 0.8313206 | 0.1259606 | 0.6629503 | -0.06403944
| 35.8 | 276 | 2 | 36.4 | 2.756373 | 38 | 55.9 | 152.4 | 584.2 | 2012 | 29817.06 | 228.6998 | 0.06747815 | 167.034 | 148.1993 | 0.25 | 0.0007409964 | 0.2051695 | 0.8206782 | 0.2152722 | 0.8610886 | 0.1443801 | 0.5775203 | -0.1056199 | 1.731541 | 0.7501763 | 0.1624628 | 0.6498512 | -0.08753721
[18 empty] | média | 1.065241 | média | 1.067514 | média | 1.019427 |  |  | 1.053999 | média | 1.06627
[18 empty] | DevioPad | 0.3148372 | DevioPad | 0.3156566 | DevioPad | 0.3400916 |  |  | 0.3223989 | DevioPad | 0.3499048
[18 empty] | CoV | 29.56% | CoV | 29.57% | CoV | 33.36% |  |  | 30.59% | CoV | 32.82%

## Dataset sem TS MC2020
Autor | Inputs | [14 empty] | Output
| Diâmetro da armadura f (mm) | Resistência do aço - fy (MPa) | Número de barras em uma camada | Espaçamento entre as barras (mm) | Resistência à tração do concreto fctm (MPa) | Cobrimento c (mm) | Distância ao centro de gravidade da armadura d' (mm) | Largura da viga - b (mm) | Altura da viga - h (mm) | Área de aço tracionada - As (mm2) | Área de concreto efetiva - Ace (mm2) | Linha neutra no Estádio II - XII (mm) | Taxa de armadura r | Momento fletor - Ms (kNm) | Tensão na armadura (MPa) | wexp (mm) | Deformação na armadura
Viga S200-1.76-20 - Sokolov et al (2021) | 20 | 500 | 2 | 126 | 4.120341 | 25 | 39 | 216 | 201 | 628 | 29484 | 57.36178 | 0.02129969 | 20.8 | 231.811 | 0.16 | 0.001159055
| 20 | 500 | 2 | 126 | 4.120341 | 25 | 39 | 216 | 201 | 628 | 29484 | 57.36178 | 0.02129969 | 27.3 | 304.2519 | 0.23 | 0.00152126
| 20 | 500 | 2 | 126 | 4.120341 | 25 | 39 | 216 | 201 | 628 | 29484 | 57.36178 | 0.02129969 | 28.2 | 314.2822 | 0.24 | 0.001571411
| 20 | 500 | 2 | 126 | 4.120341 | 25 | 39 | 216 | 201 | 628 | 29484 | 57.36178 | 0.02129969 | 32.6 | 363.3192 | 0.27 | 0.001816596
| 20 | 500 | 2 | 126 | 4.120341 | 25 | 39 | 216 | 201 | 628 | 29484 | 57.36178 | 0.02129969 | 41.2 | 459.1641 | 0.35 | 0.002295821
| 20 | 500 | 2 | 126 | 4.120341 | 25 | 39 | 216 | 201 | 628 | 29484 | 57.36178 | 0.02129969 | 44.9 | 500 | 0.4 | 0.0025
Viga S600-0.37-10 - Sokolov et al (2021) | 10 | 500 | 8 | 87.7 | 4.131127 | 25 | 53 | 308 | 604 | 628 | 43428 | 99.6964 | 0.01446072 | 105 | 322.9197 | 0.16 | 0.001614599
| 10 | 500 | 8 | 87.7 | 4.131127 | 25 | 53 | 308 | 604 | 628 | 43428 | 99.6964 | 0.01446072 | 119.6 | 367.8209 | 0.18 | 0.001839105
| 10 | 500 | 8 | 87.7 | 4.131127 | 25 | 53 | 308 | 604 | 628 | 43428 | 99.6964 | 0.01446072 | 174.3 | 500 | 0.26 | 0.0025
Viga V1 - Oliveira (2007) | 10 | 628 | 4 | 32.46667 | 3.262 | 25 | 36 | 200 | 600 | 314 | 17200 | 95.72193 | 0.01825581 | 47.625 | 285.048 | 0.16 | 0.00142524
| 10 | 628 | 4 | 32.46667 | 3.262 | 25 | 36 | 200 | 600 | 314 | 17200 | 95.72193 | 0.01825581 | 54.3 | 324.9996 | 0.2 | 0.001624998
| 10 | 628 | 4 | 32.46667 | 3.262 | 25 | 36 | 200 | 600 | 314 | 17200 | 95.72193 | 0.01825581 | 61.425 | 367.6446 | 0.2 | 0.001838223
| 10 | 628 | 4 | 32.46667 | 3.262 | 25 | 36 | 200 | 600 | 314 | 17200 | 95.72193 | 0.01825581 | 68.625 | 410.7385 | 0.24 | 0.002053693
| 10 | 628 | 4 | 32.46667 | 3.262 | 25 | 36 | 200 | 600 | 314 | 17200 | 95.72193 | 0.01825581 | 73.275 | 438.57 | 0.3 | 0.00219285
| 10 | 628 | 4 | 32.46667 | 3.262 | 25 | 36 | 200 | 600 | 314 | 17200 | 95.72193 | 0.01825581 | 83.25 | 498.2729 | 0.32 | 0.002491365
| 10 | 628 | 4 | 32.46667 | 3.262 | 25 | 36 | 200 | 600 | 314 | 17200 | 95.72193 | 0.01825581 | 84 | 502.7619 | 0.38 | 0.002513809
| 10 | 628 | 4 | 32.46667 | 3.262 | 25 | 36 | 200 | 600 | 314 | 17200 | 95.72193 | 0.01825581 | 90 | 538.6734 | 0.42 | 0.002693367
| 10 | 628 | 4 | 32.46667 | 3.262 | 25 | 36 | 200 | 600 | 314 | 17200 | 95.72193 | 0.01825581 | 108 | 628 | 0.44 | 0.00314
| 10 | 628 | 4 | 32.46667 | 3.262 | 25 | 36 | 200 | 600 | 314 | 17200 | 95.72193 | 0.01825581 | 120 | 628 | 0.5 | 0.00314
Viga V2 - Oliveira (2007) | 10 | 628 | 4 | 32.46667 | 3.514 | 25 | 36 | 200 | 600 | 314 | 17200 | 87.12068 | 0.01825581 | 54 | 321.4719 | 0.24 | 0.001607359
| 10 | 628 | 4 | 32.46667 | 3.514 | 25 | 36 | 200 | 600 | 314 | 17200 | 87.12068 | 0.01825581 | 60 | 357.191 | 0.3 | 0.001785955
| 10 | 628 | 4 | 32.46667 | 3.514 | 25 | 36 | 200 | 600 | 314 | 17200 | 87.12068 | 0.01825581 | 62.25 | 370.5856 | 0.3 | 0.001852928
| 10 | 628 | 4 | 32.46667 | 3.514 | 25 | 36 | 200 | 600 | 314 | 17200 | 87.12068 | 0.01825581 | 66 | 392.9101 | 0.3 | 0.00196455
| 10 | 628 | 4 | 32.46667 | 3.514 | 25 | 36 | 200 | 600 | 314 | 17200 | 87.12068 | 0.01825581 | 71.25 | 424.1643 | 0.38 | 0.002120821
| 10 | 628 | 4 | 32.46667 | 3.514 | 25 | 36 | 200 | 600 | 314 | 17200 | 87.12068 | 0.01825581 | 82.5 | 491.1376 | 0.44 | 0.002455688
Viga T1F000 - Silva Neto (2017) | 16 | 571 | 4 | 37 | 4.2588 | 20 | 54 | 125 | 250 | 800 | 16000 | 87.08252 | 0.05 | 18.2 | 136.25 | 0.18 | 0.0006812499
| 16 | 571 | 4 | 37 | 4.2588 | 20 | 54 | 125 | 250 | 800 | 16000 | 87.08252 | 0.05 | 26.2 | 196.1401 | 0.2 | 0.0009807005
| 16 | 571 | 4 | 37 | 4.2588 | 20 | 54 | 125 | 250 | 800 | 16000 | 87.08252 | 0.05 | 31.7 | 237.3145 | 0.26 | 0.001186573
| 16 | 571 | 4 | 37 | 4.2588 | 20 | 54 | 125 | 250 | 800 | 16000 | 87.08252 | 0.05 | 40.8 | 305.4395 | 0.44 | 0.001527198
| 16 | 571 | 4 | 37 | 4.2588 | 20 | 54 | 125 | 250 | 800 | 16000 | 87.08252 | 0.05 | 54.1 | 405.0068 | 0.6 | 0.002025034
Viga 12-20-00 - Caldentey et al (2013) | 12 | 500 | 4 | 79.3 | 2.693329 | 20 | 38 | 350 | 450 | 452 | 34300 | 76.16943 | 0.01317784 | 52.5 | 300.433 | 0.36 | 0.001502165
| 12 | 500 | 4 | 79.3 | 2.693329 | 20 | 38 | 350 | 450 | 452 | 34300 | 76.16943 | 0.01317784 | 67.5 | 386.2709 | 0.43 | 0.001931355
| 12 | 500 | 4 | 79.3 | 2.693329 | 20 | 38 | 350 | 450 | 452 | 34300 | 76.16943 | 0.01317784 | 90 | 500 | 0.56 | 0.0025
| 12 | 500 | 4 | 79.3 | 2.693329 | 20 | 38 | 350 | 450 | 452 | 34300 | 76.16943 | 0.01317784 | 112.5 | 500 | 0.71 | 0.0025
| 12 | 500 | 4 | 79.3 | 2.693329 | 20 | 38 | 350 | 450 | 452 | 34300 | 76.16943 | 0.01317784 | 120 | 500 | 0.79 | 0.0025
Viga 25-20-00 - Caldentey et al (2013) | 25 | 500 | 4 | 62 | 2.693329 | 20 | 44.5 | 350 | 450 | 1964 | 54512.5 | 140.9272 | 0.03602843 | 75 | 106.5127 | 0.2 | 0.0005325633
| 25 | 500 | 4 | 62 | 2.693329 | 20 | 44.5 | 350 | 450 | 1964 | 54512.5 | 140.9272 | 0.03602843 | 135 | 191.7228 | 0.25 | 0.0009586139
| 25 | 500 | 4 | 62 | 2.693329 | 20 | 44.5 | 350 | 450 | 1964 | 54512.5 | 140.9272 | 0.03602843 | 195 | 276.9329 | 0.36 | 0.001384665
| 25 | 500 | 4 | 62 | 2.693329 | 20 | 44.5 | 350 | 450 | 1964 | 54512.5 | 140.9272 | 0.03602843 | 255 | 362.143 | 0.47 | 0.001810715
| 25 | 500 | 4 | 62 | 2.693329 | 20 | 44.5 | 350 | 450 | 1964 | 54512.5 | 140.9272 | 0.03602843 | 300 | 426.0506 | 0.57 | 0.002130253
| 25 | 500 | 4 | 62 | 2.693329 | 20 | 44.5 | 350 | 450 | 1964 | 54512.5 | 140.9272 | 0.03602843 | 360 | 500 | 0.78 | 0.0025
Viga 12-20-10 - Caldentey et al (2013) | 12 | 500 | 4 | 79.3 | 2.693329 | 20 | 34 | 350 | 450 | 452 | 32900 | 76.57587 | 0.0137386 | 37.5 | 212.4711 | 0.21 | 0.001062356
| 12 | 500 | 4 | 79.3 | 2.693329 | 20 | 34 | 350 | 450 | 452 | 32900 | 76.57587 | 0.0137386 | 45 | 254.9654 | 0.31 | 0.001274827
| 12 | 500 | 4 | 79.3 | 2.693329 | 20 | 34 | 350 | 450 | 452 | 32900 | 76.57587 | 0.0137386 | 52.5 | 297.4596 | 0.38 | 0.001487298
| 12 | 500 | 4 | 79.3 | 2.693329 | 20 | 34 | 350 | 450 | 452 | 32900 | 76.57587 | 0.0137386 | 67.5 | 382.448 | 0.52 | 0.00191224
| 12 | 500 | 4 | 79.3 | 2.693329 | 20 | 34 | 350 | 450 | 452 | 32900 | 76.57587 | 0.0137386 | 90 | 500 | 0.74 | 0.0025
Viga 12-20-30 - Caldentey et al (2013) | 12 | 500 | 4 | 79.3 | 2.693329 | 20 | 34 | 350 | 450 | 452 | 32900 | 76.57587 | 0.0137386 | 37.5 | 212.4711 | 0.17 | 0.001062356
| 12 | 500 | 4 | 79.3 | 2.693329 | 20 | 34 | 350 | 450 | 452 | 32900 | 76.57587 | 0.0137386 | 52.5 | 297.4596 | 0.36 | 0.001487298
| 12 | 500 | 4 | 79.3 | 2.693329 | 20 | 34 | 350 | 450 | 452 | 32900 | 76.57587 | 0.0137386 | 67.5 | 382.448 | 0.56 | 0.00191224
| 12 | 500 | 4 | 79.3 | 2.693329 | 20 | 34 | 350 | 450 | 452 | 32900 | 76.57587 | 0.0137386 | 90 | 500 | 0.78 | 0.0025
Viga 12-70-00 - Caldentey et al (2013) | 12 | 500 | 4 | 46 | 2.693329 | 70 | 88 | 350 | 450 | 452 | 42000 | 70.91389 | 0.0107619 | 37.5 | 245.1948 | 0.31 | 0.001225974
| 12 | 500 | 4 | 46 | 2.693329 | 70 | 88 | 350 | 450 | 452 | 42000 | 70.91389 | 0.0107619 | 45 | 294.2337 | 0.44 | 0.001471169
Viga 12-70-10 - Caldentey et al (2013) | 12 | 500 | 4 | 46 | 2.693329 | 70 | 84 | 350 | 450 | 452 | 42000 | 71.34704 | 0.0107619 | 30 | 193.9458 | 0.14 | 0.0009697291
| 12 | 500 | 4 | 46 | 2.693329 | 70 | 84 | 350 | 450 | 452 | 42000 | 71.34704 | 0.0107619 | 37.5 | 242.4323 | 0.31 | 0.001212161
| 12 | 500 | 4 | 46 | 2.693329 | 70 | 84 | 350 | 450 | 452 | 42000 | 71.34704 | 0.0107619 | 45 | 290.9187 | 0.4 | 0.001454594
Viga 12-70-30 - Caldentey et al (2013) | 12 | 500 | 4 | 46 | 2.693329 | 70 | 84 | 350 | 450 | 452 | 42000 | 71.34704 | 0.0107619 | 30 | 193.9458 | 0.25 | 0.0009697291
| 12 | 500 | 4 | 46 | 2.693329 | 70 | 84 | 350 | 450 | 452 | 42000 | 71.34704 | 0.0107619 | 37.5 | 242.4323 | 0.44 | 0.001212161
| 12 | 500 | 4 | 46 | 2.693329 | 70 | 84 | 350 | 450 | 452 | 42000 | 71.34704 | 0.0107619 | 45 | 290.9187 | 0.56 | 0.001454594
Viga 25-20-10 - Caldentey et al (2013) | 25 | 500 | 4 | 62 | 2.693329 | 20 | 40.5 | 350 | 450 | 1964 | 49612.5 | 141.7665 | 0.0395868 | 150 | 210.8375 | 0.23 | 0.001054188
| 25 | 500 | 4 | 62 | 2.693329 | 20 | 40.5 | 350 | 450 | 1964 | 49612.5 | 141.7665 | 0.0395868 | 225 | 316.2563 | 0.35 | 0.001581282
| 25 | 500 | 4 | 62 | 2.693329 | 20 | 40.5 | 350 | 450 | 1964 | 49612.5 | 141.7665 | 0.0395868 | 300 | 421.6751 | 0.49 | 0.002108375
| 25 | 500 | 4 | 62 | 2.693329 | 20 | 40.5 | 350 | 450 | 1964 | 49612.5 | 141.7665 | 0.0395868 | 375 | 500 | 0.67 | 0.0025
Viga 25-20-30 - Caldentey et al (2013) | 25 | 500 | 4 | 62 | 2.693329 | 20 | 40.5 | 350 | 450 | 1964 | 49612.5 | 141.7665 | 0.0395868 | 150 | 210.8375 | 0.27 | 0.001054188
| 25 | 500 | 4 | 62 | 2.693329 | 20 | 40.5 | 350 | 450 | 1964 | 49612.5 | 141.7665 | 0.0395868 | 225 | 316.2563 | 0.4 | 0.001581282
| 25 | 500 | 4 | 62 | 2.693329 | 20 | 40.5 | 350 | 450 | 1964 | 49612.5 | 141.7665 | 0.0395868 | 300 | 421.6751 | 0.53 | 0.002108375
| 25 | 500 | 4 | 62 | 2.693329 | 20 | 40.5 | 350 | 450 | 1964 | 49612.5 | 141.7665 | 0.0395868 | 375 | 500 | 0.72 | 0.0025
Viga 25-70-00 - Caldentey et al (2013) | 25 | 500 | 4 | 28.7 | 2.693329 | 70 | 94.5 | 350 | 450 | 1964 | 76825 | 130.0818 | 0.02556459 | 75 | 122.3408 | 0.3 | 0.0006117038
| 25 | 500 | 4 | 28.7 | 2.693329 | 70 | 94.5 | 350 | 450 | 1964 | 76825 | 130.0818 | 0.02556459 | 150 | 244.6815 | 0.57 | 0.001223408
Viga 25-70-10 - Caldentey et al (2013) | 25 | 500 | 4 | 28.7 | 2.693329 | 70 | 90.5 | 350 | 450 | 1964 | 75425 | 130.9751 | 0.02603911 | 75 | 120.9067 | 0.26 | 0.0006045336
| 25 | 500 | 4 | 28.7 | 2.693329 | 70 | 90.5 | 350 | 450 | 1964 | 75425 | 130.9751 | 0.02603911 | 150 | 241.8134 | 0.6 | 0.001209067
Viga 25-70-30 - Caldentey et al (2013) | 25 | 500 | 4 | 28.7 | 2.693329 | 70 | 90.5 | 350 | 450 | 1964 | 75425 | 130.9751 | 0.02603911 | 75 | 120.9067 | 0.27 | 0.0006045336
| 25 | 500 | 4 | 28.7 | 2.693329 | 70 | 90.5 | 350 | 450 | 1964 | 75425 | 130.9751 | 0.02603911 | 150 | 241.8134 | 0.59 | 0.001209067
Viga RS1 - Harajlí e Naamam (1985) | 9.52 | 434 | 3 | 22.2 | 3.56416 | 20.64 | 25.4 | 114.3 | 228.6 | 212.9 | 8343.9 | 56.39097 | 0.02551565 | 11.6 | 295.4706 | 0.15 | 0.001477353
| 9.52 | 434 | 3 | 22.2 | 3.56416 | 20.64 | 25.4 | 114.3 | 228.6 | 212.9 | 8343.9 | 56.39097 | 0.02551565 | 13.5 | 343.8667 | 0.17 | 0.001719333
Viga RS2 - Harajlí e Naamam (1985) | 12.7 | 434 | 3 | 19.05 | 3.976608 | 19.05 | 25.4 | 114.3 | 228.6 | 387.1 | 10161.27 | 70.37366 | 0.03809563 | 21.1 | 303.256 | 0.15 | 0.00151628
| 12.7 | 434 | 3 | 19.05 | 3.976608 | 19.05 | 25.4 | 114.3 | 228.6 | 387.1 | 10161.27 | 70.37366 | 0.03809563 | 24.2 | 347.8102 | 0.17 | 0.001739051
| 12.7 | 434 | 3 | 19.05 | 3.976608 | 19.05 | 25.4 | 114.3 | 228.6 | 387.1 | 10161.27 | 70.37366 | 0.03809563 | 28.6 | 411.0485 | 0.2 | 0.002055242
Viga RS3 - Harajlí e Naamam (1985) | 15.9 | 540 | 3 | 15.9 | 3.976608 | 17.46 | 25.4 | 114.3 | 228.6 | 600 | 10161.27 | 83.25682 | 0.05904774 | 30.5 | 289.7349 | 0.16 | 0.001448675
| 15.9 | 540 | 3 | 15.9 | 3.976608 | 17.46 | 25.4 | 114.3 | 228.6 | 600 | 10161.27 | 83.25682 | 0.05904774 | 40 | 379.9802 | 0.21 | 0.001899901
Viga B1-a - Gilbert e Nejadi (2004) | 16 | 500 | 2 | 138 | 3.269 | 40 | 48 | 250 | 348 | 400 | 32000 | 73.38629 | 0.0125 | 20.42 | 185.274 | 0.15 | 0.0009263698
| 16 | 500 | 2 | 138 | 3.269 | 40 | 48 | 250 | 348 | 400 | 32000 | 73.38629 | 0.0125 | 23.34 | 211.7676 | 0.2 | 0.001058838
| 16 | 500 | 2 | 138 | 3.269 | 40 | 48 | 250 | 348 | 400 | 32000 | 73.38629 | 0.0125 | 26.26 | 238.2612 | 0.25 | 0.001191306
| 16 | 500 | 2 | 138 | 3.269 | 40 | 48 | 250 | 348 | 400 | 32000 | 73.38629 | 0.0125 | 29.175 | 264.7095 | 0.28 | 0.001323547
| 16 | 500 | 2 | 138 | 3.269 | 40 | 48 | 250 | 348 | 400 | 32000 | 73.38629 | 0.0125 | 32.09 | 291.1578 | 0.28 | 0.001455789
| 16 | 500 | 2 | 138 | 3.269 | 40 | 48 | 250 | 348 | 400 | 32000 | 73.38629 | 0.0125 | 35.01 | 317.6514 | 0.3 | 0.001588257
| 16 | 500 | 2 | 138 | 3.269 | 40 | 48 | 250 | 348 | 400 | 32000 | 73.38629 | 0.0125 | 37.93 | 344.145 | 0.33 | 0.001720725
| 16 | 500 | 2 | 138 | 3.269 | 40 | 48 | 250 | 348 | 400 | 32000 | 73.38629 | 0.0125 | 40.84 | 370.5479 | 0.33 | 0.00185274
Viga B1-b - Gilbert e Nejadi (2004) | 16 | 500 | 2 | 138 | 3.269 | 40 | 48 | 250 | 348 | 400 | 32000 | 73.38629 | 0.0125 | 23.34 | 211.7676 | 0.15 | 0.001058838
| 16 | 500 | 2 | 138 | 3.269 | 40 | 48 | 250 | 348 | 400 | 32000 | 73.38629 | 0.0125 | 26.26 | 238.2612 | 0.18 | 0.001191306
| 16 | 500 | 2 | 138 | 3.269 | 40 | 48 | 250 | 348 | 400 | 32000 | 73.38629 | 0.0125 | 29.175 | 264.7095 | 0.2 | 0.001323547
| 16 | 500 | 2 | 138 | 3.269 | 40 | 48 | 250 | 348 | 400 | 32000 | 73.38629 | 0.0125 | 32.09 | 291.1578 | 0.25 | 0.001455789
| 16 | 500 | 2 | 138 | 3.269 | 40 | 48 | 250 | 348 | 400 | 32000 | 73.38629 | 0.0125 | 35.01 | 317.6514 | 0.3 | 0.001588257
| 16 | 500 | 2 | 138 | 3.269 | 40 | 48 | 250 | 348 | 400 | 32000 | 73.38629 | 0.0125 | 37.93 | 344.145 | 0.33 | 0.001720725
| 16 | 500 | 2 | 138 | 3.269 | 40 | 48 | 250 | 348 | 400 | 32000 | 73.38629 | 0.0125 | 40.84 | 370.5479 | 0.38 | 0.00185274
Viga B2-a - Gilbert e Nejadi (2004) | 16 | 500 | 2 | 168 | 3.269 | 25 | 33 | 250 | 333 | 400 | 12769 | 73.38629 | 0.0157461 | 23.34 | 211.7676 | 0.15 | 0.001058838
| 16 | 500 | 2 | 168 | 3.269 | 25 | 33 | 250 | 333 | 400 | 12769 | 73.38629 | 0.0157461 | 26.26 | 238.2612 | 0.18 | 0.001191306
| 16 | 500 | 2 | 168 | 3.269 | 25 | 33 | 250 | 333 | 400 | 12769 | 73.38629 | 0.0157461 | 29.175 | 264.7095 | 0.2 | 0.001323547
| 16 | 500 | 2 | 168 | 3.269 | 25 | 33 | 250 | 333 | 400 | 12769 | 73.38629 | 0.0157461 | 32.09 | 291.1578 | 0.23 | 0.001455789
| 16 | 500 | 2 | 168 | 3.269 | 25 | 33 | 250 | 333 | 400 | 12769 | 73.38629 | 0.0157461 | 35.01 | 317.6514 | 0.25 | 0.001588257
| 16 | 500 | 2 | 168 | 3.269 | 25 | 33 | 250 | 333 | 400 | 12769 | 73.38629 | 0.0157461 | 37.93 | 344.145 | 0.3 | 0.001720725
| 16 | 500 | 2 | 168 | 3.269 | 25 | 33 | 250 | 333 | 400 | 12769 | 73.38629 | 0.0157461 | 40.84 | 370.5479 | 0.3 | 0.00185274
Viga B2-b - Gilbert e Nejadi (2004) | 16 | 500 | 2 | 168 | 3.269 | 25 | 33 | 250 | 333 | 400 | 12769 | 73.38629 | 0.0157461 | 20.42 | 185.274 | 0.15 | 0.0009263698
| 16 | 500 | 2 | 168 | 3.269 | 25 | 33 | 250 | 333 | 400 | 12769 | 73.38629 | 0.0157461 | 23.34 | 211.7676 | 0.18 | 0.001058838
| 16 | 500 | 2 | 168 | 3.269 | 25 | 33 | 250 | 333 | 400 | 12769 | 73.38629 | 0.0157461 | 26.26 | 238.2612 | 0.18 | 0.001191306
| 16 | 500 | 2 | 168 | 3.269 | 25 | 33 | 250 | 333 | 400 | 12769 | 73.38629 | 0.0157461 | 29.175 | 264.7095 | 0.25 | 0.001323547
| 16 | 500 | 2 | 168 | 3.269 | 25 | 33 | 250 | 333 | 400 | 12769 | 73.38629 | 0.0157461 | 32.09 | 291.1578 | 0.28 | 0.001455789
| 16 | 500 | 2 | 168 | 3.269 | 25 | 33 | 250 | 333 | 400 | 12769 | 73.38629 | 0.0157461 | 35.01 | 317.6514 | 0.33 | 0.001588257
| 16 | 500 | 2 | 168 | 3.269 | 25 | 33 | 250 | 333 | 400 | 12769 | 73.38629 | 0.0157461 | 37.93 | 344.145 | 0.38 | 0.001720725
| 16 | 500 | 2 | 168 | 3.269 | 25 | 33 | 250 | 333 | 400 | 12769 | 73.38629 | 0.0157461 | 40.84 | 370.5479 | 0.43 | 0.00185274
Viga B3-a - Gilbert e Nejadi (2004) | 16 | 500 | 3 | 76 | 3.269 | 25 | 33 | 250 | 333 | 600 | 28250 | 87.11451 | 0.02123894 | 37.93 | 233.3047 | 0.15 | 0.001166523
| 16 | 500 | 3 | 76 | 3.269 | 25 | 33 | 250 | 333 | 600 | 28250 | 87.11451 | 0.02123894 | 40.84 | 251.2039 | 0.18 | 0.001256019
| 16 | 500 | 3 | 76 | 3.269 | 25 | 33 | 250 | 333 | 600 | 28250 | 87.11451 | 0.02123894 | 43.76 | 269.1646 | 0.18 | 0.001345823
| 16 | 500 | 3 | 76 | 3.269 | 25 | 33 | 250 | 333 | 600 | 28250 | 87.11451 | 0.02123894 | 46.68 | 287.1253 | 0.2 | 0.001435627
| 16 | 500 | 3 | 76 | 3.269 | 25 | 33 | 250 | 333 | 600 | 28250 | 87.11451 | 0.02123894 | 49.6 | 305.086 | 0.2 | 0.00152543
Viga B3-b - Gilbert e Nejadi (2004) | 16 | 500 | 3 | 76 | 3.269 | 25 | 33 | 250 | 333 | 600 | 28250 | 87.11451 | 0.02123894 | 40.84 | 251.2039 | 0.15 | 0.001256019
| 16 | 500 | 3 | 76 | 3.269 | 25 | 33 | 250 | 333 | 600 | 28250 | 87.11451 | 0.02123894 | 43.76 | 269.1646 | 0.18 | 0.001345823
| 16 | 500 | 3 | 76 | 3.269 | 25 | 33 | 250 | 333 | 600 | 28250 | 87.11451 | 0.02123894 | 46.68 | 287.1253 | 0.2 | 0.001435627
| 16 | 500 | 3 | 76 | 3.269 | 25 | 33 | 250 | 333 | 600 | 28250 | 87.11451 | 0.02123894 | 49.6 | 305.086 | 0.2 | 0.00152543
Laje S1-a - Gilbert e Nejadi (2004) | 12 | 500 | 2 | 296 | 3.269 | 25 | 31 | 400 | 161 | 220 | 9646 | 28.75886 | 0.01172479 | 4.67 | 176.2862 | 0.2 | 0.0008814309
| 12 | 500 | 2 | 296 | 3.269 | 25 | 31 | 400 | 161 | 220 | 9646 | 28.75886 | 0.01172479 | 6.42 | 242.3463 | 0.25 | 0.001211732
| 12 | 500 | 2 | 296 | 3.269 | 25 | 31 | 400 | 161 | 220 | 9646 | 28.75886 | 0.01172479 | 8.17 | 308.4064 | 0.33 | 0.001542032
Laje S1-b - Gilbert e Nejadi (2004) | 12 | 500 | 2 | 296 | 3.269 | 25 | 31 | 400 | 161 | 220 | 9646 | 28.75886 | 0.01172479 | 6.42 | 242.3463 | 0.23 | 0.001211732
| 12 | 500 | 2 | 296 | 3.269 | 25 | 31 | 400 | 161 | 220 | 9646 | 28.75886 | 0.01172479 | 8.17 | 308.4064 | 0.28 | 0.001542032
Laje S2-a - Gilbert e Nejadi (2004) | 12 | 500 | 3 | 142 | 3.269 | 25 | 31 | 400 | 161 | 330 | 9646 | 34.25319 | 0.01172479 | 8.17 | 208.7797 | 0.18 | 0.001043899
| 12 | 500 | 3 | 142 | 3.269 | 25 | 31 | 400 | 161 | 330 | 9646 | 34.25319 | 0.01172479 | 9.92 | 253.5 | 0.23 | 0.0012675
| 12 | 500 | 3 | 142 | 3.269 | 25 | 31 | 400 | 161 | 330 | 9646 | 34.25319 | 0.01172479 | 11.67 | 298.2203 | 0.25 | 0.001491101
Laje S2-b - Gilbert e Nejadi (2004) | 12 | 500 | 3 | 142 | 3.269 | 25 | 31 | 400 | 161 | 330 | 9646 | 34.25319 | 0.01172479 | 8.17 | 208.7797 | 0.18 | 0.001043899
| 12 | 500 | 3 | 142 | 3.269 | 25 | 31 | 400 | 161 | 330 | 9646 | 34.25319 | 0.01172479 | 9.92 | 253.5 | 0.23 | 0.0012675
| 12 | 500 | 3 | 142 | 3.269 | 25 | 31 | 400 | 161 | 330 | 9646 | 34.25319 | 0.01172479 | 11.67 | 298.2203 | 0.25 | 0.001491101
Laje S3-a - Gilbert e Nejadi (2004) | 12 | 500 | 4 | 90.67 | 3.269 | 25 | 31 | 400 | 161 | 440 | 36400 | 38.63626 | 0.01208791 | 11.67 | 226.4553 | 0.15 | 0.001132277
| 12 | 500 | 4 | 90.67 | 3.269 | 25 | 31 | 400 | 161 | 440 | 36400 | 38.63626 | 0.01208791 | 13.42 | 260.4139 | 0.15 | 0.001302069
| 12 | 500 | 4 | 90.67 | 3.269 | 25 | 31 | 400 | 161 | 440 | 36400 | 38.63626 | 0.01208791 | 15.17 | 294.3725 | 0.18 | 0.001471862
Laje S3-b - Gilbert e Nejadi (2004) | 12 | 500 | 4 | 90.67 | 3.269 | 25 | 31 | 400 | 161 | 440 | 36400 | 38.63626 | 0.01208791 | 11.67 | 226.4553 | 0.18 | 0.001132277
| 12 | 500 | 4 | 90.67 | 3.269 | 25 | 31 | 400 | 161 | 440 | 36400 | 38.63626 | 0.01208791 | 13.42 | 260.4139 | 0.2 | 0.001302069
| 12 | 500 | 4 | 90.67 | 3.269 | 25 | 31 | 400 | 161 | 440 | 36400 | 38.63626 | 0.01208791 | 15.17 | 294.3725 | 0.23 | 0.001471862
Viga 250-10-1 - Cornelissen (2022) | 10 | 528 | 1 | 45 | 2.8 | 40 | 45 | 100 | 250 | 78.5 | 9500 | 43.44597 | 0.008263158 | 4.1 | 274.1436 | 0.16 | 0.001370718
| 10 | 528 | 1 | 45 | 2.8 | 40 | 45 | 100 | 250 | 78.5 | 9500 | 43.44597 | 0.008263158 | 4.4 | 294.2029 | 0.18 | 0.001471015
| 10 | 528 | 1 | 45 | 2.8 | 40 | 45 | 100 | 250 | 78.5 | 9500 | 43.44597 | 0.008263158 | 4.74 | 316.9368 | 0.2 | 0.001584684
| 10 | 528 | 1 | 45 | 2.8 | 40 | 45 | 100 | 250 | 78.5 | 9500 | 43.44597 | 0.008263158 | 5.04 | 336.9961 | 0.22 | 0.00168498
| 10 | 528 | 1 | 45 | 2.8 | 40 | 45 | 100 | 250 | 78.5 | 9500 | 43.44597 | 0.008263158 | 5.38 | 359.7299 | 0.24 | 0.00179865
| 10 | 528 | 1 | 45 | 2.8 | 40 | 45 | 100 | 250 | 78.5 | 9500 | 43.44597 | 0.008263158 | 5.68 | 379.7892 | 0.26 | 0.001898946
| 10 | 528 | 1 | 45 | 2.8 | 40 | 45 | 100 | 250 | 78.5 | 9500 | 43.44597 | 0.008263158 | 6.04 | 403.8604 | 0.28 | 0.002019302
Viga 250-10-2 - Cornelissen (2022) | 10 | 528 | 1 | 45 | 2.8 | 40 | 45 | 100 | 250 | 78.5 | 9500 | 43.44597 | 0.008263158 | 3.76 | 251.4098 | 0.15 | 0.001257049
| 10 | 528 | 1 | 45 | 2.8 | 40 | 45 | 100 | 250 | 78.5 | 9500 | 43.44597 | 0.008263158 | 4.1 | 274.1436 | 0.17 | 0.001370718
| 10 | 528 | 1 | 45 | 2.8 | 40 | 45 | 100 | 250 | 78.5 | 9500 | 43.44597 | 0.008263158 | 4.42 | 295.5402 | 0.19 | 0.001477701
| 10 | 528 | 1 | 45 | 2.8 | 40 | 45 | 100 | 250 | 78.5 | 9500 | 43.44597 | 0.008263158 | 4.71 | 314.9309 | 0.2 | 0.001574654
| 10 | 528 | 1 | 45 | 2.8 | 40 | 45 | 100 | 250 | 78.5 | 9500 | 43.44597 | 0.008263158 | 5.04 | 336.9961 | 0.22 | 0.00168498
| 10 | 528 | 1 | 45 | 2.8 | 40 | 45 | 100 | 250 | 78.5 | 9500 | 43.44597 | 0.008263158 | 5.37 | 359.0613 | 0.24 | 0.001795306
| 10 | 528 | 1 | 45 | 2.8 | 40 | 45 | 100 | 250 | 78.5 | 9500 | 43.44597 | 0.008263158 | 5.65 | 377.7833 | 0.26 | 0.001888916
| 10 | 528 | 1 | 45 | 2.8 | 40 | 45 | 100 | 250 | 78.5 | 9500 | 43.44597 | 0.008263158 | 5.92 | 395.8367 | 0.29 | 0.001979183
Viga 250-20-2 - Cornelissen (2022) | 20 | 598 | 1 | 40 | 2.8 | 40 | 50 | 100 | 250 | 315 | 15000 | 75.40039 | 0.021 | 11.09 | 201.3327 | 0.17 | 0.001006663
| 20 | 598 | 1 | 40 | 2.8 | 40 | 50 | 100 | 250 | 315 | 15000 | 75.40039 | 0.021 | 12.96 | 235.2815 | 0.2 | 0.001176407
| 20 | 598 | 1 | 40 | 2.8 | 40 | 50 | 100 | 250 | 315 | 15000 | 75.40039 | 0.021 | 14.77 | 268.141 | 0.24 | 0.001340705
| 20 | 598 | 1 | 40 | 2.8 | 40 | 50 | 100 | 250 | 315 | 15000 | 75.40039 | 0.021 | 16.57 | 300.819 | 0.27 | 0.001504095
| 20 | 598 | 1 | 40 | 2.8 | 40 | 50 | 100 | 250 | 315 | 15000 | 75.40039 | 0.021 | 18.35 | 333.1339 | 0.32 | 0.001665669
| 20 | 598 | 1 | 40 | 2.8 | 40 | 50 | 100 | 250 | 315 | 15000 | 75.40039 | 0.021 | 20.18 | 366.3565 | 0.34 | 0.001831783
Viga 250-20-3 - Cornelissen (2022) | 20 | 598 | 1 | 40 | 2.8 | 40 | 50 | 100 | 250 | 315 | 15000 | 75.40039 | 0.021 | 9.35 | 169.744 | 0.16 | 0.0008487198
| 20 | 598 | 1 | 40 | 2.8 | 40 | 50 | 100 | 250 | 315 | 15000 | 75.40039 | 0.021 | 11.12 | 201.8773 | 0.2 | 0.001009387
| 20 | 598 | 1 | 40 | 2.8 | 40 | 50 | 100 | 250 | 315 | 15000 | 75.40039 | 0.021 | 12.93 | 234.7368 | 0.24 | 0.001173684
| 20 | 598 | 1 | 40 | 2.8 | 40 | 50 | 100 | 250 | 315 | 15000 | 75.40039 | 0.021 | 14.72 | 267.2333 | 0.27 | 0.001336166
| 20 | 598 | 1 | 40 | 2.8 | 40 | 50 | 100 | 250 | 315 | 15000 | 75.40039 | 0.021 | 16.58 | 301.0005 | 0.29 | 0.001505003
| 20 | 598 | 1 | 40 | 2.8 | 40 | 50 | 100 | 250 | 315 | 15000 | 75.40039 | 0.021 | 18.35 | 333.1339 | 0.32 | 0.001665669
| 20 | 598 | 1 | 40 | 2.8 | 40 | 50 | 100 | 250 | 315 | 15000 | 75.40039 | 0.021 | 19.21 | 348.7467 | 0.33 | 0.001743733
Viga 350-10-1 - Cornelissen (2022) | 10 | 528 | 1 | 45 | 2.8 | 40 | 45 | 100 | 350 | 78.5 | 9500 | 54.13865 | 0.008263158 | 6.99 | 310.3099 | 0.15 | 0.001551549
| 10 | 528 | 1 | 45 | 2.8 | 40 | 45 | 100 | 350 | 78.5 | 9500 | 54.13865 | 0.008263158 | 7.44 | 330.2869 | 0.19 | 0.001651434
| 10 | 528 | 1 | 45 | 2.8 | 40 | 45 | 100 | 350 | 78.5 | 9500 | 54.13865 | 0.008263158 | 7.53 | 334.2823 | 0.2 | 0.001671411
| 10 | 528 | 1 | 45 | 2.8 | 40 | 45 | 100 | 350 | 78.5 | 9500 | 54.13865 | 0.008263158 | 7.91 | 351.1518 | 0.23 | 0.001755759
| 10 | 528 | 1 | 45 | 2.8 | 40 | 45 | 100 | 350 | 78.5 | 9500 | 54.13865 | 0.008263158 | 8.17 | 362.6941 | 0.25 | 0.00181347
| 10 | 528 | 1 | 45 | 2.8 | 40 | 45 | 100 | 350 | 78.5 | 9500 | 54.13865 | 0.008263158 | 8.46 | 375.5681 | 0.28 | 0.001877841
| 10 | 528 | 1 | 45 | 2.8 | 40 | 45 | 100 | 350 | 78.5 | 9500 | 54.13865 | 0.008263158 | 8.72 | 387.1104 | 0.31 | 0.001935552
| 10 | 528 | 1 | 45 | 2.8 | 40 | 45 | 100 | 350 | 78.5 | 9500 | 54.13865 | 0.008263158 | 9.03 | 400.8724 | 0.36 | 0.002004362
Viga 350-10-2 - Cornelissen (2022) | 10 | 528 | 1 | 45 | 2.8 | 40 | 45 | 100 | 350 | 78.5 | 9500 | 54.13865 | 0.008263158 | 6.96 | 308.9781 | 0.16 | 0.00154489
| 10 | 528 | 1 | 45 | 2.8 | 40 | 45 | 100 | 350 | 78.5 | 9500 | 54.13865 | 0.008263158 | 7.26 | 322.2961 | 0.18 | 0.00161148
| 10 | 528 | 1 | 45 | 2.8 | 40 | 45 | 100 | 350 | 78.5 | 9500 | 54.13865 | 0.008263158 | 7.54 | 334.7262 | 0.2 | 0.001673631
| 10 | 528 | 1 | 45 | 2.8 | 40 | 45 | 100 | 350 | 78.5 | 9500 | 54.13865 | 0.008263158 | 7.83 | 347.6003 | 0.23 | 0.001738002
| 10 | 528 | 1 | 45 | 2.8 | 40 | 45 | 100 | 350 | 78.5 | 9500 | 54.13865 | 0.008263158 | 8.14 | 361.3623 | 0.24 | 0.001806811
| 10 | 528 | 1 | 45 | 2.8 | 40 | 45 | 100 | 350 | 78.5 | 9500 | 54.13865 | 0.008263158 | 8.46 | 375.5681 | 0.25 | 0.001877841
| 10 | 528 | 1 | 45 | 2.8 | 40 | 45 | 100 | 350 | 78.5 | 9500 | 54.13865 | 0.008263158 | 8.75 | 388.4422 | 0.27 | 0.001942211
| 10 | 528 | 1 | 45 | 2.8 | 40 | 45 | 100 | 350 | 78.5 | 9500 | 54.13865 | 0.008263158 | 9.01 | 399.9845 | 0.29 | 0.001999923
Viga 350-10-3 - Cornelissen (2022) | 10 | 528 | 1 | 45 | 2.8 | 40 | 45 | 100 | 350 | 78.5 | 9500 | 54.13865 | 0.008263158 | 7.29 | 323.6279 | 0.15 | 0.001618139
| 10 | 528 | 1 | 45 | 2.8 | 40 | 45 | 100 | 350 | 78.5 | 9500 | 54.13865 | 0.008263158 | 7.58 | 336.502 | 0.16 | 0.00168251
| 10 | 528 | 1 | 45 | 2.8 | 40 | 45 | 100 | 350 | 78.5 | 9500 | 54.13865 | 0.008263158 | 7.99 | 354.7033 | 0.18 | 0.001773516
| 10 | 528 | 1 | 45 | 2.8 | 40 | 45 | 100 | 350 | 78.5 | 9500 | 54.13865 | 0.008263158 | 8.23 | 365.3577 | 0.18 | 0.001826788
| 10 | 528 | 1 | 45 | 2.8 | 40 | 45 | 100 | 350 | 78.5 | 9500 | 54.13865 | 0.008263158 | 8.46 | 375.5681 | 0.19 | 0.001877841
| 10 | 528 | 1 | 45 | 2.8 | 40 | 45 | 100 | 350 | 78.5 | 9500 | 54.13865 | 0.008263158 | 8.71 | 386.6665 | 0.2 | 0.001933332
| 10 | 528 | 1 | 45 | 2.8 | 40 | 45 | 100 | 350 | 78.5 | 9500 | 54.13865 | 0.008263158 | 9.04 | 401.3163 | 0.22 | 0.002006582
Viga 350-20-1 - Cornelissen (2022) | 20 | 598 | 1 | 40 | 2.8 | 40 | 50 | 100 | 350 | 315 | 15000 | 96.38692 | 0.021 | 18.98 | 224.9365 | 0.16 | 0.001124682
| 20 | 598 | 1 | 40 | 2.8 | 40 | 50 | 100 | 350 | 315 | 15000 | 96.38692 | 0.021 | 21.93 | 259.8976 | 0.2 | 0.001299488
| 20 | 598 | 1 | 40 | 2.8 | 40 | 50 | 100 | 350 | 315 | 15000 | 96.38692 | 0.021 | 24.87 | 294.7403 | 0.23 | 0.001473701
Viga 350-20-2 - Cornelissen (2022) | 20 | 598 | 1 | 40 | 2.8 | 40 | 50 | 100 | 350 | 315 | 15000 | 96.38692 | 0.021 | 18.98 | 224.9365 | 0.14 | 0.001124682
| 20 | 598 | 1 | 40 | 2.8 | 40 | 50 | 100 | 350 | 315 | 15000 | 96.38692 | 0.021 | 21.89 | 259.4236 | 0.17 | 0.001297118
| 20 | 598 | 1 | 40 | 2.8 | 40 | 50 | 100 | 350 | 315 | 15000 | 96.38692 | 0.021 | 24.82 | 294.1477 | 0.21 | 0.001470739
Viga 350-20-3 - Cornelissen (2022) | 20 | 598 | 1 | 40 | 2.8 | 40 | 50 | 100 | 350 | 315 | 15000 | 96.38692 | 0.021 | 13.02 | 154.3031 | 0.21 | 0.0007715156
| 20 | 598 | 1 | 40 | 2.8 | 40 | 50 | 100 | 350 | 315 | 15000 | 96.38692 | 0.021 | 16.06 | 190.3309 | 0.25 | 0.0009516544
| 20 | 598 | 1 | 40 | 2.8 | 40 | 50 | 100 | 350 | 315 | 15000 | 96.38692 | 0.021 | 18.93 | 224.3439 | 0.29 | 0.00112172
| 20 | 598 | 1 | 40 | 2.8 | 40 | 50 | 100 | 350 | 315 | 15000 | 96.38692 | 0.021 | 21.81 | 258.4755 | 0.33 | 0.001292377
| 20 | 598 | 1 | 40 | 2.8 | 40 | 50 | 100 | 350 | 315 | 15000 | 96.38692 | 0.021 | 25.88 | 306.71 | 0.37 | 0.00153355
Viga G2 - Makhlouf e Malhas (1996) | 20 | 430 | 6 | 84 | 3.508821 | 50 | 64 | 600 | 400 | 1884 | 98400 | 96.25101 | 0.01914634 | 103 | 179.888 | 0.15 | 0.0008994402
| 20 | 430 | 6 | 84 | 3.508821 | 50 | 64 | 600 | 400 | 1884 | 98400 | 96.25101 | 0.01914634 | 129 | 225.2967 | 0.23 | 0.001126483
| 20 | 430 | 6 | 84 | 3.508821 | 50 | 64 | 600 | 400 | 1884 | 98400 | 96.25101 | 0.01914634 | 155 | 270.7053 | 0.28 | 0.001353527
Viga G3 - Makhlouf e Malhas (1996) | 20 | 430 | 9 | 45 | 3.508821 | 50 | 64 | 600 | 400 | 2826 | 98400 | 113.5503 | 0.02871951 | 149 | 176.8396 | 0.18 | 0.0008841979
| 20 | 430 | 9 | 45 | 3.508821 | 50 | 64 | 600 | 400 | 2826 | 98400 | 113.5503 | 0.02871951 | 186 | 220.7528 | 0.26 | 0.001103764
| 20 | 430 | 9 | 45 | 3.508821 | 50 | 64 | 600 | 400 | 2826 | 98400 | 113.5503 | 0.02871951 | 223 | 264.6659 | 0.34 | 0.00132333
Viga C1 - Kumar et al. (2007) | 16 | 528 | 2 | 52 | 3.42 | 27 | 35 | 150 | 235 | 402 | 17250 | 69.84043 | 0.02330435 | 16.675 | 234.7223 | 0.15 | 0.001173612
| 16 | 528 | 2 | 52 | 3.42 | 27 | 35 | 150 | 235 | 402 | 17250 | 69.84043 | 0.02330435 | 22.425 | 315.6611 | 0.19 | 0.001578305
| 16 | 528 | 2 | 52 | 3.42 | 27 | 35 | 150 | 235 | 402 | 17250 | 69.84043 | 0.02330435 | 25.875 | 364.2243 | 0.22 | 0.001821122
| 16 | 528 | 2 | 52 | 3.42 | 27 | 35 | 150 | 235 | 402 | 17250 | 69.84043 | 0.02330435 | 28.75 | 404.6937 | 0.22 | 0.002023468
| 16 | 528 | 2 | 52 | 3.42 | 27 | 35 | 150 | 235 | 402 | 17250 | 69.84043 | 0.02330435 | 33.35 | 469.4447 | 0.25 | 0.002347223
| 16 | 528 | 2 | 52 | 3.42 | 27 | 35 | 150 | 235 | 402 | 17250 | 69.84043 | 0.02330435 | 37.375 | 526.1018 | 0.29 | 0.002630509
Viga C2 - Kumar et al. (2007) | 20 | 528 | 2 | 44 | 3.42 | 25 | 35 | 150 | 235 | 628 | 18375 | 82.82382 | 0.03417687 | 29.325 | 270.8701 | 0.17 | 0.001354351
| 20 | 528 | 2 | 44 | 3.42 | 25 | 35 | 150 | 235 | 628 | 18375 | 82.82382 | 0.03417687 | 33.35 | 308.0484 | 0.19 | 0.001540242
| 20 | 528 | 2 | 44 | 3.42 | 25 | 35 | 150 | 235 | 628 | 18375 | 82.82382 | 0.03417687 | 38.525 | 355.849 | 0.21 | 0.001779245
| 20 | 528 | 2 | 44 | 3.42 | 25 | 35 | 150 | 235 | 628 | 18375 | 82.82382 | 0.03417687 | 40.825 | 377.0937 | 0.23 | 0.001885469
| 20 | 528 | 2 | 44 | 3.42 | 25 | 35 | 150 | 235 | 628 | 18375 | 82.82382 | 0.03417687 | 46 | 424.8943 | 0.25 | 0.002124472
| 20 | 528 | 2 | 44 | 3.42 | 25 | 35 | 150 | 235 | 628 | 18375 | 82.82382 | 0.03417687 | 56.925 | 525.8067 | 0.25 | 0.002629034
Viga C3 - Kumar et al. (2007) | 20 | 528 | 3 | 12 | 3.42 | 25 | 35 | 150 | 235 | 942 | 18375 | 95.70173 | 0.05126531 | 39.1 | 246.9219 | 0.18 | 0.00123461
| 20 | 528 | 3 | 12 | 3.42 | 25 | 35 | 150 | 235 | 942 | 18375 | 95.70173 | 0.05126531 | 44.85 | 283.234 | 0.19 | 0.00141617
| 20 | 528 | 3 | 12 | 3.42 | 25 | 35 | 150 | 235 | 942 | 18375 | 95.70173 | 0.05126531 | 50.025 | 315.9148 | 0.21 | 0.001579574
| 20 | 528 | 3 | 12 | 3.42 | 25 | 35 | 150 | 235 | 942 | 18375 | 95.70173 | 0.05126531 | 56.35 | 355.8581 | 0.23 | 0.00177929
| 20 | 528 | 3 | 12 | 3.42 | 25 | 35 | 150 | 235 | 942 | 18375 | 95.70173 | 0.05126531 | 62.675 | 395.8013 | 0.25 | 0.001979007
| 20 | 528 | 3 | 12 | 3.42 | 25 | 35 | 150 | 235 | 942 | 18375 | 95.70173 | 0.05126531 | 68.425 | 432.1133 | 0.29 | 0.002160567
| 20 | 528 | 3 | 12 | 3.42 | 25 | 35 | 150 | 235 | 942 | 18375 | 95.70173 | 0.05126531 | 74.175 | 468.4254 | 0.31 | 0.002342127
| 20 | 528 | 3 | 12 | 3.42 | 25 | 35 | 150 | 235 | 942 | 18375 | 95.70173 | 0.05126531 | 79.35 | 501.1062 | 0.37 | 0.002505531
Viga CS1 - Kumar et al. (2007) | 16 | 528 | 2 | 52 | 2.98 | 27 | 35 | 150 | 235 | 402 | 17250 | 67.59405 | 0.02330435 | 26.45 | 370.7473 | 0.16 | 0.001853736
| 16 | 528 | 2 | 52 | 2.98 | 27 | 35 | 150 | 235 | 402 | 17250 | 67.59405 | 0.02330435 | 31.625 | 443.2848 | 0.2 | 0.002216424
| 16 | 528 | 2 | 52 | 2.98 | 27 | 35 | 150 | 235 | 402 | 17250 | 67.59405 | 0.02330435 | 37.375 | 523.882 | 0.26 | 0.00261941
Viga CS2 - Kumar et al. (2007) | 20 | 528 | 2 | 44 | 2.98 | 25 | 35 | 150 | 235 | 628 | 18375 | 80.32119 | 0.03417687 | 28.75 | 264.2801 | 0.17 | 0.0013214
| 20 | 528 | 2 | 44 | 2.98 | 25 | 35 | 150 | 235 | 628 | 18375 | 80.32119 | 0.03417687 | 32.775 | 301.2793 | 0.19 | 0.001506397
| 20 | 528 | 2 | 44 | 2.98 | 25 | 35 | 150 | 235 | 628 | 18375 | 80.32119 | 0.03417687 | 37.95 | 348.8497 | 0.23 | 0.001744249
| 20 | 528 | 2 | 44 | 2.98 | 25 | 35 | 150 | 235 | 628 | 18375 | 80.32119 | 0.03417687 | 40.25 | 369.9921 | 0.25 | 0.001849961
| 20 | 528 | 2 | 44 | 2.98 | 25 | 35 | 150 | 235 | 628 | 18375 | 80.32119 | 0.03417687 | 43.7 | 401.7057 | 0.3 | 0.002008529
| 20 | 528 | 2 | 44 | 2.98 | 25 | 35 | 150 | 235 | 628 | 18375 | 80.32119 | 0.03417687 | 46 | 422.8482 | 0.32 | 0.002114241
| 20 | 528 | 2 | 44 | 2.98 | 25 | 35 | 150 | 235 | 628 | 18375 | 80.32119 | 0.03417687 | 51.635 | 474.647 | 0.36 | 0.002373235
| 20 | 528 | 2 | 44 | 2.98 | 25 | 35 | 150 | 235 | 628 | 18375 | 80.32119 | 0.03417687 | 57.27 | 526.4459 | 0.47 | 0.00263223
Viga CS3 - Kumar et al. (2007) | 20 | 528 | 3 | 12 | 2.98 | 25 | 35 | 150 | 235 | 942 | 18375 | 93.01136 | 0.05126531 | 48.3 | 303.4026 | 0.16 | 0.001517013
| 20 | 528 | 3 | 12 | 2.98 | 25 | 35 | 150 | 235 | 942 | 18375 | 93.01136 | 0.05126531 | 50.6 | 317.8503 | 0.18 | 0.001589252
| 20 | 528 | 3 | 12 | 2.98 | 25 | 35 | 150 | 235 | 942 | 18375 | 93.01136 | 0.05126531 | 56.35 | 353.9697 | 0.18 | 0.001769848
| 20 | 528 | 3 | 12 | 2.98 | 25 | 35 | 150 | 235 | 942 | 18375 | 93.01136 | 0.05126531 | 62.675 | 393.701 | 0.2 | 0.001968505
| 20 | 528 | 3 | 12 | 2.98 | 25 | 35 | 150 | 235 | 942 | 18375 | 93.01136 | 0.05126531 | 68.425 | 429.8203 | 0.2 | 0.002149102
| 20 | 528 | 3 | 12 | 2.98 | 25 | 35 | 150 | 235 | 942 | 18375 | 93.01136 | 0.05126531 | 73.6 | 462.3277 | 0.2 | 0.002311639
| 20 | 528 | 3 | 12 | 2.98 | 25 | 35 | 150 | 235 | 942 | 18375 | 93.01136 | 0.05126531 | 79.925 | 502.059 | 0.22 | 0.002510295
Viga B6 - Maghsoudi e Sharifi (2008) | 28 | 400 | 4 | 16 | 5.308474 | 30 | 44 | 200 | 300 | 2463 | 30800 | 133.4934 | 0.07996753 | 78.75 | 151.172 | 0.22 | 0.0007558598
| 28 | 400 | 4 | 16 | 5.308474 | 30 | 44 | 200 | 300 | 2463 | 30800 | 133.4934 | 0.07996753 | 105.075 | 201.7066 | 0.25 | 0.001008533
| 28 | 400 | 4 | 16 | 5.308474 | 30 | 44 | 200 | 300 | 2463 | 30800 | 133.4934 | 0.07996753 | 120.15 | 230.6452 | 0.29 | 0.001153226
| 28 | 400 | 4 | 16 | 5.308474 | 30 | 44 | 200 | 300 | 2463 | 30800 | 133.4934 | 0.07996753 | 137.475 | 263.9031 | 0.31 | 0.001319515
| 28 | 400 | 4 | 16 | 5.308474 | 30 | 44 | 200 | 300 | 2463 | 30800 | 133.4934 | 0.07996753 | 164.475 | 315.7335 | 0.33 | 0.001578667
| 28 | 400 | 4 | 16 | 5.308474 | 30 | 44 | 200 | 300 | 2463 | 30800 | 133.4934 | 0.07996753 | 178.2 | 342.0806 | 0.34 | 0.001710403
| 28 | 400 | 4 | 16 | 5.308474 | 30 | 44 | 200 | 300 | 2463 | 30800 | 133.4934 | 0.07996753 | 198.225 | 380.5214 | 0.37 | 0.001902607
Viga F29-2D16-10A - Hong et al (2013) | 15.9 | 392 | 2 | 46 | 2.825877 | 30 | 38 | 150 | 250 | 397.2 | 17625 | 70.06138 | 0.02253617 | 27.1 | 361.6696 | 0.2 | 0.001808348
| 15.9 | 392 | 2 | 46 | 2.825877 | 30 | 38 | 150 | 250 | 397.2 | 17625 | 70.06138 | 0.02253617 | 35.6 | 392.3 | 0.35 | 0.0019615
Viga F29-2D16-10B - Hong et al (2013) | 15.9 | 392 | 2 | 46 | 2.825877 | 30 | 38 | 150 | 250 | 397.2 | 17625 | 70.06138 | 0.02253617 | 27.2 | 363.0041 | 0.2 | 0.001815021
| 15.9 | 392 | 2 | 46 | 2.825877 | 30 | 38 | 150 | 250 | 397.2 | 17625 | 70.06138 | 0.02253617 | 35.6 | 392.3 | 0.25 | 0.0019615
Viga F29-2D16-10C - Hong et al (2013) | 15.9 | 392 | 2 | 46 | 2.825877 | 30 | 38 | 150 | 250 | 397.2 | 17625 | 70.06138 | 0.02253617 | 27.2 | 363.0041 | 0.2 | 0.001815021
| 15.9 | 392 | 2 | 46 | 2.825877 | 30 | 38 | 150 | 250 | 397.2 | 17625 | 70.06138 | 0.02253617 | 35.6 | 392.3 | 0.25 | 0.0019615
Viga F29-2D16-10D - Hong et al (2013) | 15.9 | 392 | 2 | 46 | 2.825877 | 30 | 38 | 150 | 250 | 397.2 | 17625 | 70.06138 | 0.02253617 | 27.3 | 364.3387 | 0.2 | 0.001821694
| 15.9 | 392 | 2 | 46 | 2.825877 | 30 | 38 | 150 | 250 | 397.2 | 17625 | 70.06138 | 0.02253617 | 35.7 | 392.3 | 0.3 | 0.0019615
Viga F30-2D13-10 - Hong et al (2013) | 12.7 | 392 | 2 | 52 | 2.920876 | 30 | 36.5 | 150 | 250 | 253.4 | 15000 | 58.07594 | 0.01689333 | 15.6 | 317.1027 | 0.15 | 0.001585513
| 12.7 | 392 | 2 | 52 | 2.920876 | 30 | 36.5 | 150 | 250 | 253.4 | 15000 | 58.07594 | 0.01689333 | 19.6 | 392.3 | 0.2 | 0.0019615
Viga F30-2D13-20 - Hong et al (2013) | 12.7 | 392 | 2 | 52 | 2.920876 | 30 | 36.5 | 150 | 250 | 253.4 | 15000 | 58.07594 | 0.01689333 | 15.7 | 319.1354 | 0.15 | 0.001595677
| 12.7 | 392 | 2 | 52 | 2.920876 | 30 | 36.5 | 150 | 250 | 253.4 | 15000 | 58.07594 | 0.01689333 | 19.6 | 392.3 | 0.2 | 0.0019615
Viga F30-2D16-10 - Hong et al (2013) | 15.9 | 392 | 2 | 46 | 2.920876 | 30 | 38 | 150 | 250 | 397.2 | 17625 | 69.59797 | 0.02253617 | 19.5 | 260.029 | 0.15 | 0.001300145
| 15.9 | 392 | 2 | 46 | 2.920876 | 30 | 38 | 150 | 250 | 397.2 | 17625 | 69.59797 | 0.02253617 | 27.4 | 365.3741 | 0.25 | 0.001826871
| 15.9 | 392 | 2 | 46 | 2.920876 | 30 | 38 | 150 | 250 | 397.2 | 17625 | 69.59797 | 0.02253617 | 31.3 | 392.3 | 0.3 | 0.0019615
Viga F30-2D16-20 - Hong et al (2013) | 15.9 | 392 | 2 | 46 | 2.920876 | 30 | 38 | 150 | 250 | 397.2 | 17625 | 69.59797 | 0.02253617 | 19.6 | 261.3625 | 0.15 | 0.001306813
| 15.9 | 392 | 2 | 46 | 2.920876 | 30 | 38 | 150 | 250 | 397.2 | 17625 | 69.59797 | 0.02253617 | 27.5 | 366.7076 | 0.25 | 0.001833538
Viga F30-2D19-10 - Hong et al (2013) | 19.1 | 392 | 2 | 40 | 2.920876 | 30 | 39.5 | 150 | 250 | 573 | 20250 | 80.01783 | 0.0282963 | 19.7 | 187.0257 | 0.15 | 0.0009351287
| 19.1 | 392 | 2 | 40 | 2.920876 | 30 | 39.5 | 150 | 250 | 573 | 20250 | 80.01783 | 0.0282963 | 27.5 | 261.0765 | 0.2 | 0.001305383
| 19.1 | 392 | 2 | 40 | 2.920876 | 30 | 39.5 | 150 | 250 | 573 | 20250 | 80.01783 | 0.0282963 | 35.4 | 336.0767 | 0.3 | 0.001680384
| 19.1 | 392 | 2 | 40 | 2.920876 | 30 | 39.5 | 150 | 250 | 573 | 20250 | 80.01783 | 0.0282963 | 43.3 | 392.3 | 0.33 | 0.0019615
Viga F30-2D19-20 - Hong et al (2013) | 19.1 | 392 | 2 | 40 | 2.920876 | 30 | 39.5 | 150 | 250 | 573 | 20250 | 80.01783 | 0.0282963 | 19.6 | 186.0764 | 0.15 | 0.0009303818
| 19.1 | 392 | 2 | 40 | 2.920876 | 30 | 39.5 | 150 | 250 | 573 | 20250 | 80.01783 | 0.0282963 | 27.3 | 259.1778 | 0.25 | 0.001295889
| 19.1 | 392 | 2 | 40 | 2.920876 | 30 | 39.5 | 150 | 250 | 573 | 20250 | 80.01783 | 0.0282963 | 35.1 | 333.2286 | 0.28 | 0.001666143
Viga F37-2D16-10 - Hong et al (2013) | 15.9 | 392 | 2 | 46 | 3.353879 | 30 | 38 | 150 | 250 | 397.2 | 17625 | 67.68414 | 0.02253617 | 27.5 | 365.4727 | 0.2 | 0.001827363
| 15.9 | 392 | 2 | 46 | 3.353879 | 30 | 38 | 150 | 250 | 397.2 | 17625 | 67.68414 | 0.02253617 | 31.4 | 392.3 | 0.22 | 0.0019615
Viga F37-2D16-20 - Hong et al (2013) | 15.9 | 392 | 2 | 46 | 3.353879 | 30 | 38 | 150 | 250 | 397.2 | 17625 | 67.68414 | 0.02253617 | 27.5 | 365.4727 | 0.17 | 0.001827363
| 15.9 | 392 | 2 | 46 | 3.353879 | 30 | 38 | 150 | 250 | 397.2 | 17625 | 67.68414 | 0.02253617 | 31.4 | 392.3 | 0.21 | 0.0019615
Viga F37-2D19-10 - Hong et al (2013) | 19.1 | 392 | 2 | 40 | 3.353879 | 30 | 39.5 | 150 | 250 | 573 | 20250 | 77.91898 | 0.0282963 | 23.4 | 221.3101 | 0.17 | 0.001106551
| 19.1 | 392 | 2 | 40 | 3.353879 | 30 | 39.5 | 150 | 250 | 573 | 20250 | 77.91898 | 0.0282963 | 27.4 | 259.1409 | 0.18 | 0.001295705
| 19.1 | 392 | 2 | 40 | 3.353879 | 30 | 39.5 | 150 | 250 | 573 | 20250 | 77.91898 | 0.0282963 | 31.3 | 296.0259 | 0.2 | 0.00148013
| 19.1 | 392 | 2 | 40 | 3.353879 | 30 | 39.5 | 150 | 250 | 573 | 20250 | 77.91898 | 0.0282963 | 35.3 | 333.8567 | 0.2 | 0.001669284
| 19.1 | 392 | 2 | 40 | 3.353879 | 30 | 39.5 | 150 | 250 | 573 | 20250 | 77.91898 | 0.0282963 | 39.1 | 369.796 | 0.25 | 0.00184898
| 19.1 | 392 | 2 | 40 | 3.353879 | 30 | 39.5 | 150 | 250 | 573 | 20250 | 77.91898 | 0.0282963 | 43.1 | 392.3 | 0.27 | 0.0019615
Viga F37-2D19-20 - Hong et al (2013) | 19.1 | 392 | 2 | 40 | 3.353879 | 30 | 39.5 | 150 | 250 | 573 | 20250 | 77.91898 | 0.0282963 | 31.3 | 296.0259 | 0.18 | 0.00148013
| 19.1 | 392 | 2 | 40 | 3.353879 | 30 | 39.5 | 150 | 250 | 573 | 20250 | 77.91898 | 0.0282963 | 35.1 | 331.9652 | 0.19 | 0.001659826
| 19.1 | 392 | 2 | 40 | 3.353879 | 30 | 39.5 | 150 | 250 | 573 | 20250 | 77.91898 | 0.0282963 | 39.1 | 369.796 | 0.21 | 0.00184898
| 19.1 | 392 | 2 | 40 | 3.353879 | 30 | 39.5 | 150 | 250 | 573 | 20250 | 77.91898 | 0.0282963 | 43.1 | 392.3 | 0.26 | 0.0019615
Viga 15-6-6-1 - Clark (1956) | 19.1 | 276 | 2 | 69.8 | 2.900329 | 31.8 | 41.4 | 152.4 | 381 | 568 | 20863.56 | 105.9519 | 0.0272245 | 35.0889 | 203.0225 | 0.17 | 0.001015112
| 19.1 | 276 | 2 | 69.8 | 2.900329 | 31.8 | 41.4 | 152.4 | 381 | 568 | 20863.56 | 105.9519 | 0.0272245 | 42.2576 | 244.5002 | 0.23 | 0.001222501
| 19.1 | 276 | 2 | 69.8 | 2.900329 | 31.8 | 41.4 | 152.4 | 381 | 568 | 20863.56 | 105.9519 | 0.0272245 | 48.8089 | 275.8 | 0.27 | 0.001379
Viga 15-6-6-2 - Clark (1956) | 19.1 | 276 | 2 | 69.8 | 2.846692 | 31.8 | 41.4 | 152.4 | 381 | 568 | 20863.56 | 106.3555 | 0.0272245 | 48.8089 | 275.8 | 0.16 | 0.001379
Viga 15-6-6-3 - Clark (1956) | 19.1 | 276 | 2 | 69.8 | 2.711321 | 38.2 | 47.7 | 152.4 | 381 | 568 | 21823.68 | 106.2254 | 0.02602677 | 42.2576 | 249.7459 | 0.16 | 0.001248729
| 19.1 | 276 | 2 | 69.8 | 2.711321 | 38.2 | 47.7 | 152.4 | 381 | 568 | 21823.68 | 106.2254 | 0.02602677 | 48.8089 | 275.8 | 0.2 | 0.001379
Viga 15-6-7-1 - Clark (1956) | 22.2 | 276 | 2 | 63.6 | 2.687987 | 12.8 | 23.9 | 152.4 | 381 | 774 | 12748.26 | 125.501 | 0.06071417 | 66.199 | 271.2894 | 0.17 | 0.001356447
Viga 15-6-7-2 - Clark (1956) | 22.2 | 276 | 2 | 63.6 | 2.384602 | 38 | 49.1 | 152.4 | 381 | 774 | 24399.24 | 122.8569 | 0.0317223 | 43.9383 | 195.1135 | 0.15 | 0.0009755676
| 22.2 | 276 | 2 | 63.6 | 2.384602 | 38 | 49.1 | 152.4 | 381 | 774 | 24399.24 | 122.8569 | 0.0317223 | 51.107 | 226.947 | 0.19 | 0.001134735
| 22.2 | 276 | 2 | 63.6 | 2.384602 | 38 | 49.1 | 152.4 | 381 | 774 | 24399.24 | 122.8569 | 0.0317223 | 58.7559 | 260.9129 | 0.22 | 0.001304565
| 22.2 | 276 | 2 | 63.6 | 2.384602 | 38 | 49.1 | 152.4 | 381 | 774 | 24399.24 | 122.8569 | 0.0317223 | 66.199 | 275.8 | 0.27 | 0.001379
Viga 15-6-7-3 - Clark (1956) | 22.2 | 276 | 2 | 63.6 | 2.864842 | 38 | 49.1 | 152.4 | 381 | 774 | 24399.24 | 118.5511 | 0.0317223 | 58.7559 | 259.6322 | 0.17 | 0.001298161
| 22.2 | 276 | 2 | 63.6 | 2.864842 | 38 | 49.1 | 152.4 | 381 | 774 | 24399.24 | 118.5511 | 0.0317223 | 66.199 | 275.8 | 0.2 | 0.001379
Viga 15-6-7-4 - Clark (1956) | 22.2 | 276 | 2 | 63.6 | 2.833692 | 38 | 49.1 | 152.4 | 381 | 774 | 24399.24 | 118.8049 | 0.0317223 | 43.9383 | 194.2119 | 0.15 | 0.0009710596
| 22.2 | 276 | 2 | 63.6 | 2.833692 | 38 | 49.1 | 152.4 | 381 | 774 | 24399.24 | 118.8049 | 0.0317223 | 51.107 | 225.8983 | 0.18 | 0.001129492
| 22.2 | 276 | 2 | 63.6 | 2.833692 | 38 | 49.1 | 152.4 | 381 | 774 | 24399.24 | 118.8049 | 0.0317223 | 58.7559 | 259.7073 | 0.22 | 0.001298536
| 22.2 | 276 | 2 | 63.6 | 2.833692 | 38 | 49.1 | 152.4 | 381 | 774 | 24399.24 | 118.8049 | 0.0317223 | 66.199 | 275.8 | 0.25 | 0.001379
Viga 15-6-7-5 - Clark (1956) | 22.2 | 276 | 2 | 63.6 | 2.756373 | 38 | 49.1 | 152.4 | 381 | 774 | 24399.24 | 119.4486 | 0.0317223 | 43.9383 | 194.3546 | 0.2 | 0.000971773
| 22.2 | 276 | 2 | 63.6 | 2.756373 | 38 | 49.1 | 152.4 | 381 | 774 | 24399.24 | 119.4486 | 0.0317223 | 51.107 | 226.0643 | 0.25 | 0.001130321
| 22.2 | 276 | 2 | 63.6 | 2.756373 | 38 | 49.1 | 152.4 | 381 | 774 | 24399.24 | 119.4486 | 0.0317223 | 58.7559 | 259.8981 | 0.3 | 0.00129949
| 22.2 | 276 | 2 | 63.6 | 2.756373 | 38 | 49.1 | 152.4 | 381 | 774 | 24399.24 | 119.4486 | 0.0317223 | 66.199 | 275.8 | 0.35 | 0.001379
Viga 15-6-9-1 - Clark (1956) | 28.7 | 276 | 2 | 50.6 | 2.774817 | 22.2 | 36.6 | 152.4 | 381 | 1290 | 19522.44 | 148.015 | 0.06607781 | 89.1114 | 234.1158 | 0.17 | 0.001170579
| 28.7 | 276 | 2 | 50.6 | 2.774817 | 22.2 | 36.6 | 152.4 | 381 | 1290 | 19522.44 | 148.015 | 0.06607781 | 104.615 | 274.8473 | 0.2 | 0.001374236
Viga 15-6-9-2 - Clark (1956) | 28.7 | 276 | 2 | 50.6 | 2.801715 | 38.2 | 52.5 | 152.4 | 381 | 1290 | 28003.5 | 143.3663 | 0.04606567 | 64.9985 | 179.4956 | 0.17 | 0.000897478
| 28.7 | 276 | 2 | 50.6 | 2.801715 | 38.2 | 52.5 | 152.4 | 381 | 1290 | 28003.5 | 143.3663 | 0.04606567 | 77.0378 | 212.7425 | 0.2 | 0.001063713
| 28.7 | 276 | 2 | 50.6 | 2.801715 | 38.2 | 52.5 | 152.4 | 381 | 1290 | 28003.5 | 143.3663 | 0.04606567 | 88.8027 | 245.2317 | 0.25 | 0.001226159
| 28.7 | 276 | 2 | 50.6 | 2.801715 | 38.2 | 52.5 | 152.4 | 381 | 1290 | 28003.5 | 143.3663 | 0.04606567 | 104.615 | 275.8 | 0.29 | 0.001379
Viga 15-6-9-3 - Clark (1956) | 28.7 | 276 | 2 | 50.6 | 2.715312 | 38.2 | 52.5 | 152.4 | 381 | 1290 | 28003.5 | 144.1768 | 0.04606567 | 77.0378 | 212.9475 | 0.17 | 0.001064737
Viga 15-6-9-4 - Clark (1956) | 28.7 | 276 | 2 | 50.6 | 2.801715 | 38.2 | 52.5 | 152.4 | 381 | 1290 | 28003.5 | 143.3663 | 0.04606567 | 64.9985 | 179.4956 | 0.15 | 0.000897478
| 28.7 | 276 | 2 | 50.6 | 2.801715 | 38.2 | 52.5 | 152.4 | 381 | 1290 | 28003.5 | 143.3663 | 0.04606567 | 77.0378 | 212.7425 | 0.16 | 0.001063713
| 28.7 | 276 | 2 | 50.6 | 2.801715 | 38.2 | 52.5 | 152.4 | 381 | 1290 | 28003.5 | 143.3663 | 0.04606567 | 88.8027 | 245.2317 | 0.22 | 0.001226159
| 28.7 | 276 | 2 | 50.6 | 2.801715 | 38.2 | 52.5 | 152.4 | 381 | 1290 | 28003.5 | 143.3663 | 0.04606567 | 104.615 | 275.8 | 0.26 | 0.001379
Viga 15-6-9-5 - Clark (1956) | 28.7 | 276 | 2 | 50.6 | 2.524448 | 38.2 | 52.5 | 152.4 | 381 | 1290 | 28003.5 | 146.0713 | 0.04606567 | 77.0378 | 213.4281 | 0.17 | 0.001067141
| 28.7 | 276 | 2 | 50.6 | 2.524448 | 38.2 | 52.5 | 152.4 | 381 | 1290 | 28003.5 | 146.0713 | 0.04606567 | 88.8027 | 246.022 | 0.2 | 0.00123011
| 28.7 | 276 | 2 | 50.6 | 2.524448 | 38.2 | 52.5 | 152.4 | 381 | 1290 | 28003.5 | 146.0713 | 0.04606567 | 104.615 | 275.8 | 0.24 | 0.001379
Viga 15-6-10-1 - Clark (1956) | 32.3 | 276 | 1 | 60 | 2.538218 | 38.3 | 54.4 | 152.4 | 381 | 819 | 29016.96 | 122.8388 | 0.02822487 | 39.9595 | 170.8033 | 0.17 | 0.0008540165
| 32.3 | 276 | 1 | 60 | 2.538218 | 38.3 | 54.4 | 152.4 | 381 | 819 | 29016.96 | 122.8388 | 0.02822487 | 49.1862 | 210.242 | 0.23 | 0.00105121
| 32.3 | 276 | 1 | 60 | 2.538218 | 38.3 | 54.4 | 152.4 | 381 | 819 | 29016.96 | 122.8388 | 0.02822487 | 57.3496 | 245.1357 | 0.27 | 0.001225679
| 32.3 | 276 | 1 | 60 | 2.538218 | 38.3 | 54.4 | 152.4 | 381 | 819 | 29016.96 | 122.8388 | 0.02822487 | 63.1806 | 270.0598 | 0.31 | 0.001350299
| 32.3 | 276 | 1 | 60 | 2.538218 | 38.3 | 54.4 | 152.4 | 381 | 819 | 29016.96 | 122.8388 | 0.02822487 | 67.1251 | 275.8 | 0.35 | 0.001379
Viga 15-6-10-2 - Clark (1956) | 32.3 | 276 | 1 | 60 | 2.81087 | 38.3 | 54.4 | 152.4 | 381 | 819 | 29016.96 | 120.4461 | 0.02822487 | 39.9595 | 170.3277 | 0.19 | 0.0008516386
| 32.3 | 276 | 1 | 60 | 2.81087 | 38.3 | 54.4 | 152.4 | 381 | 819 | 29016.96 | 120.4461 | 0.02822487 | 49.1862 | 209.6566 | 0.24 | 0.001048283
| 32.3 | 276 | 1 | 60 | 2.81087 | 38.3 | 54.4 | 152.4 | 381 | 819 | 29016.96 | 120.4461 | 0.02822487 | 57.3496 | 244.4532 | 0.29 | 0.001222266
| 32.3 | 276 | 1 | 60 | 2.81087 | 38.3 | 54.4 | 152.4 | 381 | 819 | 29016.96 | 120.4461 | 0.02822487 | 63.1806 | 269.3079 | 0.36 | 0.001346539
| 32.3 | 276 | 1 | 60 | 2.81087 | 38.3 | 54.4 | 152.4 | 381 | 819 | 29016.96 | 120.4461 | 0.02822487 | 67.1251 | 275.8 | 0.42 | 0.001379
Viga 23-6-9-1 - Clark (1956) | 28.7 | 276 | 2 | 50.6 | 2.576579 | 38 | 52.3 | 152.4 | 584.2 | 1290 | 27896.82 | 196.9266 | 0.04624183 | 110.208 | 183.2303 | 0.18 | 0.0009161515
| 28.7 | 276 | 2 | 50.6 | 2.576579 | 38 | 52.3 | 152.4 | 584.2 | 1290 | 27896.82 | 196.9266 | 0.04624183 | 132.258 | 219.8903 | 0.22 | 0.001099452
| 28.7 | 276 | 2 | 50.6 | 2.576579 | 38 | 52.3 | 152.4 | 584.2 | 1290 | 27896.82 | 196.9266 | 0.04624183 | 149.268 | 248.1709 | 0.27 | 0.001240855
| 28.7 | 276 | 2 | 50.6 | 2.576579 | 38 | 52.3 | 152.4 | 584.2 | 1290 | 27896.82 | 196.9266 | 0.04624183 | 168.882 | 275.8 | 0.32 | 0.001379
Viga 23-6-9-2 - Clark (1956) | 28.7 | 276 | 2 | 50.6 | 2.576579 | 38 | 52.3 | 152.4 | 584.2 | 1290 | 27896.82 | 196.9266 | 0.04624183 | 132.258 | 219.8903 | 0.16 | 0.001099452
| 28.7 | 276 | 2 | 50.6 | 2.576579 | 38 | 52.3 | 152.4 | 584.2 | 1290 | 27896.82 | 196.9266 | 0.04624183 | 149.268 | 248.1709 | 0.19 | 0.001240855
| 28.7 | 276 | 2 | 50.6 | 2.576579 | 38 | 52.3 | 152.4 | 584.2 | 1290 | 27896.82 | 196.9266 | 0.04624183 | 168.882 | 275.8 | 0.22 | 0.001379
Viga 23-6-11-2 - Clark (1956) | 35.8 | 276 | 2 | 36.4 | 2.547836 | 38 | 55.9 | 152.4 | 584.2 | 2012 | 29817.06 | 231.9671 | 0.06747815 | 167.034 | 184.0865 | 0.17 | 0.0009204324
Viga 23-6-11-3 - Clark (1956) | 35.8 | 276 | 2 | 36.4 | 2.756373 | 38 | 55.9 | 152.4 | 584.2 | 2012 | 29817.06 | 228.6998 | 0.06747815 | 130.788 | 143.7929 | 0.19 | 0.0007189644
| 35.8 | 276 | 2 | 36.4 | 2.756373 | 38 | 55.9 | 152.4 | 584.2 | 2012 | 29817.06 | 228.6998 | 0.06747815 | 167.034 | 183.643 | 0.25 | 0.000918215

## Modelos normativos
Autor | Inputs | [10 empty] | Output | Modelos normativos - wmax (mm)
| Diâmetro da armadura f (mm) | Número de barras em uma camada | Espaçamento entre as barras (mm) | Resistência à tração do concreto fctm (MPa) | Cobrimento c (mm) | Distância ao centro de gravidade da armadura d' (mm) | Linha neutra no Estádio II - XII (mm) | Altura da viga - h (mm) | Altura efetiva - d (mm) | Linha neutra no Estádio I - Xg (mm) | Altura efetiva da fib 2020 - hc,ef (mm) | wexp (mm) | fib Model Code 2010 - wmax | Tensão na armadura ss (MPa) | tensão na armadura no instante da fissuração do concreto ssr ( MPa) | Taxa de armadura | wk/wexp | fib Model Code 2020 - wmax | Tensão na armadura ss (MPa) | tensão na armadura no instante da fissuração do concreto ssr ( MPa) | Taxa de armadura | k1/r | kfl | wk/wexp | Eurocode 2 - wmax | Tensão na armadura (MPa) | tensão na armadura no instante da fissuração do concreto (Sigmasr) MPa | Taxa de armadura | wk/wexp | NBR 6118 - wk1 - fissuração estabilizada | NBR 6118 - wk2 - fissuração não estabilizada | Tensão na armadura (MPa) | Taxa de armadura | wk/wexp
Viga S200-1.76-20 - Sokolov et al (2021) | 20 | 2 | 126 | 4.120341 | 25 | 39 | 57.36178 | 201 | 162 | 104 | 136.5 | 0.16 | 0.1257341 | 231.811 | 90.13597 | 0.06072355 | 0.7858379 | 0.08615938 | 231.811 | 216 | 0.02129969 | 1.372713 | 0.2963918 | 0.5384961 | 0.1252917 | 231.811 | 90.13597 | 0.06072355 | 0.7830728 | 0.2624678 | 0.1573797 | 246.5622 | 0.0157 | 0.983623
| 20 | 2 | 126 | 4.120341 | 25 | 39 | 57.36178 | 201 | 162 | 104 | 136.5 | 0.23 | 0.1769822 | 304.2519 | 90.13597 | 0.06072355 | 0.7694877 | 0.1471265 | 304.2519 | 216 | 0.02129969 | 1.372713 | 0.2963918 | 0.6396806 | 0.1763594 | 304.2519 | 90.13597 | 0.06072355 | 0.7667801 | 0.344489 | 0.2711111 | 323.6129 | 0.0157 | 1.178744
| 20 | 2 | 126 | 4.120341 | 25 | 39 | 57.36178 | 201 | 162 | 104 | 136.5 | 0.24 | 0.1840781 | 314.2822 | 90.13597 | 0.06072355 | 0.7669919 | 0.1555681 | 314.2822 | 216 | 0.02129969 | 1.372713 | 0.2963918 | 0.6482006 | 0.1834303 | 314.2822 | 90.13597 | 0.06072355 | 0.7642931 | 0.3558457 | 0.2892812 | 334.2815 | 0.0157 | 1.205338
| 20 | 2 | 126 | 4.120341 | 25 | 39 | 57.36178 | 201 | 162 | 104 | 136.5 | 0.27 | 0.2187691 | 363.3192 | 90.13597 | 0.06072355 | 0.8102558 | 0.1968382 | 363.3192 | 216 | 0.02129969 | 1.372713 | 0.2963918 | 0.7290305 | 0.2179993 | 363.3192 | 90.13597 | 0.06072355 | 0.8074048 | 0.4113678 | 0.3865958 | 386.4389 | 0.0157 | 1.431836
| 20 | 2 | 126 | 4.120341 | 25 | 39 | 57.36178 | 201 | 162 | 104 | 136.5 | 0.35 | 0.2865742 | 459.1641 | 90.13597 | 0.06072355 | 0.8187835 | 0.2775025 | 459.1641 | 216 | 0.02129969 | 1.372713 | 0.2963918 | 0.7928642 | 0.2855659 | 459.1641 | 90.13597 | 0.06072355 | 0.8159025 | 0.5198881 | 0.6174708 | 488.3828 | 0.0157 | 1.485395
| 20 | 2 | 126 | 4.120341 | 25 | 39 | 57.36178 | 201 | 162 | 104 | 136.5 | 0.4 | 0.3154635 | 500 | 90.13597 | 0.06072355 | 0.7886586 | 0.3118704 | 500 | 216 | 0.02129969 | 1.372713 | 0.2963918 | 0.7796761 | 0.3143534 | 500 | 90.13597 | 0.06072355 | 0.7858836 | 0.5322547 | 0.6471957 | 500 | 0.0157 | 1.330637
Viga S600-0.37-10 - Sokolov et al (2021) | 10 | 8 | 87.7 | 4.131127 | 25 | 53 | 99.6964 | 604 | 551 | 306 | 141 | 0.16 | 0.171107 | 322.9197 | 290.7685 | 0.01538839 | 1.069419 | 0.1358067 | 322.9197 | 308 | 0.01446072 | 1.117438 | 0.7634228 | 0.848792 | 0.1893662 | 322.9197 | 290.7685 | 0.01538839 | 1.183539 | 0.2432138 | 0.1448495 | 334.9604 | 0.011 | 0.9053096
| 10 | 8 | 87.7 | 4.131127 | 25 | 53 | 99.6964 | 604 | 551 | 306 | 141 | 0.18 | 0.2228582 | 367.8209 | 290.7685 | 0.01538839 | 1.238101 | 0.1799542 | 367.8209 | 308 | 0.01446072 | 1.117438 | 0.7634228 | 0.9997453 | 0.2156971 | 367.8209 | 290.7685 | 0.01538839 | 1.198317 | 0.2770321 | 0.1879321 | 381.5358 | 0.011 | 1.044067
| 10 | 8 | 87.7 | 4.131127 | 25 | 53 | 99.6964 | 604 | 551 | 306 | 141 | 0.26 | 0.375202 | 500 | 290.7685 | 0.01538839 | 1.443085 | 0.3099142 | 500 | 308 | 0.01446072 | 1.117438 | 0.7634228 | 1.191978 | 0.3181702 | 500 | 290.7685 | 0.01538839 | 1.223732 | 0.3630486 | 0.3227529 | 500 | 0.011 | 1.241357
Viga V1 - Oliveira (2007) | 10 | 4 | 32.46667 | 3.262 | 25 | 36 | 95.72193 | 600 | 564 | 304 | 86 | 0.16 | 0.1600709 | 285.048 | 207.3206 | 0.01744444 | 1.000443 | 0.1386803 | 285.048 | 199 | 0.01825581 | 1.076877 | 0.8547297 | 0.8667518 | 0.1485933 | 285.048 | 207.3206 | 0.01744444 | 0.928708 | 0.184404 | 0.1340377 | 293.3937 | 0.0123 | 0.8377357
| 10 | 4 | 32.46667 | 3.262 | 25 | 36 | 95.72193 | 600 | 564 | 304 | 86 | 0.2 | 0.1998771 | 324.9996 | 207.3206 | 0.01744444 | 0.9993856 | 0.1721289 | 324.9996 | 199 | 0.01825581 | 1.076877 | 0.8547297 | 0.8606446 | 0.1742916 | 324.9996 | 207.3206 | 0.01744444 | 0.8714582 | 0.2102496 | 0.1742435 | 334.515 | 0.0123 | 0.8712177
| 10 | 4 | 32.46667 | 3.262 | 25 | 36 | 95.72193 | 600 | 564 | 304 | 86 | 0.2 | 0.2423669 | 367.6446 | 207.3206 | 0.01744444 | 1.211834 | 0.2078325 | 367.6446 | 199 | 0.01825581 | 1.076877 | 0.8547297 | 1.039162 | 0.2113425 | 367.6446 | 207.3206 | 0.01744444 | 1.056712 | 0.2378376 | 0.2229705 | 378.4086 | 0.0123 | 1.114852
| 10 | 4 | 32.46667 | 3.262 | 25 | 36 | 95.72193 | 600 | 564 | 304 | 86 | 0.24 | 0.2853039 | 410.7385 | 207.3206 | 0.01744444 | 1.188766 | 0.2439119 | 410.7385 | 199 | 0.01825581 | 1.076877 | 0.8547297 | 1.0163 | 0.2487833 | 410.7385 | 207.3206 | 0.01744444 | 1.036597 | 0.265716 | 0.2783055 | 422.7641 | 0.0123 | 1.10715
| 10 | 4 | 32.46667 | 3.262 | 25 | 36 | 95.72193 | 600 | 564 | 304 | 86 | 0.3 | 0.3130341 | 438.57 | 207.3206 | 0.01744444 | 1.043447 | 0.2672132 | 438.57 | 199 | 0.01825581 | 1.076877 | 0.8547297 | 0.8907106 | 0.2729638 | 438.57 | 207.3206 | 0.01744444 | 0.9098794 | 0.2837208 | 0.317299 | 451.4105 | 0.0123 | 0.945736
| 10 | 4 | 32.46667 | 3.262 | 25 | 36 | 95.72193 | 600 | 564 | 304 | 86 | 0.32 | 0.3725198 | 498.2729 | 207.3206 | 0.01744444 | 1.164124 | 0.3171982 | 498.2729 | 199 | 0.01825581 | 1.076877 | 0.8547297 | 0.9912444 | 0.324835 | 498.2729 | 207.3206 | 0.01744444 | 1.015109 | 0.322344 | 0.4095675 | 512.8614 | 0.0123 | 1.007325
| 10 | 4 | 32.46667 | 3.262 | 25 | 36 | 95.72193 | 600 | 564 | 304 | 86 | 0.38 | 0.3769924 | 502.7619 | 207.3206 | 0.01744444 | 0.9920852 | 0.3209565 | 502.7619 | 199 | 0.01825581 | 1.076877 | 0.8547297 | 0.8446223 | 0.328735 | 502.7619 | 207.3206 | 0.01744444 | 0.8650922 | 0.325248 | 0.4169804 | 517.4818 | 0.0123 | 0.8559158
| 10 | 4 | 32.46667 | 3.262 | 25 | 36 | 95.72193 | 600 | 564 | 304 | 86 | 0.42 | 0.4127732 | 538.6734 | 207.3206 | 0.01744444 | 0.9827934 | 0.3510227 | 538.6734 | 199 | 0.01825581 | 1.076877 | 0.8547297 | 0.8357682 | 0.3599357 | 538.6734 | 207.3206 | 0.01744444 | 0.8569898 | 0.34848 | 0.4786765 | 554.4448 | 0.0123 | 0.8297143
| 10 | 4 | 32.46667 | 3.262 | 25 | 36 | 95.72193 | 600 | 564 | 304 | 86 | 0.44 | 0.5017747 | 628 | 207.3206 | 0.01744444 | 1.140397 | 0.4258094 | 628 | 199 | 0.01825581 | 1.076877 | 0.8547297 | 0.9677486 | 0.4375444 | 628 | 207.3206 | 0.01744444 | 0.9944192 | 0.394711 | 0.614108 | 628 | 0.0123 | 0.8970704
| 10 | 4 | 32.46667 | 3.262 | 25 | 36 | 95.72193 | 600 | 564 | 304 | 86 | 0.5 | 0.5017747 | 628 | 207.3206 | 0.01744444 | 1.003549 | 0.4258094 | 628 | 199 | 0.01825581 | 1.076877 | 0.8547297 | 0.8516187 | 0.4375444 | 628 | 207.3206 | 0.01744444 | 0.8750889 | 0.394711 | 0.614108 | 628 | 0.0123 | 0.7894219
Viga V2 - Oliveira (2007) | 10 | 4 | 32.46667 | 3.514 | 25 | 36 | 87.12068 | 600 | 564 | 303 | 86 | 0.24 | 0.1892299 | 321.4719 | 219.2512 | 0.01744444 | 0.7884579 | 0.1633387 | 321.4719 | 210 | 0.01825581 | 1.075491 | 0.8552189 | 0.680578 | 0.1675807 | 321.4719 | 219.2512 | 0.01744444 | 0.6982531 | 0.209088 | 0.1599657 | 332.6669 | 0.0123 | 0.6665236
| 10 | 4 | 32.46667 | 3.514 | 25 | 36 | 87.12068 | 600 | 564 | 303 | 86 | 0.3 | 0.224819 | 357.191 | 219.2512 | 0.01744444 | 0.7493966 | 0.1932134 | 357.191 | 210 | 0.01825581 | 1.075491 | 0.8552189 | 0.6440447 | 0.1960408 | 357.191 | 219.2512 | 0.01744444 | 0.6534693 | 0.23232 | 0.1974885 | 369.6299 | 0.0123 | 0.6582949
| 10 | 4 | 32.46667 | 3.514 | 25 | 36 | 87.12068 | 600 | 564 | 303 | 86 | 0.3 | 0.2381649 | 370.5856 | 219.2512 | 0.01744444 | 0.793883 | 0.2044164 | 370.5856 | 210 | 0.01825581 | 1.075491 | 0.8552189 | 0.681388 | 0.2076783 | 370.5856 | 219.2512 | 0.01744444 | 0.6922611 | 0.241032 | 0.2125778 | 383.491 | 0.0123 | 0.7085927
| 10 | 4 | 32.46667 | 3.514 | 25 | 36 | 87.12068 | 600 | 564 | 303 | 86 | 0.3 | 0.2604081 | 392.9101 | 219.2512 | 0.01744444 | 0.8680269 | 0.2230881 | 392.9101 | 210 | 0.01825581 | 1.075491 | 0.8552189 | 0.7436269 | 0.2270743 | 392.9101 | 219.2512 | 0.01744444 | 0.7569142 | 0.255552 | 0.238961 | 406.5928 | 0.0123 | 0.7965368
| 10 | 4 | 32.46667 | 3.514 | 25 | 36 | 87.12068 | 600 | 564 | 303 | 86 | 0.38 | 0.2915485 | 424.1643 | 219.2512 | 0.01744444 | 0.767233 | 0.2492284 | 424.1643 | 210 | 0.01825581 | 1.075491 | 0.8552189 | 0.6558643 | 0.2542285 | 424.1643 | 219.2512 | 0.01744444 | 0.6690225 | 0.27588 | 0.2784896 | 438.9354 | 0.0123 | 0.726
| 10 | 4 | 32.46667 | 3.514 | 25 | 36 | 87.12068 | 600 | 564 | 303 | 86 | 0.44 | 0.3582781 | 491.1376 | 219.2512 | 0.01744444 | 0.8142684 | 0.3052434 | 491.1376 | 210 | 0.01825581 | 1.075491 | 0.8552189 | 0.6937351 | 0.3124163 | 491.1376 | 219.2512 | 0.01744444 | 0.7100371 | 0.31944 | 0.3733766 | 508.241 | 0.0123 | 0.726
Viga T1F000 - Silva Neto (2017) | 16 | 4 | 37 | 4.2588 | 20 | 54 | 87.08252 | 250 | 196 | 132 | 128 | 0.18 | 0.03853784 | 136.25 | 59.30263 | 0.1178511 | 0.2140991 | 0.04306889 | 136.25 | 108 | 0.05 | 1.495788 | 0.4576271 | 0.2392716 | 0.04516688 | 136.25 | 59.30263 | 0.1178511 | 0.2509271 | 0.04841803 | 0.04206331 | 145.9718 | 0.0545 | 0.2336851
| 16 | 4 | 37 | 4.2588 | 20 | 54 | 87.08252 | 250 | 196 | 132 | 128 | 0.2 | 0.06146495 | 196.1401 | 59.30263 | 0.1178511 | 0.3073247 | 0.07927349 | 196.1401 | 108 | 0.05 | 1.495788 | 0.4576271 | 0.3963674 | 0.07203776 | 196.1401 | 59.30263 | 0.1178511 | 0.3601888 | 0.06970069 | 0.08716924 | 210.1353 | 0.0545 | 0.3485034
| 16 | 4 | 37 | 4.2588 | 20 | 54 | 87.08252 | 250 | 196 | 132 | 128 | 0.26 | 0.07722733 | 237.3145 | 59.30263 | 0.1178511 | 0.2970282 | 0.1041642 | 237.3145 | 108 | 0.05 | 1.495788 | 0.4576271 | 0.4006314 | 0.09051149 | 237.3145 | 59.30263 | 0.1178511 | 0.3481211 | 0.08433251 | 0.1276084 | 254.2476 | 0.0545 | 0.3243558
| 16 | 4 | 37 | 4.2588 | 20 | 54 | 87.08252 | 250 | 196 | 132 | 128 | 0.44 | 0.1033069 | 305.4395 | 59.30263 | 0.1178511 | 0.2347884 | 0.1453469 | 305.4395 | 108 | 0.05 | 1.495788 | 0.4576271 | 0.3303338 | 0.1210771 | 305.4395 | 59.30263 | 0.1178511 | 0.2751753 | 0.1085415 | 0.2113883 | 327.2335 | 0.0545 | 0.2466853
| 16 | 4 | 37 | 4.2588 | 20 | 54 | 87.08252 | 250 | 196 | 132 | 128 | 0.6 | 0.1414232 | 405.0068 | 59.30263 | 0.1178511 | 0.2357054 | 0.205537 | 405.0068 | 108 | 0.05 | 1.495788 | 0.4576271 | 0.3425617 | 0.16575 | 405.0068 | 59.30263 | 0.1178511 | 0.2762499 | 0.1439239 | 0.371668 | 433.9052 | 0.0545 | 0.2398732
Viga 12-20-00 - Caldentey et al (2013) | 12 | 4 | 79.3 | 2.693329 | 20 | 38 | 76.16943 | 450 | 412 | 228 | 98 | 0.36 | 0.2434924 | 300.433 | 216.1414 | 0.01359398 | 0.6763677 | 0.234277 | 300.433 | 222 | 0.01317784 | 1.113152 | 0.7792793 | 0.6507696 | 0.196543 | 300.433 | 216.1414 | 0.01359398 | 0.5459527 | 0.2234634 | 0.2269343 | 309.033 | 0.0136 | 0.6207316
| 12 | 4 | 79.3 | 2.693329 | 20 | 38 | 76.16943 | 450 | 412 | 228 | 98 | 0.43 | 0.3659001 | 386.2709 | 216.1414 | 0.01359398 | 0.8509305 | 0.3546996 | 386.2709 | 222 | 0.01317784 | 1.113152 | 0.7792793 | 0.8248829 | 0.279764 | 386.2709 | 216.1414 | 0.01359398 | 0.650614 | 0.2873101 | 0.3751363 | 397.3281 | 0.0136 | 0.668163
| 12 | 4 | 79.3 | 2.693329 | 20 | 38 | 76.16943 | 450 | 412 | 228 | 98 | 0.56 | 0.5280815 | 500 | 216.1414 | 0.01359398 | 0.9430026 | 0.5142508 | 500 | 222 | 0.01317784 | 1.113152 | 0.7792793 | 0.9183049 | 0.4037664 | 500 | 216.1414 | 0.01359398 | 0.7210115 | 0.3615527 | 0.5940603 | 500 | 0.0136 | 0.6456298
| 12 | 4 | 79.3 | 2.693329 | 20 | 38 | 76.16943 | 450 | 412 | 228 | 98 | 0.71 | 0.5280815 | 500 | 216.1414 | 0.01359398 | 0.7437767 | 0.5142508 | 500 | 222 | 0.01317784 | 1.113152 | 0.7792793 | 0.7242969 | 0.4037664 | 500 | 216.1414 | 0.01359398 | 0.5686851 | 0.3615527 | 0.5940603 | 500 | 0.0136 | 0.5092291
| 12 | 4 | 79.3 | 2.693329 | 20 | 38 | 76.16943 | 450 | 412 | 228 | 98 | 0.79 | 0.5280815 | 500 | 216.1414 | 0.01359398 | 0.6684575 | 0.5142508 | 500 | 222 | 0.01317784 | 1.113152 | 0.7792793 | 0.6509503 | 0.4037664 | 500 | 216.1414 | 0.01359398 | 0.5110968 | 0.3615527 | 0.5940603 | 500 | 0.0136 | 0.4576616
Viga 25-20-00 - Caldentey et al (2013) | 25 | 4 | 62 | 2.693329 | 20 | 44.5 | 140.9272 | 450 | 405.5 | 237 | 155.75 | 0.2 | 0.05530325 | 106.5127 | 67.46361 | 0.05446705 | 0.2765162 | 0.05219708 | 106.5127 | 93 | 0.03602843 | 1.168196 | 0.6343897 | 0.2609854 | 0.04821469 | 106.5127 | 67.46361 | 0.05446705 | 0.2410735 | 0.08993053 | 0.06170038 | 111.6399 | 0.0294 | 0.3085019
| 25 | 4 | 62 | 2.693329 | 20 | 44.5 | 140.9272 | 450 | 405.5 | 237 | 155.75 | 0.25 | 0.1266659 | 191.7228 | 67.46361 | 0.05446705 | 0.5066636 | 0.1396639 | 191.7228 | 93 | 0.03602843 | 1.168196 | 0.6343897 | 0.5586557 | 0.1104304 | 191.7228 | 67.46361 | 0.05446705 | 0.4417215 | 0.161875 | 0.1999092 | 200.9517 | 0.0294 | 0.6474998
| 25 | 4 | 62 | 2.693329 | 20 | 44.5 | 140.9272 | 450 | 405.5 | 237 | 155.75 | 0.36 | 0.1980286 | 276.9329 | 67.46361 | 0.05446705 | 0.5500794 | 0.2271307 | 276.9329 | 93 | 0.03602843 | 1.168196 | 0.6343897 | 0.6309187 | 0.172646 | 276.9329 | 67.46361 | 0.05446705 | 0.4795723 | 0.2338194 | 0.4170946 | 290.2636 | 0.0294 | 0.6494983
| 25 | 4 | 62 | 2.693329 | 20 | 44.5 | 140.9272 | 450 | 405.5 | 237 | 155.75 | 0.47 | 0.2693912 | 362.143 | 67.46361 | 0.05446705 | 0.5731728 | 0.3145976 | 362.143 | 93 | 0.03602843 | 1.168196 | 0.6343897 | 0.6693566 | 0.2348617 | 362.143 | 67.46361 | 0.05446705 | 0.4997058 | 0.3057638 | 0.7132564 | 379.5755 | 0.0294 | 0.6505613
| 25 | 4 | 62 | 2.693329 | 20 | 44.5 | 140.9272 | 450 | 405.5 | 237 | 155.75 | 0.57 | 0.3229132 | 426.0506 | 67.46361 | 0.05446705 | 0.5665144 | 0.3801977 | 426.0506 | 93 | 0.03602843 | 1.168196 | 0.6343897 | 0.6670135 | 0.2815235 | 426.0506 | 67.46361 | 0.05446705 | 0.4939008 | 0.3597221 | 0.9872061 | 446.5594 | 0.0294 | 0.6310914
| 25 | 4 | 62 | 2.693329 | 20 | 44.5 | 140.9272 | 450 | 405.5 | 237 | 155.75 | 0.78 | 0.3848451 | 500 | 67.46361 | 0.05446705 | 0.4933912 | 0.4561056 | 500 | 93 | 0.03602843 | 1.168196 | 0.6343897 | 0.5847507 | 0.3355172 | 500 | 67.46361 | 0.05446705 | 0.4301502 | 0.4027707 | 1.237626 | 500 | 0.0294 | 0.5163727
Viga 12-20-10 - Caldentey et al (2013) | 12 | 4 | 79.3 | 2.693329 | 20 | 34 | 76.57587 | 450 | 416 | 228 | 94 | 0.21 | 0.1236013 | 212.4711 | 195.2859 | 0.01519328 | 0.5885775 | 0.1150388 | 212.4711 | 214 | 0.0137386 | 1.10017 | 0.7882883 | 0.5478039 | 0.1289295 | 212.4711 | 195.2859 | 0.01519328 | 0.6139502 | 0.1580197 | 0.1134776 | 218.5293 | 0.0136 | 0.5403694
| 12 | 4 | 79.3 | 2.693329 | 20 | 34 | 76.57587 | 450 | 416 | 228 | 94 | 0.31 | 0.1787153 | 254.9654 | 195.2859 | 0.01519328 | 0.5765009 | 0.1712712 | 254.9654 | 214 | 0.0137386 | 1.10017 | 0.7882883 | 0.5524878 | 0.1547155 | 254.9654 | 195.2859 | 0.01519328 | 0.4990821 | 0.1896237 | 0.1634077 | 262.2352 | 0.0136 | 0.5271216
| 12 | 4 | 79.3 | 2.693329 | 20 | 34 | 76.57587 | 450 | 416 | 228 | 94 | 0.38 | 0.2338293 | 297.4596 | 195.2859 | 0.01519328 | 0.6153402 | 0.2287906 | 297.4596 | 214 | 0.0137386 | 1.10017 | 0.7882883 | 0.6020806 | 0.1823342 | 297.4596 | 195.2859 | 0.01519328 | 0.4798268 | 0.2212276 | 0.222416 | 305.9411 | 0.0136 | 0.582178
| 12 | 4 | 79.3 | 2.693329 | 20 | 34 | 76.57587 | 450 | 416 | 228 | 94 | 0.52 | 0.3440573 | 382.448 | 195.2859 | 0.01519328 | 0.6616487 | 0.3438295 | 382.448 | 214 | 0.0137386 | 1.10017 | 0.7882883 | 0.6612105 | 0.2682872 | 382.448 | 195.2859 | 0.01519328 | 0.515937 | 0.2844355 | 0.3676673 | 393.3528 | 0.0136 | 0.5469914
| 12 | 4 | 79.3 | 2.693329 | 20 | 34 | 76.57587 | 450 | 416 | 228 | 94 | 0.74 | 0.4965194 | 500 | 195.2859 | 0.01519328 | 0.6709722 | 0.5029457 | 500 | 214 | 0.0137386 | 1.10017 | 0.7882883 | 0.6796563 | 0.3871734 | 500 | 195.2859 | 0.01519328 | 0.5232073 | 0.3615527 | 0.5940603 | 500 | 0.0136 | 0.4885847
Viga 12-20-30 - Caldentey et al (2013) | 12 | 4 | 79.3 | 2.693329 | 20 | 34 | 76.57587 | 450 | 416 | 228 | 94 | 0.17 | 0.1236013 | 212.4711 | 195.2859 | 0.01519328 | 0.7270663 | 0.1150388 | 212.4711 | 214 | 0.0137386 | 1.10017 | 0.7882883 | 0.676699 | 0.1289295 | 212.4711 | 195.2859 | 0.01519328 | 0.7584091 | 0.1580197 | 0.1134776 | 218.5293 | 0.0136 | 0.6675151
| 12 | 4 | 79.3 | 2.693329 | 20 | 34 | 76.57587 | 450 | 416 | 228 | 94 | 0.36 | 0.2338293 | 297.4596 | 195.2859 | 0.01519328 | 0.6495258 | 0.2287906 | 297.4596 | 214 | 0.0137386 | 1.10017 | 0.7882883 | 0.6355295 | 0.1823342 | 297.4596 | 195.2859 | 0.01519328 | 0.5064839 | 0.2212276 | 0.222416 | 305.9411 | 0.0136 | 0.6145212
| 12 | 4 | 79.3 | 2.693329 | 20 | 34 | 76.57587 | 450 | 416 | 228 | 94 | 0.56 | 0.3440573 | 382.448 | 195.2859 | 0.01519328 | 0.6143881 | 0.3438295 | 382.448 | 214 | 0.0137386 | 1.10017 | 0.7882883 | 0.6139812 | 0.2682872 | 382.448 | 195.2859 | 0.01519328 | 0.4790843 | 0.2844355 | 0.3676673 | 393.3528 | 0.0136 | 0.5079206
| 12 | 4 | 79.3 | 2.693329 | 20 | 34 | 76.57587 | 450 | 416 | 228 | 94 | 0.78 | 0.4965194 | 500 | 195.2859 | 0.01519328 | 0.6365634 | 0.5029457 | 500 | 214 | 0.0137386 | 1.10017 | 0.7882883 | 0.6448021 | 0.3871734 | 500 | 195.2859 | 0.01519328 | 0.4963761 | 0.3615527 | 0.5940603 | 500 | 0.0136 | 0.4635291
Viga 12-70-00 - Caldentey et al (2013) | 12 | 4 | 46 | 2.693329 | 70 | 88 | 70.91389 | 450 | 362 | 227 | 120 | 0.31 | 0.1777588 | 245.1948 | 281.5482 | 0.01022007 | 0.5734153 | 0.2614277 | 245.1948 | 268 | 0.0107619 | 1.302316 | 0.7309417 | 0.843315165 | 0.3218971 | 245.1948 | 281.5482 | 0.01022007 | 1.038378 | 0.3564321 | 0.151607 | 252.589 | 0.0065 | 0.489055
| 12 | 4 | 46 | 2.693329 | 70 | 88 | 70.91389 | 450 | 362 | 227 | 120 | 0.44 | 0.2920577 | 294.2337 | 281.5482 | 0.01022007 | 0.6637675 | 0.3552213 | 294.2337 | 268 | 0.0107619 | 1.302316 | 0.7309417 | 0.8073211 | 0.3862765 | 294.2337 | 281.5482 | 0.01022007 | 0.8779011 | 0.4277185 | 0.2183141 | 303.1068 | 0.0065 | 0.4961685
Viga 12-70-10 - Caldentey et al (2013) | 12 | 4 | 46 | 2.693329 | 70 | 84 | 71.34704 | 450 | 366 | 227 | 120 | 0.14 | 0.05868295 | 193.9458 | 281.2471 | 0.01023176 | 0.4191639 | 0.204037 | 193.9458 | 268 | 0.0107619 | 1.285081 | 0.7309417 | 1.457407 | 0.2544836 | 193.9458 | 281.2471 | 0.01023176 | 1.81774 | 0.2818969 | 0.09483015 | 199.7689 | 0.0065 | 0.6773582
| 12 | 4 | 46 | 2.693329 | 70 | 84 | 71.34704 | 450 | 366 | 227 | 120 | 0.31 | 0.1716038 | 242.4323 | 281.2471 | 0.01023176 | 0.5535606 | 0.2550463 | 242.4323 | 268 | 0.0107619 | 1.285081 | 0.7309417 | 0.8227298 | 0.3181045 | 242.4323 | 281.2471 | 0.01023176 | 1.026144 | 0.3523712 | 0.1481721 | 249.7112 | 0.0065 | 0.4779746
| 12 | 4 | 46 | 2.693329 | 70 | 84 | 71.34704 | 450 | 366 | 227 | 120 | 0.4 | 0.2845246 | 290.9187 | 281.2471 | 0.01023176 | 0.7113115 | 0.3417806 | 290.9187 | 268 | 0.0107619 | 1.285081 | 0.7309417 | 0.8544514 | 0.3817254 | 290.9187 | 281.2471 | 0.01023176 | 0.9543135 | 0.4228454 | 0.2133678 | 299.6534 | 0.0065 | 0.5334196
Viga 12-70-30 - Caldentey et al (2013) | 12 | 4 | 46 | 2.693329 | 70 | 84 | 71.34704 | 450 | 366 | 227 | 120 | 0.25 | 0.05868295 | 193.9458 | 281.2471 | 0.01023176 | 0.2347318 | 0.204037 | 193.9458 | 268 | 0.0107619 | 1.285081 | 0.7309417 | 0.816148 | 0.2544836 | 193.9458 | 281.2471 | 0.01023176 | 1.017934 | 0.2818969 | 0.09483015 | 199.7689 | 0.0065 | 0.3793206
| 12 | 4 | 46 | 2.693329 | 70 | 84 | 71.34704 | 450 | 366 | 227 | 120 | 0.44 | 0.1716038 | 242.4323 | 281.2471 | 0.01023176 | 0.3900086 | 0.2550463 | 242.4323 | 268 | 0.0107619 | 1.285081 | 0.7309417 | 0.5796506 | 0.3181045 | 242.4323 | 281.2471 | 0.01023176 | 0.7229648 | 0.3523712 | 0.1481721 | 249.7112 | 0.0065 | 0.3367548
| 12 | 4 | 46 | 2.693329 | 70 | 84 | 71.34704 | 450 | 366 | 227 | 120 | 0.56 | 0.2845246 | 290.9187 | 281.2471 | 0.01023176 | 0.5080797 | 0.3417806 | 290.9187 | 268 | 0.0107619 | 1.285081 | 0.7309417 | 0.6103224 | 0.3817254 | 290.9187 | 281.2471 | 0.01023176 | 0.6816525 | 0.4228454 | 0.2133678 | 299.6534 | 0.0065 | 0.381014
Viga 25-20-10 - Caldentey et al (2013) | 25 | 4 | 62 | 2.693329 | 20 | 40.5 | 141.7665 | 450 | 409.5 | 237 | 141.75 | 0.23 | 0.1412263 | 210.8375 | 66.61201 | 0.05542152 | 0.6140275 | 0.1561 | 210.8375 | 86 | 0.0395868 | 1.15127 | 0.6672535 | 0.6786958 | 0.1236119 | 210.8375 | 66.61201 | 0.05542152 | 0.537443 | 0.1779919 | 0.2416986 | 220.9594 | 0.0294 | 0.7738779
| 25 | 4 | 62 | 2.693329 | 20 | 40.5 | 141.7665 | 450 | 409.5 | 237 | 141.75 | 0.35 | 0.2283562 | 316.2563 | 66.61201 | 0.05542152 | 0.6524462 | 0.2594615 | 316.2563 | 86 | 0.0395868 | 1.15127 | 0.6672535 | 0.7413186 | 0.1998745 | 316.2563 | 66.61201 | 0.05542152 | 0.5710699 | 0.2669879 | 0.5438218 | 331.439 | 0.0294 | 0.7628225
| 25 | 4 | 62 | 2.693329 | 20 | 40.5 | 141.7665 | 450 | 409.5 | 237 | 141.75 | 0.49 | 0.315486 | 421.6751 | 66.61201 | 0.05542152 | 0.643849 | 0.362823 | 421.6751 | 86 | 0.0395868 | 1.15127 | 0.6672535 | 0.7404551 | 0.2761371 | 421.6751 | 66.61201 | 0.05542152 | 0.563545 | 0.3559838 | 0.9667943 | 441.9187 | 0.0294 | 0.7264976
| 25 | 4 | 62 | 2.693329 | 20 | 40.5 | 141.7665 | 450 | 409.5 | 237 | 141.75 | 0.67 | 0.3802224 | 500 | 66.61201 | 0.05542152 | 0.5674962 | 0.4396194 | 500 | 86 | 0.0395868 | 1.15127 | 0.6672535 | 0.6561483 | 0.3327993 | 500 | 66.61201 | 0.05542152 | 0.4967153 | 0.4027707 | 1.237626 | 500 | 0.0294 | 0.6011503
Viga 25-20-30 - Caldentey et al (2013) | 25 | 4 | 62 | 2.693329 | 20 | 40.5 | 141.7665 | 450 | 409.5 | 237 | 141.75 | 0.27 | 0.1412263 | 210.8375 | 66.61201 | 0.05542152 | 0.5230604 | 0.1561 | 210.8375 | 86 | 0.0395868 | 1.15127 | 0.6672535 | 0.5781483 | 0.1236119 | 210.8375 | 66.61201 | 0.05542152 | 0.4578218 | 0.1779919 | 0.2416986 | 220.9594 | 0.0294 | 0.6592293
| 25 | 4 | 62 | 2.693329 | 20 | 40.5 | 141.7665 | 450 | 409.5 | 237 | 141.75 | 0.4 | 0.2283562 | 316.2563 | 66.61201 | 0.05542152 | 0.5708904 | 0.2594615 | 316.2563 | 86 | 0.0395868 | 1.15127 | 0.6672535 | 0.6486538 | 0.1998745 | 316.2563 | 66.61201 | 0.05542152 | 0.4996862 | 0.2669879 | 0.5438218 | 331.439 | 0.0294 | 0.6674697
| 25 | 4 | 62 | 2.693329 | 20 | 40.5 | 141.7665 | 450 | 409.5 | 237 | 141.75 | 0.53 | 0.315486 | 421.6751 | 66.61201 | 0.05542152 | 0.5952566 | 0.362823 | 421.6751 | 86 | 0.0395868 | 1.15127 | 0.6672535 | 0.6845717 | 0.2761371 | 421.6751 | 66.61201 | 0.05542152 | 0.5210133 | 0.3559838 | 0.9667943 | 441.9187 | 0.0294 | 0.6716676
| 25 | 4 | 62 | 2.693329 | 20 | 40.5 | 141.7665 | 450 | 409.5 | 237 | 141.75 | 0.72 | 0.3802224 | 500 | 66.61201 | 0.05542152 | 0.5280867 | 0.4396194 | 500 | 86 | 0.0395868 | 1.15127 | 0.6672535 | 0.6105824 | 0.3327993 | 500 | 66.61201 | 0.05542152 | 0.4622212 | 0.4027707 | 1.237626 | 500 | 0.0294 | 0.5594038
Viga 25-70-00 - Caldentey et al (2013) | 25 | 4 | 28.7 | 2.693329 | 70 | 94.5 | 130.0818 | 450 | 355.5 | 234 | 219.5 | 0.3 | 0.1099059 | 122.3408 | 69.19877 | 0.0526206 | 0.3663531 | 0.1093946 | 122.3408 | 123 | 0.02556459 | 1.419221 | 0.4918981 | 0.3646486 | 0.1288161 | 122.3408 | 69.19877 | 0.0526206 | 0.4293869 | 0.1655671 | 0.08166556 | 128.4384 | 0.0163 | 0.2722185
| 25 | 4 | 28.7 | 2.693329 | 70 | 94.5 | 130.0818 | 450 | 355.5 | 234 | 219.5 | 0.57 | 0.2762722 | 244.6815 | 69.19877 | 0.0526206 | 0.4846881 | 0.3815023 | 244.6815 | 123 | 0.02556459 | 1.419221 | 0.4918981 | 0.6693022 | 0.323807 | 244.6815 | 69.19877 | 0.0526206 | 0.5680824 | 0.3311342 | 0.3266622 | 256.8768 | 0.0163 | 0.5730916
Viga 25-70-10 - Caldentey et al (2013) | 25 | 4 | 28.7 | 2.693329 | 70 | 90.5 | 130.9751 | 450 | 359.5 | 234 | 215.5 | 0.26 | 0.107926 | 120.9067 | 69.05585 | 0.05276794 | 0.4151 | 0.1062977 | 120.9067 | 121 | 0.02603911 | 1.396018 | 0.5011574 | 0.4088373 | 0.1265775 | 120.9067 | 69.05585 | 0.05276794 | 0.4868366 | 0.1636042 | 0.07974061 | 126.9156 | 0.0163 | 0.3066946
| 25 | 4 | 28.7 | 2.693329 | 70 | 90.5 | 130.9751 | 450 | 359.5 | 234 | 215.5 | 0.6 | 0.2721194 | 241.8134 | 69.05585 | 0.05276794 | 0.4535324 | 0.3713271 | 241.8134 | 121 | 0.02603911 | 1.396018 | 0.5011574 | 0.6188784 | 0.3191464 | 241.8134 | 69.05585 | 0.05276794 | 0.5319107 | 0.3272083 | 0.3189624 | 253.8313 | 0.0163 | 0.531604
Viga 25-70-30 - Caldentey et al (2013) | 25 | 4 | 28.7 | 2.693329 | 70 | 90.5 | 130.9751 | 450 | 359.5 | 234 | 215.5 | 0.27 | 0.107926 | 120.9067 | 69.05585 | 0.05276794 | 0.3997259 | 0.1062977 | 120.9067 | 121 | 0.02603911 | 1.396018 | 0.5011574 | 0.3936952 | 0.1265775 | 120.9067 | 69.05585 | 0.05276794 | 0.4688056 | 0.1636042 | 0.07974061 | 126.9156 | 0.0163 | 0.2953356
| 25 | 4 | 28.7 | 2.693329 | 70 | 90.5 | 130.9751 | 450 | 359.5 | 234 | 215.5 | 0.59 | 0.2721194 | 241.8134 | 69.05585 | 0.05276794 | 0.4612193 | 0.3713271 | 241.8134 | 121 | 0.02603911 | 1.396018 | 0.5011574 | 0.6293679 | 0.3191464 | 241.8134 | 69.05585 | 0.05276794 | 0.5409261 | 0.3272083 | 0.3189624 | 253.8313 | 0.0163 | 0.5406143
Viga RS1 - Harajlí e Naamam (1985) | 9.52 | 3 | 22.2 | 3.56416 | 20.64 | 25.4 | 56.39097 | 228.6 | 203.2 | 118 | 73 | 0.15 | 0.1332938 | 295.4706 | 130.564 | 0.03244851 | 0.8886254 | 0.1236621 | 295.4706 | 160 | 0.02551565 | 1.173014 | 0.6699819 | 0.8244143 | 0.1303357 | 295.4706 | 130.564 | 0.03244851 | 0.8689048 | 0.1413375 | 0.1368483 | 309.942 | 0.0178 | 0.912322
| 9.52 | 3 | 22.2 | 3.56416 | 20.64 | 25.4 | 56.39097 | 228.6 | 203.2 | 118 | 73 | 0.17 | 0.1630033 | 343.8667 | 130.564 | 0.03244851 | 0.9588432 | 0.1537023 | 343.8667 | 160 | 0.02551565 | 1.173014 | 0.6699819 | 0.9041312 | 0.1593859 | 343.8667 | 130.564 | 0.03244851 | 0.9375642 | 0.1644876 | 0.1853493 | 360.7084 | 0.0178 | 0.9675742
Viga RS2 - Harajlí e Naamam (1985) | 12.7 | 3 | 19.05 | 3.976608 | 19.05 | 25.4 | 70.37366 | 228.6 | 203.2 | 120 | 88.9 | 0.15 | 0.1176781 | 303.256 | 83.81871 | 0.06421247 | 0.7845209 | 0.122571 | 303.256 | 126 | 0.03809563 | 1.191227 | 0.5906998 | 0.8171401 | 0.1244495 | 303.256 | 83.81871 | 0.06421247 | 0.8296634 | 0.1469861 | 0.1764915 | 321.8971 | 0.0254 | 0.9799074
| 12.7 | 3 | 19.05 | 3.976608 | 19.05 | 25.4 | 70.37366 | 228.6 | 203.2 | 120 | 88.9 | 0.17 | 0.1384046 | 347.8102 | 83.81871 | 0.06421247 | 0.8141444 | 0.1465766 | 347.8102 | 126 | 0.03809563 | 1.191227 | 0.5906998 | 0.8622152 | 0.1463686 | 347.8102 | 83.81871 | 0.06421247 | 0.8609916 | 0.1685812 | 0.2321612 | 369.1901 | 0.0254 | 0.9916543
| 12.7 | 3 | 19.05 | 3.976608 | 19.05 | 25.4 | 70.37366 | 228.6 | 203.2 | 120 | 88.9 | 0.2 | 0.1678227 | 411.0485 | 83.81871 | 0.06421247 | 0.8391135 | 0.180649 | 411.0485 | 126 | 0.03809563 | 1.191227 | 0.5906998 | 0.9032449 | 0.1774795 | 411.0485 | 83.81871 | 0.06421247 | 0.8873974 | 0.198175 | 0.3208257 | 434 | 0.0254 | 0.9908751
Viga RS3 - Harajlí e Naamam (1985) | 15.9 | 3 | 15.9 | 3.976608 | 17.46 | 25.4 | 83.25682 | 228.6 | 203.2 | 123 | 88.9 | 0.16 | 0.09633662 | 289.7349 | 58.59108 | 0.1083507 | 0.6021039 | 0.1112521 | 289.7349 | 89 | 0.05904774 | 1.211767 | 0.579072 | 0.6953254 | 0.1073193 | 289.7349 | 58.59108 | 0.1083507 | 0.6707456 | 0.1446419 | 0.2041359 | 309.3985 | 0.0332 | 0.9040117
| 15.9 | 3 | 15.9 | 3.976608 | 17.46 | 25.4 | 83.25682 | 228.6 | 203.2 | 123 | 88.9 | 0.21 | 0.1304867 | 379.9802 | 58.59108 | 0.1083507 | 0.6213651 | 0.1537595 | 379.9802 | 89 | 0.05904774 | 1.211767 | 0.579072 | 0.7321879 | 0.1453626 | 379.9802 | 58.59108 | 0.1083507 | 0.6922027 | 0.1896943 | 0.3511071 | 405.7685 | 0.0332 | 0.903306
Viga B1-a - Gilbert e Nejadi (2004) | 16 | 2 | 138 | 3.269 | 40 | 48 | 73.38629 | 348 | 300 | 178 | 128 | 0.15 | 0.09776332 | 185.274 | 211.3011 | 0.0174791 | 0.6517555 | 0.1220616 | 185.274 | 286 | 0.0125 | 1.211814 | 0.6235294 | 0.8137437 | 0.1620857 | 185.274 | 211.3011 | 0.0174791 | 1.080571 | 0.2514897 | 0.09527893 | 191.0498 | 0.0096 | 0.6351929
| 16 | 2 | 138 | 3.269 | 40 | 48 | 73.38629 | 348 | 300 | 178 | 128 | 0.2 | 0.1420437 | 211.7676 | 211.3011 | 0.0174791 | 0.7102186 | 0.139516 | 211.7676 | 286 | 0.0125 | 1.211814 | 0.6235294 | 0.69758 | 0.1852635 | 211.7676 | 211.3011 | 0.0174791 | 0.9263173 | 0.287452 | 0.1244764 | 218.3693 | 0.0096 | 0.6223821
| 16 | 2 | 138 | 3.269 | 40 | 48 | 73.38629 | 348 | 300 | 178 | 128 | 0.25 | 0.1863241 | 238.2612 | 211.3011 | 0.0174791 | 0.7452964 | 0.1569704 | 238.2612 | 286 | 0.0125 | 1.211814 | 0.6235294 | 0.6278817 | 0.2084412 | 238.2612 | 211.3011 | 0.0174791 | 0.833765 | 0.3234143 | 0.1575705 | 245.6889 | 0.0096 | 0.6302819
| 16 | 2 | 138 | 3.269 | 40 | 48 | 73.38629 | 348 | 300 | 178 | 128 | 0.28 | 0.2305287 | 264.7095 | 211.3011 | 0.0174791 | 0.8233167 | 0.174395 | 264.7095 | 286 | 0.0125 | 1.211814 | 0.6235294 | 0.6228393 | 0.2315793 | 264.7095 | 211.3011 | 0.0174791 | 0.827069 | 0.359315 | 0.1944944 | 272.9617 | 0.0096 | 0.6946229
| 16 | 2 | 138 | 3.269 | 40 | 48 | 73.38629 | 348 | 300 | 178 | 128 | 0.28 | 0.2747332 | 291.1578 | 211.3011 | 0.0174791 | 0.9811901 | 0.1971164 | 291.1578 | 286 | 0.0125 | 1.211814 | 0.6235294 | 0.7039873 | 0.2547174 | 291.1578 | 211.3011 | 0.0174791 | 0.9097051 | 0.3952157 | 0.2353016 | 300.2344 | 0.0096 | 0.8403628
| 16 | 2 | 138 | 3.269 | 40 | 48 | 73.38629 | 348 | 300 | 178 | 128 | 0.3 | 0.3190136 | 317.6514 | 211.3011 | 0.0174791 | 1.063379 | 0.2407525 | 317.6514 | 286 | 0.0125 | 1.211814 | 0.6235294 | 0.8025085 | 0.2783033 | 317.6514 | 211.3011 | 0.0174791 | 0.9276776 | 0.431178 | 0.280072 | 327.554 | 0.0096 | 0.9335732
| 16 | 2 | 138 | 3.269 | 40 | 48 | 73.38629 | 348 | 300 | 178 | 128 | 0.33 | 0.363294 | 344.145 | 211.3011 | 0.0174791 | 1.100891 | 0.2843887 | 344.145 | 286 | 0.0125 | 1.211814 | 0.6235294 | 0.8617838 | 0.3169329 | 344.145 | 211.3011 | 0.0174791 | 0.9604027 | 0.4671403 | 0.3287389 | 354.8736 | 0.0096 | 0.9961785
| 16 | 2 | 138 | 3.269 | 40 | 48 | 73.38629 | 348 | 300 | 178 | 128 | 0.33 | 0.4074228 | 370.5479 | 211.3011 | 0.0174791 | 1.234614 | 0.3278753 | 370.5479 | 286 | 0.0125 | 1.211814 | 0.6235294 | 0.9935616 | 0.3554302 | 370.5479 | 211.3011 | 0.0174791 | 1.077061 | 0.5029794 | 0.3811157 | 382.0996 | 0.0096 | 1.154896
Viga B1-b - Gilbert e Nejadi (2004) | 16 | 2 | 138 | 3.269 | 40 | 48 | 73.38629 | 348 | 300 | 178 | 128 | 0.15 | 0.1420437 | 211.7676 | 211.3011 | 0.0174791 | 0.9469581 | 0.139516 | 211.7676 | 286 | 0.0125 | 1.211814 | 0.6235294 | 0.9301066 | 0.1852635 | 211.7676 | 211.3011 | 0.0174791 | 1.23509 | 0.287452 | 0.1244764 | 218.3693 | 0.0096 | 0.8298428
| 16 | 2 | 138 | 3.269 | 40 | 48 | 73.38629 | 348 | 300 | 178 | 128 | 0.18 | 0.1863241 | 238.2612 | 211.3011 | 0.0174791 | 1.035134 | 0.1569704 | 238.2612 | 286 | 0.0125 | 1.211814 | 0.6235294 | 0.872058 | 0.2084412 | 238.2612 | 211.3011 | 0.0174791 | 1.158007 | 0.3234143 | 0.1575705 | 245.6889 | 0.0096 | 0.8753915
| 16 | 2 | 138 | 3.269 | 40 | 48 | 73.38629 | 348 | 300 | 178 | 128 | 0.2 | 0.2305287 | 264.7095 | 211.3011 | 0.0174791 | 1.152643 | 0.174395 | 264.7095 | 286 | 0.0125 | 1.211814 | 0.6235294 | 0.871975 | 0.2315793 | 264.7095 | 211.3011 | 0.0174791 | 1.157897 | 0.359315 | 0.1944944 | 272.9617 | 0.0096 | 0.9724721
| 16 | 2 | 138 | 3.269 | 40 | 48 | 73.38629 | 348 | 300 | 178 | 128 | 0.25 | 0.2747332 | 291.1578 | 211.3011 | 0.0174791 | 1.098933 | 0.1971164 | 291.1578 | 286 | 0.0125 | 1.211814 | 0.6235294 | 0.7884658 | 0.2547174 | 291.1578 | 211.3011 | 0.0174791 | 1.01887 | 0.3952157 | 0.2353016 | 300.2344 | 0.0096 | 0.9412063
| 16 | 2 | 138 | 3.269 | 40 | 48 | 73.38629 | 348 | 300 | 178 | 128 | 0.3 | 0.3190136 | 317.6514 | 211.3011 | 0.0174791 | 1.063379 | 0.2407525 | 317.6514 | 286 | 0.0125 | 1.211814 | 0.6235294 | 0.8025085 | 0.2783033 | 317.6514 | 211.3011 | 0.0174791 | 0.9276776 | 0.431178 | 0.280072 | 327.554 | 0.0096 | 0.9335732
| 16 | 2 | 138 | 3.269 | 40 | 48 | 73.38629 | 348 | 300 | 178 | 128 | 0.33 | 0.363294 | 344.145 | 211.3011 | 0.0174791 | 1.100891 | 0.2843887 | 344.145 | 286 | 0.0125 | 1.211814 | 0.6235294 | 0.8617838 | 0.3169329 | 344.145 | 211.3011 | 0.0174791 | 0.9604027 | 0.4671403 | 0.3287389 | 354.8736 | 0.0096 | 0.9961785
| 16 | 2 | 138 | 3.269 | 40 | 48 | 73.38629 | 348 | 300 | 178 | 128 | 0.38 | 0.4074228 | 370.5479 | 211.3011 | 0.0174791 | 1.072165 | 0.3278753 | 370.5479 | 286 | 0.0125 | 1.211814 | 0.6235294 | 0.8628298 | 0.3554302 | 370.5479 | 211.3011 | 0.0174791 | 0.9353427 | 0.5029794 | 0.3811157 | 382.0996 | 0.0096 | 1.002936
Viga B2-a - Gilbert e Nejadi (2004) | 16 | 2 | 168 | 3.269 | 25 | 33 | 73.38629 | 333 | 300 | 170 | 113 | 0.15 | 0.1340925 | 211.7676 | 192.8356 | 0.01939394 | 0.8939499 | 0.09927475 | 211.7676 | 232 | 0.0157461 | 1.145622 | 0.6533742 | 0.6618317 | 0.143102 | 211.7676 | 192.8356 | 0.01939394 | 0.954013 | 0.2642823 | 0.1244764 | 218.3693 | 0.0105 | 0.8298428
| 16 | 2 | 168 | 3.269 | 25 | 33 | 73.38629 | 333 | 300 | 170 | 113 | 0.18 | 0.1710732 | 238.2612 | 192.8356 | 0.01939394 | 0.9504065 | 0.1161786 | 238.2612 | 232 | 0.0157461 | 1.145622 | 0.6533742 | 0.6454366 | 0.161005 | 238.2612 | 192.8356 | 0.01939394 | 0.8944724 | 0.2973459 | 0.1575705 | 245.6889 | 0.0105 | 0.8753915
| 16 | 2 | 168 | 3.269 | 25 | 33 | 73.38629 | 333 | 300 | 170 | 113 | 0.2 | 0.2079905 | 264.7095 | 192.8356 | 0.01939394 | 1.039953 | 0.1471754 | 264.7095 | 232 | 0.0157461 | 1.145622 | 0.6533742 | 0.7358768 | 0.1788774 | 264.7095 | 192.8356 | 0.01939394 | 0.8943872 | 0.3303529 | 0.1944944 | 272.9617 | 0.0105 | 0.9724721
| 16 | 2 | 168 | 3.269 | 25 | 33 | 73.38629 | 333 | 300 | 170 | 113 | 0.23 | 0.2449079 | 291.1578 | 192.8356 | 0.01939394 | 1.064817 | 0.1781721 | 291.1578 | 232 | 0.0157461 | 1.145622 | 0.6533742 | 0.7746615 | 0.1976078 | 291.1578 | 192.8356 | 0.01939394 | 0.8591643 | 0.3633598 | 0.2353016 | 300.2344 | 0.0105 | 1.02305
| 16 | 2 | 168 | 3.269 | 25 | 33 | 73.38629 | 333 | 300 | 170 | 113 | 0.25 | 0.2818886 | 317.6514 | 192.8356 | 0.01939394 | 1.127554 | 0.2092221 | 317.6514 | 232 | 0.0157461 | 1.145622 | 0.6533742 | 0.8368883 | 0.2274462 | 317.6514 | 192.8356 | 0.01939394 | 0.909785 | 0.3964234 | 0.280072 | 327.554 | 0.0105 | 1.120288
| 16 | 2 | 168 | 3.269 | 25 | 33 | 73.38629 | 333 | 300 | 170 | 113 | 0.3 | 0.3188693 | 344.145 | 192.8356 | 0.01939394 | 1.062898 | 0.240272 | 344.145 | 232 | 0.0157461 | 1.145622 | 0.6533742 | 0.8009068 | 0.2572847 | 344.145 | 192.8356 | 0.01939394 | 0.8576157 | 0.429487 | 0.3287389 | 354.8736 | 0.0105 | 1.095796
| 16 | 2 | 168 | 3.269 | 25 | 33 | 73.38629 | 333 | 300 | 170 | 113 | 0.3 | 0.3557234 | 370.5479 | 192.8356 | 0.01939394 | 1.185745 | 0.2712156 | 370.5479 | 232 | 0.0157461 | 1.145622 | 0.6533742 | 0.9040521 | 0.287021 | 370.5479 | 192.8356 | 0.01939394 | 0.9567366 | 0.4624374 | 0.3811157 | 382.0996 | 0.0105 | 1.270386
Viga B2-b - Gilbert e Nejadi (2004) | 16 | 2 | 168 | 3.269 | 25 | 33 | 73.38629 | 333 | 300 | 170 | 113 | 0.15 | 0.09711179 | 185.274 | 192.8356 | 0.01939394 | 0.6474119 | 0.08685477 | 185.274 | 232 | 0.0157461 | 1.145622 | 0.6533742 | 0.5790318 | 0.1251989 | 185.274 | 192.8356 | 0.01939394 | 0.8346592 | 0.2312187 | 0.09527893 | 191.0498 | 0.0105 | 0.6351929
| 16 | 2 | 168 | 3.269 | 25 | 33 | 73.38629 | 333 | 300 | 170 | 113 | 0.18 | 0.1340925 | 211.7676 | 192.8356 | 0.01939394 | 0.7449582 | 0.09927475 | 211.7676 | 232 | 0.0157461 | 1.145622 | 0.6533742 | 0.5515264 | 0.143102 | 211.7676 | 192.8356 | 0.01939394 | 0.7950109 | 0.2642823 | 0.1244764 | 218.3693 | 0.0105 | 0.6915357
| 16 | 2 | 168 | 3.269 | 25 | 33 | 73.38629 | 333 | 300 | 170 | 113 | 0.18 | 0.1710732 | 238.2612 | 192.8356 | 0.01939394 | 0.9504065 | 0.1161786 | 238.2612 | 232 | 0.0157461 | 1.145622 | 0.6533742 | 0.6454366 | 0.161005 | 238.2612 | 192.8356 | 0.01939394 | 0.8944724 | 0.2973459 | 0.1575705 | 245.6889 | 0.0105 | 0.8753915
| 16 | 2 | 168 | 3.269 | 25 | 33 | 73.38629 | 333 | 300 | 170 | 113 | 0.25 | 0.2079905 | 264.7095 | 192.8356 | 0.01939394 | 0.8319622 | 0.1471754 | 264.7095 | 232 | 0.0157461 | 1.145622 | 0.6533742 | 0.5887015 | 0.1788774 | 264.7095 | 192.8356 | 0.01939394 | 0.7155098 | 0.3303529 | 0.1944944 | 272.9617 | 0.0105 | 0.7779777
| 16 | 2 | 168 | 3.269 | 25 | 33 | 73.38629 | 333 | 300 | 170 | 113 | 0.28 | 0.2449079 | 291.1578 | 192.8356 | 0.01939394 | 0.8746711 | 0.1781721 | 291.1578 | 232 | 0.0157461 | 1.145622 | 0.6533742 | 0.6363291 | 0.1976078 | 291.1578 | 192.8356 | 0.01939394 | 0.7057421 | 0.3633598 | 0.2353016 | 300.2344 | 0.0105 | 0.8403628
| 16 | 2 | 168 | 3.269 | 25 | 33 | 73.38629 | 333 | 300 | 170 | 113 | 0.33 | 0.2818886 | 317.6514 | 192.8356 | 0.01939394 | 0.8542079 | 0.2092221 | 317.6514 | 232 | 0.0157461 | 1.145622 | 0.6533742 | 0.6340063 | 0.2274462 | 317.6514 | 192.8356 | 0.01939394 | 0.6892311 | 0.3964234 | 0.280072 | 327.554 | 0.0105 | 0.8487029
| 16 | 2 | 168 | 3.269 | 25 | 33 | 73.38629 | 333 | 300 | 170 | 113 | 0.38 | 0.3188693 | 344.145 | 192.8356 | 0.01939394 | 0.8391298 | 0.240272 | 344.145 | 232 | 0.0157461 | 1.145622 | 0.6533742 | 0.6322948 | 0.2572847 | 344.145 | 192.8356 | 0.01939394 | 0.677065 | 0.429487 | 0.3287389 | 354.8736 | 0.0105 | 0.8651023
| 16 | 2 | 168 | 3.269 | 25 | 33 | 73.38629 | 333 | 300 | 170 | 113 | 0.43 | 0.3557234 | 370.5479 | 192.8356 | 0.01939394 | 0.8272636 | 0.2712156 | 370.5479 | 232 | 0.0157461 | 1.145622 | 0.6533742 | 0.630734 | 0.287021 | 370.5479 | 192.8356 | 0.01939394 | 0.6674906 | 0.4624374 | 0.3811157 | 382.0996 | 0.0105 | 0.8863156
Viga B3-a - Gilbert e Nejadi (2004) | 16 | 3 | 76 | 3.269 | 25 | 33 | 87.11451 | 333 | 300 | 172 | 113 | 0.15 | 0.1531062 | 233.3047 | 135.9166 | 0.02928192 | 1.020708 | 0.1222673 | 233.3047 | 178 | 0.02123894 | 1.155013 | 0.6490683 | 0.8151156 | 0.1349783 | 233.3047 | 135.9166 | 0.02928192 | 0.8998554 | 0.1962478 | 0.1524818 | 241.6891 | 0.0166 | 1.016545
| 16 | 3 | 76 | 3.269 | 25 | 33 | 87.11451 | 333 | 300 | 172 | 113 | 0.18 | 0.1711648 | 251.2039 | 135.9166 | 0.02928192 | 0.9509158 | 0.1395829 | 251.2039 | 178 | 0.02123894 | 1.155013 | 0.6490683 | 0.7754604 | 0.1508988 | 251.2039 | 135.9166 | 0.02928192 | 0.8383264 | 0.2113039 | 0.1767762 | 260.2316 | 0.0166 | 0.9820898
| 16 | 3 | 76 | 3.269 | 25 | 33 | 87.11451 | 333 | 300 | 172 | 113 | 0.18 | 0.1892855 | 269.1646 | 135.9166 | 0.02928192 | 1.051586 | 0.1569579 | 269.1646 | 178 | 0.02123894 | 1.155013 | 0.6490683 | 0.8719883 | 0.1668739 | 269.1646 | 135.9166 | 0.02928192 | 0.9270773 | 0.2264119 | 0.2029583 | 278.8377 | 0.0166 | 1.127546
| 16 | 3 | 76 | 3.269 | 25 | 33 | 87.11451 | 333 | 300 | 172 | 113 | 0.2 | 0.2074062 | 287.1253 | 135.9166 | 0.02928192 | 1.037031 | 0.1743329 | 287.1253 | 178 | 0.02123894 | 1.155013 | 0.6490683 | 0.8716646 | 0.1828491 | 287.1253 | 135.9166 | 0.02928192 | 0.9142454 | 0.2415198 | 0.2309479 | 297.4439 | 0.0166 | 1.154739
| 16 | 3 | 76 | 3.269 | 25 | 33 | 87.11451 | 333 | 300 | 172 | 113 | 0.2 | 0.2255268 | 305.086 | 135.9166 | 0.02928192 | 1.127634 | 0.1917079 | 305.086 | 178 | 0.02123894 | 1.155013 | 0.6490683 | 0.9585397 | 0.1988242 | 305.086 | 135.9166 | 0.02928192 | 0.9941212 | 0.2566277 | 0.2607448 | 316.0501 | 0.0166 | 1.283139
Viga B3-b - Gilbert e Nejadi (2004) | 16 | 3 | 76 | 3.269 | 25 | 33 | 87.11451 | 333 | 300 | 172 | 113 | 0.15 | 0.1711648 | 251.2039 | 135.9166 | 0.02928192 | 1.141099 | 0.1395829 | 251.2039 | 178 | 0.02123894 | 1.155013 | 0.6490683 | 0.9305524 | 0.1508988 | 251.2039 | 135.9166 | 0.02928192 | 1.005992 | 0.2113039 | 0.1767762 | 260.2316 | 0.0166 | 1.178508
| 16 | 3 | 76 | 3.269 | 25 | 33 | 87.11451 | 333 | 300 | 172 | 113 | 0.18 | 0.1892855 | 269.1646 | 135.9166 | 0.02928192 | 1.051586 | 0.1569579 | 269.1646 | 178 | 0.02123894 | 1.155013 | 0.6490683 | 0.8719883 | 0.1668739 | 269.1646 | 135.9166 | 0.02928192 | 0.9270773 | 0.2264119 | 0.2029583 | 278.8377 | 0.0166 | 1.127546
| 16 | 3 | 76 | 3.269 | 25 | 33 | 87.11451 | 333 | 300 | 172 | 113 | 0.2 | 0.2074062 | 287.1253 | 135.9166 | 0.02928192 | 1.037031 | 0.1743329 | 287.1253 | 178 | 0.02123894 | 1.155013 | 0.6490683 | 0.8716646 | 0.1828491 | 287.1253 | 135.9166 | 0.02928192 | 0.9142454 | 0.2415198 | 0.2309479 | 297.4439 | 0.0166 | 1.154739
| 16 | 3 | 76 | 3.269 | 25 | 33 | 87.11451 | 333 | 300 | 172 | 113 | 0.2 | 0.2255268 | 305.086 | 135.9166 | 0.02928192 | 1.127634 | 0.1917079 | 305.086 | 178 | 0.02123894 | 1.155013 | 0.6490683 | 0.9585397 | 0.1988242 | 305.086 | 135.9166 | 0.02928192 | 0.9941212 | 0.2566277 | 0.2607448 | 316.0501 | 0.0166 | 1.283139
Laje S1-a - Gilbert e Nejadi (2004) | 12 | 2 | 296 | 3.269 | 25 | 31 | 28.75886 | 161 | 130 | 82 | 91 | 0.2 | 0.007169056 | 176.2862 | 286.2755 | 0.01247721 | 0.03584528 | 0.07214861 | 176.2862 | 303 | 0.01172479 | 1.3062 | 0.4240506 | 0.360743 | 0.1314204 | 176.2862 | 286.2755 | 0.01247721 | 0.6571018 | 0.2425421 | 0.06436802 | 181.3228 | 0.0069 | 0.3218401
| 12 | 2 | 296 | 3.269 | 25 | 31 | 28.75886 | 161 | 130 | 82 | 91 | 0.25 | 0.1119252 | 242.3463 | 286.2755 | 0.01247721 | 0.4477007 | 0.09918503 | 242.3463 | 303 | 0.01172479 | 1.3062 | 0.4240506 | 0.3967401 | 0.1806678 | 242.3463 | 286.2755 | 0.01247721 | 0.7226713 | 0.3334304 | 0.1216484 | 249.2704 | 0.0069 | 0.4865936
| 12 | 2 | 296 | 3.269 | 25 | 31 | 28.75886 | 161 | 130 | 82 | 91 | 0.33 | 0.2166813 | 308.4064 | 286.2755 | 0.01247721 | 0.6566099 | 0.129486 | 308.4064 | 303 | 0.01172479 | 1.3062 | 0.4240506 | 0.3923819 | 0.2299153 | 308.4064 | 286.2755 | 0.01247721 | 0.6967129 | 0.4243188 | 0.1970065 | 317.2179 | 0.0069 | 0.5969893
Laje S1-b - Gilbert e Nejadi (2004) | 12 | 2 | 296 | 3.269 | 25 | 31 | 28.75886 | 161 | 130 | 82 | 91 | 0.23 | 0.1119252 | 242.3463 | 286.2755 | 0.01247721 | 0.4866312 | 0.09918503 | 242.3463 | 303 | 0.01172479 | 1.3062 | 0.4240506 | 0.4312392 | 0.1806678 | 242.3463 | 286.2755 | 0.01247721 | 0.7855122 | 0.3334304 | 0.1216484 | 249.2704 | 0.0069 | 0.5289061
| 12 | 2 | 296 | 3.269 | 25 | 31 | 28.75886 | 161 | 130 | 82 | 91 | 0.28 | 0.2166813 | 308.4064 | 286.2755 | 0.01247721 | 0.7738617 | 0.129486 | 308.4064 | 303 | 0.01172479 | 1.3062 | 0.4240506 | 0.4624501 | 0.2299153 | 308.4064 | 286.2755 | 0.01247721 | 0.821126 | 0.4243188 | 0.1970065 | 317.2179 | 0.0069 | 0.7035945
Laje S2-a - Gilbert e Nejadi (2004) | 12 | 3 | 142 | 3.269 | 25 | 31 | 34.25319 | 161 | 130 | 82 | 91 | 0.18 | 0.1034745 | 208.7797 | 191.686 | 0.01952712 | 0.5748581 | 0.08614757 | 208.7797 | 303 | 0.01172479 | 1.323771 | 0.4240506 | 0.4785976 | 0.1186726 | 208.7797 | 191.686 | 0.01952712 | 0.659292 | 0.2629375 | 0.09109717 | 215.7098 | 0.0076 | 0.5060954
| 12 | 3 | 142 | 3.269 | 25 | 31 | 34.25319 | 161 | 130 | 82 | 91 | 0.23 | 0.1528239 | 253.5 | 191.686 | 0.01952712 | 0.6644517 | 0.1046002 | 253.5 | 303 | 0.01172479 | 1.323771 | 0.4240506 | 0.4547836 | 0.144092 | 253.5 | 191.686 | 0.01952712 | 0.626487 | 0.3192582 | 0.1343025 | 261.9145 | 0.0076 | 0.583924
| 12 | 3 | 142 | 3.269 | 25 | 31 | 34.25319 | 161 | 130 | 82 | 91 | 0.25 | 0.2021733 | 298.2203 | 191.686 | 0.01952712 | 0.8086933 | 0.1230529 | 298.2203 | 303 | 0.01172479 | 1.323771 | 0.4240506 | 0.4922116 | 0.1735628 | 298.2203 | 191.686 | 0.01952712 | 0.6942513 | 0.375579 | 0.1858671 | 308.1192 | 0.0076 | 0.7434683
Laje S2-b - Gilbert e Nejadi (2004) | 12 | 3 | 142 | 3.269 | 25 | 31 | 34.25319 | 161 | 130 | 82 | 91 | 0.18 | 0.1034745 | 208.7797 | 191.686 | 0.01952712 | 0.5748581 | 0.08614757 | 208.7797 | 303 | 0.01172479 | 1.323771 | 0.4240506 | 0.4785976 | 0.1186726 | 208.7797 | 191.686 | 0.01952712 | 0.659292 | 0.2629375 | 0.09109717 | 215.7098 | 0.0076 | 0.5060954
| 12 | 3 | 142 | 3.269 | 25 | 31 | 34.25319 | 161 | 130 | 82 | 91 | 0.23 | 0.1528239 | 253.5 | 191.686 | 0.01952712 | 0.6644517 | 0.1046002 | 253.5 | 303 | 0.01172479 | 1.323771 | 0.4240506 | 0.4547836 | 0.144092 | 253.5 | 191.686 | 0.01952712 | 0.626487 | 0.3192582 | 0.1343025 | 261.9145 | 0.0076 | 0.583924
| 12 | 3 | 142 | 3.269 | 25 | 31 | 34.25319 | 161 | 130 | 82 | 91 | 0.25 | 0.2021733 | 298.2203 | 191.686 | 0.01952712 | 0.8086933 | 0.1230529 | 298.2203 | 303 | 0.01172479 | 1.323771 | 0.4240506 | 0.4922116 | 0.1735628 | 298.2203 | 191.686 | 0.01952712 | 0.6942513 | 0.375579 | 0.1858671 | 308.1192 | 0.0076 | 0.7434683
Laje S3-a - Gilbert e Nejadi (2004) | 12 | 4 | 90.67 | 3.269 | 25 | 31 | 38.63626 | 161 | 130 | 83 | 91 | 0.15 | 0.1207908 | 226.4553 | 145.492 | 0.02696877 | 0.8052718 | 0.09238499 | 226.4553 | 295 | 0.01208791 | 1.339303 | 0.4166667 | 0.6159 | 0.1117755 | 226.4553 | 145.492 | 0.02696877 | 0.74517 | 0.231137 | 0.1078843 | 234.7452 | 0.0096 | 0.7192289
| 12 | 4 | 90.67 | 3.269 | 25 | 31 | 38.63626 | 161 | 130 | 83 | 91 | 0.15 | 0.1502668 | 260.4139 | 145.492 | 0.02696877 | 1.001779 | 0.1062388 | 260.4139 | 295 | 0.01208791 | 1.339303 | 0.4166667 | 0.7082586 | 0.1390516 | 260.4139 | 145.492 | 0.02696877 | 0.9270104 | 0.2657977 | 0.1426664 | 269.9469 | 0.0096 | 0.9511093
| 12 | 4 | 90.67 | 3.269 | 25 | 31 | 38.63626 | 161 | 130 | 83 | 91 | 0.18 | 0.1797428 | 294.3725 | 145.492 | 0.02696877 | 0.9985711 | 0.1200926 | 294.3725 | 295 | 0.01208791 | 1.339303 | 0.4166667 | 0.667181 | 0.1663276 | 294.3725 | 145.492 | 0.02696877 | 0.9240423 | 0.3004583 | 0.1823005 | 305.1486 | 0.0096 | 1.01278
Laje S3-b - Gilbert e Nejadi (2004) | 12 | 4 | 90.67 | 3.269 | 25 | 31 | 38.63626 | 161 | 130 | 83 | 91 | 0.18 | 0.1207908 | 226.4553 | 145.492 | 0.02696877 | 0.6710599 | 0.09238499 | 226.4553 | 295 | 0.01208791 | 1.339303 | 0.4166667 | 0.51325 | 0.1117755 | 226.4553 | 145.492 | 0.02696877 | 0.620975 | 0.231137 | 0.1078843 | 234.7452 | 0.0096 | 0.5993574
| 12 | 4 | 90.67 | 3.269 | 25 | 31 | 38.63626 | 161 | 130 | 83 | 91 | 0.2 | 0.1502668 | 260.4139 | 145.492 | 0.02696877 | 0.7513339 | 0.1062388 | 260.4139 | 295 | 0.01208791 | 1.339303 | 0.4166667 | 0.5311939 | 0.1390516 | 260.4139 | 145.492 | 0.02696877 | 0.6952578 | 0.2657977 | 0.1426664 | 269.9469 | 0.0096 | 0.713332
| 12 | 4 | 90.67 | 3.269 | 25 | 31 | 38.63626 | 161 | 130 | 83 | 91 | 0.23 | 0.1797428 | 294.3725 | 145.492 | 0.02696877 | 0.7814905 | 0.1200926 | 294.3725 | 295 | 0.01208791 | 1.339303 | 0.4166667 | 0.5221416 | 0.1663276 | 294.3725 | 145.492 | 0.02696877 | 0.7231635 | 0.3004583 | 0.1823005 | 305.1486 | 0.0096 | 0.7926108
Viga 250-10-1 - Cornelissen (2022) | 10 | 1 | 45 | 2.8 | 40 | 45 | 43.44597 | 250 | 205 | 127 | 95 | 0.16 | 0.1651272 | 274.1436 | 266.4216 | 0.01140138 | 1.032045 | 0.1628513 | 274.1436 | 360 | 0.008263158 | 1.278545 | 0.6138211 | 1.01782 | 0.2093563 | 274.1436 | 266.4216 | 0.01140138 | 1.308477 | 0.2318752 | 0.1349186 | 281.6596 | 0.0084 | 0.8432413
| 10 | 1 | 45 | 2.8 | 40 | 45 | 43.44597 | 250 | 205 | 127 | 95 | 0.18 | 0.1941089 | 294.2029 | 266.4216 | 0.01140138 | 1.078383 | 0.1747672 | 294.2029 | 360 | 0.008263158 | 1.278545 | 0.6138211 | 0.970929 | 0.224675 | 294.2029 | 266.4216 | 0.01140138 | 1.248195 | 0.2488417 | 0.1553851 | 302.2689 | 0.0084 | 0.8632508
| 10 | 1 | 45 | 2.8 | 40 | 45 | 43.44597 | 250 | 205 | 127 | 95 | 0.2 | 0.2269548 | 316.9368 | 266.4216 | 0.01140138 | 1.134774 | 0.188272 | 316.9368 | 360 | 0.008263158 | 1.278545 | 0.6138211 | 0.9413598 | 0.2420363 | 316.9368 | 266.4216 | 0.01140138 | 1.210181 | 0.2680704 | 0.180327 | 325.626 | 0.0084 | 0.9016352
| 10 | 1 | 45 | 2.8 | 40 | 45 | 43.44597 | 250 | 205 | 127 | 95 | 0.22 | 0.2559365 | 336.9961 | 266.4216 | 0.01140138 | 1.163348 | 0.2001879 | 336.9961 | 360 | 0.008263158 | 1.278545 | 0.6138211 | 0.9099451 | 0.257355 | 336.9961 | 266.4216 | 0.01140138 | 1.169796 | 0.2850369 | 0.2038756 | 346.2352 | 0.0084 | 0.9267072
| 10 | 1 | 45 | 2.8 | 40 | 45 | 43.44597 | 250 | 205 | 127 | 95 | 0.24 | 0.2887824 | 359.7299 | 266.4216 | 0.01140138 | 1.20326 | 0.2137276 | 359.7299 | 360 | 0.008263158 | 1.278545 | 0.6138211 | 0.8905317 | 0.2747163 | 359.7299 | 266.4216 | 0.01140138 | 1.144651 | 0.3042655 | 0.2323104 | 369.5924 | 0.0084 | 0.9679601
| 10 | 1 | 45 | 2.8 | 40 | 45 | 43.44597 | 250 | 205 | 127 | 95 | 0.26 | 0.317764 | 379.7892 | 266.4216 | 0.01140138 | 1.222169 | 0.2435175 | 379.7892 | 360 | 0.008263158 | 1.278545 | 0.6138211 | 0.9366057 | 0.290035 | 379.7892 | 266.4216 | 0.01140138 | 1.115519 | 0.321232 | 0.258941 | 390.2016 | 0.0084 | 0.9959269
| 10 | 1 | 45 | 2.8 | 40 | 45 | 43.44597 | 250 | 205 | 127 | 95 | 0.28 | 0.352542 | 403.8604 | 266.4216 | 0.01140138 | 1.259079 | 0.2792653 | 403.8604 | 360 | 0.008263158 | 1.278545 | 0.6138211 | 0.9973761 | 0.31057 | 403.8604 | 266.4216 | 0.01140138 | 1.109179 | 0.3415918 | 0.2928047 | 414.9327 | 0.0084 | 1.045731
Viga 250-10-2 - Cornelissen (2022) | 10 | 1 | 45 | 2.8 | 40 | 45 | 43.44597 | 250 | 205 | 127 | 95 | 0.15 | 0.1322813 | 251.4098 | 266.4216 | 0.01140138 | 0.8818754 | 0.1493465 | 251.4098 | 360 | 0.008263158 | 1.278545 | 0.6138211 | 0.9956436 | 0.191995 | 251.4098 | 266.4216 | 0.01140138 | 1.279967 | 0.2126465 | 0.1134697 | 258.3025 | 0.0084 | 0.7564645
| 10 | 1 | 45 | 2.8 | 40 | 45 | 43.44597 | 250 | 205 | 127 | 95 | 0.17 | 0.1651272 | 274.1436 | 266.4216 | 0.01140138 | 0.9713365 | 0.1628513 | 274.1436 | 360 | 0.008263158 | 1.278545 | 0.6138211 | 0.9579487 | 0.2093563 | 274.1436 | 266.4216 | 0.01140138 | 1.231507 | 0.2318752 | 0.1349186 | 281.6596 | 0.0084 | 0.7936389
| 10 | 1 | 45 | 2.8 | 40 | 45 | 43.44597 | 250 | 205 | 127 | 95 | 0.19 | 0.196041 | 295.5402 | 266.4216 | 0.01140138 | 1.031795 | 0.1755616 | 295.5402 | 360 | 0.008263158 | 1.278545 | 0.6138211 | 0.9240085 | 0.2256963 | 295.5402 | 266.4216 | 0.01140138 | 1.187875 | 0.2499728 | 0.1568009 | 303.6428 | 0.0084 | 0.8252682
| 10 | 1 | 45 | 2.8 | 40 | 45 | 43.44597 | 250 | 205 | 127 | 95 | 0.2 | 0.2240566 | 314.9309 | 266.4216 | 0.01140138 | 1.120283 | 0.1870804 | 314.9309 | 360 | 0.008263158 | 1.278545 | 0.6138211 | 0.9354019 | 0.2405044 | 314.9309 | 266.4216 | 0.01140138 | 1.202522 | 0.2663737 | 0.1780516 | 323.5651 | 0.0084 | 0.8902582
| 10 | 1 | 45 | 2.8 | 40 | 45 | 43.44597 | 250 | 205 | 127 | 95 | 0.22 | 0.2559365 | 336.9961 | 266.4216 | 0.01140138 | 1.163348 | 0.2001879 | 336.9961 | 360 | 0.008263158 | 1.278545 | 0.6138211 | 0.9099451 | 0.257355 | 336.9961 | 266.4216 | 0.01140138 | 1.169796 | 0.2850369 | 0.2038756 | 346.2352 | 0.0084 | 0.9267072
| 10 | 1 | 45 | 2.8 | 40 | 45 | 43.44597 | 250 | 205 | 127 | 95 | 0.24 | 0.2878163 | 359.0613 | 266.4216 | 0.01140138 | 1.199235 | 0.2132955 | 359.0613 | 360 | 0.008263158 | 1.278545 | 0.6138211 | 0.8887311 | 0.2742056 | 359.0613 | 266.4216 | 0.01140138 | 1.142524 | 0.3037 | 0.2314476 | 368.9054 | 0.0084 | 0.9643651
| 10 | 1 | 45 | 2.8 | 40 | 45 | 43.44597 | 250 | 205 | 127 | 95 | 0.26 | 0.3148659 | 377.7833 | 266.4216 | 0.01140138 | 1.211023 | 0.2405385 | 377.7833 | 360 | 0.008263158 | 1.278545 | 0.6138211 | 0.925148 | 0.2885031 | 377.7833 | 266.4216 | 0.01140138 | 1.109627 | 0.3195354 | 0.2562129 | 388.1407 | 0.0084 | 0.9854344
| 10 | 1 | 45 | 2.8 | 40 | 45 | 43.44597 | 250 | 205 | 127 | 95 | 0.29 | 0.3409494 | 395.8367 | 266.4216 | 0.01140138 | 1.175687 | 0.2673494 | 395.8367 | 360 | 0.008263158 | 1.278545 | 0.6138211 | 0.9218944 | 0.30229 | 395.8367 | 266.4216 | 0.01140138 | 1.042379 | 0.3348052 | 0.2812856 | 406.689 | 0.0084 | 0.9699505
Viga 250-20-2 - Cornelissen (2022) | 20 | 1 | 40 | 2.8 | 40 | 50 | 75.40039 | 250 | 200 | 130 | 150 | 0.17 | 0.1324809 | 201.3327 | 72.01229 | 0.05412383 | 0.7792995 | 0.12448 | 201.3327 | 154 | 0.021 | 1.401285 | 0.375 | 0.7322354 | 0.1442124 | 201.3327 | 72.01229 | 0.05412383 | 0.8483082 | 0.1707385 | 0.1547853 | 210.447 | 0.0196 | 0.9105016
| 20 | 1 | 40 | 2.8 | 40 | 50 | 75.40039 | 250 | 200 | 130 | 150 | 0.2 | 0.160924 | 235.2815 | 72.01229 | 0.05412383 | 0.8046199 | 0.1631915 | 235.2815 | 154 | 0.021 | 1.401285 | 0.375 | 0.8159574 | 0.1751741 | 235.2815 | 72.01229 | 0.05412383 | 0.8758707 | 0.1995285 | 0.2113862 | 245.9326 | 0.0196 | 0.9976425
| 20 | 1 | 40 | 2.8 | 40 | 50 | 75.40039 | 250 | 200 | 130 | 150 | 0.24 | 0.1884544 | 268.141 | 72.01229 | 0.05412383 | 0.7852268 | 0.2006609 | 268.141 | 154 | 0.021 | 1.401285 | 0.375 | 0.8360869 | 0.2051425 | 268.141 | 72.01229 | 0.05412383 | 0.8547603 | 0.2273948 | 0.2745539 | 280.2797 | 0.0196 | 0.9474781
| 20 | 1 | 40 | 2.8 | 40 | 50 | 75.40039 | 250 | 200 | 130 | 150 | 0.27 | 0.2158328 | 300.819 | 72.01229 | 0.05412383 | 0.7993806 | 0.2379232 | 300.819 | 154 | 0.021 | 1.401285 | 0.375 | 0.8811972 | 0.2349452 | 300.819 | 72.01229 | 0.05412383 | 0.8701675 | 0.255107 | 0.3455505 | 314.437 | 0.0196 | 0.9448409
| 20 | 1 | 40 | 2.8 | 40 | 50 | 75.40039 | 250 | 200 | 130 | 150 | 0.32 | 0.2429069 | 333.1339 | 72.01229 | 0.05412383 | 0.7590841 | 0.2747716 | 333.1339 | 154 | 0.021 | 1.401285 | 0.375 | 0.8586612 | 0.2644168 | 333.1339 | 72.01229 | 0.05412383 | 0.8263026 | 0.2825114 | 0.4237783 | 348.2148 | 0.0196 | 0.8828482
| 20 | 1 | 40 | 2.8 | 40 | 50 | 75.40039 | 250 | 200 | 130 | 150 | 0.34 | 0.2707416 | 366.3565 | 72.01229 | 0.05412383 | 0.7962987 | 0.312655 | 366.3565 | 154 | 0.021 | 1.401285 | 0.375 | 0.9195735 | 0.2947163 | 366.3565 | 72.01229 | 0.05412383 | 0.8668127 | 0.3106856 | 0.5125177 | 382.9414 | 0.0196 | 0.9137811
Viga 250-20-3 - Cornelissen (2022) | 20 | 1 | 40 | 2.8 | 40 | 50 | 75.40039 | 250 | 200 | 130 | 150 | 0.16 | 0.1060152 | 169.744 | 72.01229 | 0.05412383 | 0.6625949 | 0.08845972 | 169.744 | 154 | 0.021 | 1.401285 | 0.375 | 0.5528733 | 0.1154031 | 169.744 | 72.01229 | 0.05412383 | 0.7212691 | 0.14395 | 0.1100246 | 177.4283 | 0.0196 | 0.6876537
| 20 | 1 | 40 | 2.8 | 40 | 50 | 75.40039 | 250 | 200 | 130 | 150 | 0.2 | 0.1329372 | 201.8773 | 72.01229 | 0.05412383 | 0.6646861 | 0.1251011 | 201.8773 | 154 | 0.021 | 1.401285 | 0.375 | 0.6255053 | 0.1447091 | 201.8773 | 72.01229 | 0.05412383 | 0.7235455 | 0.1712004 | 0.1556238 | 211.0163 | 0.0196 | 0.7781192
| 20 | 1 | 40 | 2.8 | 40 | 50 | 75.40039 | 250 | 200 | 130 | 150 | 0.24 | 0.1604677 | 234.7368 | 72.01229 | 0.05412383 | 0.6686153 | 0.1625704 | 234.7368 | 154 | 0.021 | 1.401285 | 0.375 | 0.6773768 | 0.1746774 | 234.7368 | 72.01229 | 0.05412383 | 0.7278226 | 0.1990666 | 0.2104087 | 245.3634 | 0.0196 | 0.8294443
| 20 | 1 | 40 | 2.8 | 40 | 50 | 75.40039 | 250 | 200 | 130 | 150 | 0.27 | 0.1876939 | 267.2333 | 72.01229 | 0.05412383 | 0.6951627 | 0.1996258 | 267.2333 | 154 | 0.021 | 1.401285 | 0.375 | 0.7393548 | 0.2043146 | 267.2333 | 72.01229 | 0.05412383 | 0.7567208 | 0.226625 | 0.2726981 | 279.3309 | 0.0196 | 0.8393517
| 20 | 1 | 40 | 2.8 | 40 | 50 | 75.40039 | 250 | 200 | 130 | 150 | 0.29 | 0.2159849 | 301.0005 | 72.01229 | 0.05412383 | 0.7447754 | 0.2381302 | 301.0005 | 154 | 0.021 | 1.401285 | 0.375 | 0.8211388 | 0.2351108 | 301.0005 | 72.01229 | 0.05412383 | 0.8107269 | 0.255261 | 0.3459678 | 314.6268 | 0.0196 | 0.8802104
| 20 | 1 | 40 | 2.8 | 40 | 50 | 75.40039 | 250 | 200 | 130 | 150 | 0.32 | 0.2429069 | 333.1339 | 72.01229 | 0.05412383 | 0.7590841 | 0.2747716 | 333.1339 | 154 | 0.021 | 1.401285 | 0.375 | 0.8586612 | 0.2644168 | 333.1339 | 72.01229 | 0.05412383 | 0.8263026 | 0.2825114 | 0.4237783 | 348.2148 | 0.0196 | 0.8828482
| 20 | 1 | 40 | 2.8 | 40 | 50 | 75.40039 | 250 | 200 | 130 | 150 | 0.33 | 0.2559877 | 348.7467 | 72.01229 | 0.05412383 | 0.7757202 | 0.2925747 | 348.7467 | 154 | 0.021 | 1.401285 | 0.375 | 0.88659 | 0.2786559 | 348.7467 | 72.01229 | 0.05412383 | 0.8444119 | 0.2957517 | 0.4644311 | 364.5344 | 0.0196 | 0.8962174
Viga 350-10-1 - Cornelissen (2022) | 10 | 1 | 45 | 2.8 | 40 | 45 | 54.13865 | 350 | 305 | 177 | 95 | 0.15 | 0.1661269 | 310.3099 | 372.6044 | 0.00795981 | 1.107512 | 0.1886184 | 310.3099 | 360 | 0.008263158 | 1.179382 | 0.7254335 | 1.257456 | 0.2905605 | 310.3099 | 372.6044 | 0.00795981 | 1.93707 | 0.2614293 | 0.1715029 | 317.559 | 0.0084 | 1.143353
| 10 | 1 | 45 | 2.8 | 40 | 45 | 54.13865 | 350 | 305 | 177 | 95 | 0.19 | 0.2043842 | 330.2869 | 372.6044 | 0.00795981 | 1.075707 | 0.2007612 | 330.2869 | 360 | 0.008263158 | 1.179382 | 0.7254335 | 1.056638 | 0.3092661 | 330.2869 | 372.6044 | 0.00795981 | 1.627717 | 0.2782595 | 0.1942956 | 338.0027 | 0.0084 | 1.022609
| 10 | 1 | 45 | 2.8 | 40 | 45 | 54.13865 | 350 | 305 | 177 | 95 | 0.2 | 0.2120357 | 334.2823 | 372.6044 | 0.00795981 | 1.060179 | 0.2031898 | 334.2823 | 360 | 0.008263158 | 1.179382 | 0.7254335 | 1.015949 | 0.3130073 | 334.2823 | 372.6044 | 0.00795981 | 1.565036 | 0.2816255 | 0.1990248 | 342.0915 | 0.0084 | 0.9951239
| 10 | 1 | 45 | 2.8 | 40 | 45 | 54.13865 | 350 | 305 | 177 | 95 | 0.23 | 0.244342 | 351.1518 | 372.6044 | 0.00795981 | 1.062356 | 0.2134437 | 351.1518 | 360 | 0.008263158 | 1.179382 | 0.7254335 | 0.9280162 | 0.3288031 | 351.1518 | 372.6044 | 0.00795981 | 1.429579 | 0.2958377 | 0.2196191 | 359.355 | 0.0084 | 0.9548658
| 10 | 1 | 45 | 2.8 | 40 | 45 | 54.13865 | 350 | 305 | 177 | 95 | 0.25 | 0.2664462 | 362.6941 | 372.6044 | 0.00795981 | 1.065785 | 0.2231979 | 362.6941 | 360 | 0.008263158 | 1.179382 | 0.7254335 | 0.8927916 | 0.3396108 | 362.6941 | 372.6044 | 0.00795981 | 1.358443 | 0.3055618 | 0.2342941 | 371.167 | 0.0084 | 0.9371763
| 10 | 1 | 45 | 2.8 | 40 | 45 | 54.13865 | 350 | 305 | 177 | 95 | 0.28 | 0.291101 | 375.5681 | 372.6044 | 0.00795981 | 1.039646 | 0.2427613 | 375.5681 | 360 | 0.008263158 | 1.179382 | 0.7254335 | 0.8670048 | 0.3516655 | 375.5681 | 372.6044 | 0.00795981 | 1.255948 | 0.3164079 | 0.2512222 | 384.3418 | 0.0084 | 0.897222
| 10 | 1 | 45 | 2.8 | 40 | 45 | 54.13865 | 350 | 305 | 177 | 95 | 0.31 | 0.3132053 | 387.1104 | 372.6044 | 0.00795981 | 1.01034 | 0.260301 | 387.1104 | 360 | 0.008263158 | 1.179382 | 0.7254335 | 0.8396805 | 0.3624732 | 387.1104 | 372.6044 | 0.00795981 | 1.169268 | 0.3261321 | 0.266901 | 396.1537 | 0.0084 | 0.8609709
| 10 | 1 | 45 | 2.8 | 40 | 45 | 54.13865 | 350 | 305 | 177 | 95 | 0.36 | 0.3395603 | 400.8724 | 372.6044 | 0.00795981 | 0.9432232 | 0.2812136 | 400.8724 | 360 | 0.008263158 | 1.179382 | 0.7254335 | 0.7811488 | 0.3753593 | 400.8724 | 372.6044 | 0.00795981 | 1.042665 | 0.3377262 | 0.2862152 | 410.2372 | 0.0084 | 0.7950422
Viga 350-10-2 - Cornelissen (2022) | 10 | 1 | 45 | 2.8 | 40 | 45 | 54.13865 | 350 | 305 | 177 | 95 | 0.16 | 0.1635764 | 308.9781 | 372.6044 | 0.00795981 | 1.022352 | 0.1878089 | 308.9781 | 360 | 0.008263158 | 1.179382 | 0.7254335 | 1.173806 | 0.2893135 | 308.9781 | 372.6044 | 0.00795981 | 1.808209 | 0.2603072 | 0.170034 | 316.1961 | 0.0084 | 1.062712
| 10 | 1 | 45 | 2.8 | 40 | 45 | 54.13865 | 350 | 305 | 177 | 95 | 0.18 | 0.1890813 | 322.2961 | 372.6044 | 0.00795981 | 1.050452 | 0.1959041 | 322.2961 | 360 | 0.008263158 | 1.179382 | 0.7254335 | 1.088356 | 0.3017839 | 322.2961 | 372.6044 | 0.00795981 | 1.676577 | 0.2715274 | 0.185008 | 329.8252 | 0.0084 | 1.027822
| 10 | 1 | 45 | 2.8 | 40 | 45 | 54.13865 | 350 | 305 | 177 | 95 | 0.2 | 0.2128859 | 334.7262 | 372.6044 | 0.00795981 | 1.064429 | 0.2034596 | 334.7262 | 360 | 0.008263158 | 1.179382 | 0.7254335 | 1.017298 | 0.3134229 | 334.7262 | 372.6044 | 0.00795981 | 1.567115 | 0.2819995 | 0.1995538 | 342.5458 | 0.0084 | 0.9977688
| 10 | 1 | 45 | 2.8 | 40 | 45 | 54.13865 | 350 | 305 | 177 | 95 | 0.23 | 0.2375406 | 347.6003 | 372.6044 | 0.00795981 | 1.032785 | 0.211285 | 347.6003 | 360 | 0.008263158 | 1.179382 | 0.7254335 | 0.9186304 | 0.3254777 | 347.6003 | 372.6044 | 0.00795981 | 1.41512 | 0.2928456 | 0.2151992 | 355.7206 | 0.0084 | 0.9356489
| 10 | 1 | 45 | 2.8 | 40 | 45 | 54.13865 | 350 | 305 | 177 | 95 | 0.24 | 0.2638957 | 361.3623 | 372.6044 | 0.00795981 | 1.099566 | 0.2211741 | 361.3623 | 360 | 0.008263158 | 1.179382 | 0.7254335 | 0.9215588 | 0.3383638 | 361.3623 | 372.6044 | 0.00795981 | 1.409849 | 0.3044398 | 0.2325766 | 369.8041 | 0.0084 | 0.9690692
| 10 | 1 | 45 | 2.8 | 40 | 45 | 54.13865 | 350 | 305 | 177 | 95 | 0.25 | 0.291101 | 375.5681 | 372.6044 | 0.00795981 | 1.164404 | 0.2427613 | 375.5681 | 360 | 0.008263158 | 1.179382 | 0.7254335 | 0.9710453 | 0.3516655 | 375.5681 | 372.6044 | 0.00795981 | 1.406662 | 0.3164079 | 0.2512222 | 384.3418 | 0.0084 | 1.004889
| 10 | 1 | 45 | 2.8 | 40 | 45 | 54.13865 | 350 | 305 | 177 | 95 | 0.27 | 0.3157557 | 388.4422 | 372.6044 | 0.00795981 | 1.169466 | 0.2623248 | 388.4422 | 360 | 0.008263158 | 1.179382 | 0.7254335 | 0.9715732 | 0.3637203 | 388.4422 | 372.6044 | 0.00795981 | 1.347112 | 0.3272541 | 0.2687406 | 397.5166 | 0.0084 | 0.9953356
| 10 | 1 | 45 | 2.8 | 40 | 45 | 54.13865 | 350 | 305 | 177 | 95 | 0.29 | 0.33786 | 399.9845 | 372.6044 | 0.00795981 | 1.165035 | 0.2798644 | 399.9845 | 360 | 0.008263158 | 1.179382 | 0.7254335 | 0.9650496 | 0.3745279 | 399.9845 | 372.6044 | 0.00795981 | 1.291476 | 0.3369782 | 0.2849488 | 409.3286 | 0.0084 | 0.982582
Viga 350-10-3 - Cornelissen (2022) | 10 | 1 | 45 | 2.8 | 40 | 45 | 54.13865 | 350 | 305 | 177 | 95 | 0.15 | 0.1916318 | 323.6279 | 372.6044 | 0.00795981 | 1.277545 | 0.1967136 | 323.6279 | 360 | 0.008263158 | 1.179382 | 0.7254335 | 1.311424 | 0.3030309 | 323.6279 | 372.6044 | 0.00795981 | 2.020206 | 0.2726494 | 0.1865401 | 331.1882 | 0.0084 | 1.243601
| 10 | 1 | 45 | 2.8 | 40 | 45 | 54.13865 | 350 | 305 | 177 | 95 | 0.16 | 0.2162865 | 336.502 | 372.6044 | 0.00795981 | 1.351791 | 0.204539 | 336.502 | 360 | 0.008263158 | 1.179382 | 0.7254335 | 1.278369 | 0.3150857 | 336.502 | 372.6044 | 0.00795981 | 1.969285 | 0.2834955 | 0.2016766 | 344.363 | 0.0084 | 1.260479
| 10 | 1 | 45 | 2.8 | 40 | 45 | 54.13865 | 350 | 305 | 177 | 95 | 0.18 | 0.2511433 | 354.7033 | 372.6044 | 0.00795981 | 1.39524 | 0.2156024 | 354.7033 | 360 | 0.008263158 | 1.179382 | 0.7254335 | 1.197791 | 0.3321286 | 354.7033 | 372.6044 | 0.00795981 | 1.845159 | 0.2988297 | 0.224084 | 362.9895 | 0.0084 | 1.244911
| 10 | 1 | 45 | 2.8 | 40 | 45 | 54.13865 | 350 | 305 | 177 | 95 | 0.18 | 0.2715472 | 365.3577 | 372.6044 | 0.00795981 | 1.508596 | 0.2272455 | 365.3577 | 360 | 0.008263158 | 1.179382 | 0.7254335 | 1.262475 | 0.3421049 | 365.3577 | 372.6044 | 0.00795981 | 1.900583 | 0.3078058 | 0.237748 | 373.8928 | 0.0084 | 1.320822
| 10 | 1 | 45 | 2.8 | 40 | 45 | 54.13865 | 350 | 305 | 177 | 95 | 0.19 | 0.291101 | 375.5681 | 372.6044 | 0.00795981 | 1.53211 | 0.2427613 | 375.5681 | 360 | 0.008263158 | 1.179382 | 0.7254335 | 1.277691 | 0.3516655 | 375.5681 | 372.6044 | 0.00795981 | 1.850871 | 0.3164079 | 0.2512222 | 384.3418 | 0.0084 | 1.322222
| 10 | 1 | 45 | 2.8 | 40 | 45 | 54.13865 | 350 | 305 | 177 | 95 | 0.2 | 0.3123551 | 386.6665 | 372.6044 | 0.00795981 | 1.561775 | 0.2596264 | 386.6665 | 360 | 0.008263158 | 1.179382 | 0.7254335 | 1.298132 | 0.3620575 | 386.6665 | 372.6044 | 0.00795981 | 1.810288 | 0.3257581 | 0.2662892 | 395.6994 | 0.0084 | 1.331446
| 10 | 1 | 45 | 2.8 | 40 | 45 | 54.13865 | 350 | 305 | 177 | 95 | 0.22 | 0.3404105 | 401.3163 | 372.6044 | 0.00795981 | 1.54732 | 0.2818882 | 401.3163 | 360 | 0.008263158 | 1.179382 | 0.7254335 | 1.28131 | 0.375775 | 401.3163 | 372.6044 | 0.00795981 | 1.708068 | 0.3381002 | 0.2868495 | 410.6915 | 0.0084 | 1.303861
Viga 350-20-1 - Cornelissen (2022) | 20 | 1 | 40 | 2.8 | 40 | 50 | 96.38692 | 350 | 300 | 182 | 150 | 0.16 | 0.1762175 | 224.9365 | 95.42369 | 0.03726149 | 1.101359 | 0.1625053 | 224.9365 | 154 | 0.021 | 1.245564 | 0.5535714 | 1.015658 | 0.174795 | 224.9365 | 95.42369 | 0.03726149 | 1.092468 | 0.1898758 | 0.1914281 | 234.035 | 0.0196 | 1.186724
| 20 | 1 | 40 | 2.8 | 40 | 50 | 96.38692 | 350 | 300 | 182 | 150 | 0.2 | 0.2129582 | 259.8976 | 95.42369 | 0.03726149 | 1.064791 | 0.2052966 | 259.8976 | 154 | 0.021 | 1.245564 | 0.5535714 | 1.026483 | 0.2112391 | 259.8976 | 95.42369 | 0.03726149 | 1.056195 | 0.2193875 | 0.2555587 | 270.4103 | 0.0196 | 1.096938
| 20 | 1 | 40 | 2.8 | 40 | 50 | 96.38692 | 350 | 300 | 182 | 150 | 0.23 | 0.2495744 | 294.7403 | 95.42369 | 0.03726149 | 1.085106 | 0.247943 | 294.7403 | 154 | 0.021 | 1.245564 | 0.5535714 | 1.078013 | 0.2475597 | 294.7403 | 95.42369 | 0.03726149 | 1.076346 | 0.2487993 | 0.3286737 | 306.6623 | 0.0196 | 1.081736
Viga 350-20-2 - Cornelissen (2022) | 20 | 1 | 40 | 2.8 | 40 | 50 | 96.38692 | 350 | 300 | 182 | 150 | 0.14 | 0.1762175 | 224.9365 | 95.42369 | 0.03726149 | 1.258696 | 0.1625053 | 224.9365 | 154 | 0.021 | 1.245564 | 0.5535714 | 1.160752 | 0.174795 | 224.9365 | 95.42369 | 0.03726149 | 1.248535 | 0.1898758 | 0.1914281 | 234.035 | 0.0196 | 1.356255
| 20 | 1 | 40 | 2.8 | 40 | 50 | 96.38692 | 350 | 300 | 182 | 150 | 0.17 | 0.21246 | 259.4236 | 95.42369 | 0.03726149 | 1.249765 | 0.2047164 | 259.4236 | 154 | 0.021 | 1.245564 | 0.5535714 | 1.204214 | 0.2107449 | 259.4236 | 95.42369 | 0.03726149 | 1.239676 | 0.2189874 | 0.2546272 | 269.9171 | 0.0196 | 1.288161
| 20 | 1 | 40 | 2.8 | 40 | 50 | 96.38692 | 350 | 300 | 182 | 150 | 0.21 | 0.2489517 | 294.1477 | 95.42369 | 0.03726149 | 1.185484 | 0.2472177 | 294.1477 | 154 | 0.021 | 1.245564 | 0.5535714 | 1.177227 | 0.246942 | 294.1477 | 95.42369 | 0.03726149 | 1.175914 | 0.2482991 | 0.3273534 | 306.0458 | 0.0196 | 1.182377
Viga 350-20-3 - Cornelissen (2022) | 20 | 1 | 40 | 2.8 | 40 | 50 | 96.38692 | 350 | 300 | 182 | 150 | 0.21 | 0.1019888 | 154.3031 | 95.42369 | 0.03726149 | 0.485661 | 0.07605217 | 154.3031 | 154 | 0.021 | 1.245564 | 0.5535714 | 0.3621532 | 0.1011655 | 154.3031 | 95.42369 | 0.03726149 | 0.4817404 | 0.130252 | 0.09008144 | 160.5445 | 0.0196 | 0.4289592
| 20 | 1 | 40 | 2.8 | 40 | 50 | 96.38692 | 350 | 300 | 182 | 150 | 0.25 | 0.1398504 | 190.3309 | 95.42369 | 0.03726149 | 0.5594017 | 0.120149 | 190.3309 | 154 | 0.021 | 1.245564 | 0.5535714 | 0.4805962 | 0.1387215 | 190.3309 | 95.42369 | 0.03726149 | 0.5548858 | 0.1606641 | 0.137058 | 198.0296 | 0.0196 | 0.5482321
| 20 | 1 | 40 | 2.8 | 40 | 50 | 96.38692 | 350 | 300 | 182 | 150 | 0.29 | 0.1755948 | 224.3439 | 95.42369 | 0.03726149 | 0.6054992 | 0.16178 | 224.3439 | 154 | 0.021 | 1.245564 | 0.5535714 | 0.557862 | 0.1741773 | 224.3439 | 95.42369 | 0.03726149 | 0.6006112 | 0.1893756 | 0.1904209 | 233.4185 | 0.0196 | 0.6530192
| 20 | 1 | 40 | 2.8 | 40 | 50 | 96.38692 | 350 | 300 | 182 | 150 | 0.33 | 0.2114637 | 258.4755 | 95.42369 | 0.03726149 | 0.640799 | 0.203556 | 258.4755 | 154 | 0.021 | 1.245564 | 0.5535714 | 0.6168363 | 0.2097566 | 258.4755 | 95.42369 | 0.03726149 | 0.6356261 | 0.2181871 | 0.2527695 | 268.9306 | 0.0196 | 0.6611729
| 20 | 1 | 40 | 2.8 | 40 | 50 | 96.38692 | 350 | 300 | 182 | 150 | 0.37 | 0.2621534 | 306.71 | 95.42369 | 0.03726149 | 0.7085227 | 0.2625936 | 306.71 | 154 | 0.021 | 1.245564 | 0.5535714 | 0.7097124 | 0.2600371 | 306.71 | 95.42369 | 0.03726149 | 0.7028031 | 0.2589033 | 0.3559114 | 319.1162 | 0.0196 | 0.6997387
Viga G2 - Makhlouf e Malhas (1996) | 20 | 6 | 84 | 3.508821 | 50 | 64 | 96.25101 | 400 | 336 | 205 | 164 | 0.15 | 0.1316589 | 179.888 | 134.7325 | 0.03101245 | 0.8777259 | 0.1111297 | 179.888 | 205 | 0.01914634 | 1.266946 | 0.5794872 | 0.7408645 | 0.143722 | 179.888 | 134.7325 | 0.03101245 | 0.9581467 | 0.1855342 | 0.1026441 | 188.2903 | 0.0163 | 0.6842943
| 20 | 6 | 84 | 3.508821 | 50 | 64 | 96.25101 | 400 | 336 | 205 | 164 | 0.23 | 0.1920177 | 225.2967 | 134.7325 | 0.03101245 | 0.8348594 | 0.1581257 | 225.2967 | 205 | 0.01914634 | 1.266946 | 0.5794872 | 0.6875031 | 0.1923574 | 225.2967 | 134.7325 | 0.03101245 | 0.8363365 | 0.2323681 | 0.1610049 | 235.8199 | 0.0163 | 0.7000214
| 20 | 6 | 84 | 3.508821 | 50 | 64 | 96.25101 | 400 | 336 | 205 | 164 | 0.28 | 0.2523764 | 270.7053 | 134.7325 | 0.03101245 | 0.9013444 | 0.2282561 | 270.7053 | 205 | 0.01914634 | 1.266946 | 0.5794872 | 0.8152003 | 0.252823 | 270.7053 | 134.7325 | 0.03101245 | 0.9029391 | 0.279202 | 0.2324466 | 283.3495 | 0.0163 | 0.8301663
Viga G3 - Makhlouf e Malhas (1996) | 20 | 9 | 45 | 3.508821 | 50 | 64 | 113.5503 | 400 | 336 | 208 | 164 | 0.18 | 0.122721 | 176.8396 | 92.72253 | 0.04932804 | 0.6817831 | 0.1179482 | 176.8396 | 144 | 0.02871951 | 1.287706 | 0.5729167 | 0.6552679 | 0.1379015 | 176.8396 | 92.72253 | 0.04932804 | 0.7661195 | 0.1505811 | 0.1003528 | 186.1769 | 0.0206 | 0.5575156
| 20 | 9 | 45 | 3.508821 | 50 | 64 | 113.5503 | 400 | 336 | 208 | 164 | 0.26 | 0.167183 | 220.7528 | 92.72253 | 0.04932804 | 0.6430115 | 0.1751294 | 220.7528 | 144 | 0.02871951 | 1.287706 | 0.5729167 | 0.6735746 | 0.1878635 | 220.7528 | 92.72253 | 0.04932804 | 0.7225519 | 0.1879737 | 0.1563806 | 232.4087 | 0.0206 | 0.6014639
| 20 | 9 | 45 | 3.508821 | 50 | 64 | 113.5503 | 400 | 336 | 208 | 164 | 0.34 | 0.211645 | 264.6659 | 92.72253 | 0.04932804 | 0.6224854 | 0.2323106 | 264.6659 | 144 | 0.02871951 | 1.287706 | 0.5729167 | 0.6832664 | 0.2378255 | 264.6659 | 92.72253 | 0.04932804 | 0.6994866 | 0.2253663 | 0.2247847 | 278.6405 | 0.0206 | 0.6611314
Viga C1 - Kumar et al. (2007) | 16 | 2 | 52 | 3.42 | 27 | 35 | 69.84043 | 235 | 200 | 123 | 115 | 0.15 | 0.129478 | 234.7223 | 94.16551 | 0.04868019 | 0.8631866 | 0.1175278 | 234.7223 | 171 | 0.02330435 | 1.268901 | 0.4866071 | 0.7835185 | 0.1315953 | 234.7223 | 94.16551 | 0.04868019 | 0.8773022 | 0.1799015 | 0.1502109 | 245.3604 | 0.0188 | 1.001406
| 16 | 2 | 52 | 3.42 | 27 | 35 | 69.84043 | 235 | 200 | 123 | 115 | 0.19 | 0.1882795 | 315.6611 | 94.16551 | 0.04868019 | 0.9909448 | 0.1894164 | 315.6611 | 171 | 0.02330435 | 1.268901 | 0.4866071 | 0.9969284 | 0.1913584 | 315.6611 | 94.16551 | 0.04868019 | 1.00715 | 0.2419365 | 0.2716657 | 329.9674 | 0.0188 | 1.27335
| 16 | 2 | 52 | 3.42 | 27 | 35 | 69.84043 | 235 | 200 | 123 | 115 | 0.22 | 0.2235604 | 364.2243 | 94.16551 | 0.04868019 | 1.016184 | 0.2325496 | 364.2243 | 171 | 0.02330435 | 1.268901 | 0.4866071 | 1.057043 | 0.2272163 | 364.2243 | 94.16551 | 0.04868019 | 1.032801 | 0.2791575 | 0.361685 | 380.7316 | 0.0188 | 1.268898
| 16 | 2 | 52 | 3.42 | 27 | 35 | 69.84043 | 235 | 200 | 123 | 115 | 0.22 | 0.2529612 | 404.6937 | 94.16551 | 0.04868019 | 1.149824 | 0.2684939 | 404.6937 | 171 | 0.02330435 | 1.268901 | 0.4866071 | 1.220427 | 0.2570978 | 404.6937 | 94.16551 | 0.04868019 | 1.168626 | 0.310175 | 0.4465248 | 423.0352 | 0.0188 | 1.409886
| 16 | 2 | 52 | 3.42 | 27 | 35 | 69.84043 | 235 | 200 | 123 | 115 | 0.25 | 0.3000024 | 469.4447 | 94.16551 | 0.04868019 | 1.20001 | 0.3260048 | 469.4447 | 171 | 0.02330435 | 1.268901 | 0.4866071 | 1.304019 | 0.3049083 | 469.4447 | 94.16551 | 0.04868019 | 1.219633 | 0.359803 | 0.6008437 | 490.7208 | 0.0188 | 1.439212
| 16 | 2 | 52 | 3.42 | 27 | 35 | 69.84043 | 235 | 200 | 123 | 115 | 0.29 | 0.3411635 | 526.1018 | 94.16551 | 0.04868019 | 1.176426 | 0.3763268 | 526.1018 | 171 | 0.02330435 | 1.268901 | 0.4866071 | 1.297679 | 0.3467425 | 526.1018 | 94.16551 | 0.04868019 | 1.195664 | 0.3871366 | 0.6956014 | 528 | 0.0188 | 1.334954
Viga C2 - Kumar et al. (2007) | 20 | 2 | 44 | 3.42 | 25 | 35 | 82.82382 | 235 | 200 | 125 | 122.5 | 0.17 | 0.135882 | 270.8701 | 65.34757 | 0.08253592 | 0.7993058 | 0.1512812 | 270.8701 | 124 | 0.03417687 | 1.298696 | 0.4431818 | 0.8898894 | 0.1461717 | 270.8701 | 65.34757 | 0.08253592 | 0.8598337 | 0.2051952 | 0.2525277 | 284.5465 | 0.0253 | 1.207031
| 20 | 2 | 44 | 3.42 | 25 | 35 | 82.82382 | 235 | 200 | 125 | 122.5 | 0.19 | 0.157689 | 308.0484 | 65.34757 | 0.08253592 | 0.8299423 | 0.1799064 | 308.0484 | 124 | 0.03417687 | 1.298696 | 0.4431818 | 0.946876 | 0.1696301 | 308.0484 | 65.34757 | 0.08253592 | 0.8927901 | 0.2333593 | 0.3266064 | 323.6019 | 0.0253 | 1.228207
| 20 | 2 | 44 | 3.42 | 25 | 35 | 82.82382 | 235 | 200 | 125 | 122.5 | 0.21 | 0.1857267 | 355.849 | 65.34757 | 0.08253592 | 0.8844127 | 0.2167103 | 355.849 | 124 | 0.03417687 | 1.298696 | 0.4431818 | 1.031954 | 0.1997909 | 355.849 | 65.34757 | 0.08253592 | 0.9513854 | 0.2695702 | 0.4358312 | 373.816 | 0.0253 | 1.283668
| 20 | 2 | 44 | 3.42 | 25 | 35 | 82.82382 | 235 | 200 | 125 | 122.5 | 0.23 | 0.1981878 | 377.0937 | 65.34757 | 0.08253592 | 0.8616863 | 0.2330676 | 377.0937 | 124 | 0.03417687 | 1.298696 | 0.4431818 | 1.013337 | 0.2131957 | 377.0937 | 65.34757 | 0.08253592 | 0.9269379 | 0.285664 | 0.4894241 | 396.1333 | 0.0253 | 1.242017
| 20 | 2 | 44 | 3.42 | 25 | 35 | 82.82382 | 235 | 200 | 125 | 122.5 | 0.25 | 0.2262255 | 424.8943 | 65.34757 | 0.08253592 | 0.9049019 | 0.2698715 | 424.8943 | 124 | 0.03417687 | 1.298696 | 0.4431818 | 1.079486 | 0.2433565 | 424.8943 | 65.34757 | 0.08253592 | 0.9734261 | 0.3218749 | 0.6213677 | 446.3474 | 0.0253 | 1.287499
| 20 | 2 | 44 | 3.42 | 25 | 35 | 82.82382 | 235 | 200 | 125 | 122.5 | 0.25 | 0.285416 | 525.8067 | 65.34757 | 0.08253592 | 1.141664 | 0.3475686 | 525.8067 | 124 | 0.03417687 | 1.298696 | 0.4431818 | 1.390274 | 0.3070293 | 525.8067 | 65.34757 | 0.08253592 | 1.228117 | 0.3807571 | 0.8695018 | 528 | 0.0253 | 1.523028
Viga C3 - Kumar et al. (2007) | 20 | 3 | 12 | 3.42 | 25 | 35 | 95.70173 | 235 | 200 | 129 | 122.5 | 0.18 | 0.09900154 | 246.9219 | 49.1977 | 0.1352493 | 0.5500086 | 0.1270385 | 246.9219 | 91 | 0.05126531 | 1.335576 | 0.4221698 | 0.7057694 | 0.1197226 | 246.9219 | 49.1977 | 0.1352493 | 0.6651258 | 0.1528115 | 0.2112745 | 260.2689 | 0.0333 | 0.848953
| 20 | 3 | 12 | 3.42 | 25 | 35 | 95.70173 | 235 | 200 | 129 | 122.5 | 0.19 | 0.1155374 | 283.234 | 49.1977 | 0.1352493 | 0.6080915 | 0.1509963 | 283.234 | 91 | 0.05126531 | 1.335576 | 0.4221698 | 0.7947173 | 0.1397195 | 283.234 | 49.1977 | 0.1352493 | 0.7353656 | 0.1752838 | 0.2779832 | 298.5437 | 0.0333 | 0.9225464
| 20 | 3 | 12 | 3.42 | 25 | 35 | 95.70173 | 235 | 200 | 129 | 122.5 | 0.21 | 0.1304197 | 315.9148 | 49.1977 | 0.1352493 | 0.621046 | 0.1725583 | 315.9148 | 91 | 0.05126531 | 1.335576 | 0.4221698 | 0.8217061 | 0.1577166 | 315.9148 | 49.1977 | 0.1352493 | 0.7510314 | 0.1955089 | 0.3458341 | 332.9911 | 0.0333 | 0.9309946
| 20 | 3 | 12 | 3.42 | 25 | 35 | 95.70173 | 235 | 200 | 129 | 122.5 | 0.23 | 0.1486091 | 355.8581 | 49.1977 | 0.1352493 | 0.6461265 | 0.1989118 | 355.8581 | 91 | 0.05126531 | 1.335576 | 0.4221698 | 0.8648341 | 0.1797131 | 355.8581 | 49.1977 | 0.1352493 | 0.7813613 | 0.2202284 | 0.438815 | 375.0934 | 0.0333 | 0.9575147
| 20 | 3 | 12 | 3.42 | 25 | 35 | 95.70173 | 235 | 200 | 129 | 122.5 | 0.25 | 0.1667985 | 395.8013 | 49.1977 | 0.1352493 | 0.6671941 | 0.2252654 | 395.8013 | 91 | 0.05126531 | 1.335576 | 0.4221698 | 0.9010616 | 0.2017096 | 395.8013 | 49.1977 | 0.1352493 | 0.8068384 | 0.2449479 | 0.5428531 | 417.1957 | 0.0333 | 0.9797916
| 20 | 3 | 12 | 3.42 | 25 | 35 | 95.70173 | 235 | 200 | 129 | 122.5 | 0.29 | 0.1833344 | 432.1133 | 49.1977 | 0.1352493 | 0.6321875 | 0.2492232 | 432.1133 | 91 | 0.05126531 | 1.335576 | 0.4221698 | 0.8593903 | 0.2217064 | 432.1133 | 49.1977 | 0.1352493 | 0.7645049 | 0.2674202 | 0.6470283 | 455.4706 | 0.0333 | 0.9221386
| 20 | 3 | 12 | 3.42 | 25 | 35 | 95.70173 | 235 | 200 | 129 | 122.5 | 0.31 | 0.1998702 | 468.4254 | 49.1977 | 0.1352493 | 0.6447427 | 0.273181 | 468.4254 | 91 | 0.05126531 | 1.335576 | 0.4221698 | 0.8812289 | 0.2417032 | 468.4254 | 49.1977 | 0.1352493 | 0.7796878 | 0.2898925 | 0.7603416 | 493.7454 | 0.0333 | 0.935137
| 20 | 3 | 12 | 3.42 | 25 | 35 | 95.70173 | 235 | 200 | 129 | 122.5 | 0.37 | 0.2147525 | 501.1062 | 49.1977 | 0.1352493 | 0.5804122 | 0.294743 | 501.1062 | 91 | 0.05126531 | 1.335576 | 0.4221698 | 0.7966026 | 0.2597004 | 501.1062 | 49.1977 | 0.1352493 | 0.7018929 | 0.3100043 | 0.8695018 | 528 | 0.0333 | 0.8378496
Viga CS1 - Kumar et al. (2007) | 16 | 2 | 52 | 2.98 | 27 | 35 | 67.59405 | 235 | 200 | 122 | 115 | 0.16 | 0.2359357 | 370.7473 | 81.23343 | 0.04802697 | 1.474598 | 0.2505652 | 370.7473 | 147 | 0.02330435 | 1.264339 | 0.4911504 | 1.566033 | 0.2389855 | 370.7473 | 81.23343 | 0.04802697 | 1.493659 | 0.285361 | 0.4337416 | 389.1923 | 0.0188 | 1.783506
| 16 | 2 | 52 | 2.98 | 27 | 35 | 67.59405 | 235 | 200 | 122 | 115 | 0.2 | 0.2890841 | 443.2848 | 81.23343 | 0.04802697 | 1.445421 | 0.3149 | 443.2848 | 147 | 0.02330435 | 1.264339 | 0.4911504 | 1.5745 | 0.2928209 | 443.2848 | 81.23343 | 0.04802697 | 1.464105 | 0.3411925 | 0.62007 | 465.3387 | 0.0188 | 1.705962
| 16 | 2 | 52 | 2.98 | 27 | 35 | 67.59405 | 235 | 200 | 122 | 115 | 0.26 | 0.348138 | 523.882 | 81.23343 | 0.04802697 | 1.338992 | 0.3863831 | 523.882 | 147 | 0.02330435 | 1.264339 | 0.4911504 | 1.486089 | 0.3526381 | 523.882 | 81.23343 | 0.04802697 | 1.356301 | 0.3871366 | 0.7983077 | 528 | 0.0188 | 1.488987
Viga CS2 - Kumar et al. (2007) | 20 | 2 | 44 | 2.98 | 25 | 35 | 80.32119 | 235 | 200 | 125 | 122.5 | 0.17 | 0.1366242 | 264.2801 | 55.88423 | 0.08120052 | 0.8036717 | 0.1541435 | 264.2801 | 106 | 0.03417687 | 1.292449 | 0.4431818 | 0.9067265 | 0.1463779 | 264.2801 | 55.88423 | 0.08120052 | 0.8610464 | 0.2011718 | 0.2785599 | 278.9671 | 0.0253 | 1.183364
| 20 | 2 | 44 | 2.98 | 25 | 35 | 80.32119 | 235 | 200 | 125 | 122.5 | 0.19 | 0.158531 | 301.2793 | 55.88423 | 0.08120052 | 0.8343737 | 0.182595 | 301.2793 | 106 | 0.03417687 | 1.292449 | 0.4431818 | 0.9610263 | 0.1698486 | 301.2793 | 55.88423 | 0.08120052 | 0.8939402 | 0.2293358 | 0.3620164 | 318.0225 | 0.0253 | 1.207031
| 20 | 2 | 44 | 2.98 | 25 | 35 | 80.32119 | 235 | 200 | 125 | 122.5 | 0.23 | 0.1866969 | 348.8497 | 55.88423 | 0.08120052 | 0.8117257 | 0.2191755 | 348.8497 | 106 | 0.03417687 | 1.292449 | 0.4431818 | 0.9529369 | 0.2000253 | 348.8497 | 55.88423 | 0.08120052 | 0.8696753 | 0.2655468 | 0.4853627 | 368.2366 | 0.0253 | 1.154551
| 20 | 2 | 44 | 2.98 | 25 | 35 | 80.32119 | 235 | 200 | 125 | 122.5 | 0.25 | 0.1992151 | 369.9921 | 55.88423 | 0.08120052 | 0.7968604 | 0.2354335 | 369.9921 | 106 | 0.03417687 | 1.292449 | 0.4431818 | 0.9417339 | 0.2134372 | 369.9921 | 55.88423 | 0.08120052 | 0.8537488 | 0.2816405 | 0.5459773 | 390.554 | 0.0253 | 1.126562
| 20 | 2 | 44 | 2.98 | 25 | 35 | 80.32119 | 235 | 200 | 125 | 122.5 | 0.3 | 0.2179924 | 401.7057 | 55.88423 | 0.08120052 | 0.7266412 | 0.2598205 | 401.7057 | 106 | 0.03417687 | 1.292449 | 0.4431818 | 0.8660682 | 0.233555 | 401.7057 | 55.88423 | 0.08120052 | 0.7785166 | 0.3057811 | 0.6435847 | 424.03 | 0.0253 | 1.01927
| 20 | 2 | 44 | 2.98 | 25 | 35 | 80.32119 | 235 | 200 | 125 | 122.5 | 0.32 | 0.2305105 | 422.8482 | 55.88423 | 0.08120052 | 0.7203454 | 0.2760785 | 422.8482 | 106 | 0.03417687 | 1.292449 | 0.4431818 | 0.8627452 | 0.2469668 | 422.8482 | 55.88423 | 0.08120052 | 0.7717714 | 0.3218749 | 0.7131133 | 446.3474 | 0.0253 | 1.005859
| 20 | 2 | 44 | 2.98 | 25 | 35 | 80.32119 | 235 | 200 | 125 | 122.5 | 0.36 | 0.2611801 | 474.647 | 55.88423 | 0.08120052 | 0.7255002 | 0.3159106 | 474.647 | 106 | 0.03417687 | 1.292449 | 0.4431818 | 0.8775293 | 0.2798259 | 474.647 | 55.88423 | 0.08120052 | 0.7772942 | 0.3613045 | 0.8985272 | 501.025 | 0.0253 | 1.003624
| 20 | 2 | 44 | 2.98 | 25 | 35 | 80.32119 | 235 | 200 | 125 | 122.5 | 0.47 | 0.2918496 | 526.4459 | 55.88423 | 0.08120052 | 0.6209566 | 0.3557426 | 526.4459 | 106 | 0.03417687 | 1.292449 | 0.4431818 | 0.7568993 | 0.312685 | 526.4459 | 55.88423 | 0.08120052 | 0.6652871 | 0.3807571 | 0.9978846 | 528 | 0.0253 | 0.8101214
Viga CS3 - Kumar et al. (2007) | 20 | 3 | 12 | 2.98 | 25 | 35 | 93.01136 | 235 | 200 | 128 | 122.5 | 0.16 | 0.1278901 | 303.4026 | 41.64389 | 0.1326867 | 0.7993133 | 0.1692006 | 303.4026 | 77 | 0.05126531 | 1.327138 | 0.4275701 | 1.057504 | 0.153998 | 303.4026 | 41.64389 | 0.1326867 | 0.9624873 | 0.1887672 | 0.3699966 | 321.5086 | 0.0333 | 1.179795
| 20 | 3 | 12 | 2.98 | 25 | 35 | 93.01136 | 235 | 200 | 128 | 122.5 | 0.18 | 0.1345267 | 317.8503 | 41.64389 | 0.1326867 | 0.7473704 | 0.178712 | 317.8503 | 77 | 0.05126531 | 1.327138 | 0.4275701 | 0.9928444 | 0.1619893 | 317.8503 | 41.64389 | 0.1326867 | 0.8999407 | 0.1977561 | 0.4060734 | 336.8186 | 0.0333 | 1.098645
| 20 | 3 | 12 | 2.98 | 25 | 35 | 93.01136 | 235 | 200 | 128 | 122.5 | 0.18 | 0.1511181 | 353.9697 | 41.64389 | 0.1326867 | 0.8395448 | 0.2024905 | 353.9697 | 77 | 0.05126531 | 1.327138 | 0.4275701 | 1.124947 | 0.1819677 | 353.9697 | 41.64389 | 0.1326867 | 1.010932 | 0.2202284 | 0.5036065 | 375.0934 | 0.0333 | 1.223491
| 20 | 3 | 12 | 2.98 | 25 | 35 | 93.01136 | 235 | 200 | 128 | 122.5 | 0.2 | 0.1693686 | 393.701 | 41.64389 | 0.1326867 | 0.8468429 | 0.2286469 | 393.701 | 77 | 0.05126531 | 1.327138 | 0.4275701 | 1.143234 | 0.2039439 | 393.701 | 41.64389 | 0.1326867 | 1.01972 | 0.2449479 | 0.623006 | 417.1957 | 0.0333 | 1.224739
| 20 | 3 | 12 | 2.98 | 25 | 35 | 93.01136 | 235 | 200 | 128 | 122.5 | 0.2 | 0.1859599 | 429.8203 | 41.64389 | 0.1326867 | 0.9297997 | 0.2524254 | 429.8203 | 77 | 0.05126531 | 1.327138 | 0.4275701 | 1.262127 | 0.2239223 | 429.8203 | 41.64389 | 0.1326867 | 1.119612 | 0.2674202 | 0.7425627 | 455.4706 | 0.0333 | 1.337101
| 20 | 3 | 12 | 2.98 | 25 | 35 | 93.01136 | 235 | 200 | 128 | 122.5 | 0.2 | 0.2008922 | 462.3277 | 41.64389 | 0.1326867 | 1.004461 | 0.2738261 | 462.3277 | 77 | 0.05126531 | 1.327138 | 0.4275701 | 1.36913 | 0.2419029 | 462.3277 | 41.64389 | 0.1326867 | 1.209514 | 0.2876452 | 0.8591305 | 489.9179 | 0.0333 | 1.438226
| 20 | 3 | 12 | 2.98 | 25 | 35 | 93.01136 | 235 | 200 | 128 | 122.5 | 0.22 | 0.2191427 | 502.059 | 41.64389 | 0.1326867 | 0.9961032 | 0.2999824 | 502.059 | 77 | 0.05126531 | 1.327138 | 0.4275701 | 1.363556 | 0.2638791 | 502.059 | 41.64389 | 0.1326867 | 1.19945 | 0.3100043 | 0.9978846 | 528 | 0.0333 | 1.409111
Viga B6 - Maghsoudi e Sharifi (2008) | 28 | 4 | 16 | 5.308474 | 30 | 44 | 133.4934 | 300 | 256 | 168 | 154 | 0.22 | 0.0560844 | 151.172 | 55.27667 | 0.2218831 | 0.2549291 | 0.06764765 | 151.172 | 98 | 0.07996753 | 1.359164 | 0.4166667 | 0.3074893 | 0.0728408 | 151.172 | 55.27667 | 0.2218831 | 0.3310945 | 0.1104498 | 0.07336138 | 161.488 | 0.0433 | 0.3334608
| 28 | 4 | 16 | 5.308474 | 30 | 44 | 133.4934 | 300 | 256 | 168 | 154 | 0.25 | 0.08010186 | 201.7066 | 55.27667 | 0.2218831 | 0.3204074 | 0.1045925 | 201.7066 | 98 | 0.07996753 | 1.359164 | 0.4166667 | 0.4183702 | 0.104034 | 201.7066 | 55.27667 | 0.2218831 | 0.416136 | 0.1473716 | 0.1306066 | 215.4711 | 0.0433 | 0.5224264
| 28 | 4 | 16 | 5.308474 | 30 | 44 | 133.4934 | 300 | 256 | 168 | 154 | 0.29 | 0.09385545 | 230.6452 | 55.27667 | 0.2218831 | 0.3236395 | 0.125749 | 230.6452 | 98 | 0.07996753 | 1.359164 | 0.4166667 | 0.4336173 | 0.1218968 | 230.6452 | 55.27667 | 0.2218831 | 0.4203337 | 0.1685149 | 0.1707709 | 246.3845 | 0.0433 | 0.5810858
| 28 | 4 | 16 | 5.308474 | 30 | 44 | 133.4934 | 300 | 256 | 168 | 154 | 0.31 | 0.1096618 | 263.9031 | 55.27667 | 0.2218831 | 0.3537478 | 0.1500632 | 263.9031 | 98 | 0.07996753 | 1.359164 | 0.4166667 | 0.4840748 | 0.1424256 | 263.9031 | 55.27667 | 0.2218831 | 0.4594375 | 0.1928138 | 0.2235701 | 281.9119 | 0.0433 | 0.6219801
| 28 | 4 | 16 | 5.308474 | 30 | 44 | 133.4934 | 300 | 256 | 168 | 154 | 0.33 | 0.1342951 | 315.7335 | 55.27667 | 0.2218831 | 0.4069549 | 0.1879554 | 315.7335 | 98 | 0.07996753 | 1.359164 | 0.4166667 | 0.5695618 | 0.1744186 | 315.7335 | 55.27667 | 0.2218831 | 0.5285413 | 0.2306823 | 0.3200119 | 337.2792 | 0.0433 | 0.6990374
| 28 | 4 | 16 | 5.308474 | 30 | 44 | 133.4934 | 300 | 256 | 168 | 154 | 0.34 | 0.146817 | 342.0806 | 55.27667 | 0.2218831 | 0.4318148 | 0.2072172 | 342.0806 | 98 | 0.07996753 | 1.359164 | 0.4166667 | 0.6094625 | 0.1906817 | 342.0806 | 55.27667 | 0.2218831 | 0.5608287 | 0.2499322 | 0.3756486 | 365.4242 | 0.0433 | 0.7350946
| 28 | 4 | 16 | 5.308474 | 30 | 44 | 133.4934 | 300 | 256 | 168 | 154 | 0.37 | 0.1650867 | 380.5214 | 55.27667 | 0.2218831 | 0.4461804 | 0.2353206 | 380.5214 | 98 | 0.07996753 | 1.359164 | 0.4166667 | 0.6360017 | 0.2144099 | 380.5214 | 55.27667 | 0.2218831 | 0.5794862 | 0.2735803 | 0.4500979 | 400 | 0.0433 | 0.7394062
Viga F29-2D16-10A - Hong et al (2013) | 15.9 | 2 | 46 | 2.825877 | 30 | 38 | 70.06138 | 250 | 212 | 130 | 117.5 | 0.2 | 0.2498188 | 361.6696 | 82.46141 | 0.04414839 | 1.249094 | 0.2672893 | 361.6696 | 144 | 0.02253617 | 1.267721 | 0.5104167 | 1.336446 | 0.2547888 | 361.6696 | 82.46141 | 0.04414839 | 1.273944 | 0.2819936 | 0.4311337 | 379.0397 | 0.0183 | 1.409968
| 15.9 | 2 | 46 | 2.825877 | 30 | 38 | 70.06138 | 250 | 212 | 130 | 117.5 | 0.35 | 0.2743295 | 392.3 | 82.46141 | 0.04414839 | 0.7837985 | 0.2970217 | 392.3 | 144 | 0.02253617 | 1.267721 | 0.5104167 | 0.8486335 | 0.2797871 | 392.3 | 82.46141 | 0.04414839 | 0.7993918 | 0.2918589 | 0.4618268 | 392.3 | 0.0183 | 0.8338825
Viga F29-2D16-10B - Hong et al (2013) | 15.9 | 2 | 46 | 2.825877 | 30 | 38 | 70.06138 | 250 | 212 | 130 | 117.5 | 0.2 | 0.2508867 | 363.0041 | 82.46141 | 0.04414839 | 1.254434 | 0.2685847 | 363.0041 | 144 | 0.02253617 | 1.267721 | 0.5104167 | 1.342924 | 0.255878 | 363.0041 | 82.46141 | 0.04414839 | 1.27939 | 0.2830342 | 0.4343213 | 380.4384 | 0.0183 | 1.415171
| 15.9 | 2 | 46 | 2.825877 | 30 | 38 | 70.06138 | 250 | 212 | 130 | 117.5 | 0.25 | 0.2743295 | 392.3 | 82.46141 | 0.04414839 | 1.097318 | 0.2970217 | 392.3 | 144 | 0.02253617 | 1.267721 | 0.5104167 | 1.188087 | 0.2797871 | 392.3 | 82.46141 | 0.04414839 | 1.119148 | 0.2918589 | 0.4618268 | 392.3 | 0.0183 | 1.167435
Viga F29-2D16-10C - Hong et al (2013) | 15.9 | 2 | 46 | 2.825877 | 30 | 38 | 70.06138 | 250 | 212 | 130 | 117.5 | 0.2 | 0.2508867 | 363.0041 | 82.46141 | 0.04414839 | 1.254434 | 0.2685847 | 363.0041 | 144 | 0.02253617 | 1.267721 | 0.5104167 | 1.342924 | 0.255878 | 363.0041 | 82.46141 | 0.04414839 | 1.27939 | 0.2830342 | 0.4343213 | 380.4384 | 0.0183 | 1.415171
| 15.9 | 2 | 46 | 2.825877 | 30 | 38 | 70.06138 | 250 | 212 | 130 | 117.5 | 0.25 | 0.2743295 | 392.3 | 82.46141 | 0.04414839 | 1.097318 | 0.2970217 | 392.3 | 144 | 0.02253617 | 1.267721 | 0.5104167 | 1.188087 | 0.2797871 | 392.3 | 82.46141 | 0.04414839 | 1.119148 | 0.2918589 | 0.4618268 | 392.3 | 0.0183 | 1.167435
Viga F29-2D16-10D - Hong et al (2013) | 15.9 | 2 | 46 | 2.825877 | 30 | 38 | 70.06138 | 250 | 212 | 130 | 117.5 | 0.2 | 0.2519547 | 364.3387 | 82.46141 | 0.04414839 | 1.259773 | 0.2698802 | 364.3387 | 144 | 0.02253617 | 1.267721 | 0.5104167 | 1.349401 | 0.2569672 | 364.3387 | 82.46141 | 0.04414839 | 1.284836 | 0.2840748 | 0.4375207 | 381.837 | 0.0183 | 1.420374
| 15.9 | 2 | 46 | 2.825877 | 30 | 38 | 70.06138 | 250 | 212 | 130 | 117.5 | 0.3 | 0.2743295 | 392.3 | 82.46141 | 0.04414839 | 0.9144316 | 0.2970217 | 392.3 | 144 | 0.02253617 | 1.267721 | 0.5104167 | 0.9900724 | 0.2797871 | 392.3 | 82.46141 | 0.04414839 | 0.9326237 | 0.2918589 | 0.4618268 | 392.3 | 0.0183 | 0.9728629
Viga F30-2D13-10 - Hong et al (2013) | 12.7 | 2 | 52 | 2.920876 | 30 | 36.5 | 58.07594 | 250 | 213.5 | 128 | 100 | 0.15 | 0.2318108 | 317.1027 | 129.3733 | 0.02640628 | 1.545405 | 0.2130207 | 317.1027 | 192 | 0.01689333 | 1.234841 | 0.5901639 | 1.420138 | 0.2200341 | 317.1027 | 129.3733 | 0.02640628 | 1.466894 | 0.2466187 | 0.2533316 | 330.5217 | 0.014 | 1.644125
| 12.7 | 2 | 52 | 2.920876 | 30 | 36.5 | 58.07594 | 250 | 213.5 | 128 | 100 | 0.2 | 0.3046004 | 392.3 | 129.3733 | 0.02640628 | 1.523002 | 0.2922791 | 392.3 | 192 | 0.01689333 | 1.234841 | 0.5901639 | 1.461395 | 0.2891257 | 392.3 | 129.3733 | 0.02640628 | 1.445628 | 0.2927146 | 0.3568831 | 392.3 | 0.014 | 1.463573
Viga F30-2D13-20 - Hong et al (2013) | 12.7 | 2 | 52 | 2.920876 | 30 | 36.5 | 58.07594 | 250 | 213.5 | 128 | 100 | 0.15 | 0.2337784 | 319.1354 | 129.3733 | 0.02640628 | 1.558523 | 0.2151632 | 319.1354 | 192 | 0.01689333 | 1.234841 | 0.5901639 | 1.434421 | 0.2219017 | 319.1354 | 129.3733 | 0.02640628 | 1.479345 | 0.2481996 | 0.2565899 | 332.6405 | 0.014 | 1.654664
| 12.7 | 2 | 52 | 2.920876 | 30 | 36.5 | 58.07594 | 250 | 213.5 | 128 | 100 | 0.2 | 0.3046004 | 392.3 | 129.3733 | 0.02640628 | 1.523002 | 0.2922791 | 392.3 | 192 | 0.01689333 | 1.234841 | 0.5901639 | 1.461395 | 0.2891257 | 392.3 | 129.3733 | 0.02640628 | 1.445628 | 0.2927146 | 0.3568831 | 392.3 | 0.014 | 1.463573
Viga F30-2D16-10 - Hong et al (2013) | 15.9 | 2 | 46 | 2.920876 | 30 | 38 | 69.59797 | 250 | 212 | 130 | 117.5 | 0.15 | 0.1674919 | 260.029 | 85.09121 | 0.04403498 | 1.116613 | 0.1659384 | 260.029 | 148 | 0.02253617 | 1.26685 | 0.5104167 | 1.106256 | 0.1707143 | 260.029 | 85.09121 | 0.04403498 | 1.138095 | 0.2029105 | 0.2159647 | 272.7407 | 0.0183 | 1.352737
| 15.9 | 2 | 46 | 2.920876 | 30 | 38 | 69.59797 | 250 | 212 | 130 | 117.5 | 0.25 | 0.2519255 | 365.3741 | 85.09121 | 0.04403498 | 1.007702 | 0.2681607 | 365.3741 | 148 | 0.02253617 | 1.26685 | 0.5104167 | 1.072643 | 0.2567723 | 365.3741 | 85.09121 | 0.04403498 | 1.027089 | 0.2851153 | 0.4263975 | 383.2357 | 0.0183 | 1.140461
| 15.9 | 2 | 46 | 2.920876 | 30 | 38 | 69.59797 | 250 | 212 | 130 | 117.5 | 0.3 | 0.2735065 | 392.3 | 85.09121 | 0.04403498 | 0.9116882 | 0.2942884 | 392.3 | 148 | 0.02253617 | 1.26685 | 0.5104167 | 0.9809612 | 0.2787684 | 392.3 | 85.09121 | 0.04403498 | 0.9292281 | 0.2918589 | 0.4468064 | 392.3 | 0.0183 | 0.9728629
Viga F30-2D16-20 - Hong et al (2013) | 15.9 | 2 | 46 | 2.920876 | 30 | 38 | 69.59797 | 250 | 212 | 130 | 117.5 | 0.15 | 0.1685607 | 261.3625 | 85.09121 | 0.04403498 | 1.123738 | 0.1672324 | 261.3625 | 148 | 0.02253617 | 1.26685 | 0.5104167 | 1.114882 | 0.1718036 | 261.3625 | 85.09121 | 0.04403498 | 1.145357 | 0.2039511 | 0.2181854 | 274.1394 | 0.0183 | 1.359674
| 15.9 | 2 | 46 | 2.920876 | 30 | 38 | 69.59797 | 250 | 212 | 130 | 117.5 | 0.25 | 0.2529943 | 366.7076 | 85.09121 | 0.04403498 | 1.011977 | 0.2694546 | 366.7076 | 148 | 0.02253617 | 1.26685 | 0.5104167 | 1.077818 | 0.2578616 | 366.7076 | 85.09121 | 0.04403498 | 1.031446 | 0.2861559 | 0.4295156 | 384.6344 | 0.0183 | 1.144624
Viga F30-2D19-10 - Hong et al (2013) | 19.1 | 2 | 40 | 2.920876 | 30 | 39.5 | 80.01783 | 250 | 210.5 | 132 | 135 | 0.15 | 0.1038655 | 187.0257 | 62.08473 | 0.06741883 | 0.6924366 | 0.1024743 | 187.0257 | 122 | 0.0282963 | 1.302723 | 0.4279661 | 0.6831623 | 0.1124522 | 187.0257 | 62.08473 | 0.06741883 | 0.7496814 | 0.1481492 | 0.1355081 | 197.1165 | 0.0227 | 0.9033872
| 19.1 | 2 | 40 | 2.920876 | 30 | 39.5 | 80.01783 | 250 | 210.5 | 132 | 135 | 0.2 | 0.155218 | 261.0765 | 62.08473 | 0.06741883 | 0.7760902 | 0.1691351 | 261.0765 | 122 | 0.0282963 | 1.302723 | 0.4279661 | 0.8456755 | 0.1680501 | 261.0765 | 62.08473 | 0.06741883 | 0.8402507 | 0.2068072 | 0.2640573 | 275.1627 | 0.0227 | 1.034036
| 19.1 | 2 | 40 | 2.920876 | 30 | 39.5 | 80.01783 | 250 | 210.5 | 132 | 135 | 0.3 | 0.2072289 | 336.0767 | 62.08473 | 0.06741883 | 0.6907632 | 0.2366505 | 336.0767 | 122 | 0.0282963 | 1.302723 | 0.4279661 | 0.788835 | 0.2243609 | 336.0767 | 62.08473 | 0.06741883 | 0.7478696 | 0.2662173 | 0.4375616 | 354.2094 | 0.0227 | 0.887391
| 19.1 | 2 | 40 | 2.920876 | 30 | 39.5 | 80.01783 | 250 | 210.5 | 132 | 135 | 0.33 | 0.2462185 | 392.3 | 62.08473 | 0.06741883 | 0.7461167 | 0.2872629 | 392.3 | 122 | 0.0282963 | 1.302723 | 0.4279661 | 0.8704935 | 0.2665738 | 392.3 | 62.08473 | 0.06741883 | 0.8077993 | 0.2948455 | 0.5367297 | 392.3 | 0.0227 | 0.8934711
Viga F30-2D19-20 - Hong et al (2013) | 19.1 | 2 | 40 | 2.920876 | 30 | 39.5 | 80.01783 | 250 | 210.5 | 132 | 135 | 0.15 | 0.1032071 | 186.0764 | 62.08473 | 0.06741883 | 0.6880475 | 0.1016197 | 186.0764 | 122 | 0.0282963 | 1.302723 | 0.4279661 | 0.6774648 | 0.1117394 | 186.0764 | 62.08473 | 0.06741883 | 0.7449294 | 0.1473971 | 0.1341358 | 196.116 | 0.0227 | 0.894239
| 19.1 | 2 | 40 | 2.920876 | 30 | 39.5 | 80.01783 | 250 | 210.5 | 132 | 135 | 0.25 | 0.1539013 | 259.1778 | 62.08473 | 0.06741883 | 0.6156052 | 0.1674259 | 259.1778 | 122 | 0.0282963 | 1.302723 | 0.4279661 | 0.6697034 | 0.1666246 | 259.1778 | 62.08473 | 0.06741883 | 0.6664982 | 0.2053032 | 0.2602304 | 273.1615 | 0.0227 | 0.8212127
| 19.1 | 2 | 40 | 2.920876 | 30 | 39.5 | 80.01783 | 250 | 210.5 | 132 | 135 | 0.28 | 0.2052538 | 333.2286 | 62.08473 | 0.06741883 | 0.7330495 | 0.2340866 | 333.2286 | 122 | 0.0282963 | 1.302723 | 0.4279661 | 0.8360236 | 0.2222225 | 333.2286 | 62.08473 | 0.06741883 | 0.7936518 | 0.2639612 | 0.4301768 | 351.2077 | 0.0227 | 0.9427186
Viga F37-2D16-10 - Hong et al (2013) | 15.9 | 2 | 46 | 3.353879 | 30 | 38 | 67.68414 | 250 | 212 | 129 | 117.5 | 0.2 | 0.2478761 | 365.4727 | 97.07491 | 0.04357273 | 1.23938 | 0.2559319 | 365.4727 | 169 | 0.02253617 | 1.263311 | 0.5144628 | 1.279659 | 0.2519793 | 365.4727 | 97.07491 | 0.04357273 | 1.259897 | 0.2861559 | 0.3740629 | 384.6344 | 0.0183 | 1.430779
| 15.9 | 2 | 46 | 3.353879 | 30 | 38 | 67.68414 | 250 | 212 | 129 | 117.5 | 0.22 | 0.2695208 | 392.3 | 97.07491 | 0.04357273 | 1.225094 | 0.2819277 | 392.3 | 169 | 0.02253617 | 1.263311 | 0.5144628 | 1.28149 | 0.2739823 | 392.3 | 97.07491 | 0.04357273 | 1.245374 | 0.2918589 | 0.3891213 | 392.3 | 0.0183 | 1.326631
Viga F37-2D16-20 - Hong et al (2013) | 15.9 | 2 | 46 | 3.353879 | 30 | 38 | 67.68414 | 250 | 212 | 129 | 117.5 | 0.17 | 0.2478761 | 365.4727 | 97.07491 | 0.04357273 | 1.458095 | 0.2559319 | 365.4727 | 169 | 0.02253617 | 1.263311 | 0.5144628 | 1.505481 | 0.2519793 | 365.4727 | 97.07491 | 0.04357273 | 1.482231 | 0.2861559 | 0.3740629 | 384.6344 | 0.0183 | 1.68327
| 15.9 | 2 | 46 | 3.353879 | 30 | 38 | 67.68414 | 250 | 212 | 129 | 117.5 | 0.21 | 0.2695208 | 392.3 | 97.07491 | 0.04357273 | 1.283432 | 0.2819277 | 392.3 | 169 | 0.02253617 | 1.263311 | 0.5144628 | 1.342513 | 0.2739823 | 392.3 | 97.07491 | 0.04357273 | 1.304678 | 0.2918589 | 0.3891213 | 392.3 | 0.0183 | 1.389804
Viga F37-2D19-10 - Hong et al (2013) | 19.1 | 2 | 40 | 3.353879 | 30 | 39.5 | 77.91898 | 250 | 210.5 | 131 | 135 | 0.17 | 0.1250242 | 221.3101 | 70.46409 | 0.06659654 | 0.7354365 | 0.1241857 | 221.3101 | 139 | 0.0282963 | 1.297931 | 0.4327731 | 0.730504 | 0.1349508 | 221.3101 | 70.46409 | 0.06659654 | 0.793828 | 0.1759741 | 0.1665061 | 234.1384 | 0.0227 | 0.9794475
| 19.1 | 2 | 40 | 3.353879 | 30 | 39.5 | 77.91898 | 250 | 210.5 | 131 | 135 | 0.18 | 0.1514428 | 259.1409 | 70.46409 | 0.06659654 | 0.8413489 | 0.1581969 | 259.1409 | 139 | 0.0282963 | 1.297931 | 0.4327731 | 0.8788718 | 0.1634669 | 259.1409 | 70.46409 | 0.06659654 | 0.9081495 | 0.2060552 | 0.2282966 | 274.1621 | 0.0227 | 1.144751
| 19.1 | 2 | 40 | 3.353879 | 30 | 39.5 | 77.91898 | 250 | 210.5 | 131 | 135 | 0.2 | 0.1772009 | 296.0259 | 70.46409 | 0.06659654 | 0.8860047 | 0.1913579 | 296.0259 | 139 | 0.0282963 | 1.297931 | 0.4327731 | 0.9567894 | 0.1912701 | 296.0259 | 70.46409 | 0.06659654 | 0.9563507 | 0.2353842 | 0.2979113 | 313.1852 | 0.0227 | 1.176921
| 19.1 | 2 | 40 | 3.353879 | 30 | 39.5 | 77.91898 | 250 | 210.5 | 131 | 135 | 0.2 | 0.2036195 | 333.8567 | 70.46409 | 0.06659654 | 1.018098 | 0.2253691 | 333.8567 | 139 | 0.0282963 | 1.297931 | 0.4327731 | 1.126846 | 0.2197863 | 333.8567 | 70.46409 | 0.06659654 | 1.098931 | 0.2654653 | 0.3789202 | 353.2088 | 0.0227 | 1.327326
| 19.1 | 2 | 40 | 3.353879 | 30 | 39.5 | 77.91898 | 250 | 210.5 | 131 | 135 | 0.25 | 0.2287172 | 369.796 | 70.46409 | 0.06659654 | 0.9148687 | 0.2576798 | 369.796 | 139 | 0.0282963 | 1.297931 | 0.4327731 | 1.030719 | 0.2468766 | 369.796 | 70.46409 | 0.06659654 | 0.9875066 | 0.2940423 | 0.4648918 | 391.2313 | 0.0227 | 1.176169
| 19.1 | 2 | 40 | 3.353879 | 30 | 39.5 | 77.91898 | 250 | 210.5 | 131 | 135 | 0.27 | 0.2444325 | 392.3 | 70.46409 | 0.06659654 | 0.9053057 | 0.2779117 | 392.3 | 139 | 0.0282963 | 1.297931 | 0.4327731 | 1.029303 | 0.2638397 | 392.3 | 70.46409 | 0.06659654 | 0.9771842 | 0.2948455 | 0.467435 | 392.3 | 0.0227 | 1.09202
Viga F37-2D19-20 - Hong et al (2013) | 19.1 | 2 | 40 | 3.353879 | 30 | 39.5 | 77.91898 | 250 | 210.5 | 131 | 135 | 0.18 | 0.1772009 | 296.0259 | 70.46409 | 0.06659654 | 0.9844496 | 0.1913579 | 296.0259 | 139 | 0.0282963 | 1.297931 | 0.4327731 | 1.063099 | 0.1912701 | 296.0259 | 70.46409 | 0.06659654 | 1.062612 | 0.2353842 | 0.2979113 | 313.1852 | 0.0227 | 1.30769
| 19.1 | 2 | 40 | 3.353879 | 30 | 39.5 | 77.91898 | 250 | 210.5 | 131 | 135 | 0.19 | 0.2022986 | 331.9652 | 70.46409 | 0.06659654 | 1.064729 | 0.2236685 | 331.9652 | 139 | 0.0282963 | 1.297931 | 0.4327731 | 1.177203 | 0.2183605 | 331.9652 | 70.46409 | 0.06659654 | 1.149266 | 0.2639612 | 0.3746387 | 351.2077 | 0.0227 | 1.38927
| 19.1 | 2 | 40 | 3.353879 | 30 | 39.5 | 77.91898 | 250 | 210.5 | 131 | 135 | 0.21 | 0.2287172 | 369.796 | 70.46409 | 0.06659654 | 1.089129 | 0.2576798 | 369.796 | 139 | 0.0282963 | 1.297931 | 0.4327731 | 1.227047 | 0.2468766 | 369.796 | 70.46409 | 0.06659654 | 1.175603 | 0.2940423 | 0.4648918 | 391.2313 | 0.0227 | 1.400201
| 19.1 | 2 | 40 | 3.353879 | 30 | 39.5 | 77.91898 | 250 | 210.5 | 131 | 135 | 0.26 | 0.2444325 | 392.3 | 70.46409 | 0.06659654 | 0.9401252 | 0.2779117 | 392.3 | 139 | 0.0282963 | 1.297931 | 0.4327731 | 1.068891 | 0.2638397 | 392.3 | 70.46409 | 0.06659654 | 1.014768 | 0.2948455 | 0.467435 | 392.3 | 0.0227 | 1.134021
Viga 15-6-6-1 - Clark (1956) | 19.1 | 2 | 69.8 | 2.900329 | 31.8 | 41.4 | 105.9519 | 381 | 339.6 | 198 | 136.9 | 0.17 | 0.1446126 | 203.0225 | 90.04056 | 0.04065144 | 0.8506626 | 0.1312742 | 203.0225 | 125 | 0.0272245 | 1.17719 | 0.6259563 | 0.7722014 | 0.1400539 | 203.0225 | 90.04056 | 0.04065144 | 0.8238466 | 0.1741971 | 0.1586552 | 212.5371 | 0.0204 | 0.9332657
| 19.1 | 2 | 69.8 | 2.900329 | 31.8 | 41.4 | 105.9519 | 381 | 339.6 | 198 | 136.9 | 0.23 | 0.1848695 | 244.5002 | 90.04056 | 0.04065144 | 0.8037806 | 0.173851 | 244.5002 | 125 | 0.0272245 | 1.17719 | 0.6259563 | 0.7558738 | 0.1790418 | 244.5002 | 90.04056 | 0.04065144 | 0.7784424 | 0.2097858 | 0.2301041 | 255.9586 | 0.0204 | 0.912112
| 19.1 | 2 | 69.8 | 2.900329 | 31.8 | 41.4 | 105.9519 | 381 | 339.6 | 198 | 136.9 | 0.27 | 0.2152481 | 275.8 | 90.04056 | 0.04065144 | 0.7972151 | 0.2059801 | 275.8 | 125 | 0.0272245 | 1.17719 | 0.6259563 | 0.7628893 | 0.2084626 | 275.8 | 90.04056 | 0.04065144 | 0.7720839 | 0.2260479 | 0.2671612 | 275.8 | 0.0204 | 0.8372145
Viga 15-6-6-2 - Clark (1956) | 19.1 | 2 | 69.8 | 2.846692 | 31.8 | 41.4 | 106.3555 | 381 | 339.6 | 198 | 136.9 | 0.16 | 0.2159641 | 275.8 | 88.4447 | 0.04071118 | 1.349776 | 0.2073257 | 275.8 | 123 | 0.0272245 | 1.177496 | 0.6259563 | 1.295786 | 0.2092322 | 275.8 | 88.4447 | 0.04071118 | 1.307701 | 0.2260479 | 0.272195 | 276 | 0.0204 | 1.4128
Viga 15-6-6-3 - Clark (1956) | 19.1 | 2 | 69.8 | 2.711321 | 38.2 | 47.7 | 106.2254 | 381 | 333.3 | 198 | 143.2 | 0.16 | 0.2056697 | 249.7459 | 84.70539 | 0.04069191 | 1.285435 | 0.2052762 | 249.7459 | 122 | 0.02602677 | 1.210063 | 0.6087432 | 1.282976 | 0.2085453 | 249.7459 | 84.70539 | 0.04069191 | 1.303408 | 0.2200318 | 0.2561234 | 261.0953 | 0.0197 | 1.375199
| 19.1 | 2 | 69.8 | 2.711321 | 38.2 | 47.7 | 106.2254 | 381 | 333.3 | 198 | 143.2 | 0.2 | 0.2326075 | 275.8 | 84.70539 | 0.04069191 | 1.163037 | 0.235596 | 275.8 | 122 | 0.02602677 | 1.210063 | 0.6087432 | 1.17798 | 0.2358597 | 275.8 | 84.70539 | 0.04069191 | 1.179299 | 0.2324238 | 0.2857851 | 275.8 | 0.0197 | 1.162119
Viga 15-6-7-1 - Clark (1956) | 22.2 | 2 | 63.6 | 2.687987 | 12.8 | 23.9 | 125.501 | 381 | 357.1 | 202 | 83.65 | 0.17 | 0.1185236 | 271.2894 | 49.62039 | 0.08499984 | 0.6971974 | 0.1189162 | 271.2894 | 62 | 0.06071417 | 1.103196 | 0.7663408 | 0.6995069 | 0.1061711 | 271.2894 | 49.62039 | 0.08499984 | 0.6245357 | 0.2121786 | 0.3350527 | 276 | 0.0267 | 1.248109
Viga 15-6-7-2 - Clark (1956) | 22.2 | 2 | 63.6 | 2.384602 | 38 | 49.1 | 122.8569 | 381 | 331.9 | 201 | 160.1 | 0.15 | 0.1450176 | 195.1135 | 57.35257 | 0.05902239 | 0.9667838 | 0.1549189 | 195.1135 | 92 | 0.0317223 | 1.23488 | 0.5552778 | 1.032793 | 0.1551914 | 195.1135 | 57.35257 | 0.05902239 | 1.034609 | 0.1729943 | 0.2068141 | 204.0902 | 0.0236 | 1.153295
| 22.2 | 2 | 63.6 | 2.384602 | 38 | 49.1 | 122.8569 | 381 | 331.9 | 201 | 160.1 | 0.19 | 0.1737442 | 226.947 | 57.35257 | 0.05902239 | 0.9144429 | 0.190185 | 226.947 | 92 | 0.0317223 | 1.23488 | 0.5552778 | 1.000974 | 0.1859333 | 226.947 | 57.35257 | 0.05902239 | 0.9785963 | 0.2012189 | 0.2798044 | 237.3883 | 0.0236 | 1.059047
| 22.2 | 2 | 63.6 | 2.384602 | 38 | 49.1 | 122.8569 | 381 | 331.9 | 201 | 160.1 | 0.22 | 0.204395 | 260.9129 | 57.35257 | 0.05902239 | 0.9290682 | 0.2278133 | 260.9129 | 92 | 0.0317223 | 1.23488 | 0.5552778 | 1.035515 | 0.2187345 | 260.9129 | 57.35257 | 0.05902239 | 0.9942476 | 0.2313343 | 0.3698254 | 272.9169 | 0.0236 | 1.051519
| 22.2 | 2 | 63.6 | 2.384602 | 38 | 49.1 | 122.8569 | 381 | 331.9 | 201 | 160.1 | 0.27 | 0.2178291 | 275.8 | 57.35257 | 0.05902239 | 0.8067744 | 0.2443056 | 275.8 | 92 | 0.0317223 | 1.23488 | 0.5552778 | 0.9048357 | 0.2331111 | 275.8 | 57.35257 | 0.05902239 | 0.8633743 | 0.2337781 | 0.3776804 | 275.8 | 0.0236 | 0.8658448
Viga 15-6-7-3 - Clark (1956) | 22.2 | 2 | 63.6 | 2.864842 | 38 | 49.1 | 118.5511 | 381 | 331.9 | 200 | 160.1 | 0.17 | 0.1994208 | 259.6322 | 67.92742 | 0.05805405 | 1.173063 | 0.2148654 | 259.6322 | 109 | 0.0317223 | 1.230139 | 0.5577348 | 1.263914 | 0.2125375 | 259.6322 | 67.92742 | 0.05805405 | 1.25022 | 0.2313343 | 0.3078306 | 273 | 0.0236 | 1.36079
| 22.2 | 2 | 63.6 | 2.864842 | 38 | 49.1 | 118.5511 | 381 | 331.9 | 200 | 160.1 | 0.2 | 0.2141515 | 275.8 | 67.92742 | 0.05805405 | 1.070758 | 0.2327447 | 275.8 | 109 | 0.0317223 | 1.230139 | 0.5577348 | 1.163724 | 0.2282371 | 275.8 | 67.92742 | 0.05805405 | 1.141186 | 0.2337781 | 0.3143688 | 276 | 0.0236 | 1.16889
Viga 15-6-7-4 - Clark (1956) | 22.2 | 2 | 63.6 | 2.833692 | 38 | 49.1 | 118.8049 | 381 | 331.9 | 200 | 160.1 | 0.15 | 0.140111 | 194.2119 | 67.24236 | 0.05811024 | 0.934073 | 0.1432541 | 194.2119 | 108 | 0.0317223 | 1.230414 | 0.5577348 | 0.9550273 | 0.1493625 | 194.2119 | 67.24236 | 0.05811024 | 0.9957498 | 0.1729943 | 0.1740377 | 204.0902 | 0.0236 | 1.153295
| 22.2 | 2 | 63.6 | 2.833692 | 38 | 49.1 | 118.8049 | 381 | 331.9 | 200 | 160.1 | 0.18 | 0.1689646 | 225.8983 | 67.24236 | 0.05811024 | 0.9386923 | 0.1782983 | 225.8983 | 108 | 0.0317223 | 1.230414 | 0.5577348 | 0.990546 | 0.1801213 | 225.8983 | 67.24236 | 0.05811024 | 1.000674 | 0.2012189 | 0.2354603 | 237.3883 | 0.0236 | 1.117883
| 22.2 | 2 | 63.6 | 2.833692 | 38 | 49.1 | 118.8049 | 381 | 331.9 | 200 | 160.1 | 0.22 | 0.1997511 | 259.7073 | 67.24236 | 0.05811024 | 0.9079594 | 0.2156899 | 259.7073 | 108 | 0.0317223 | 1.230414 | 0.5577348 | 0.9804088 | 0.2129406 | 259.7073 | 67.24236 | 0.05811024 | 0.9679119 | 0.2313343 | 0.3112146 | 272.9169 | 0.0236 | 1.051519
| 22.2 | 2 | 63.6 | 2.833692 | 38 | 49.1 | 118.8049 | 381 | 331.9 | 200 | 160.1 | 0.25 | 0.2144051 | 275.8 | 67.24236 | 0.05811024 | 0.8576204 | 0.233488 | 275.8 | 108 | 0.0317223 | 1.230414 | 0.5577348 | 0.9339519 | 0.2285623 | 275.8 | 67.24236 | 0.05811024 | 0.9142491 | 0.2337781 | 0.3178247 | 275.8 | 0.0236 | 0.9351124
Viga 15-6-7-5 - Clark (1956) | 22.2 | 2 | 63.6 | 2.756373 | 38 | 49.1 | 119.4486 | 381 | 331.9 | 200 | 160.1 | 0.2 | 0.1409682 | 194.3546 | 65.54153 | 0.05825325 | 0.7048409 | 0.1452364 | 194.3546 | 105 | 0.0317223 | 1.231112 | 0.5577348 | 0.726182 | 0.150368 | 194.3546 | 65.54153 | 0.05825325 | 0.75184 | 0.1729943 | 0.1789196 | 204.0902 | 0.0236 | 0.8649714
| 22.2 | 2 | 63.6 | 2.756373 | 38 | 49.1 | 119.4486 | 381 | 331.9 | 200 | 160.1 | 0.25 | 0.1698017 | 226.0643 | 65.54153 | 0.05825325 | 0.679207 | 0.1803157 | 226.0643 | 105 | 0.0317223 | 1.231112 | 0.5577348 | 0.7212627 | 0.1811242 | 226.0643 | 65.54153 | 0.05825325 | 0.7244968 | 0.2012189 | 0.2420652 | 237.3883 | 0.0236 | 0.8048758
| 22.2 | 2 | 63.6 | 2.756373 | 38 | 49.1 | 119.4486 | 381 | 331.9 | 200 | 160.1 | 0.3 | 0.2005667 | 259.8981 | 65.54153 | 0.05825325 | 0.6685558 | 0.2177448 | 259.8981 | 105 | 0.0317223 | 1.231112 | 0.5577348 | 0.7258159 | 0.2139406 | 259.8981 | 65.54153 | 0.05825325 | 0.7131354 | 0.2313343 | 0.3199444 | 272.9169 | 0.0236 | 0.7711142
| 22.2 | 2 | 63.6 | 2.756373 | 38 | 49.1 | 119.4486 | 381 | 331.9 | 200 | 160.1 | 0.35 | 0.2150263 | 275.8 | 65.54153 | 0.05825325 | 0.6143609 | 0.2353365 | 275.8 | 105 | 0.0317223 | 1.231112 | 0.5577348 | 0.67239 | 0.2293644 | 275.8 | 65.54153 | 0.05825325 | 0.6553268 | 0.2337781 | 0.3267399 | 275.8 | 0.0236 | 0.6679374
Viga 15-6-9-1 - Clark (1956) | 28.7 | 2 | 50.6 | 2.774817 | 22.2 | 36.6 | 148.015 | 381 | 344.4 | 208 | 128.1 | 0.17 | 0.1221695 | 234.1158 | 43.74404 | 0.1089929 | 0.7186439 | 0.1348379 | 234.1158 | 60 | 0.06607781 | 1.186369 | 0.6297688 | 0.7931639 | 0.1249757 | 234.1158 | 43.74404 | 0.1089929 | 0.7351509 | 0.2063887 | 0.3370861 | 247.1993 | 0.0337 | 1.214051
| 28.7 | 2 | 50.6 | 2.774817 | 22.2 | 36.6 | 148.015 | 381 | 344.4 | 208 | 128.1 | 0.2 | 0.1461083 | 274.8473 | 43.74404 | 0.1089929 | 0.7305413 | 0.1625832 | 274.8473 | 60 | 0.06607781 | 1.186369 | 0.6297688 | 0.8129158 | 0.1494643 | 274.8473 | 43.74404 | 0.1089929 | 0.7473216 | 0.2302676 | 0.4195993 | 275.8 | 0.0337 | 1.151338
Viga 15-6-9-2 - Clark (1956) | 28.7 | 2 | 50.6 | 2.801715 | 38.2 | 52.5 | 143.3663 | 381 | 328.5 | 206 | 183.75 | 0.17 | 0.1153219 | 179.4956 | 44.59212 | 0.1068607 | 0.6783642 | 0.1358875 | 179.4956 | 79 | 0.04606567 | 1.283579 | 0.475 | 0.799338 | 0.1340583 | 179.4956 | 44.59212 | 0.1068607 | 0.7885785 | 0.16565 | 0.1965362 | 189.6675 | 0.0317 | 0.974412
| 28.7 | 2 | 50.6 | 2.801715 | 38.2 | 52.5 | 143.3663 | 381 | 328.5 | 206 | 183.75 | 0.2 | 0.140424 | 212.7425 | 44.59212 | 0.1068607 | 0.7021201 | 0.1701189 | 212.7425 | 79 | 0.04606567 | 1.283579 | 0.475 | 0.8505945 | 0.1632388 | 212.7425 | 44.59212 | 0.1068607 | 0.8161939 | 0.1963324 | 0.2760855 | 224.7985 | 0.0317 | 0.9816622
| 28.7 | 2 | 50.6 | 2.801715 | 38.2 | 52.5 | 143.3663 | 381 | 328.5 | 206 | 183.75 | 0.25 | 0.164954 | 245.2317 | 44.59212 | 0.1068607 | 0.6598159 | 0.2035701 | 245.2317 | 79 | 0.04606567 | 1.283579 | 0.475 | 0.8142805 | 0.1917541 | 245.2317 | 44.59212 | 0.1068607 | 0.7670166 | 0.2263155 | 0.3668497 | 259.1288 | 0.0317 | 0.9052622
| 28.7 | 2 | 50.6 | 2.801715 | 38.2 | 52.5 | 143.3663 | 381 | 328.5 | 206 | 183.75 | 0.29 | 0.1880336 | 275.8 | 44.59212 | 0.1068607 | 0.6483918 | 0.2350436 | 275.8 | 79 | 0.04606567 | 1.283579 | 0.475 | 0.8104951 | 0.2185835 | 275.8 | 44.59212 | 0.1068607 | 0.7537364 | 0.2408756 | 0.415571 | 275.8 | 0.0317 | 0.8306057
Viga 15-6-9-3 - Clark (1956) | 28.7 | 2 | 50.6 | 2.715312 | 38.2 | 52.5 | 144.1768 | 381 | 328.5 | 206 | 183.75 | 0.17 | 0.1408759 | 212.9475 | 43.41137 | 0.1072264 | 0.8286815 | 0.1717253 | 212.9475 | 77 | 0.04606567 | 1.284826 | 0.475 | 1.010149 | 0.1638949 | 212.9475 | 43.41137 | 0.1072264 | 0.9640879 | 0.1963324 | 0.2848707 | 225 | 0.0317 | 1.154897
Viga 15-6-9-4 - Clark (1956) | 28.7 | 2 | 50.6 | 2.801715 | 38.2 | 52.5 | 143.3663 | 381 | 328.5 | 206 | 183.75 | 0.15 | 0.1153219 | 179.4956 | 44.59212 | 0.1068607 | 0.7688128 | 0.1358875 | 179.4956 | 79 | 0.04606567 | 1.283579 | 0.475 | 0.9059164 | 0.1340583 | 179.4956 | 44.59212 | 0.1068607 | 0.8937223 | 0.16565 | 0.1965362 | 189.6675 | 0.0317 | 1.104334
| 28.7 | 2 | 50.6 | 2.801715 | 38.2 | 52.5 | 143.3663 | 381 | 328.5 | 206 | 183.75 | 0.16 | 0.140424 | 212.7425 | 44.59212 | 0.1068607 | 0.8776501 | 0.1701189 | 212.7425 | 79 | 0.04606567 | 1.283579 | 0.475 | 1.063243 | 0.1632388 | 212.7425 | 44.59212 | 0.1068607 | 1.020242 | 0.1963324 | 0.2760855 | 224.7985 | 0.0317 | 1.227078
| 28.7 | 2 | 50.6 | 2.801715 | 38.2 | 52.5 | 143.3663 | 381 | 328.5 | 206 | 183.75 | 0.22 | 0.164954 | 245.2317 | 44.59212 | 0.1068607 | 0.7497908 | 0.2035701 | 245.2317 | 79 | 0.04606567 | 1.283579 | 0.475 | 0.9253188 | 0.1917541 | 245.2317 | 44.59212 | 0.1068607 | 0.8716097 | 0.2263155 | 0.3668497 | 259.1288 | 0.0317 | 1.028707
| 28.7 | 2 | 50.6 | 2.801715 | 38.2 | 52.5 | 143.3663 | 381 | 328.5 | 206 | 183.75 | 0.26 | 0.1880336 | 275.8 | 44.59212 | 0.1068607 | 0.7232062 | 0.2350436 | 275.8 | 79 | 0.04606567 | 1.283579 | 0.475 | 0.9040138 | 0.2185835 | 275.8 | 44.59212 | 0.1068607 | 0.840706 | 0.2408756 | 0.415571 | 275.8 | 0.0317 | 0.9264448
Viga 15-6-9-5 - Clark (1956) | 28.7 | 2 | 50.6 | 2.524448 | 38.2 | 52.5 | 146.0713 | 381 | 328.5 | 207 | 183.75 | 0.17 | 0.1418591 | 213.4281 | 40.79571 | 0.1080911 | 0.8344654 | 0.1753246 | 213.4281 | 72 | 0.04606567 | 1.287784 | 0.4719828 | 1.031321 | 0.1653487 | 213.4281 | 40.79571 | 0.1080911 | 0.9726395 | 0.1963324 | 0.3064087 | 224.7985 | 0.0317 | 1.154897
| 28.7 | 2 | 50.6 | 2.524448 | 38.2 | 52.5 | 146.0713 | 381 | 328.5 | 207 | 183.75 | 0.2 | 0.1663297 | 246.022 | 40.79571 | 0.1080911 | 0.8316486 | 0.208923 | 246.022 | 72 | 0.04606567 | 1.287784 | 0.4719828 | 1.044615 | 0.1938713 | 246.022 | 40.79571 | 0.1080911 | 0.9693563 | 0.2263155 | 0.4071418 | 259.1288 | 0.0317 | 1.131578
| 28.7 | 2 | 50.6 | 2.524448 | 38.2 | 52.5 | 146.0713 | 381 | 328.5 | 207 | 183.75 | 0.24 | 0.1886863 | 275.8 | 40.79571 | 0.1080911 | 0.7861928 | 0.2396187 | 275.8 | 72 | 0.04606567 | 1.287784 | 0.4719828 | 0.9984112 | 0.2199297 | 275.8 | 40.79571 | 0.1080911 | 0.9163737 | 0.2408756 | 0.4612142 | 275.8 | 0.0317 | 1.003649
Viga 15-6-10-1 - Clark (1956) | 32.3 | 1 | 60 | 2.538218 | 38.3 | 54.4 | 122.8388 | 381 | 326.6 | 201 | 190.4 | 0.17 | 0.1497006 | 170.8033 | 58.1327 | 0.06244954 | 0.8805917 | 0.1430163 | 170.8033 | 107 | 0.02822487 | 1.266979 | 0.4711111 | 0.8412721 | 0.1482567 | 170.8033 | 58.1327 | 0.06244954 | 0.8720982 | 0.2284711 | 0.2177376 | 179.1144 | 0.0226 | 1.280809
| 32.3 | 1 | 60 | 2.538218 | 38.3 | 54.4 | 122.8388 | 381 | 326.6 | 201 | 190.4 | 0.23 | 0.1931367 | 210.242 | 58.1327 | 0.06244954 | 0.8397248 | 0.1960506 | 210.242 | 107 | 0.02822487 | 1.266979 | 0.4711111 | 0.852394 | 0.1912739 | 210.242 | 58.1327 | 0.06244954 | 0.8316255 | 0.2812254 | 0.3298981 | 220.4722 | 0.0226 | 1.222719
| 32.3 | 1 | 60 | 2.538218 | 38.3 | 54.4 | 122.8388 | 381 | 326.6 | 201 | 190.4 | 0.27 | 0.2315672 | 245.1357 | 58.1327 | 0.06244954 | 0.8576562 | 0.2429732 | 245.1357 | 107 | 0.02822487 | 1.266979 | 0.4711111 | 0.8999008 | 0.2293337 | 245.1357 | 58.1327 | 0.06244954 | 0.849384 | 0.3279002 | 0.4484914 | 257.0638 | 0.0226 | 1.214445
| 32.3 | 1 | 60 | 2.538218 | 38.3 | 54.4 | 122.8388 | 381 | 326.6 | 201 | 190.4 | 0.31 | 0.2590175 | 270.0598 | 58.1327 | 0.06244954 | 0.8355404 | 0.2764894 | 270.0598 | 107 | 0.02822487 | 1.266979 | 0.4711111 | 0.8919012 | 0.2565192 | 270.0598 | 58.1327 | 0.06244954 | 0.8274814 | 0.3517993 | 0.5162508 | 275.8 | 0.0226 | 1.134836
| 32.3 | 1 | 60 | 2.538218 | 38.3 | 54.4 | 122.8388 | 381 | 326.6 | 201 | 190.4 | 0.35 | 0.2653395 | 275.8 | 58.1327 | 0.06244954 | 0.7581129 | 0.2842084 | 275.8 | 107 | 0.02822487 | 1.266979 | 0.4711111 | 0.8120239 | 0.2627803 | 275.8 | 58.1327 | 0.06244954 | 0.7508008 | 0.3517993 | 0.5162508 | 275.8 | 0.0226 | 1.005141
Viga 15-6-10-2 - Clark (1956) | 32.3 | 1 | 60 | 2.81087 | 38.3 | 54.4 | 120.4461 | 381 | 326.6 | 200 | 190.4 | 0.19 | 0.1462902 | 170.3277 | 63.83115 | 0.06187606 | 0.7699487 | 0.1337691 | 170.3277 | 118 | 0.02822487 | 1.263881 | 0.4740331 | 0.7040477 | 0.1445467 | 170.3277 | 63.83115 | 0.06187606 | 0.7607719 | 0.2284711 | 0.1966173 | 179.1144 | 0.0226 | 1.034828
| 32.3 | 1 | 60 | 2.81087 | 38.3 | 54.4 | 120.4461 | 381 | 326.6 | 200 | 190.4 | 0.24 | 0.1898673 | 209.6566 | 63.83115 | 0.06187606 | 0.7911136 | 0.1866261 | 209.6566 | 118 | 0.02822487 | 1.263881 | 0.4740331 | 0.7776087 | 0.1876043 | 209.6566 | 63.83115 | 0.06187606 | 0.7816846 | 0.2812254 | 0.2978984 | 220.4722 | 0.0226 | 1.171772
| 32.3 | 1 | 60 | 2.81087 | 38.3 | 54.4 | 120.4461 | 381 | 326.6 | 200 | 190.4 | 0.29 | 0.2284224 | 244.4532 | 63.83115 | 0.06187606 | 0.7876635 | 0.2333918 | 244.4532 | 118 | 0.02822487 | 1.263881 | 0.4740331 | 0.8047992 | 0.2256999 | 244.4532 | 63.83115 | 0.06187606 | 0.7782756 | 0.3279002 | 0.4049882 | 257.0638 | 0.0226 | 1.13069
| 32.3 | 1 | 60 | 2.81087 | 38.3 | 54.4 | 120.4461 | 381 | 326.6 | 200 | 190.4 | 0.36 | 0.2559618 | 269.3079 | 63.83115 | 0.06187606 | 0.711005 | 0.2667958 | 269.3079 | 118 | 0.02822487 | 1.263881 | 0.4740331 | 0.7410995 | 0.2529111 | 269.3079 | 63.83115 | 0.06187606 | 0.7025308 | 0.3517993 | 0.4661751 | 275.8 | 0.0226 | 0.9772203
| 32.3 | 1 | 60 | 2.81087 | 38.3 | 54.4 | 120.4461 | 381 | 326.6 | 200 | 190.4 | 0.42 | 0.2631552 | 275.8 | 63.83115 | 0.06187606 | 0.6265599 | 0.2755211 | 275.8 | 118 | 0.02822487 | 1.263881 | 0.4740331 | 0.6560026 | 0.2600187 | 275.8 | 63.83115 | 0.06187606 | 0.6190922 | 0.3517993 | 0.4661751 | 275.8 | 0.0226 | 0.8376174
Viga 23-6-9-1 - Clark (1956) | 28.7 | 2 | 50.6 | 2.576579 | 38 | 52.3 | 196.9266 | 584.2 | 531.9 | 311 | 183.05 | 0.18 | 0.1472794 | 183.2303 | 56.91485 | 0.06557048 | 0.8182187 | 0.1485988 | 183.2303 | 73 | 0.04624183 | 1.156132 | 0.664989 | 0.825549 | 0.1517712 | 183.2303 | 56.91485 | 0.06557048 | 0.8431733 | 0.1677264 | 0.2193417 | 192.1507 | 0.0317 | 0.9318134
| 28.7 | 2 | 50.6 | 2.576579 | 38 | 52.3 | 196.9266 | 584.2 | 531.9 | 311 | 183.05 | 0.22 | 0.1834963 | 219.8903 | 56.91485 | 0.06557048 | 0.8340739 | 0.1877267 | 219.8903 | 73 | 0.04624183 | 1.156132 | 0.664989 | 0.8533031 | 0.1890926 | 219.8903 | 56.91485 | 0.06557048 | 0.859512 | 0.2012845 | 0.3158921 | 230.5955 | 0.0317 | 0.9149295
| 28.7 | 2 | 50.6 | 2.576579 | 38 | 52.3 | 196.9266 | 584.2 | 531.9 | 311 | 183.05 | 0.27 | 0.211435 | 248.1709 | 56.91485 | 0.06557048 | 0.7830927 | 0.217911 | 248.1709 | 73 | 0.04624183 | 1.156132 | 0.664989 | 0.807078 | 0.2178835 | 248.1709 | 56.91485 | 0.06557048 | 0.8069759 | 0.2271721 | 0.4023726 | 260.2529 | 0.0317 | 0.8413783
| 28.7 | 2 | 50.6 | 2.576579 | 38 | 52.3 | 196.9266 | 584.2 | 531.9 | 311 | 183.05 | 0.32 | 0.2387301 | 275.8 | 56.91485 | 0.06557048 | 0.7460316 | 0.2474 | 275.8 | 73 | 0.04624183 | 1.156132 | 0.664989 | 0.7731251 | 0.2460111 | 275.8 | 56.91485 | 0.06557048 | 0.7687846 | 0.240743 | 0.4518827 | 275.8 | 0.0317 | 0.752322
Viga 23-6-9-2 - Clark (1956) | 28.7 | 2 | 50.6 | 2.576579 | 38 | 52.3 | 196.9266 | 584.2 | 531.9 | 311 | 183.05 | 0.16 | 0.1834963 | 219.8903 | 56.91485 | 0.06557048 | 1.146852 | 0.1877267 | 219.8903 | 73 | 0.04624183 | 1.156132 | 0.664989 | 1.173292 | 0.1890926 | 219.8903 | 56.91485 | 0.06557048 | 1.181829 | 0.2012845 | 0.3158921 | 230.5955 | 0.0317 | 1.258028
| 28.7 | 2 | 50.6 | 2.576579 | 38 | 52.3 | 196.9266 | 584.2 | 531.9 | 311 | 183.05 | 0.19 | 0.211435 | 248.1709 | 56.91485 | 0.06557048 | 1.112816 | 0.217911 | 248.1709 | 73 | 0.04624183 | 1.156132 | 0.664989 | 1.1469 | 0.2178835 | 248.1709 | 56.91485 | 0.06557048 | 1.146755 | 0.2271721 | 0.4023726 | 260.2529 | 0.0317 | 1.195643
| 28.7 | 2 | 50.6 | 2.576579 | 38 | 52.3 | 196.9266 | 584.2 | 531.9 | 311 | 183.05 | 0.22 | 0.2387301 | 275.8 | 56.91485 | 0.06557048 | 1.085137 | 0.2474 | 275.8 | 73 | 0.04624183 | 1.156132 | 0.664989 | 1.124546 | 0.2460111 | 275.8 | 56.91485 | 0.06557048 | 1.118232 | 0.240743 | 0.4518827 | 275.8 | 0.0317 | 1.094287
Viga 23-6-11-2 - Clark (1956) | 35.8 | 2 | 36.4 | 2.547836 | 38 | 55.9 | 231.9671 | 584.2 | 528.3 | 320 | 195.65 | 0.17 | 0.1315337 | 184.0865 | 40.1803 | 0.1124435 | 0.7737279 | 0.1506221 | 184.0865 | 55 | 0.06747815 | 1.188639 | 0.6297313 | 0.8860123 | 0.1466401 | 184.0865 | 40.1803 | 0.1124435 | 0.8625887 | 0.1767516 | 0.2817434 | 194 | 0.0407 | 1.039715
Viga 23-6-11-3 - Clark (1956) | 35.8 | 2 | 36.4 | 2.756373 | 38 | 55.9 | 228.6998 | 584.2 | 528.3 | 319 | 195.65 | 0.19 | 0.09751465 | 143.7929 | 42.96525 | 0.1114101 | 0.513235 | 0.108061 | 143.7929 | 59 | 0.06747815 | 1.186582 | 0.6311275 | 0.5687421 | 0.1084706 | 143.7929 | 42.96525 | 0.1114101 | 0.5708977 | 0.1383969 | 0.1596663 | 151.822 | 0.0407 | 0.7284046
| 35.8 | 2 | 36.4 | 2.756373 | 38 | 55.9 | 228.6998 | 584.2 | 528.3 | 319 | 195.65 | 0.25 | 0.1304428 | 183.643 | 42.96525 | 0.1114101 | 0.5217711 | 0.1478051 | 183.643 | 59 | 0.06747815 | 1.186582 | 0.6311275 | 0.5912205 | 0.1450982 | 183.643 | 42.96525 | 0.1114101 | 0.5803928 | 0.1767516 | 0.2604277 | 193.8973 | 0.0407 | 0.7070063