## Sheet1
| autor | diâmetro_da_armadura_f_(mm) | número_de_barras_em_uma_camada | espaçamento_entre_as_barras_(mm) | resistência_à_tração_do_concreto_fctm_(mpa) | cobrimento_c_(mm) | distância_ao_centro_de_gravidade_da_armadura_d'_(mm) | taxa_de_armadura_r | tensão_na_armadura_(mpa) | tension_stiffening_(b) | tensão_na_armadura_na_fissuração_do_concreto_(ssr) | ss_-_bssr_(mpa) | wexp_(mm) | fib_model_code_2010 | fib_model_code_2020 | eurocode_2 | nbr_6118_-_wk1_-_fissuração_estabilizada | nbr_6118_-_wk2_-_fissuração_não_estabilizada | clark_(1956) | leonhardt_(1977) | desayi;ganesan_(1985) | oh;_kang_(1987) | caldas_(1997) | gergely_e_lutz_(1968) | _b__variável_e_<_0,6 | equação_(15)_do_artigo_de_belarbi_e_hsu_(1994) | beta_conforme_fields_e_bischoff_(2004) | slip_de_yuan_et_al._(2025) | slip_de_biscaia_e_soares_(2020) | wexp_(mm)/fib_model_code_2010 | wexp_(mm)/fib_model_code_2020 | wexp_(mm)/eurocode_2 | wexp_(mm)/nbr_6118_-_wk1_-_fissuração_estabilizada | wexp_(mm)/nbr_6118_-_wk2_-_fissuração_não_estabilizada | wexp_(mm)/clark_(1956) | wexp_(mm)/leonhardt_(1977) | wexp_(mm)/desayi;ganesan_(1985) | wexp_(mm)/oh;_kang_(1987) | wexp_(mm)/caldas_(1997) | wexp_(mm)/gergely_e_lutz_(1968) | wexp_(mm)/_b__variável_e_<_0,6 | wexp_(mm)/equação_(15)_do_artigo_de_belarbi_e_hsu_(1994) | wexp_(mm)/beta_conforme_fields_e_bischoff_(2004) | wexp_(mm)/slip_de_yuan_et_al._(2025) | wexp_(mm)/slip_de_biscaia_e_soares_(2020) | abs_error | Divisoes
29 |  | 16 | 4 | 37 | 4.2588 | 20 | 54 | 0.1178511 | 405.0068 | 0.026648 | 59.30263 | 403.4265 | 0.6 | 0.1414232 | 0.205537 | 0.16575 | 0.1439239 | 0.371668 | 0.1716139 | 0.2871668 | 0.348955 | 0.204797 | 0.1935906 | 0.3118148 | 0.2343506 | 0.2219308 | 0.2302898 | 0.295264 | 0.2604305 | 4.242585 | 2.919182 | 3.61991 | 4.168869 | 1.614344 | 3.496219 | 2.089378 | 1.71942 | 2.92973 | 3.099324 | 1.924219 | 2.560266 | 2.703546 | 2.605413 | 2.032079 | 2.303878 | 0.4585768 | 9
40 |  | 25 | 4 | 62 | 2.693329 | 20 | 44.5 | 0.05446705 | 500 | 0 | 67.46361 | 500 | 0.78 | 0.3848451 | 0.4561056 | 0.3355172 | 0.4027707 | 1.237626 | 0.3029261 | 0.6617382 | 0.3735054 | 0.3504321 | 0.5148172 | 0.4512989 | 0.513242 | 0.4561056 | 0.4993914 | 0.9134418 | 0.6768137 | 2.026789 | 1.71013 | 2.324769 | 1.936586 | 0.630239 | 2.574886 | 1.178714 | 2.088323 | 2.225823 | 1.515101 | 1.728344 | 1.519751 | 1.71013 | 1.561901 | 0.8539132 | 1.152459 | 0.3951549 | 9
65 |  | 25 | 4 | 62 | 2.693329 | 20 | 40.5 | 0.05542152 | 500 | 0 | 66.61201 | 500 | 0.72 | 0.3802224 | 0.4396194 | 0.3327993 | 0.4027707 | 1.237626 | 0.2755332 | 0.6617382 | 0.3411018 | 0.3416953 | 0.4949433 | 0.4176917 | 0.4902423 | 0.4396194 | 0.4779707 | 0.9040627 | 0.6611406 | 1.893628 | 1.63778 | 2.163466 | 1.787618 | 0.5817591 | 2.613115 | 1.088044 | 2.110807 | 2.107141 | 1.454712 | 1.723759 | 1.468662 | 1.63778 | 1.506369 | 0.7964049 | 1.089027 | 0.3397776 | 9
28 |  | 16 | 4 | 37 | 4.2588 | 20 | 54 | 0.1178511 | 305.4395 | 0.293562 | 59.30263 | 288.0305 | 0.44 | 0.1033069 | 0.1453469 | 0.1210771 | 0.1085415 | 0.2113883 | 0.1277944 | 0.2122194 | 0.2631675 | 0.1488401 | 0.1433747 | 0.2351579 | 0.1606364 | 0.1636993 | 0.1631112 | 0.2001832 | 0.1717563 | 4.259153 | 3.027241 | 3.634047 | 4.053748 | 2.081477 | 3.443031 | 2.073326 | 1.671939 | 2.956193 | 3.068881 | 1.871083 | 2.739105 | 2.687856 | 2.697546 | 2.197987 | 2.561769 | 0.3366931 | 9
69 |  | 25 | 4 | 28.7 | 2.693329 | 70 | 90.5 | 0.05276794 | 241.8134 | 0.4909827 | 69.05585 | 207.9082 | 0.6 | 0.2721194 | 0.3713271 | 0.3191464 | 0.3272083 | 0.3189624 | 0.2809009 | 0.4274751 | 0.3522035 | 0.2092775 | 0.3209739 | 0.4186739 | 0.4004277 | 0.451779 | 0.4224377 | 0.4161024 | 0.3981689 | 2.204914 | 1.615826 | 1.880015 | 1.833694 | 1.881099 | 2.135985 | 1.40359 | 1.703561 | 2.867007 | 1.869311 | 1.433096 | 1.498398 | 1.328083 | 1.420328 | 1.441953 | 1.506898 | 0.3278806 | 9
71 |  | 25 | 4 | 28.7 | 2.693329 | 70 | 90.5 | 0.05276794 | 241.8134 | 0.4909827 | 69.05585 | 207.9082 | 0.59 | 0.2721194 | 0.3713271 | 0.3191464 | 0.3272083 | 0.3189624 | 0.2809009 | 0.4274751 | 0.3522035 | 0.2092775 | 0.3209739 | 0.4186739 | 0.4004277 | 0.451779 | 0.4224377 | 0.4161024 | 0.3981689 | 2.168166 | 1.588896 | 1.848681 | 1.803132 | 1.849748 | 2.100385 | 1.380197 | 1.675168 | 2.819223 | 1.838156 | 1.409211 | 1.473425 | 1.305948 | 1.396656 | 1.41792 | 1.481783 | 0.3178806 | 9
67 |  | 25 | 4 | 28.7 | 2.693329 | 70 | 94.5 | 0.0526206 | 244.6815 | 0.4849454 | 69.19877 | 211.1239 | 0.57 | 0.2762722 | 0.3815023 | 0.323807 | 0.3311342 | 0.3266622 | 0.2976345 | 0.4340906 | 0.3706781 | 0.2184046 | 0.3314384 | 0.4432796 | 0.4432796 | 0.4644542 | 0.4355924 | 0.4268541 | 0.4088427 | 2.063182 | 1.494093 | 1.760308 | 1.721356 | 1.744922 | 1.915101 | 1.31309 | 1.537722 | 2.609835 | 1.719776 | 1.28587 | 1.28587 | 1.227247 | 1.308563 | 1.335351 | 1.394179 | 0.2937278 | 9
61 |  | 25 | 4 | 62 | 2.693329 | 20 | 40.5 | 0.05542152 | 500 | 0 | 66.61201 | 500 | 0.67 | 0.3802224 | 0.4396194 | 0.3327993 | 0.4027707 | 1.237626 | 0.2755332 | 0.6617382 | 0.3411018 | 0.3416953 | 0.4949433 | 0.4176917 | 0.4902423 | 0.4396194 | 0.4779707 | 0.9040627 | 0.6611406 | 1.762126 | 1.524046 | 2.013226 | 1.663477 | 0.5413592 | 2.431649 | 1.012485 | 1.964223 | 1.960811 | 1.35369 | 1.604054 | 1.366671 | 1.524046 | 1.40176 | 0.741099 | 1.0134 | 0.2897776 | 9
49 |  | 12 | 4 | 79.3 | 2.693329 | 20 | 34 | 0.01519328 | 500 | 0 | 195.2859 | 500 | 0.78 | 0.4965194 | 0.5029457 | 0.3871734 | 0.3615527 | 0.5940603 | 0.3823629 | 0.6682068 | 0.3587231 | 0.2645129 | 0.4296671 | 0.355212 | 0.6767909 | 0.5029457 | 0.6346487 | 0.5940033 | 0.5715637 | 1.570935 | 1.550863 | 2.014601 | 2.157362 | 1.312998 | 2.039947 | 1.167303 | 2.174379 | 2.948817 | 1.815359 | 2.195872 | 1.152498 | 1.550863 | 1.229026 | 1.313124 | 1.364677 | 0.2834806 | 9
57 |  | 12 | 4 | 46 | 2.693329 | 70 | 84 | 0.01023176 | 290.9187 | 0.3876161 | 281.2471 | 181.9028 | 0.56 | 0.2845246 | 0.3417806 | 0.3817254 | 0.4228454 | 0.2133678 | 0.4510689 | 0.3002831 | 0.493057 | 0.1878305 | 0.3372928 | 0.4411915 | 0.491638 | 0.5581083 | 0.5282884 | 0.3533011 | 0.3366623 | 1.968195 | 1.638478 | 1.467023 | 1.324361 | 2.624575 | 1.241495 | 1.864907 | 1.135771 | 2.981412 | 1.660278 | 1.26929 | 1.139049 | 1.003389 | 1.060027 | 1.58505 | 1.663388 | 0.2754754 | 9
56 |  | 12 | 4 | 46 | 2.693329 | 70 | 84 | 0.01023176 | 242.4323 | 0.4896801 | 281.2471 | 104.7112 | 0.44 | 0.1716038 | 0.2550463 | 0.3181045 | 0.3523712 | 0.1481721 | 0.3276936 | 0.1046211 | 0.4108808 | 0.1515349 | 0.2692275 | 0.3676596 | 0.325388 | 0.4469512 | 0.3777757 | 0.2619284 | 0.2441137 | 2.564046 | 1.725177 | 1.383193 | 1.248683 | 2.96952 | 1.342718 | 4.205654 | 1.07087 | 2.903621 | 1.634305 | 1.196759 | 1.352232 | 0.9844475 | 1.164712 | 1.679848 | 1.802439 | 0.2683962 | 9
34 |  | 12 | 4 | 79.3 | 2.693329 | 20 | 38 | 0.01359398 | 500 | 0 | 216.1414 | 500 | 0.79 | 0.5280815 | 0.5142508 | 0.4037664 | 0.3615527 | 0.5940603 | 0.4287373 | 0.6682068 | 0.3995723 | 0.2698341 | 0.4497831 | 0.3870666 | 0.7014528 | 0.5142508 | 0.6560727 | 0.6034202 | 0.580104 | 1.495981 | 1.536215 | 1.956577 | 2.18502 | 1.329831 | 1.84262 | 1.182269 | 1.977114 | 2.927724 | 1.756402 | 2.040992 | 1.126234 | 1.536215 | 1.204135 | 1.309204 | 1.361825 | 0.2619185 | 9
39 |  | 25 | 4 | 62 | 2.693329 | 20 | 44.5 | 0.05446705 | 426.0506 | 0.1031634 | 67.46361 | 419.0908 | 0.57 | 0.3229132 | 0.3801977 | 0.2815235 | 0.3597221 | 0.9872061 | 0.2551315 | 0.5597693 | 0.3182644 | 0.2940968 | 0.4350833 | 0.3845524 | 0.4275102 | 0.401848 | 0.4187162 | 0.7166114 | 0.5359105 | 1.76518 | 1.49922 | 2.024698 | 1.584556 | 0.577387 | 2.234142 | 1.018277 | 1.790964 | 1.938137 | 1.310094 | 1.482243 | 1.333302 | 1.418447 | 1.361304 | 0.7954102 | 1.063611 | 0.2470868 | 9
45 |  | 12 | 4 | 79.3 | 2.693329 | 20 | 34 | 0.01519328 | 500 | 0 | 195.2859 | 500 | 0.74 | 0.4965194 | 0.5029457 | 0.3871734 | 0.3615527 | 0.5940603 | 0.3823629 | 0.6682068 | 0.3587231 | 0.2645129 | 0.4296671 | 0.355212 | 0.6767909 | 0.5029457 | 0.6346487 | 0.5940033 | 0.5715637 | 1.490375 | 1.471332 | 1.911288 | 2.046728 | 1.245665 | 1.935334 | 1.107442 | 2.062872 | 2.797595 | 1.722263 | 2.083263 | 1.093395 | 1.471332 | 1.165999 | 1.245784 | 1.294694 | 0.2434806 | 9
48 |  | 12 | 4 | 79.3 | 2.693329 | 20 | 34 | 0.01519328 | 382.448 | 0.1949469 | 195.2859 | 344.3776 | 0.56 | 0.3440573 | 0.3438295 | 0.2682872 | 0.2844355 | 0.3676673 | 0.2612927 | 0.4765234 | 0.2743859 | 0.1969172 | 0.3172649 | 0.2717003 | 0.4611904 | 0.422002 | 0.4502333 | 0.3953111 | 0.3709389 | 1.627636 | 1.628714 | 2.087315 | 1.968812 | 1.523116 | 2.14319 | 1.175178 | 2.040921 | 2.843835 | 1.765086 | 2.061095 | 1.214249 | 1.327008 | 1.243799 | 1.416606 | 1.509683 | 0.2159427 | 9
64 |  | 25 | 4 | 62 | 2.693329 | 20 | 40.5 | 0.05542152 | 421.6751 | 0.1123739 | 66.61201 | 414.1896 | 0.53 | 0.315486 | 0.362823 | 0.2761371 | 0.3559838 | 0.9667943 | 0.229461 | 0.5537116 | 0.2876682 | 0.2835143 | 0.4137518 | 0.3522604 | 0.4039648 | 0.3817221 | 0.3966592 | 0.6987163 | 0.5176213 | 1.679948 | 1.460767 | 1.919337 | 1.488832 | 0.5482035 | 2.30976 | 0.957177 | 1.8424 | 1.869394 | 1.280961 | 1.504569 | 1.311996 | 1.388445 | 1.33616 | 0.7585339 | 1.023915 | 0.214514 | 9
248 |  | 28 | 4 | 16 | 5.308474 | 30 | 44 | 0.2218831 | 380.5214 | 0.1990024 | 55.27667 | 369.5213 | 0.37 | 0.1650867 | 0.2353206 | 0.2144099 | 0.2735803 | 0.4500979 | 0.1204388 | 0.4010921 | 0.3068977 | 0.2343849 | 0.2632701 | 0.3291134 | 0.2639727 | 0.249561 | 0.2605134 | 0.3712677 | 0.3111081 | 2.241246 | 1.572323 | 1.725667 | 1.352437 | 0.8220433 | 3.072099 | 0.9224815 | 1.205613 | 1.5786 | 1.405401 | 1.124233 | 1.40166 | 1.482603 | 1.420273 | 0.9965854 | 1.189297 | 0.2049133 | 9
38 |  | 25 | 4 | 62 | 2.693329 | 20 | 44.5 | 0.05446705 | 362.143 | 0.2376889 | 67.46361 | 346.1077 | 0.47 | 0.2693912 | 0.3145976 | 0.2348617 | 0.3057638 | 0.7132564 | 0.2138271 | 0.4709191 | 0.2705247 | 0.2454114 | 0.3661767 | 0.3268695 | 0.3490995 | 0.3377021 | 0.3476932 | 0.5609224 | 0.4178895 | 1.744674 | 1.493972 | 2.001178 | 1.537134 | 0.6589496 | 2.198038 | 0.9980483 | 1.737364 | 1.915151 | 1.283533 | 1.437883 | 1.346321 | 1.391759 | 1.351767 | 0.8379056 | 1.124699 | 0.2006088 | 9
245 |  | 28 | 4 | 16 | 5.308474 | 30 | 44 | 0.2218831 | 263.9031 | 0.444484 | 55.27667 | 239.3335 | 0.31 | 0.1096618 | 0.1500632 | 0.1424256 | 0.1928138 | 0.2235701 | 0.08240578 | 0.2709535 | 0.2128428 | 0.1541151 | 0.1782085 | 0.2282501 | 0.1611751 | 0.1707622 | 0.1647485 | 0.223491 | 0.1788131 | 2.826873 | 2.065797 | 2.176575 | 1.607768 | 1.386589 | 3.761872 | 1.144108 | 1.456474 | 2.011484 | 1.739535 | 1.35816 | 1.923374 | 1.81539 | 1.881656 | 1.38708 | 1.733654 | 0.2003382 | 9
244 |  | 28 | 4 | 16 | 5.308474 | 30 | 44 | 0.2218831 | 230.6452 | 0.5144918 | 55.27667 | 202.2058 | 0.29 | 0.09385545 | 0.125749 | 0.1218968 | 0.1685149 | 0.1707709 | 0.07155933 | 0.2330504 | 0.1860197 | 0.1312233 | 0.1539503 | 0.1994853 | 0.1318588 | 0.1475939 | 0.1364239 | 0.1841096 | 0.1451763 | 3.089858 | 2.306181 | 2.379062 | 1.720916 | 1.698181 | 4.052582 | 1.244366 | 1.558974 | 2.209973 | 1.883725 | 1.453741 | 2.199323 | 1.964851 | 2.125727 | 1.575149 | 1.997571 | 0.1961445 | 9
246 |  | 28 | 4 | 16 | 5.308474 | 30 | 44 | 0.2218831 | 315.7335 | 0.3353811 | 55.27667 | 297.1947 | 0.33 | 0.1342951 | 0.1879554 | 0.1744186 | 0.2306823 | 0.3200119 | 0.09930935 | 0.3291815 | 0.254645 | 0.1897906 | 0.2160137 | 0.2730782 | 0.206863 | 0.2072217 | 0.2079183 | 0.2873087 | 0.2345109 | 2.457275 | 1.755736 | 1.892 | 1.430539 | 1.031212 | 3.32295 | 1.002487 | 1.295922 | 1.738759 | 1.527681 | 1.208445 | 1.595259 | 1.592497 | 1.587162 | 1.14859 | 1.407184 | 0.1957049 | 9
247 |  | 28 | 4 | 16 | 5.308474 | 30 | 44 | 0.2218831 | 342.0806 | 0.2799204 | 55.27667 | 326.6075 | 0.34 | 0.146817 | 0.2072172 | 0.1906817 | 0.2499322 | 0.3756486 | 0.107902 | 0.3585155 | 0.2758944 | 0.2079256 | 0.2352313 | 0.2958659 | 0.2300876 | 0.2258757 | 0.2294716 | 0.3208908 | 0.2643543 | 2.315807 | 1.64079 | 1.783076 | 1.360369 | 0.9051013 | 3.151008 | 0.948355 | 1.232355 | 1.6352 | 1.445386 | 1.149169 | 1.477698 | 1.505252 | 1.481665 | 1.059551 | 1.286153 | 0.193183 | 9
118 | Laje S1-a - Gilbert e Nejadi (2004) | 12 | 2 | 296 | 3.269 | 25 | 31 | 0.01247721 | 176.2862 | 0.6 | 286.2755 | 4.52087 | 0.2 | 0.007169056 | 0.07214861 | 0.1314204 | 0.2425421 | 0.06436802 | 0.1785661 |  | 0.30305 | 0.1236261 | 0.08283971 | 0.1841683 | 0.07214861 | 0.1237802 | 0.0821736 | 0.07160727 | 0.05783255 | 27.89767 | 2.772056 | 1.521834 | 0.8245992 | 3.107133 | 1.120034 |  | 0.659957 | 1.617781 | 2.414301 | 1.085963 | 2.772056 | 1.615767 | 2.433872 | 2.793012 | 3.45826 | 0.1928309 | 9
55 | Viga 12-70-30 - Caldentey et al (2013) | 12 | 4 | 46 | 2.693329 | 70 | 84 | 0.01023176 | 193.9458 | 0.5917441 | 281.2471 | 27.51951 | 0.25 | 0.05868295 | 0.204037 | 0.2544836 | 0.2818969 | 0.09483015 | 0.2043183 |  | 0.3287046 | 0.1152394 | 0.2011623 | 0.2941277 | 0.2082483 | 0.3411528 | 0.2577296 | 0.2066854 | 0.189957 | 4.260181 | 1.225268 | 0.9823816 | 0.8868489 | 2.636292 | 1.223581 |  | 0.7605612 | 2.169398 | 1.242778 | 0.8499711 | 1.20049 | 0.7328094 | 0.9700089 | 1.209568 | 1.316087 | 0.1913171 | 9
66 | Viga 25-70-00 - Caldentey et al (2013) | 25 | 4 | 28.7 | 2.693329 | 70 | 94.5 | 0.0526206 | 122.3408 | 0.6 | 69.19877 | 80.82151 | 0.3 | 0.1099059 | 0.1093946 | 0.1288161 | 0.1655671 | 0.08166556 | 0.1297204 | 0.119908 | 0.185339 | 0.08786138 | 0.1489111 | 0.2216398 | 0.2216398 | 0.2174716 | 0.1093946 | 0.1197796 | 0.1057589 | 2.729607 | 2.742366 | 2.328902 | 1.811954 | 3.673519 | 2.312667 | 2.501919 | 1.618655 | 3.414469 | 2.014625 | 1.353548 | 1.353548 | 1.37949 | 2.742366 | 2.5046 | 2.836641 | 0.1900941 | 9
27 |  | 16 | 4 | 37 | 4.2588 | 20 | 54 | 0.1178511 | 237.3145 | 0.484275 | 59.30263 | 208.5958 | 0.26 | 0.07722733 | 0.1041642 | 0.09051149 | 0.08433251 | 0.1276084 | 0.09781257 | 0.1597406 | 0.2044708 | 0.1105538 | 0.1090165 | 0.1827085 | 0.1102004 | 0.1244659 | 0.1152973 | 0.1392388 | 0.116715 | 3.366684 | 2.49606 | 2.872563 | 3.083034 | 2.037484 | 2.658145 | 1.627639 | 1.271575 | 2.351797 | 2.38496 | 1.423032 | 2.359338 | 2.088926 | 2.255041 | 1.867295 | 2.227648 | 0.1827727 | 9
33 |  | 12 | 4 | 79.3 | 2.693329 | 20 | 38 | 0.01359398 | 500 | 0 | 216.1414 | 500 | 0.71 | 0.5280815 | 0.5142508 | 0.4037664 | 0.3615527 | 0.5940603 | 0.4287373 | 0.6682068 | 0.3995723 | 0.2698341 | 0.4497831 | 0.3870666 | 0.7014528 | 0.5142508 | 0.6560727 | 0.6034202 | 0.580104 | 1.34449 | 1.380649 | 1.758442 | 1.963753 | 1.195165 | 1.656026 | 1.062545 | 1.7769 | 2.631246 | 1.578539 | 1.83431 | 1.012185 | 1.380649 | 1.082197 | 1.176626 | 1.223918 | 0.1819185 | 9
233 |  | 20 | 2 | 44 | 2.98 | 25 | 35 | 0.08120052 | 526.4459 | 0 | 55.88423 | 526.4459 | 0.47 | 0.2918496 | 0.3557426 | 0.312685 | 0.3807571 | 0.9978846 | 0.2750911 | 0.5400761 | 0.4006175 | 0.387068 | 0.2797043 | 0.4255029 | 0.4048241 | 0.3569377 | 0.3940703 | 0.6240984 | 0.4756433 | 1.610418 | 1.32118 | 1.50311 | 1.234383 | 0.4709964 | 1.708525 | 0.8702477 | 1.173189 | 1.214257 | 1.680346 | 1.104575 | 1.160998 | 1.316756 | 1.192681 | 0.7530864 | 0.9881355 | 0.1781504 | 9
44 |  | 12 | 4 | 79.3 | 2.693329 | 20 | 34 | 0.01519328 | 382.448 | 0.1949469 | 195.2859 | 344.3776 | 0.52 | 0.3440573 | 0.3438295 | 0.2682872 | 0.2844355 | 0.3676673 | 0.2612927 | 0.4765234 | 0.2743859 | 0.1969172 | 0.3172649 | 0.2717003 | 0.4611904 | 0.422002 | 0.4502333 | 0.3953111 | 0.3709389 | 1.511376 | 1.512378 | 1.938221 | 1.828182 | 1.414322 | 1.990105 | 1.091237 | 1.895141 | 2.640704 | 1.639009 | 1.913874 | 1.127517 | 1.232222 | 1.154957 | 1.31542 | 1.401848 | 0.1759427 | 9
60 |  | 25 | 4 | 62 | 2.693329 | 20 | 40.5 | 0.05542152 | 421.6751 | 0.1123739 | 66.61201 | 414.1896 | 0.49 | 0.315486 | 0.362823 | 0.2761371 | 0.3559838 | 0.9667943 | 0.229461 | 0.5537116 | 0.2876682 | 0.2835143 | 0.4137518 | 0.3522604 | 0.4039648 | 0.3817221 | 0.3966592 | 0.6987163 | 0.5176213 | 1.553159 | 1.350521 | 1.774481 | 1.376467 | 0.5068296 | 2.135439 | 0.8849372 | 1.703351 | 1.728308 | 1.184285 | 1.391017 | 1.212977 | 1.283656 | 1.235317 | 0.701286 | 0.946638 | 0.174514 | 9
63 |  | 25 | 4 | 62 | 2.693329 | 20 | 40.5 | 0.05542152 | 316.2563 | 0.3342804 | 66.61201 | 293.9892 | 0.4 | 0.2283562 | 0.2594615 | 0.1998745 | 0.2669879 | 0.5438218 | 0.1674517 | 0.4064649 | 0.2157512 | 0.2052076 | 0.3044748 | 0.2641953 | 0.2818807 | 0.2806654 | 0.2844928 | 0.4540265 | 0.3356354 | 1.75165 | 1.541654 | 2.001256 | 1.498195 | 0.7355351 | 2.388749 | 0.9840947 | 1.853988 | 1.949246 | 1.313738 | 1.514032 | 1.41904 | 1.425184 | 1.406011 | 0.8810058 | 1.191769 | 0.1716438 | 9
243 |  | 28 | 4 | 16 | 5.308474 | 30 | 44 | 0.2218831 | 201.7066 | 0.5754076 | 55.27667 | 169.9 | 0.25 | 0.08010186 | 0.1045925 | 0.104034 | 0.1473716 | 0.1306066 | 0.0621215 | 0.1995318 | 0.1626802 | 0.1113045 | 0.1328424 | 0.1744563 | 0.1063497 | 0.1276409 | 0.1113163 | 0.15084 | 0.1172453 | 3.121026 | 2.390228 | 2.403061 | 1.696392 | 1.914145 | 4.024372 | 1.252933 | 1.536758 | 2.24609 | 1.881929 | 1.433024 | 2.350735 | 1.95862 | 2.245853 | 1.657385 | 2.132281 | 0.1698981 | 9
242 |  | 28 | 4 | 16 | 5.308474 | 30 | 44 | 0.2218831 | 151.172 | 0.6 | 55.27667 | 118.006 | 0.22 | 0.0560844 | 0.06764765 | 0.0728408 | 0.1104498 | 0.07336138 | 0.04564052 | 0.1389042 | 0.1219231 | 0.07652096 | 0.09598242 | 0.1307488 | 0.06764765 | 0.09351424 | 0.06764765 | 0.09496799 | 0.07145427 | 3.92266 | 3.252145 | 3.020285 | 1.991855 | 2.998853 | 4.820278 | 1.583826 | 1.804417 | 2.875029 | 2.292086 | 1.682616 | 3.252145 | 2.352583 | 3.252145 | 2.31657 | 3.078892 | 0.1639156 | 9
241 | Viga B6 - Maghsoudi e Sharifi (2008) | 28 | 4 | 16 | 5.308474 | 30 | 44 | 0.2218831 | 111.4353 | 0.6 | 55.27667 | 78.26934 | 0.2 | 0.03719887 | 0.03859697 | 0.04831282 | 0.0814173 | 0.03986308 | 0.03268112 | 0.08735786 | 0.08987471 | 0.04916978 | 0.0669985 | 0.09638055 | 0.03859697 | 0.06781954 | 0.03859697 | 0.05302227 | 0.03811289 | 5.376508 | 5.181754 | 4.139688 | 2.45648 | 5.017174 | 6.119741 | 2.289433 | 2.22532 | 4.067539 | 2.985142 | 2.075108 | 5.181754 | 2.949003 | 5.181754 | 3.772 | 5.247569 | 0.1628011 | 9
70 | Viga 25-70-30 - Caldentey et al (2013) | 25 | 4 | 28.7 | 2.693329 | 70 | 90.5 | 0.05276794 | 120.9067 | 0.6 | 69.05585 | 79.47321 | 0.27 | 0.107926 | 0.1062977 | 0.1265775 | 0.1636042 | 0.07974061 | 0.1219792 | 0.1154481 | 0.1761017 | 0.08389905 | 0.1439966 | 0.209337 | 0.1062977 | 0.2117398 | 0.1062977 | 0.1166165 | 0.1028289 | 2.501714 | 2.540036 | 2.13308 | 1.650325 | 3.385979 | 2.213492 | 2.338713 | 1.533205 | 3.218153 | 1.875044 | 1.289787 | 2.540036 | 1.27515 | 2.540036 | 2.315282 | 2.625721 | 0.162074 | 9
37 |  | 25 | 4 | 62 | 2.693329 | 20 | 44.5 | 0.05446705 | 276.9329 | 0.4170562 | 67.46361 | 248.7968 | 0.36 | 0.1980286 | 0.2271307 | 0.172646 | 0.2338194 | 0.4170946 | 0.1587545 | 0.3505564 | 0.2068719 | 0.1804976 | 0.2743012 | 0.249959 | 0.244552 | 0.2528524 | 0.2504626 | 0.3741246 | 0.2792843 | 1.817919 | 1.58499 | 2.085191 | 1.53965 | 0.8631136 | 2.267652 | 1.026939 | 1.740208 | 1.994486 | 1.312426 | 1.440236 | 1.472079 | 1.423756 | 1.43734 | 0.9622463 | 1.289009 | 0.1619714 | 8
331 |  | 32.3 | 1 | 60 | 2.81087 | 38.3 | 54.4 | 0.06187606 | 275.8 | 0.419441 | 63.83115 | 249.0266 | 0.42 | 0.2631552 | 0.2755211 | 0.2600187 | 0.3517993 | 0.4661751 | 0.265388 | 0.4881894 | 0.2908307 | 0.4026338 | 0.2004186 | 0.3704793 | 0.3041538 | 0.2755211 | 0.314031 | 0.4001986 | 0.3225788 | 1.596017 | 1.524384 | 1.615268 | 1.193862 | 0.900949 | 1.582588 | 0.8603219 | 1.444139 | 1.043131 | 2.095614 | 1.133667 | 1.38088 | 1.524384 | 1.337447 | 1.049479 | 1.302007 | 0.1568448 | 8
222 |  | 20 | 3 | 12 | 3.42 | 25 | 35 | 0.1352493 | 501.1062 | 0 | 49.1977 | 501.1062 | 0.37 | 0.2147525 | 0.294743 | 0.2597004 | 0.3100043 | 0.8695018 | 0.1764429 | 0.4185399 | 0.3204225 | 0.2857023 | 0.2657561 | 0.3656255 | 0.3306174 | 0.3077766 | 0.3217528 | 0.510984 | 0.4102122 | 1.722914 | 1.255331 | 1.424719 | 1.193532 | 0.4255311 | 2.096996 | 0.8840256 | 1.154725 | 1.295054 | 1.392254 | 1.011964 | 1.119118 | 1.202171 | 1.149951 | 0.7240931 | 0.9019722 | 0.1552475 | 8
68 | Viga 25-70-10 - Caldentey et al (2013) | 25 | 4 | 28.7 | 2.693329 | 70 | 90.5 | 0.05276794 | 120.9067 | 0.6 | 69.05585 | 79.47321 | 0.26 | 0.107926 | 0.1062977 | 0.1265775 | 0.1636042 | 0.07974061 | 0.1219792 | 0.1154481 | 0.1761017 | 0.08389905 | 0.1439966 | 0.209337 | 0.1062977 | 0.2117398 | 0.1062977 | 0.1166165 | 0.1028289 | 2.409058 | 2.445961 | 2.054077 | 1.589202 | 3.260572 | 2.131511 | 2.252094 | 1.476419 | 3.098962 | 1.805598 | 1.242017 | 2.445961 | 1.227922 | 2.445961 | 2.22953 | 2.528472 | 0.152074 | 8
51 |  | 12 | 4 | 46 | 2.693329 | 70 | 88 | 0.01022007 | 294.2337 | 0.380638 | 281.5482 | 187.0658 | 0.44 | 0.2920577 | 0.3552213 | 0.3862765 | 0.4277185 | 0.2183141 | 0.4846052 | 0.3127044 | 0.5204163 | 0.1946669 | 0.3489994 | 0.4664474 | 0.5120877 | 0.5734721 | 0.5474037 | 0.3670738 | 0.350598 | 1.506552 | 1.238664 | 1.139081 | 1.028714 | 2.015444 | 0.9079555 | 1.40708 | 0.845477 | 2.260271 | 1.260747 | 0.9433004 | 0.8592278 | 0.7672562 | 0.8037943 | 1.198669 | 1.254999 | 0.1479423 | 8
43 |  | 12 | 4 | 79.3 | 2.693329 | 20 | 34 | 0.01519328 | 297.4596 | 0.3738476 | 195.2859 | 224.4524 | 0.38 | 0.2338293 | 0.2287906 | 0.1823342 | 0.2212276 | 0.222416 | 0.1737607 | 0.328292 | 0.2134112 | 0.1480465 | 0.2359997 | 0.2113224 | 0.2943165 | 0.3152301 | 0.3078887 | 0.257867 | 0.2356062 | 1.625117 | 1.660907 | 2.084085 | 1.717688 | 1.70851 | 2.186916 | 1.157506 | 1.7806 | 2.566762 | 1.610172 | 1.7982 | 1.291127 | 1.205468 | 1.234212 | 1.473628 | 1.612861 | 0.1461707 | 8
35 | Viga 25-20-00 - Caldentey et al (2013) | 25 | 4 | 62 | 2.693329 | 20 | 44.5 | 0.05446705 | 106.5127 | 0.6 | 67.46361 | 66.03449 | 0.2 | 0.05530325 | 0.05219708 | 0.04821469 | 0.08993053 | 0.06170038 | 0.04860934 | 0.0838326 | 0.0795661 | 0.05066993 | 0.09055025 | 0.09613809 | 0.05219708 | 0.08989244 | 0.05219708 | 0.07180042 | 0.05161425 | 3.616424 | 3.831632 | 4.148113 | 2.223939 | 3.241471 | 4.114436 | 2.385707 | 2.513633 | 3.947114 | 2.208718 | 2.080341 | 3.831632 | 2.224881 | 3.831632 | 2.785499 | 3.874899 | 0.1446968 | 8
25 | Viga T1F000 - Silva Neto (2017) | 16 | 4 | 37 | 4.2588 | 20 | 54 | 0.1178511 | 136.25 | 0.6 | 59.30263 | 100.6684 | 0.18 | 0.03853784 | 0.04306889 | 0.04516688 | 0.04841803 | 0.04206331 | 0.05333406 | 0.07655305 | 0.1173934 | 0.05375539 | 0.05804548 | 0.1048989 | 0.04306889 | 0.06841597 | 0.04306889 | 0.05498016 | 0.04348793 | 4.670734 | 4.179351 | 3.985221 | 3.717623 | 4.279264 | 3.374954 | 2.351311 | 1.533307 | 3.348501 | 3.101017 | 1.715938 | 4.179351 | 2.630965 | 4.179351 | 3.273909 | 4.139079 | 0.1414622 | 8
26 |  | 16 | 4 | 37 | 4.2588 | 20 | 54 | 0.1178511 | 196.1401 | 0.540689 | 59.30263 | 164.0758 | 0.2 | 0.06146495 | 0.07927349 | 0.07203776 | 0.06970069 | 0.08716924 | 0.0796917 | 0.1270473 | 0.1689948 | 0.08741369 | 0.08825052 | 0.1510083 | 0.0797171 | 0.1011832 | 0.08544502 | 0.1040238 | 0.08566638 | 3.253887 | 2.522912 | 2.776322 | 2.869412 | 2.294387 | 2.509672 | 1.574216 | 1.183468 | 2.287971 | 2.266276 | 1.324431 | 2.508872 | 1.976613 | 2.340687 | 1.922636 | 2.334638 | 0.1385351 | 8
53 |  | 12 | 4 | 46 | 2.693329 | 70 | 84 | 0.01023176 | 242.4323 | 0.4896801 | 281.2471 | 104.7112 | 0.31 | 0.1716038 | 0.2550463 | 0.3181045 | 0.3523712 | 0.1481721 | 0.3276936 | 0.1046211 | 0.4108808 | 0.1515349 | 0.2692275 | 0.3676596 | 0.325388 | 0.4469512 | 0.3777757 | 0.2619284 | 0.2441137 | 1.806487 | 1.215466 | 0.9745225 | 0.8797541 | 2.092162 | 0.9460056 | 2.963075 | 0.7544767 | 2.045733 | 1.151442 | 0.8431713 | 0.9527089 | 0.693588 | 0.8205928 | 1.183529 | 1.2699 | 0.1383962 | 8
119 |  | 12 | 2 | 296 | 3.269 | 25 | 31 | 0.01247721 | 242.3463 | 0.489861 | 286.2755 | 102.1111 | 0.25 | 0.1119252 | 0.09918503 | 0.1806678 | 0.3334304 | 0.1216484 | 0.3242251 |  | 0.4166127 | 0.1835497 | 0.1259634 | 0.2531822 | 0.1264954 | 0.1755447 | 0.1443142 | 0.1059502 | 0.08644116 | 2.233635 | 2.520542 | 1.383755 | 0.7497816 | 2.055103 | 0.7710693 |  | 0.6000778 | 1.362029 | 1.984703 | 0.9874313 | 1.976357 | 1.424139 | 1.732331 | 2.359599 | 2.892141 | 0.1380748 | 8
307 |  | 22.2 | 2 | 63.6 | 2.756373 | 38 | 49.1 | 0.05825325 | 275.8 | 0.419441 | 65.54153 | 248.3092 | 0.35 | 0.2150263 | 0.2353365 | 0.2293644 | 0.2337781 | 0.3267399 | 0.1729548 | 0.3166806 | 0.1858971 | 0.2144971 | 0.1915194 | 0.2675061 | 0.2563328 | 0.2353365 | 0.2636055 | 0.3068718 | 0.2746097 | 1.627708 | 1.487232 | 1.525956 | 1.497146 | 1.071188 | 2.023651 | 1.105214 | 1.882762 | 1.631724 | 1.827491 | 1.308381 | 1.365412 | 1.487232 | 1.327742 | 1.140541 | 1.274536 | 0.1349737 | 8
50 | Viga 12-70-00 - Caldentey et al (2013) | 12 | 4 | 46 | 2.693329 | 70 | 88 | 0.01022007 | 245.1948 | 0.483865 | 281.5482 | 108.9634 | 0.31 | 0.1777588 | 0.2614277 | 0.3218971 | 0.3564321 | 0.151607 | 0.3538822 | 0.1166127 | 0.4336802 | 0.1571178 | 0.2787386 | 0.3887061 | 0.33733 | 0.4592697 | 0.3901548 | 0.2685633 | 0.2507548 | 1.743937 | 1.185796 | 0.9630408 | 0.8697308 | 2.04476 | 0.8759978 | 2.658372 | 0.7148124 | 1.973042 | 1.112153 | 0.7975176 | 0.9189815 | 0.6749846 | 0.7945565 | 1.15429 | 1.236268 | 0.1322412 | 8
42 |  | 12 | 4 | 79.3 | 2.693329 | 20 | 34 | 0.01519328 | 254.9654 | 0.4632979 | 195.2859 | 164.4898 | 0.31 | 0.1787153 | 0.1712712 | 0.1547155 | 0.1896237 | 0.1634077 | 0.1299946 | 0.2482226 | 0.1829239 | 0.1236111 | 0.1953671 | 0.1811335 | 0.2108796 | 0.2632084 | 0.2328148 | 0.1910986 | 0.1709975 | 1.734603 | 1.809995 | 2.003678 | 1.634817 | 1.897095 | 2.384714 | 1.248879 | 1.694694 | 2.507865 | 1.586757 | 1.711445 | 1.470033 | 1.177774 | 1.331531 | 1.622199 | 1.812892 | 0.1312847 | 8
62 | Viga 25-20-30 - Caldentey et al (2013) | 25 | 4 | 62 | 2.693329 | 20 | 40.5 | 0.05542152 | 210.8375 | 0.556187 | 66.61201 | 173.7888 | 0.27 | 0.1412263 | 0.1561 | 0.1236119 | 0.1779919 | 0.2416986 | 0.1054423 | 0.254179 | 0.1438341 | 0.1269008 | 0.1951978 | 0.1761302 | 0.1597966 | 0.1810375 | 0.1677082 | 0.2456988 | 0.1817486 | 1.911825 | 1.72966 | 2.184256 | 1.516923 | 1.117094 | 2.560641 | 1.062243 | 1.877162 | 2.127646 | 1.383213 | 1.532957 | 1.689648 | 1.491404 | 1.609939 | 1.098907 | 1.485569 | 0.1287737 | 8
202 |  | 20 | 9 | 45 | 3.508821 | 50 | 64 | 0.04932804 | 264.6659 | 0.4694078 | 92.72253 | 221.1413 | 0.34 | 0.211645 | 0.2323106 | 0.2378255 | 0.2253663 | 0.2247847 | 0.2070668 | 0.3173348 | 0.2778547 | 0.119955 | 0.3581237 | 0.3064363 | 0.2567579 | 0.2906907 | 0.270475 | 0.2665865 | 0.250301 | 1.606463 | 1.463558 | 1.42962 | 1.508655 | 1.512559 | 1.641982 | 1.071424 | 1.223661 | 2.834397 | 0.9493925 | 1.109529 | 1.324205 | 1.169628 | 1.257048 | 1.275383 | 1.358365 | 0.128355 | 8
47 |  | 12 | 4 | 79.3 | 2.693329 | 20 | 34 | 0.01519328 | 297.4596 | 0.3738476 | 195.2859 | 224.4524 | 0.36 | 0.2338293 | 0.2287906 | 0.1823342 | 0.2212276 | 0.222416 | 0.1737607 | 0.328292 | 0.2134112 | 0.1480465 | 0.2359997 | 0.2113224 | 0.2943165 | 0.3152301 | 0.3078887 | 0.257867 | 0.2356062 | 1.539585 | 1.573491 | 1.974396 | 1.627283 | 1.618588 | 2.071815 | 1.096585 | 1.686884 | 2.431669 | 1.525426 | 1.703558 | 1.223173 | 1.142023 | 1.169254 | 1.396068 | 1.527974 | 0.1261707 | 8
36 |  | 25 | 4 | 62 | 2.693329 | 20 | 44.5 | 0.05446705 | 191.7228 | 0.5964235 | 67.46361 | 151.4859 | 0.25 | 0.1266659 | 0.1396639 | 0.1104304 | 0.161875 | 0.1999092 | 0.1036819 | 0.2253792 | 0.143219 | 0.1155838 | 0.1824257 | 0.1730486 | 0.1400045 | 0.1694613 | 0.1492668 | 0.2110839 | 0.1571925 | 1.973696 | 1.790011 | 2.26387 | 1.544402 | 1.250568 | 2.411221 | 1.109242 | 1.745579 | 2.162933 | 1.370421 | 1.444681 | 1.785657 | 1.475263 | 1.674853 | 1.184363 | 1.590407 | 0.1233341 | 8
59 |  | 25 | 4 | 62 | 2.693329 | 20 | 40.5 | 0.05542152 | 316.2563 | 0.3342804 | 66.61201 | 293.9892 | 0.35 | 0.2283562 | 0.2594615 | 0.1998745 | 0.2669879 | 0.5438218 | 0.1674517 | 0.4064649 | 0.2157512 | 0.2052076 | 0.3044748 | 0.2641953 | 0.2818807 | 0.2806654 | 0.2844928 | 0.4540265 | 0.3356354 | 1.532694 | 1.348948 | 1.751099 | 1.310921 | 0.6435932 | 2.090155 | 0.8610829 | 1.622239 | 1.70559 | 1.149521 | 1.324778 | 1.24166 | 1.247036 | 1.230259 | 0.77088 | 1.042798 | 0.1216438 | 8
185 |  | 10 | 1 | 45 | 2.8 | 40 | 45 | 0.00795981 | 401.3163 | 0.2457403 | 372.6044 | 309.7524 | 0.22 | 0.3404105 | 0.2818882 | 0.375775 | 0.3381002 | 0.2868495 | 0.46097 | 0.4578222 | 0.4382935 | 0.2969957 | 0.220856 | 0.3851995 | 0.4755212 | 0.4396063 | 0.4693914 | 0.2970245 | 0.2776351 | 0.6462785 | 0.7804513 | 0.5854567 | 0.6506947 | 0.7669528 | 0.4772545 | 0.4805359 | 0.5019468 | 0.7407514 | 0.9961241 | 0.5711327 | 0.4626502 | 0.5004478 | 0.468692 | 0.7406797 | 0.7924071 | 0.1204105 | 8
341 |  | 35.8 | 2 | 36.4 | 2.756373 | 38 | 55.9 | 0.1114101 | 183.643 | 0.6 | 42.96525 | 157.8638 | 0.25 | 0.1304428 | 0.1478051 | 0.1450982 | 0.1767516 | 0.2604277 | 0.08149554 | 0.2066477 | 0.1065058 | 0.1596372 | 0.1540678 | 0.1871835 | 0.1478051 | 0.1639744 | 0.1527548 | 0.2427833 | 0.1764804 | 1.916549 | 1.691416 | 1.722971 | 1.414415 | 0.9599594 | 3.067653 | 1.209789 | 2.347289 | 1.566051 | 1.622662 | 1.335588 | 1.691416 | 1.524628 | 1.636609 | 1.029725 | 1.416588 | 0.1195572 | 8
195 |  | 20 | 1 | 40 | 2.8 | 40 | 50 | 0.03726149 | 258.4755 | 0.500834 | 95.42369 | 210.6841 | 0.33 | 0.2114637 | 0.203556 | 0.2097566 | 0.2181871 | 0.2527695 | 0.2258328 | 0.3157488 | 0.2721648 | 0.2408707 | 0.1487773 | 0.2810831 | 0.2222009 | 0.2625164 | 0.2379196 | 0.242772 | 0.2163278 | 1.560552 | 1.621176 | 1.573252 | 1.512464 | 1.305537 | 1.461258 | 1.045135 | 1.212501 | 1.37003 | 2.21808 | 1.17403 | 1.485143 | 1.257064 | 1.387023 | 1.3593 | 1.525463 | 0.1185363 | 8
121 | Laje S1-b - Gilbert e Nejadi (2004) | 12 | 2 | 296 | 3.269 | 25 | 31 | 0.01247721 | 242.3463 | 0.489861 | 286.2755 | 102.1111 | 0.23 | 0.1119252 | 0.09918503 | 0.1806678 | 0.3334304 | 0.1216484 | 0.3242251 |  | 0.4166127 | 0.1835497 | 0.1259634 | 0.2531822 | 0.1264954 | 0.1755447 | 0.1443142 | 0.1059502 | 0.08644116 | 2.054944 | 2.318898 | 1.273055 | 0.6897991 | 1.890695 | 0.7093838 |  | 0.5520715 | 1.253067 | 1.825927 | 0.9084368 | 1.818248 | 1.310208 | 1.593744 | 2.170831 | 2.660769 | 0.1180748 | 8
30 | Viga 12-20-00 - Caldentey et al (2013) | 12 | 4 | 79.3 | 2.693329 | 20 | 38 | 0.01359398 | 300.433 | 0.3675886 | 216.1414 | 220.9818 | 0.36 | 0.2434924 | 0.234277 | 0.196543 | 0.2234634 | 0.2269343 | 0.1990162 | 0.3337054 | 0.2400894 | 0.1527689 | 0.2500248 | 0.2325751 | 0.3067902 | 0.3273078 | 0.3206586 | 0.2628815 | 0.2399726 | 1.478486 | 1.536642 | 1.83166 | 1.611002 | 1.586362 | 1.808898 | 1.078796 | 1.499442 | 2.3565 | 1.439857 | 1.547887 | 1.17344 | 1.099882 | 1.122689 | 1.369438 | 1.500172 | 0.1165076 | 8
54 |  | 12 | 4 | 46 | 2.693329 | 70 | 84 | 0.01023176 | 290.9187 | 0.3876161 | 281.2471 | 181.9028 | 0.4 | 0.2845246 | 0.3417806 | 0.3817254 | 0.4228454 | 0.2133678 | 0.4510689 | 0.3002831 | 0.493057 | 0.1878305 | 0.3372928 | 0.4411915 | 0.491638 | 0.5581083 | 0.5282884 | 0.3533011 | 0.3366623 | 1.405854 | 1.170342 | 1.047874 | 0.9459722 | 1.874697 | 0.8867825 | 1.332076 | 0.8112653 | 2.12958 | 1.185913 | 0.9066358 | 0.8136067 | 0.7167068 | 0.7571622 | 1.132179 | 1.188134 | 0.1154754 | 8
8 |  | 10 | 8 | 87.7 | 4.131127 | 25 | 53 | 0.01538839 | 500 | 0.008545 | 290.7685 | 497.5154 | 0.26 | 0.375202 | 0.3099142 | 0.3181702 | 0.3630486 | 0.3227529 | 0.331744 | 0.4274597 | 0.4107792 | 0.1704438 | 0.437726 | 0.3051747 | 0.4916061 | 0.3099142 | 0.4467983 | 0.3442968 | 0.332475 | 0.69296 | 0.8389418 | 0.8171727 | 0.7161576 | 0.8055697 | 0.7837368 | 0.6082445 | 0.6329435 | 1.52543 | 0.5939789 | 0.8519709 | 0.5288787 | 0.8389418 | 0.581918 | 0.7551625 | 0.7820136 | 0.115202 | 8
194 |  | 20 | 1 | 40 | 2.8 | 40 | 50 | 0.03726149 | 224.3439 | 0.5667487 | 95.42369 | 170.2627 | 0.29 | 0.1755948 | 0.16178 | 0.1741773 | 0.1893756 | 0.1904209 | 0.1905093 | 0.2612992 | 0.2362256 | 0.20261 | 0.1274149 | 0.2439662 | 0.1680318 | 0.2241769 | 0.1856761 | 0.190962 | 0.167762 | 1.65153 | 1.792558 | 1.664971 | 1.531349 | 1.522942 | 1.522235 | 1.109839 | 1.22764 | 1.431322 | 2.276028 | 1.188689 | 1.725864 | 1.293621 | 1.56186 | 1.518627 | 1.728639 | 0.1144052 | 8
120 |  | 12 | 2 | 296 | 3.269 | 25 | 31 | 0.01247721 | 308.4064 | 0.3508045 | 286.2755 | 207.9797 | 0.33 | 0.2166813 | 0.129486 | 0.2299153 | 0.4243188 | 0.1970065 | 0.469884 |  | 0.5301753 | 0.2434733 | 0.1690871 | 0.322196 | 0.2067647 | 0.2326893 | 0.2160274 | 0.145486 | 0.1220962 | 1.522974 | 2.548538 | 1.435311 | 0.7777172 | 1.675072 | 0.7023009 |  | 0.6224356 | 1.355385 | 1.951657 | 1.024221 | 1.596017 | 1.4182 | 1.527584 | 2.268259 | 2.702788 | 0.1133187 | 8
184 |  | 10 | 1 | 45 | 2.8 | 40 | 45 | 0.00795981 | 386.6665 | 0.2732741 | 372.6044 | 284.8434 | 0.2 | 0.3123551 | 0.2596264 | 0.3620575 | 0.3257581 | 0.2662892 | 0.4335926 | 0.4273393 | 0.4222938 | 0.2847917 | 0.2120737 | 0.371138 | 0.4382098 | 0.4197081 | 0.4395856 | 0.2733272 | 0.253548 | 0.6402969 | 0.7703378 | 0.5523984 | 0.6139526 | 0.7510632 | 0.4612625 | 0.4680122 | 0.4736039 | 0.7022677 | 0.9430685 | 0.5388832 | 0.4564024 | 0.4765217 | 0.454974 | 0.7317239 | 0.7888052 | 0.1123551 | 8
193 |  | 20 | 1 | 40 | 2.8 | 40 | 50 | 0.03726149 | 190.3309 | 0.6 | 95.42369 | 133.0767 | 0.25 | 0.1398504 | 0.120149 | 0.1387215 | 0.1606641 | 0.137058 | 0.1553085 | 0.2046024 | 0.2004111 | 0.1644821 | 0.1061267 | 0.2069782 | 0.120149 | 0.1867875 | 0.1322247 | 0.1403521 | 0.1209096 | 1.787624 | 2.080749 | 1.802173 | 1.556041 | 1.824045 | 1.6097 | 1.221882 | 1.247436 | 1.519922 | 2.355674 | 1.207857 | 2.080749 | 1.338419 | 1.890721 | 1.781234 | 2.06766 | 0.1101496 | 8
221 |  | 20 | 3 | 12 | 3.42 | 25 | 35 | 0.1352493 | 468.4254 | 0.01396455 | 49.1977 | 467.7384 | 0.31 | 0.1998702 | 0.273181 | 0.2417032 | 0.2898925 | 0.7603416 | 0.1645675 | 0.3905346 | 0.2995254 | 0.2654532 | 0.247707 | 0.3417804 | 0.3082204 | 0.286571 | 0.2989528 | 0.4650139 | 0.372514 | 1.551006 | 1.134779 | 1.282565 | 1.069362 | 0.4077115 | 1.883726 | 0.7937838 | 1.034971 | 1.167814 | 1.251479 | 0.9070153 | 1.005774 | 1.081756 | 1.036953 | 0.6666467 | 0.8321834 | 0.1101298 | 8
192 | Viga 350-20-3 - Cornelissen (2022) | 20 | 1 | 40 | 2.8 | 40 | 50 | 0.03726149 | 154.3031 | 0.6 | 95.42369 | 97.0489 | 0.21 | 0.1019888 | 0.07605217 | 0.1011655 | 0.130252 | 0.09008144 | 0.1180226 | 0.1401041 | 0.1624753 | 0.1240957 | 0.08357756 | 0.1677993 | 0.07605217 | 0.1485256 | 0.07605217 | 0.08785505 | 0.07296377 | 2.059049 | 2.761263 | 2.075807 | 1.61226 | 2.331224 | 1.77932 | 1.498886 | 1.292504 | 1.692242 | 2.512636 | 1.251495 | 2.761263 | 1.413898 | 2.761263 | 2.390301 | 2.878141 | 0.1080112 | 8
196 |  | 20 | 1 | 40 | 2.8 | 40 | 50 | 0.03726149 | 306.71 | 0.4076838 | 95.42369 | 267.8073 | 0.37 | 0.2621534 | 0.2625936 | 0.2600371 | 0.2589033 | 0.3559114 | 0.2757517 | 0.3901052 | 0.3229539 | 0.2949405 | 0.1789665 | 0.3335365 | 0.2987523 | 0.3176537 | 0.3096833 | 0.3177381 | 0.2876084 | 1.411387 | 1.409021 | 1.422874 | 1.429105 | 1.039585 | 1.341787 | 0.948462 | 1.145674 | 1.25449 | 2.067426 | 1.109324 | 1.238484 | 1.16479 | 1.194769 | 1.164481 | 1.286471 | 0.1078466 | 8
220 |  | 20 | 3 | 12 | 3.42 | 25 | 35 | 0.1352493 | 432.1133 | 0.0904014 | 49.1977 | 427.6658 | 0.29 | 0.1833344 | 0.2492232 | 0.2217064 | 0.2674202 | 0.6470283 | 0.1513725 | 0.3593524 | 0.2763064 | 0.2429542 | 0.2276523 | 0.3152858 | 0.2796924 | 0.2630524 | 0.2734157 | 0.4155262 | 0.3306272 | 1.581809 | 1.163616 | 1.308036 | 1.084436 | 0.448203 | 1.915803 | 0.8070072 | 1.04956 | 1.193641 | 1.273872 | 0.9198005 | 1.036853 | 1.102442 | 1.060656 | 0.6979102 | 0.8771209 | 0.1066656 | 8
260 |  | 12.7 | 2 | 52 | 2.920876 | 30 | 36.5 | 0.02640628 | 392.3 | 0.1742085 | 129.3733 | 369.7621 | 0.2 | 0.3046004 | 0.2922791 | 0.2891257 | 0.2927146 | 0.3568831 | 0.3040457 | 0.4269782 | 0.3110267 | 0.2398599 | 0.2098866 | 0.3115405 | 0.3782942 | 0.2922791 | 0.3681474 | 0.3386376 | 0.3270825 | 0.6565981 | 0.6842775 | 0.6917407 | 0.6832595 | 0.5604076 | 0.6577958 | 0.468408 | 0.6430316 | 0.8338199 | 0.9528953 | 0.6419711 | 0.528689 | 0.6842775 | 0.5432607 | 0.5906019 | 0.6114666 | 0.1046004 | 7
258 |  | 12.7 | 2 | 52 | 2.920876 | 30 | 36.5 | 0.02640628 | 392.3 | 0.1742085 | 129.3733 | 369.7621 | 0.2 | 0.3046004 | 0.2922791 | 0.2891257 | 0.2927146 | 0.3568831 | 0.3040457 | 0.4269782 | 0.3110267 | 0.2398599 | 0.2098866 | 0.3115405 | 0.3782942 | 0.2922791 | 0.3681474 | 0.3386376 | 0.3270825 | 0.6565981 | 0.6842775 | 0.6917407 | 0.6832595 | 0.5604076 | 0.6577958 | 0.468408 | 0.6430316 | 0.8338199 | 0.9528953 | 0.6419711 | 0.528689 | 0.6842775 | 0.5432607 | 0.5906019 | 0.6114666 | 0.1046004 | 7
330 |  | 32.3 | 1 | 60 | 2.81087 | 38.3 | 54.4 | 0.06187606 | 269.3079 | 0.4331069 | 63.83115 | 241.6622 | 0.36 | 0.2559618 | 0.2667958 | 0.2529111 | 0.3517993 | 0.4661751 | 0.258468 | 0.4748057 | 0.2839848 | 0.3915484 | 0.1953304 | 0.3617585 | 0.2932615 | 0.2755211 | 0.3038157 | 0.3858028 | 0.3105231 | 1.40646 | 1.349346 | 1.423425 | 1.023311 | 0.772242 | 1.392822 | 0.7582048 | 1.267674 | 0.9194266 | 1.843031 | 0.9951391 | 1.227573 | 1.306615 | 1.184929 | 0.9331193 | 1.159334 | 0.1040382 | 7
313 |  | 28.7 | 2 | 50.6 | 2.801715 | 38.2 | 52.5 | 0.1068607 | 275.8 | 0.419441 | 44.59212 | 257.0962 | 0.29 | 0.1880336 | 0.2350436 | 0.2185835 | 0.2408756 | 0.415571 | 0.1494536 | 0.3198648 | 0.1851438 | 0.2428895 | 0.1975772 | 0.2916379 | 0.2497661 | 0.2350436 | 0.2548484 | 0.3549751 | 0.2928475 | 1.542277 | 1.233814 | 1.326724 | 1.203941 | 0.697835 | 1.940401 | 0.9066331 | 1.56635 | 1.193959 | 1.467781 | 0.9943837 | 1.161086 | 1.233814 | 1.137932 | 0.8169588 | 0.9902765 | 0.1019664 | 7
183 |  | 10 | 1 | 45 | 2.8 | 40 | 45 | 0.00795981 | 375.5681 | 0.2941331 | 372.6044 | 265.9729 | 0.19 | 0.291101 | 0.2427613 | 0.3516655 | 0.3164079 | 0.2512222 | 0.4128521 | 0.403882 | 0.4101729 | 0.2755462 | 0.2054204 | 0.3604853 | 0.4099436 | 0.4047187 | 0.4167368 | 0.255402 | 0.2354002 | 0.6526945 | 0.7826617 | 0.5402861 | 0.6004906 | 0.7563027 | 0.4602133 | 0.4704344 | 0.4632193 | 0.6895395 | 0.9249325 | 0.5270672 | 0.4634784 | 0.4694618 | 0.4559232 | 0.7439251 | 0.8071361 | 0.101101 | 7
306 |  | 22.2 | 2 | 63.6 | 2.756373 | 38 | 49.1 | 0.05825325 | 259.8981 | 0.4529146 | 65.54153 | 230.2134 | 0.3 | 0.2005667 | 0.2177448 | 0.2139406 | 0.2313343 | 0.3199444 | 0.1618286 | 0.2963381 | 0.1751787 | 0.2000318 | 0.1795836 | 0.2520824 | 0.2348486 | 0.2353365 | 0.2432882 | 0.2819635 | 0.2508213 | 1.495761 | 1.37776 | 1.402258 | 1.296825 | 0.937663 | 1.853813 | 1.012357 | 1.712537 | 1.499762 | 1.670532 | 1.190087 | 1.277419 | 1.27477 | 1.233106 | 1.063967 | 1.196071 | 0.09943327 | 7
232 |  | 20 | 2 | 44 | 2.98 | 25 | 35 | 0.08120052 | 474.647 | 0.0008679611 | 55.88423 | 474.5985 | 0.36 | 0.2611801 | 0.3159106 | 0.2798259 | 0.3613045 | 0.8985272 | 0.2468574 | 0.4851155 | 0.3611993 | 0.3458513 | 0.2510766 | 0.3836361 | 0.364921 | 0.33449 | 0.3517624 | 0.5374891 | 0.4097269 | 1.378359 | 1.139563 | 1.286514 | 0.9963893 | 0.4006557 | 1.458332 | 0.7420913 | 0.9966797 | 1.04091 | 1.433825 | 0.9383892 | 0.9865149 | 1.076265 | 1.023418 | 0.669781 | 0.878634 | 0.09881992 | 7
271 |  | 19.1 | 2 | 40 | 2.920876 | 30 | 39.5 | 0.06741883 | 259.1778 | 0.4544307 | 62.08473 | 230.9646 | 0.25 | 0.1539013 | 0.1674259 | 0.1666246 | 0.2053032 | 0.2602304 | 0.1510259 | 0.26729 | 0.1957594 | 0.1795631 | 0.1404421 | 0.2288782 | 0.183411 | 0.1999332 | 0.1913368 | 0.2194973 | 0.1906388 | 1.624418 | 1.493198 | 1.500379 | 1.217711 | 0.9606872 | 1.655345 | 0.9353137 | 1.277078 | 1.392268 | 1.780093 | 1.092284 | 1.363059 | 1.250418 | 1.306596 | 1.138966 | 1.311381 | 0.0960987 | 7
201 |  | 20 | 9 | 45 | 3.508821 | 50 | 64 | 0.04932804 | 220.7528 | 0.5574433 | 92.72253 | 169.0652 | 0.26 | 0.167183 | 0.1751294 | 0.1878635 | 0.1879737 | 0.1563806 | 0.1681622 | 0.2517167 | 0.2317532 | 0.09629799 | 0.2919639 | 0.2555926 | 0.1830962 | 0.2379037 | 0.1997901 | 0.1994227 | 0.1829839 | 1.555182 | 1.484617 | 1.383984 | 1.383172 | 1.66261 | 1.546127 | 1.032907 | 1.121883 | 2.699952 | 0.8905211 | 1.017244 | 1.420019 | 1.092879 | 1.301366 | 1.303763 | 1.42089 | 0.09281701 | 7
268 |  | 19.1 | 2 | 40 | 2.920876 | 30 | 39.5 | 0.06741883 | 336.0767 | 0.2925585 | 62.08473 | 317.9133 | 0.3 | 0.2072289 | 0.2366505 | 0.2243609 | 0.2662173 | 0.4375616 | 0.2005373 | 0.3582401 | 0.2538418 | 0.2425631 | 0.185717 | 0.2967872 | 0.270411 | 0.265949 | 0.2716761 | 0.3214549 | 0.2872717 | 1.447674 | 1.267692 | 1.337132 | 1.126899 | 0.6856177 | 1.495981 | 0.8374273 | 1.181838 | 1.236792 | 1.615361 | 1.010825 | 1.109422 | 1.128036 | 1.104256 | 0.9332568 | 1.044308 | 0.09277105 | 7
340 | Viga 23-6-11-3 - Clark (1956) | 35.8 | 2 | 36.4 | 2.756373 | 38 | 55.9 | 0.1114101 | 143.7929 | 0.6 | 42.96525 | 118.0137 | 0.19 | 0.09751465 | 0.108061 | 0.1084706 | 0.1383969 | 0.1596663 | 0.06180312 | 0.1567445 | 0.08339432 | 0.1153499 | 0.116635 | 0.1465651 | 0.108061 | 0.1258924 | 0.108061 | 0.1701278 | 0.1225785 | 1.948425 | 1.758266 | 1.751627 | 1.372863 | 1.189982 | 3.074278 | 1.212163 | 2.278333 | 1.647163 | 1.629013 | 1.296352 | 1.758266 | 1.509225 | 1.758266 | 1.116808 | 1.550027 | 0.09248535 | 7
182 |  | 10 | 1 | 45 | 2.8 | 40 | 45 | 0.00795981 | 365.3577 | 0.3133233 | 372.6044 | 248.612 | 0.18 | 0.2715472 | 0.2272455 | 0.3421049 | 0.3078058 | 0.237748 | 0.3937708 | 0.3819966 | 0.3990216 | 0.2670404 | 0.1992994 | 0.3506849 | 0.3839387 | 0.3909984 | 0.3955025 | 0.2389318 | 0.2187802 | 0.6628682 | 0.7920949 | 0.5261544 | 0.5847842 | 0.7571042 | 0.4571187 | 0.4712084 | 0.4511034 | 0.6740554 | 0.9031639 | 0.5132813 | 0.4688248 | 0.4603599 | 0.4551172 | 0.753353 | 0.8227434 | 0.09154721 | 7
231 |  | 20 | 2 | 44 | 2.98 | 25 | 35 | 0.08120052 | 422.8482 | 0.1099046 | 55.88423 | 416.7062 | 0.32 | 0.2305105 | 0.2760785 | 0.2469668 | 0.3218749 | 0.7131133 | 0.2186237 | 0.4299204 | 0.3217811 | 0.3046346 | 0.222449 | 0.3417694 | 0.3161695 | 0.2955369 | 0.3088845 | 0.4550986 | 0.34718 | 1.388223 | 1.159091 | 1.29572 | 0.9941751 | 0.4487366 | 1.463702 | 0.7443238 | 0.9944648 | 1.050439 | 1.438532 | 0.9363039 | 1.012115 | 1.082775 | 1.035986 | 0.7031443 | 0.921712 | 0.08948946 | 7
224 |  | 16 | 2 | 52 | 2.98 | 27 | 35 | 0.04802697 | 443.2848 | 0.0668855 | 81.23343 | 437.8515 | 0.2 | 0.2890841 | 0.3149 | 0.2928209 | 0.3411925 | 0.62007 | 0.2800118 | 0.4690789 | 0.3607133 | 0.2947852 | 0.2326338 | 0.3504946 | 0.3844333 | 0.3471979 | 0.369244 | 0.4263541 | 0.3705762 | 0.6918402 | 0.6351222 | 0.6830113 | 0.5861794 | 0.3225442 | 0.7142555 | 0.4263675 | 0.5544569 | 0.6784601 | 0.8597203 | 0.5706222 | 0.5202463 | 0.5760404 | 0.5416473 | 0.4690937 | 0.5397001 | 0.08908412 | 7
58 | Viga 25-20-10 - Caldentey et al (2013) | 25 | 4 | 62 | 2.693329 | 20 | 40.5 | 0.05542152 | 210.8375 | 0.556187 | 66.61201 | 173.7888 | 0.23 | 0.1412263 | 0.1561 | 0.1236119 | 0.1779919 | 0.2416986 | 0.1054423 | 0.254179 | 0.1438341 | 0.1269008 | 0.1951978 | 0.1761302 | 0.1597966 | 0.1810375 | 0.1677082 | 0.2456988 | 0.1817486 | 1.628592 | 1.473414 | 1.860662 | 1.292194 | 0.9515985 | 2.181287 | 0.9048741 | 1.599064 | 1.812439 | 1.178292 | 1.305852 | 1.43933 | 1.270455 | 1.371429 | 0.9361057 | 1.265485 | 0.08877368 | 7
23 |  | 10 | 4 | 32.46667 | 3.514 | 25 | 36 | 0.01744444 | 424.1643 | 0 | 219.2512 | 424.1643 | 0.38 | 0.2915485 | 0.2492284 | 0.2542285 | 0.27588 | 0.2784896 | 0.2100089 | 0.3860814 | 0.2638326 | 0.1749069 | 0.3333748 | 0.2539424 | 0.3284397 | 0.2945257 | 0.3173554 | 0.2825876 | 0.2755042 | 1.303385 | 1.524706 | 1.494718 | 1.37741 | 1.364503 | 1.809447 | 0.9842485 | 1.440307 | 2.172584 | 1.139858 | 1.496403 | 1.156985 | 1.29021 | 1.197396 | 1.344716 | 1.379289 | 0.08845147 | 7
225 |  | 16 | 2 | 52 | 2.98 | 27 | 35 | 0.04802697 | 523.882 | 0 | 81.23343 | 523.882 | 0.26 | 0.348138 | 0.3863831 | 0.3526381 | 0.3871366 | 0.7983077 | 0.3349142 | 0.5604921 | 0.4262976 | 0.3536986 | 0.2770971 | 0.4142209 | 0.4646402 | 0.3900354 | 0.4473171 | 0.5389036 | 0.4720582 | 0.7468304 | 0.6729073 | 0.7372997 | 0.6715976 | 0.325689 | 0.7763183 | 0.4638781 | 0.6099026 | 0.7350892 | 0.9382993 | 0.6276844 | 0.5595728 | 0.6666061 | 0.5812431 | 0.482461 | 0.5507795 | 0.08813795 | 7
41 | Viga 12-20-10 - Caldentey et al (2013) | 12 | 4 | 79.3 | 2.693329 | 20 | 34 | 0.01519328 | 212.4711 | 0.5527483 | 195.2859 | 104.5272 | 0.21 | 0.1236013 | 0.1150388 | 0.1289295 | 0.1580197 | 0.1134776 | 0.08622857 | 0.1610089 | 0.1524366 | 0.09917573 | 0.1547344 | 0.1509446 | 0.1286283 | 0.2126443 | 0.1554738 | 0.1269196 | 0.1097145 | 1.699012 | 1.825471 | 1.628797 | 1.328948 | 1.850586 | 2.435388 | 1.304276 | 1.377622 | 2.117453 | 1.357164 | 1.391239 | 1.632611 | 0.9875645 | 1.35071 | 1.654591 | 1.914059 | 0.08639872 | 7
312 |  | 28.7 | 2 | 50.6 | 2.801715 | 38.2 | 52.5 | 0.1068607 | 245.2317 | 0.4837872 | 44.59212 | 223.6586 | 0.25 | 0.164954 | 0.2035701 | 0.1917541 | 0.2263155 | 0.3668497 | 0.1317148 | 0.2818925 | 0.1646234 | 0.2114021 | 0.1739866 | 0.2593142 | 0.213046 | 0.2257811 | 0.2195877 | 0.3010795 | 0.2462759 | 1.515574 | 1.228078 | 1.303753 | 1.104652 | 0.6814779 | 1.898041 | 0.8868629 | 1.518618 | 1.18258 | 1.436892 | 0.9640812 | 1.173456 | 1.107267 | 1.138497 | 0.8303454 | 1.015121 | 0.08504603 | 7
326 |  | 32.3 | 1 | 60 | 2.538218 | 38.3 | 54.4 | 0.06244954 | 275.8 | 0.419441 | 58.1327 | 251.4168 | 0.35 | 0.2653395 | 0.2842084 | 0.2627803 | 0.3517993 | 0.5162508 | 0.265388 | 0.4775064 | 0.2721684 | 0.403042 | 0.2004186 | 0.3713876 | 0.3102895 | 0.2842084 | 0.319475 | 0.4247758 | 0.3393616 | 1.319065 | 1.231491 | 1.331911 | 0.9948854 | 0.677965 | 1.318824 | 0.7329745 | 1.285969 | 0.8683958 | 1.746345 | 0.9424117 | 1.127979 | 1.231491 | 1.095547 | 0.8239641 | 1.031348 | 0.08466049 | 7
5 |  | 20 | 2 | 126 | 4.120341 | 25 | 39 | 0.06072355 | 500 | 0 | 90.13597 | 500 | 0.4 | 0.3154635 | 0.3118704 | 0.3143534 | 0.5322547 | 0.6471957 | 0.4155626 | 0.8178109 | 0.6744378 | 0.4459898 | 0.2956622 | 0.5209588 | 0.420806 | 0.3118704 | 0.3939441 | 0.4443191 | 0.3971326 | 1.267976 | 1.282584 | 1.272453 | 0.7515199 | 0.6180511 | 0.9625506 | 0.4891106 | 0.5930866 | 0.8968814 | 1.352895 | 0.7678151 | 0.9505569 | 1.282584 | 1.015373 | 0.900254 | 1.00722 | 0.08453655 | 7
269 |  | 19.1 | 2 | 40 | 2.920876 | 30 | 39.5 | 0.06741883 | 392.3 | 0.1742085 | 62.08473 | 381.4843 | 0.33 | 0.2462185 | 0.2872629 | 0.2665738 | 0.2948455 | 0.5367297 | 0.2367367 | 0.4234787 | 0.2963078 | 0.2886245 | 0.218819 | 0.3464376 | 0.3340196 | 0.2872629 | 0.3285039 | 0.4001473 | 0.3638662 | 1.340273 | 1.148774 | 1.237931 | 1.11923 | 0.6148346 | 1.393954 | 0.7792599 | 1.113707 | 1.143354 | 1.508096 | 0.9525525 | 0.987966 | 1.148774 | 1.004554 | 0.8246963 | 0.9069268 | 0.08378148 | 7
259 | Viga F30-2D13-20 - Hong et al (2013) | 12.7 | 2 | 52 | 2.920876 | 30 | 36.5 | 0.02640628 | 319.1354 | 0.32822 | 129.3733 | 276.6725 | 0.15 | 0.2337784 | 0.2151632 | 0.2219017 | 0.2481996 | 0.2565899 | 0.2385972 | 0.3311997 | 0.2530197 | 0.1900466 | 0.1681377 | 0.2534377 | 0.2700661 | 0.2738239 | 0.2756168 | 0.2458153 | 0.2307129 | 0.6416332 | 0.6971453 | 0.6759749 | 0.6043522 | 0.5845905 | 0.6286745 | 0.452899 | 0.5928392 | 0.7892803 | 0.892126 | 0.5918615 | 0.5554196 | 0.5477973 | 0.5442338 | 0.6102142 | 0.6501586 | 0.08377843 | 7
219 |  | 20 | 3 | 12 | 3.42 | 25 | 35 | 0.1352493 | 395.8013 | 0.1668383 | 49.1977 | 387.5932 | 0.25 | 0.1667985 | 0.2252654 | 0.2017096 | 0.2449479 | 0.5428531 | 0.1381776 | 0.3280837 | 0.2530873 | 0.2204552 | 0.2075977 | 0.2887912 | 0.2511644 | 0.2395888 | 0.2476317 | 0.3677124 | 0.2911481 | 1.498814 | 1.109802 | 1.239406 | 1.020625 | 0.4605297 | 1.809266 | 0.7620007 | 0.9878013 | 1.134017 | 1.204252 | 0.8656775 | 0.9953638 | 1.043454 | 1.009564 | 0.6798791 | 0.8586694 | 0.08320147 | 7
159 |  | 20 | 1 | 40 | 2.8 | 40 | 50 | 0.05412383 | 267.2333 | 0.483921 | 72.01229 | 232.385 | 0.27 | 0.1876939 | 0.1996258 | 0.2043146 | 0.226625 | 0.2726981 | 0.2477097 | 0.3294388 | 0.3090017 | 0.2695109 | 0.1372644 | 0.3269388 | 0.2199585 | 0.253828 | 0.2339516 | 0.2415817 | 0.2143901 | 1.438512 | 1.352531 | 1.321491 | 1.191396 | 0.9901057 | 1.089986 | 0.8195756 | 0.8737817 | 1.001815 | 1.967006 | 0.8258426 | 1.227504 | 1.063712 | 1.154085 | 1.117634 | 1.259386 | 0.08230608 | 7
230 |  | 20 | 2 | 44 | 2.98 | 25 | 35 | 0.08120052 | 401.7057 | 0.1544094 | 55.88423 | 393.0767 | 0.3 | 0.2179924 | 0.2598205 | 0.233555 | 0.3057811 | 0.6435847 | 0.2070998 | 0.4073034 | 0.3056921 | 0.2878114 | 0.2107642 | 0.3246809 | 0.2962709 | 0.2796822 | 0.2911903 | 0.4226822 | 0.3225291 | 1.376195 | 1.154643 | 1.284494 | 0.9810939 | 0.4661391 | 1.448577 | 0.7365516 | 0.9813798 | 1.042349 | 1.423392 | 0.9239841 | 1.012587 | 1.072646 | 1.030254 | 0.7097531 | 0.9301485 | 0.08200764 | 7
257 | Viga F30-2D13-10 - Hong et al (2013) | 12.7 | 2 | 52 | 2.920876 | 30 | 36.5 | 0.02640628 | 317.1027 | 0.3324988 | 129.3733 | 274.0862 | 0.15 | 0.2318108 | 0.2130207 | 0.2200341 | 0.2466187 | 0.2533316 | 0.2367789 | 0.32848 | 0.2514081 | 0.1886626 | 0.1669778 | 0.2518234 | 0.2670592 | 0.2718316 | 0.2729783 | 0.243272 | 0.2281191 | 0.6470794 | 0.704157 | 0.6817126 | 0.6082263 | 0.5921093 | 0.6335024 | 0.4566487 | 0.5966394 | 0.7950701 | 0.898323 | 0.5956555 | 0.5616732 | 0.5518123 | 0.5494941 | 0.6165937 | 0.6575513 | 0.0818108 | 7
24 |  | 10 | 4 | 32.46667 | 3.514 | 25 | 36 | 0.01744444 | 491.1376 | 0 | 219.2512 | 491.1376 | 0.44 | 0.3582781 | 0.3052434 | 0.3124163 | 0.31944 | 0.3733766 | 0.2600725 | 0.4610106 | 0.3054904 | 0.2055589 | 0.391922 | 0.2940385 | 0.4080706 | 0.3479608 | 0.3817939 | 0.349303 | 0.3475281 | 1.228096 | 1.441472 | 1.408377 | 1.37741 | 1.178435 | 1.691836 | 0.9544249 | 1.440307 | 2.140506 | 1.122672 | 1.496403 | 1.078245 | 1.26451 | 1.152454 | 1.259651 | 1.266085 | 0.08172192 | 7
218 |  | 20 | 3 | 12 | 3.42 | 25 | 35 | 0.1352493 | 355.8581 | 0.2509188 | 49.1977 | 343.5134 | 0.23 | 0.1486091 | 0.1989118 | 0.1797131 | 0.2202284 | 0.438815 | 0.1236632 | 0.2935562 | 0.2275464 | 0.1957063 | 0.1855377 | 0.2596471 | 0.2197836 | 0.2138579 | 0.218938 | 0.3170505 | 0.2499035 | 1.547685 | 1.156291 | 1.279818 | 1.04437 | 0.5241388 | 1.85989 | 0.7834955 | 1.010783 | 1.175231 | 1.239641 | 0.8858177 | 1.046484 | 1.07548 | 1.050526 | 0.7254364 | 0.9203552 | 0.08139091 | 7
52 | Viga 12-70-10 - Caldentey et al (2013) | 12 | 4 | 46 | 2.693329 | 70 | 84 | 0.01023176 | 193.9458 | 0.5917441 | 281.2471 | 27.51951 | 0.14 | 0.05868295 | 0.204037 | 0.2544836 | 0.2818969 | 0.09483015 | 0.2043183 |  | 0.3287046 | 0.1152394 | 0.2011623 | 0.2941277 | 0.2082483 | 0.3411528 | 0.2577296 | 0.2066854 | 0.189957 | 2.385702 | 0.6861501 | 0.5501337 | 0.4966354 | 1.476324 | 0.6852053 |  | 0.4259143 | 1.214863 | 0.6959556 | 0.4759838 | 0.6722744 | 0.4103732 | 0.543205 | 0.6773579 | 0.7370088 | 0.08131705 | 7
335 |  | 28.7 | 2 | 50.6 | 2.576579 | 38 | 52.3 | 0.06557048 | 275.8 | 0.419441 | 56.91485 | 251.9276 | 0.32 | 0.2387301 | 0.2474 | 0.2460111 | 0.240743 | 0.4518827 | 0.1434667 | 0.3127692 | 0.1532893 | 0.2400465 | 0.2333541 | 0.2620135 | 0.2615336 | 0.2474 | 0.2664966 | 0.378289 | 0.3109531 | 1.340426 | 1.293452 | 1.300755 | 1.329218 | 0.7081483 | 2.230483 | 1.023119 | 2.087557 | 1.333075 | 1.371307 | 1.221311 | 1.223552 | 1.293452 | 1.200766 | 0.845914 | 1.029094 | 0.08126987 | 7
215 | Viga C3 - Kumar et al. (2007) | 20 | 3 | 12 | 3.42 | 25 | 35 | 0.1352493 | 246.9219 | 0.4802294 | 49.1977 | 223.2957 | 0.18 | 0.09900154 | 0.1270385 | 0.1197226 | 0.1528115 | 0.2112745 | 0.08407845 | 0.1981626 | 0.1578893 | 0.1282092 | 0.1253738 | 0.1801633 | 0.1341997 | 0.1443372 | 0.1384096 | 0.1891761 | 0.1468227 | 1.818154 | 1.416893 | 1.503475 | 1.177922 | 0.851972 | 2.140858 | 0.9083448 | 1.140039 | 1.403955 | 1.435707 | 0.9990937 | 1.341285 | 1.24708 | 1.300487 | 0.9514946 | 1.225968 | 0.08099846 | 7
305 |  | 22.2 | 2 | 63.6 | 2.756373 | 38 | 49.1 | 0.05825325 | 226.0643 | 0.5241347 | 65.54153 | 191.7117 | 0.25 | 0.1698017 | 0.1803157 | 0.1811242 | 0.2012189 | 0.2420652 | 0.138156 | 0.2525543 | 0.1523738 | 0.1692546 | 0.1541883 | 0.2192661 | 0.1891377 | 0.2154233 | 0.1994496 | 0.2300259 | 0.2018089 | 1.472305 | 1.386457 | 1.380268 | 1.242428 | 1.03278 | 1.809549 | 0.9898862 | 1.640702 | 1.477064 | 1.621395 | 1.140167 | 1.321788 | 1.160506 | 1.25345 | 1.086834 | 1.238796 | 0.08019826 | 7
217 |  | 20 | 3 | 12 | 3.42 | 25 | 35 | 0.1352493 | 315.9148 | 0.3349993 | 49.1977 | 299.4336 | 0.21 | 0.1304197 | 0.1725583 | 0.1577166 | 0.1955089 | 0.3458341 | 0.1091488 | 0.25884 | 0.2020055 | 0.1709574 | 0.1634776 | 0.230503 | 0.1884029 | 0.1882334 | 0.1898388 | 0.268414 | 0.2105092 | 1.610187 | 1.21698 | 1.331502 | 1.07412 | 0.6072275 | 1.923979 | 0.811312 | 1.039576 | 1.228377 | 1.28458 | 0.9110509 | 1.114633 | 1.115636 | 1.106202 | 0.7823734 | 0.9975811 | 0.07958034 | 7
158 |  | 20 | 1 | 40 | 2.8 | 40 | 50 | 0.05412383 | 234.7368 | 0.5466779 | 72.01229 | 195.3693 | 0.24 | 0.1604677 | 0.1625704 | 0.1746774 | 0.1990666 | 0.2104087 | 0.2140784 | 0.2780891 | 0.2714261 | 0.2303479 | 0.1192023 | 0.287182 | 0.1719105 | 0.2196579 | 0.1879326 | 0.1946992 | 0.1704555 | 1.495628 | 1.476283 | 1.373961 | 1.205626 | 1.140637 | 1.121084 | 0.8630326 | 0.8842187 | 1.041902 | 2.013384 | 0.835707 | 1.396075 | 1.092608 | 1.277054 | 1.232671 | 1.407992 | 0.07953233 | 6
78 |  | 15.9 | 3 | 15.9 | 3.976608 | 17.46 | 25.4 | 0.1083507 | 379.9802 | 0.2001416 | 58.59108 | 368.2537 | 0.21 | 0.1304867 | 0.1537595 | 0.1453626 | 0.1896943 | 0.3511071 | 0.0907336 | 0.2857816 | 0.1809039 | 0.1532424 | 0.16215 | 0.185544 | 0.1705662 | 0.1638879 | 0.1689437 | 0.1705662 | 0.2084555 | 1.60936 | 1.36577 | 1.444664 | 1.107045 | 0.5981081 | 2.314468 | 0.7348269 | 1.160838 | 1.370378 | 1.295097 | 1.131807 | 1.231193 | 1.281364 | 1.243018 | 1.231193 | 1.007409 | 0.07951334 | 6
275 | Viga F37-2D16-20 - Hong et al (2013) | 15.9 | 2 | 46 | 3.353879 | 30 | 38 | 0.04357273 | 365.4727 | 0.23068 | 97.07491 | 343.0795 | 0.17 | 0.2478761 | 0.2559319 | 0.2519793 | 0.2861559 | 0.3740629 | 0.2463075 | 0.4065333 | 0.3077536 | 0.2438842 | 0.1992911 | 0.3050077 | 0.3163857 | 0.2819277 | 0.3130256 | 0.3133101 | 0.2921761 | 0.6858265 | 0.6642393 | 0.6746586 | 0.5940818 | 0.4544691 | 0.690194 | 0.4181699 | 0.5523899 | 0.6970522 | 0.8530236 | 0.557363 | 0.5373189 | 0.6029915 | 0.5430865 | 0.5425935 | 0.5818408 | 0.07787609 | 6
86 |  | 16 | 2 | 138 | 3.269 | 40 | 48 | 0.0174791 | 370.5479 | 0.2199966 | 211.3011 | 324.0624 | 0.33 | 0.4074228 | 0.3278753 | 0.3554302 | 0.5029794 | 0.3811157 | 0.4605252 | 0.6529145 | 0.5248815 | 0.3152695 | 0.2963953 | 0.4109736 | 0.5067508 | 0.4726708 | 0.4924847 | 0.3621002 | 0.3342919 | 0.8099695 | 1.00648 | 0.9284522 | 0.6560905 | 0.8658787 | 0.7165731 | 0.5054261 | 0.6287134 | 1.046723 | 1.113378 | 0.8029713 | 0.6512077 | 0.6981603 | 0.6700716 | 0.9113498 | 0.9871611 | 0.07742277 | 6
124 |  | 12 | 3 | 142 | 3.269 | 25 | 31 | 0.01952712 | 253.5 | 0.4663825 | 191.686 | 164.101 | 0.23 | 0.1528239 | 0.1046002 | 0.144092 | 0.3192582 | 0.1343025 | 0.2777136 | 0.1222037 | 0.3348226 | 0.1490194 | 0.1396744 | 0.2344665 | 0.1395413 | 0.1864453 | 0.1569629 | 0.1127893 | 0.09249498 | 1.505 | 2.198848 | 1.596202 | 0.7204199 | 1.712552 | 0.8281915 | 1.882103 | 0.686931 | 1.543424 | 1.646687 | 0.9809505 | 1.648258 | 1.233605 | 1.465314 | 2.0392 | 2.486621 | 0.07717611 | 6
127 |  | 12 | 3 | 142 | 3.269 | 25 | 31 | 0.01952712 | 253.5 | 0.4663825 | 191.686 | 164.101 | 0.23 | 0.1528239 | 0.1046002 | 0.144092 | 0.3192582 | 0.1343025 | 0.2777136 | 0.1222037 | 0.3348226 | 0.1490194 | 0.1396744 | 0.2344665 | 0.1395413 | 0.1864453 | 0.1569629 | 0.1127893 | 0.09249498 | 1.505 | 2.198848 | 1.596202 | 0.7204199 | 1.712552 | 0.8281915 | 1.882103 | 0.686931 | 1.543424 | 1.646687 | 0.9809505 | 1.648258 | 1.233605 | 1.465314 | 2.0392 | 2.486621 | 0.07717611 | 6
161 |  | 20 | 1 | 40 | 2.8 | 40 | 50 | 0.05412383 | 333.1339 | 0.3566543 | 72.01229 | 307.4504 | 0.32 | 0.2429069 | 0.2747716 | 0.2644168 | 0.2825114 | 0.4237783 | 0.3159116 | 0.4299726 | 0.3852025 | 0.3489308 | 0.1738932 | 0.407563 | 0.3173967 | 0.3243995 | 0.3243003 | 0.3395104 | 0.3078082 | 1.317377 | 1.164604 | 1.21021 | 1.132698 | 0.7551118 | 1.012942 | 0.7442335 | 0.8307319 | 0.9170873 | 1.84021 | 0.7851547 | 1.008202 | 0.9864382 | 0.9867399 | 0.9425338 | 1.039608 | 0.07709309 | 6
154 |  | 20 | 1 | 40 | 2.8 | 40 | 50 | 0.05412383 | 333.1339 | 0.3566543 | 72.01229 | 307.4504 | 0.32 | 0.2429069 | 0.2747716 | 0.2644168 | 0.2825114 | 0.4237783 | 0.3159116 | 0.4299726 | 0.3852025 | 0.3489308 | 0.1738932 | 0.407563 | 0.3173967 | 0.3243995 | 0.3243003 | 0.3395104 | 0.3078082 | 1.317377 | 1.164604 | 1.21021 | 1.132698 | 0.7551118 | 1.012942 | 0.7442335 | 0.8307319 | 0.9170873 | 1.84021 | 0.7851547 | 1.008202 | 0.9864382 | 0.9867399 | 0.9425338 | 1.039608 | 0.07709309 | 6
126 | Laje S2-b - Gilbert e Nejadi (2004) | 12 | 3 | 142 | 3.269 | 25 | 31 | 0.01952712 | 208.7797 | 0.5605186 | 191.686 | 101.3362 | 0.18 | 0.1034745 | 0.08614757 | 0.1186726 | 0.2629375 | 0.09109717 | 0.2119764 |  | 0.2757561 | 0.1178054 | 0.1105174 | 0.1931039 | 0.09465062 | 0.1493985 | 0.1124085 | 0.08895919 | 0.07213224 | 1.73956 | 2.089438 | 1.516779 | 0.6845734 | 1.975912 | 0.8491512 |  | 0.6527508 | 1.527944 | 1.628703 | 0.9321405 | 1.901731 | 1.204832 | 1.601302 | 2.0234 | 2.495417 | 0.07652554 | 6
123 | Laje S2-a - Gilbert e Nejadi (2004) | 12 | 3 | 142 | 3.269 | 25 | 31 | 0.01952712 | 208.7797 | 0.5605186 | 191.686 | 101.3362 | 0.18 | 0.1034745 | 0.08614757 | 0.1186726 | 0.2629375 | 0.09109717 | 0.2119764 |  | 0.2757561 | 0.1178054 | 0.1105174 | 0.1931039 | 0.09465062 | 0.1493985 | 0.1124085 | 0.08895919 | 0.07213224 | 1.73956 | 2.089438 | 1.516779 | 0.6845734 | 1.975912 | 0.8491512 |  | 0.6527508 | 1.527944 | 1.628703 | 0.9321405 | 1.901731 | 1.204832 | 1.601302 | 2.0234 | 2.495417 | 0.07652554 | 6
223 | Viga CS1 - Kumar et al. (2007) | 16 | 2 | 52 | 2.98 | 27 | 35 | 0.04802697 | 370.7473 | 0.219577 | 81.23343 | 352.9103 | 0.16 | 0.2359357 | 0.2505652 | 0.2389855 | 0.285361 | 0.4337416 | 0.2305997 | 0.3857633 | 0.3016875 | 0.2417632 | 0.1926168 | 0.293141 | 0.3001832 | 0.2852561 | 0.2968594 | 0.3300472 | 0.2844712 | 0.678151 | 0.6385563 | 0.6694968 | 0.5606934 | 0.3688833 | 0.693843 | 0.4147621 | 0.5303501 | 0.6618047 | 0.8306646 | 0.5458125 | 0.5330079 | 0.5608994 | 0.5389757 | 0.4847791 | 0.562447 | 0.07593566 | 6
250 |  | 15.9 | 2 | 46 | 2.825877 | 30 | 38 | 0.04414839 | 392.3 | 0.1742085 | 82.46141 | 377.9345 | 0.35 | 0.2743295 | 0.2970217 | 0.2797871 | 0.2918589 | 0.4618268 | 0.2662628 | 0.422629 | 0.295536 | 0.2643681 | 0.2148483 | 0.3285395 | 0.3564744 | 0.2970217 | 0.3494996 | 0.3763276 | 0.3563955 | 1.275838 | 1.178365 | 1.250951 | 1.19921 | 0.7578598 | 1.314491 | 0.8281496 | 1.184289 | 1.323912 | 1.629056 | 1.065321 | 0.9818376 | 1.178365 | 1.001432 | 0.9300407 | 0.9820552 | 0.07567051 | 6
20 |  | 10 | 4 | 32.46667 | 3.514 | 25 | 36 | 0.01744444 | 357.191 | 0.09803775 | 219.2512 | 335.6961 | 0.3 | 0.224819 | 0.1932134 | 0.1960408 | 0.23232 | 0.1974885 | 0.1599453 | 0.3087246 | 0.2221748 | 0.1442549 | 0.2748275 | 0.2138462 | 0.2488089 | 0.2417339 | 0.2504686 | 0.2170477 | 0.2067149 | 1.334407 | 1.552687 | 1.530294 | 1.291322 | 1.519076 | 1.875641 | 0.9717399 | 1.350288 | 2.079652 | 1.091594 | 1.402877 | 1.205745 | 1.241034 | 1.197755 | 1.382185 | 1.451274 | 0.07518102 | 6
272 |  | 19.1 | 2 | 40 | 2.920876 | 30 | 39.5 | 0.06741883 | 333.2286 | 0.2985538 | 62.08473 | 314.693 | 0.28 | 0.2052538 | 0.2340866 | 0.2222225 | 0.2639612 | 0.4301768 | 0.1987035 | 0.3549133 | 0.2516906 | 0.2402298 | 0.1840402 | 0.294272 | 0.2671888 | 0.263485 | 0.2687587 | 0.3175619 | 0.2835252 | 1.364164 | 1.196138 | 1.259998 | 1.060762 | 0.6508952 | 1.409134 | 0.7889251 | 1.112477 | 1.165551 | 1.521407 | 0.9515006 | 1.047948 | 1.062679 | 1.041827 | 0.881718 | 0.9875664 | 0.07474615 | 6
216 |  | 20 | 3 | 12 | 3.42 | 25 | 35 | 0.1352493 | 283.234 | 0.4037925 | 49.1977 | 263.3683 | 0.19 | 0.1155374 | 0.1509963 | 0.1397195 | 0.1752838 | 0.2779832 | 0.09727337 | 0.2302395 | 0.1811084 | 0.1507082 | 0.1454284 | 0.2066579 | 0.1627277 | 0.1673712 | 0.1656801 | 0.230127 | 0.1796538 | 1.644489 | 1.258309 | 1.359868 | 1.083956 | 0.6834945 | 1.953258 | 0.8252276 | 1.049096 | 1.260714 | 1.306485 | 0.9193939 | 1.167595 | 1.135201 | 1.146788 | 0.825631 | 1.05759 | 0.07446261 | 6
108 |  | 16 | 2 | 168 | 3.269 | 25 | 33 | 0.01939394 | 370.5479 | 0.2199966 | 192.8356 | 328.1248 | 0.43 | 0.3557234 | 0.2712156 | 0.287021 | 0.4624374 | 0.3811157 | 0.3166111 | 0.647768 | 0.3721589 | 0.2817554 | 0.2519074 | 0.3026457 | 0.3744868 | 0.3530069 | 0.3662504 | 0.3263051 | 0.2913278 | 1.208805 | 1.585454 | 1.498148 | 0.9298556 | 1.128266 | 1.358133 | 0.6638179 | 1.15542 | 1.526146 | 1.706976 | 1.420803 | 1.148238 | 1.218106 | 1.17406 | 1.317785 | 1.476001 | 0.07427664 | 6
160 |  | 20 | 1 | 40 | 2.8 | 40 | 50 | 0.05412383 | 301.0005 | 0.41871 | 72.01229 | 270.8483 | 0.29 | 0.2159849 | 0.2381302 | 0.2351108 | 0.255261 | 0.3459678 | 0.2826561 | 0.3814217 | 0.3480467 | 0.3102054 | 0.1560329 | 0.3682504 | 0.2698855 | 0.2898131 | 0.2807042 | 0.2912825 | 0.2615341 | 1.342687 | 1.217821 | 1.233461 | 1.136092 | 0.8382284 | 1.025982 | 0.7603132 | 0.8332215 | 0.9348644 | 1.858583 | 0.7875077 | 1.07453 | 1.000645 | 1.033116 | 0.9955971 | 1.108842 | 0.07401513 | 6
162 |  | 20 | 1 | 40 | 2.8 | 40 | 50 | 0.05412383 | 348.7467 | 0.3265029 | 72.01229 | 325.2345 | 0.33 | 0.2559877 | 0.2925747 | 0.2786559 | 0.2957517 | 0.4644311 | 0.3320696 | 0.453315 | 0.4032556 | 0.3677465 | 0.1825711 | 0.426664 | 0.3404812 | 0.3413017 | 0.3451977 | 0.3632713 | 0.3307885 | 1.289125 | 1.127917 | 1.184256 | 1.115801 | 0.7105467 | 0.9937676 | 0.7279706 | 0.8183396 | 0.8973572 | 1.807515 | 0.7734423 | 0.9692165 | 0.9668866 | 0.9559739 | 0.9084121 | 0.9976163 | 0.07401232 | 6
141 |  | 10 | 1 | 45 | 2.8 | 40 | 45 | 0.01140138 | 403.8604 | 0.2409588 | 266.4216 | 339.6637 | 0.28 | 0.352542 | 0.2792653 | 0.31057 | 0.3415918 | 0.2928047 | 0.5585686 | 0.4630639 | 0.4857446 | 0.3035957 | 0.2000202 | 0.4202343 | 0.4710555 | 0.4330129 | 0.4637522 | 0.2946551 | 0.2753445 | 0.7942315 | 1.002631 | 0.901568 | 0.8196918 | 0.9562688 | 0.5012813 | 0.6046681 | 0.5764346 | 0.9222792 | 1.399859 | 0.666295 | 0.5944097 | 0.646632 | 0.6037707 | 0.9502635 | 1.016908 | 0.07254204 | 6
318 |  | 28.7 | 2 | 50.6 | 2.801715 | 38.2 | 52.5 | 0.1068607 | 275.8 | 0.419441 | 44.59212 | 257.0962 | 0.26 | 0.1880336 | 0.2350436 | 0.2185835 | 0.2408756 | 0.415571 | 0.1494536 | 0.3198648 | 0.1851438 | 0.2428895 | 0.1975772 | 0.2916379 | 0.2497661 | 0.2350436 | 0.2548484 | 0.3549751 | 0.2928475 | 1.382731 | 1.106178 | 1.189477 | 1.079395 | 0.6256452 | 1.73967 | 0.8128435 | 1.404314 | 1.070446 | 1.315941 | 0.8915164 | 1.040974 | 1.106178 | 1.020215 | 0.7324458 | 0.8878341 | 0.07196638 | 6
181 |  | 10 | 1 | 45 | 2.8 | 40 | 45 | 0.00795981 | 354.7033 | 0.3333479 | 372.6044 | 230.4964 | 0.18 | 0.2511433 | 0.2156024 | 0.3321286 | 0.2988297 | 0.224084 | 0.37386 | 0.3588204 | 0.3873855 | 0.2581647 | 0.1929122 | 0.3404584 | 0.3593296 | 0.376758 | 0.3754186 | 0.2263142 | 0.2060628 | 0.7167224 | 0.8348699 | 0.5419588 | 0.6023497 | 0.8032704 | 0.4814637 | 0.5016437 | 0.4646534 | 0.6972293 | 0.9330669 | 0.528699 | 0.5009329 | 0.4777602 | 0.4794648 | 0.7953545 | 0.8735203 | 0.07114327 | 6
155 |  | 20 | 1 | 40 | 2.8 | 40 | 50 | 0.05412383 | 366.3565 | 0.292495 | 72.01229 | 345.2933 | 0.34 | 0.2707416 | 0.312655 | 0.2947163 | 0.3106856 | 0.5125177 | 0.3502943 | 0.4794836 | 0.4236178 | 0.3889689 | 0.1923589 | 0.4482082 | 0.3665184 | 0.3604312 | 0.3685618 | 0.3903288 | 0.357098 | 1.25581 | 1.087461 | 1.153652 | 1.094354 | 0.6633917 | 0.9706123 | 0.7090962 | 0.8026103 | 0.8741058 | 1.767529 | 0.758576 | 0.9276479 | 0.9433146 | 0.9225047 | 0.8710605 | 0.9521195 | 0.06925844 | 6
157 |  | 20 | 1 | 40 | 2.8 | 40 | 50 | 0.05412383 | 201.8773 | 0.6 | 72.01229 | 158.6699 | 0.2 | 0.1329372 | 0.1251011 | 0.1447091 | 0.1712004 | 0.1556238 | 0.1800714 | 0.2241984 | 0.2334306 | 0.1907474 | 0.1009384 | 0.246981 | 0.1251011 | 0.1857381 | 0.1402446 | 0.1482381 | 0.1274613 | 1.504469 | 1.598708 | 1.382083 | 1.168222 | 1.28515 | 1.11067 | 0.892067 | 0.8567857 | 1.048507 | 1.981407 | 0.809779 | 1.598708 | 1.076785 | 1.42608 | 1.349181 | 1.569104 | 0.06706277 | 6
31 |  | 12 | 4 | 79.3 | 2.693329 | 20 | 38 | 0.01359398 | 386.2709 | 0.1868997 | 216.1414 | 345.8742 | 0.43 | 0.3659001 | 0.3546996 | 0.279764 | 0.2873101 | 0.3751363 | 0.2978241 | 0.4829448 | 0.3086863 | 0.2031211 | 0.3359451 | 0.2990252 | 0.4835883 | 0.4388331 | 0.4703808 | 0.4058338 | 0.3807549 | 1.175184 | 1.212293 | 1.53701 | 1.496641 | 1.14625 | 1.443805 | 0.890371 | 1.393 | 2.116963 | 1.279971 | 1.438006 | 0.889186 | 0.9798714 | 0.914153 | 1.059547 | 1.129335 | 0.06409987 | 6
81 |  | 16 | 2 | 138 | 3.269 | 40 | 48 | 0.0174791 | 238.2612 | 0.4984601 | 211.3011 | 132.936 | 0.25 | 0.1863241 | 0.1569704 | 0.2084412 | 0.3234143 | 0.1575705 | 0.253523 | 0.1569806 | 0.3374973 | 0.1890973 | 0.1813918 | 0.2642548 | 0.1968173 | 0.2827649 | 0.2256897 | 0.1663327 | 0.1413143 | 1.341748 | 1.592657 | 1.199379 | 0.7730024 | 1.586592 | 0.9861038 | 1.592554 | 0.7407468 | 1.322071 | 1.378232 | 0.9460565 | 1.270213 | 0.8841267 | 1.107716 | 1.503012 | 1.769106 | 0.0636759 | 6
77 | Viga RS3 - Harajlí e Naamam (1985) | 15.9 | 3 | 15.9 | 3.976608 | 17.46 | 25.4 | 0.1083507 | 289.7349 | 0.390108 | 58.59108 | 266.8781 | 0.16 | 0.09633662 | 0.1112521 | 0.1073193 | 0.1446419 | 0.2041359 | 0.06809925 | 0.2124604 | 0.1379392 | 0.1125653 | 0.1214982 | 0.1414773 | 0.1200742 | 0.1225408 | 0.1220738 | 0.1200742 | 0.1389912 | 1.660843 | 1.438176 | 1.490878 | 1.10618 | 0.7837917 | 2.349512 | 0.7530816 | 1.159931 | 1.421397 | 1.316892 | 1.130923 | 1.332509 | 1.305687 | 1.310683 | 1.332509 | 1.151152 | 0.06366338 | 6
4 |  | 20 | 2 | 126 | 4.120341 | 25 | 39 | 0.06072355 | 459.1641 | 0.05275 | 90.13597 | 454.4094 | 0.35 | 0.2865742 | 0.2775025 | 0.2855659 | 0.5198881 | 0.6174708 | 0.3798477 | 0.7426784 | 0.6193553 | 0.4063977 | 0.2704372 | 0.4784111 | 0.3803631 | 0.3118704 | 0.3548097 | 0.3889481 | 0.3383817 | 1.221324 | 1.26125 | 1.225637 | 0.6732218 | 0.5668284 | 0.9214218 | 0.4712673 | 0.5651038 | 0.8612254 | 1.2942 | 0.7315883 | 0.9201734 | 1.122261 | 0.9864444 | 0.8998631 | 1.034335 | 0.06342576 | 6
122 |  | 12 | 2 | 296 | 3.269 | 25 | 31 | 0.01247721 | 308.4064 | 0.3508045 | 286.2755 | 207.9797 | 0.28 | 0.2166813 | 0.129486 | 0.2299153 | 0.4243188 | 0.1970065 | 0.469884 |  | 0.5301753 | 0.2434733 | 0.1690871 | 0.322196 | 0.2067647 | 0.2326893 | 0.2160274 | 0.145486 | 0.1220962 | 1.292221 | 2.162395 | 1.21784 | 0.6598812 | 1.421273 | 0.5958917 |  | 0.5281272 | 1.150023 | 1.655951 | 0.8690363 | 1.354196 | 1.203321 | 1.296132 | 1.924584 | 2.293275 | 0.06331872 | 6
21 |  | 10 | 4 | 32.46667 | 3.514 | 25 | 36 | 0.01744444 | 370.5856 | 0.04139962 | 219.2512 | 361.5087 | 0.3 | 0.2381649 | 0.2044164 | 0.2076783 | 0.241032 | 0.2125778 | 0.169958 | 0.3244533 | 0.2305064 | 0.1503853 | 0.2865369 | 0.2218654 | 0.2647351 | 0.2522277 | 0.2640733 | 0.2300617 | 0.220214 | 1.259631 | 1.467593 | 1.444542 | 1.244648 | 1.411248 | 1.765142 | 0.9246323 | 1.301482 | 1.994875 | 1.046985 | 1.352171 | 1.133208 | 1.189402 | 1.136048 | 1.303998 | 1.362311 | 0.06183511 | 6
17 |  | 10 | 4 | 32.46667 | 3.262 | 25 | 36 | 0.01744444 | 628 | 0 | 207.3206 | 628 | 0.44 | 0.5017747 | 0.4258094 | 0.4375444 | 0.394711 | 0.614108 | 0.3623793 | 0.599744 | 0.3721752 | 0.267263 | 0.5115655 | 0.3764612 | 0.5257794 | 0.4258094 | 0.5093224 | 0.5021278 | 0.5082866 | 0.8768877 | 1.033326 | 1.005612 | 1.11474 | 0.7164863 | 1.214197 | 0.7336463 | 1.182239 | 1.646319 | 0.8601049 | 1.168779 | 0.8368529 | 1.033326 | 0.863893 | 0.8762709 | 0.8656533 | 0.06177465 | 6
329 |  | 32.3 | 1 | 60 | 2.81087 | 38.3 | 54.4 | 0.06187606 | 244.4532 | 0.485426 | 63.83115 | 213.4679 | 0.29 | 0.2284224 | 0.2333918 | 0.2256999 | 0.3279002 | 0.4049882 | 0.2319752 | 0.4230975 | 0.2577756 | 0.3491084 | 0.1758507 | 0.3283714 | 0.2515607 | 0.2755211 | 0.2643357 | 0.3317304 | 0.2653592 | 1.269578 | 1.242546 | 1.284892 | 0.8844155 | 0.7160702 | 1.250134 | 0.6854213 | 1.12501 | 0.8306874 | 1.649126 | 0.8831463 | 1.152803 | 1.052551 | 1.09709 | 0.8742038 | 1.092858 | 0.06157759 | 6
107 |  | 16 | 2 | 168 | 3.269 | 25 | 33 | 0.01939394 | 344.145 | 0.2755747 | 192.8356 | 291.0044 | 0.38 | 0.3188693 | 0.240272 | 0.2572847 | 0.429487 | 0.3287389 | 0.2882069 | 0.5687514 | 0.3456413 | 0.2592499 | 0.2324253 | 0.2810811 | 0.3284391 | 0.3245178 | 0.3277297 | 0.286882 | 0.2536071 | 1.191711 | 1.581541 | 1.476963 | 0.8847765 | 1.155933 | 1.318497 | 0.6681302 | 1.099406 | 1.465767 | 1.634934 | 1.351923 | 1.156988 | 1.170968 | 1.159492 | 1.324586 | 1.498381 | 0.06113069 | 6
311 |  | 28.7 | 2 | 50.6 | 2.801715 | 38.2 | 52.5 | 0.1068607 | 212.7425 | 0.5521769 | 44.59212 | 188.1198 | 0.2 | 0.140424 | 0.1701189 | 0.1632388 | 0.1963324 | 0.2760855 | 0.1128612 | 0.2411138 | 0.1428135 | 0.1779361 | 0.1489135 | 0.2249594 | 0.1740183 | 0.1936291 | 0.1815698 | 0.245954 | 0.1991531 | 1.424258 | 1.175648 | 1.225199 | 1.01868 | 0.7244132 | 1.772087 | 0.8294838 | 1.400428 | 1.123999 | 1.343061 | 0.8890494 | 1.149304 | 1.032902 | 1.101505 | 0.8131603 | 1.004252 | 0.05957599 | 6
276 |  | 15.9 | 2 | 46 | 3.353879 | 30 | 38 | 0.04357273 | 392.3 | 0.1742085 | 97.07491 | 375.3887 | 0.21 | 0.2695208 | 0.2819277 | 0.2739823 | 0.2918589 | 0.3891213 | 0.2662628 | 0.4407665 | 0.3303441 | 0.2639865 | 0.2148483 | 0.3273966 | 0.3516253 | 0.2819277 | 0.3432055 | 0.3476036 | 0.3272449 | 0.7791607 | 0.7448718 | 0.7664729 | 0.7195259 | 0.5396775 | 0.7886944 | 0.4764428 | 0.6357008 | 0.7954953 | 0.9774337 | 0.6414238 | 0.5972267 | 0.7448718 | 0.6118783 | 0.6041363 | 0.6417212 | 0.05952078 | 6
132 | Laje S3-b - Gilbert e Nejadi (2004) | 12 | 4 | 90.67 | 3.269 | 25 | 31 | 0.02696877 | 226.4553 | 0.5233116 | 145.492 | 150.3176 | 0.18 | 0.1207908 | 0.09238499 | 0.1117755 | 0.231137 | 0.1078843 | 0.1954071 | 0.1567851 | 0.2480899 | 0.1082767 | 0.1252289 | 0.192533 | 0.1100971 | 0.1635201 | 0.1280844 | 0.0978159 | 0.07912289 | 1.49018 | 1.948368 | 1.610371 | 0.7787588 | 1.668454 | 0.9211538 | 1.148069 | 0.7255435 | 1.662408 | 1.437367 | 0.9349047 | 1.63492 | 1.100782 | 1.405324 | 1.840192 | 2.274942 | 0.05920922 | 5
304 | Viga 15-6-7-5 - Clark (1956) | 22.2 | 2 | 63.6 | 2.756373 | 38 | 49.1 | 0.05825325 | 194.3546 | 0.5908836 | 65.54153 | 155.6272 | 0.2 | 0.1409682 | 0.1452364 | 0.150368 | 0.1729943 | 0.1789196 | 0.1159695 | 0.2106392 | 0.1310005 | 0.1404097 | 0.1303873 | 0.1885099 | 0.1462965 | 0.1825319 | 0.1575224 | 0.1826566 | 0.157851 | 1.41876 | 1.377065 | 1.33007 | 1.156108 | 1.11782 | 1.724592 | 0.9494909 | 1.526711 | 1.424403 | 1.533892 | 1.060952 | 1.367087 | 1.095699 | 1.26966 | 1.094951 | 1.267017 | 0.05903181 | 5
334 |  | 28.7 | 2 | 50.6 | 2.576579 | 38 | 52.3 | 0.06557048 | 248.1709 | 0.4776002 | 56.91485 | 220.9884 | 0.27 | 0.211435 | 0.217911 | 0.2178835 | 0.2271721 | 0.4023726 | 0.1274945 | 0.2794929 | 0.1379331 | 0.2119198 | 0.2081317 | 0.2357656 | 0.2274921 | 0.2385555 | 0.233751 | 0.3265604 | 0.2666839 | 1.276988 | 1.239038 | 1.239194 | 1.188526 | 0.6710199 | 2.117738 | 0.9660353 | 1.957471 | 1.274067 | 1.297256 | 1.145205 | 1.186854 | 1.131812 | 1.155075 | 0.8267995 | 1.012435 | 0.05856498 | 5
80 |  | 16 | 2 | 138 | 3.269 | 40 | 48 | 0.0174791 | 211.7676 | 0.5542292 | 211.3011 | 94.65833 | 0.2 | 0.1420437 | 0.139516 | 0.1852635 | 0.287452 | 0.1244764 | 0.2120658 | 0.03363514 | 0.299969 | 0.1638282 | 0.1583595 | 0.2348708 | 0.1554804 | 0.2474703 | 0.1840266 | 0.144908 | 0.1220795 | 1.408017 | 1.433527 | 1.079544 | 0.6957684 | 1.60673 | 0.9431037 | 5.946162 | 0.6667356 | 1.220791 | 1.262949 | 0.8515319 | 1.286336 | 0.8081778 | 1.0868 | 1.380186 | 1.638277 | 0.05795629 | 5
140 |  | 10 | 1 | 45 | 2.8 | 40 | 45 | 0.01140138 | 379.7892 | 0.2861997 | 266.4216 | 303.5394 | 0.26 | 0.317764 | 0.2435175 | 0.290035 | 0.321232 | 0.258941 | 0.5135847 | 0.4128427 | 0.4567929 | 0.2832429 | 0.1871781 | 0.3951872 | 0.4111412 | 0.4010912 | 0.4157939 | 0.2565586 | 0.2366341 | 0.8182172 | 1.067685 | 0.8964435 | 0.8093839 | 1.00409 | 0.5062456 | 0.6297798 | 0.5691857 | 0.9179401 | 1.389051 | 0.657916 | 0.6323861 | 0.6482316 | 0.6253098 | 1.013414 | 1.098743 | 0.05776403 | 5
200 | Viga G3 - Makhlouf e Malhas (1996) | 20 | 9 | 45 | 3.508821 | 50 | 64 | 0.04932804 | 176.8396 | 0.6 | 92.72253 | 121.2061 | 0.18 | 0.122721 | 0.1179482 | 0.1379015 | 0.1505811 | 0.1003528 | 0.1292575 | 0.1825875 | 0.1856518 | 0.07264101 | 0.225804 | 0.2047489 | 0.1179482 | 0.1865464 | 0.1266462 | 0.1332684 | 0.1185119 | 1.466742 | 1.526093 | 1.305279 | 1.195369 | 1.793672 | 1.392569 | 0.9858289 | 0.969557 | 2.477939 | 0.7971514 | 0.8791256 | 1.526093 | 0.9649073 | 1.421282 | 1.350658 | 1.518835 | 0.05727904 | 5
180 |  | 10 | 1 | 45 | 2.8 | 40 | 45 | 0.00795981 | 336.502 | 0.3675566 | 372.6044 | 199.5488 | 0.16 | 0.2162865 | 0.204539 | 0.3150857 | 0.2834955 | 0.2016766 | 0.3398456 | 0.318333 | 0.3675072 | 0.2430021 | 0.1820008 | 0.322988 | 0.3233983 | 0.352628 | 0.3457309 | 0.2136362 | 0.1933475 | 0.7397594 | 0.7822469 | 0.5077984 | 0.5643828 | 0.7933492 | 0.4708021 | 0.5026183 | 0.4353657 | 0.6584304 | 0.8791169 | 0.4953744 | 0.4947459 | 0.453736 | 0.4627876 | 0.7489367 | 0.8275257 | 0.05628654 | 5
290 | Viga 15-6-6-2 - Clark (1956) | 19.1 | 2 | 69.8 | 2.846692 | 31.8 | 41.4 | 0.04071118 | 275.8 | 0.419441 | 88.4447 | 238.7027 | 0.16 | 0.2159641 | 0.2073257 | 0.2092322 | 0.2260479 | 0.272195 | 0.1640212 | 0.3000058 | 0.1682912 | 0.1930651 | 0.1786032 | 0.2283538 | 0.2301413 | 0.2073257 | 0.2379907 | 0.2644381 | 0.2354677 | 0.7408638 | 0.7717326 | 0.7647008 | 0.7078145 | 0.5878139 | 0.9754836 | 0.533323 | 0.9507332 | 0.8287358 | 0.8958408 | 0.700667 | 0.695225 | 0.7717326 | 0.6722952 | 0.6050565 | 0.6794986 | 0.05596411 | 5
2 |  | 20 | 2 | 126 | 4.120341 | 25 | 39 | 0.06072355 | 314.2822 | 0.33482 | 90.13597 | 284.1029 | 0.24 | 0.1840781 | 0.1555681 | 0.1834303 | 0.3558457 | 0.2892812 | 0.253135 | 0.4669997 | 0.4239276 | 0.2659284 | 0.1809414 | 0.3274562 | 0.2030575 | 0.212052 | 0.208041 | 0.2053009 | 0.1670957 | 1.303795 | 1.542732 | 1.308399 | 0.6744495 | 0.8296426 | 0.9481108 | 0.513919 | 0.5661344 | 0.9024984 | 1.326396 | 0.7329225 | 1.181931 | 1.131798 | 1.153619 | 1.169016 | 1.436302 | 0.05592195 | 5
100 |  | 16 | 2 | 168 | 3.269 | 25 | 33 | 0.01939394 | 370.5479 | 0.2199966 | 192.8356 | 328.1248 | 0.3 | 0.3557234 | 0.2712156 | 0.287021 | 0.4624374 | 0.3811157 | 0.3166111 | 0.647768 | 0.3721589 | 0.2817554 | 0.2519074 | 0.3026457 | 0.3744868 | 0.3530069 | 0.3662504 | 0.3263051 | 0.2913278 | 0.843352 | 1.106131 | 1.04522 | 0.6487365 | 0.7871625 | 0.9475347 | 0.4631288 | 0.8061072 | 1.064753 | 1.190914 | 0.9912582 | 0.8010964 | 0.8498417 | 0.8191117 | 0.919385 | 1.029768 | 0.05572336 | 5
317 |  | 28.7 | 2 | 50.6 | 2.801715 | 38.2 | 52.5 | 0.1068607 | 245.2317 | 0.4837872 | 44.59212 | 223.6586 | 0.22 | 0.164954 | 0.2035701 | 0.1917541 | 0.2263155 | 0.3668497 | 0.1317148 | 0.2818925 | 0.1646234 | 0.2114021 | 0.1739866 | 0.2593142 | 0.213046 | 0.2257811 | 0.2195877 | 0.3010795 | 0.2462759 | 1.333705 | 1.080709 | 1.147302 | 0.9720941 | 0.5997006 | 1.670276 | 0.7804394 | 1.336384 | 1.040671 | 1.264465 | 0.8483915 | 1.032641 | 0.974395 | 1.001878 | 0.730704 | 0.8933069 | 0.05504603 | 5
148 |  | 10 | 1 | 45 | 2.8 | 40 | 45 | 0.01140138 | 377.7833 | 0.2899698 | 266.4216 | 300.5291 | 0.26 | 0.3148659 | 0.2405385 | 0.2885031 | 0.3195354 | 0.2562129 | 0.5098361 | 0.4085905 | 0.4543803 | 0.2815468 | 0.1861079 | 0.3931 | 0.4061484 | 0.3984463 | 0.4117492 | 0.2533889 | 0.2334265 | 0.8257485 | 1.080908 | 0.9012034 | 0.8136815 | 1.014781 | 0.5099678 | 0.6363339 | 0.5722079 | 0.9234699 | 1.397039 | 0.6614094 | 0.6401601 | 0.6525345 | 0.6314524 | 1.026091 | 1.113841 | 0.05486586 | 5
289 |  | 19.1 | 2 | 69.8 | 2.900329 | 31.8 | 41.4 | 0.04065144 | 275.8 | 0.419441 | 90.04056 | 238.0333 | 0.27 | 0.2152481 | 0.2059801 | 0.2084626 | 0.2260479 | 0.2671612 | 0.1640212 | 0.3010926 | 0.1703455 | 0.1930758 | 0.1786032 | 0.2282944 | 0.2291903 | 0.2059801 | 0.2371435 | 0.26193 | 0.2331943 | 1.254367 | 1.310806 | 1.295196 | 1.194437 | 1.010626 | 1.646129 | 0.896734 | 1.585014 | 1.398415 | 1.511731 | 1.182684 | 1.17806 | 1.310806 | 1.138551 | 1.03081 | 1.157833 | 0.05475193 | 5
310 | Viga 15-6-9-2 - Clark (1956) | 28.7 | 2 | 50.6 | 2.801715 | 38.2 | 52.5 | 0.1068607 | 179.4956 | 0.6 | 44.59212 | 152.7403 | 0.17 | 0.1153219 | 0.1358875 | 0.1340583 | 0.16565 | 0.1965362 | 0.09356798 | 0.1986952 | 0.1204949 | 0.1436896 | 0.1232557 | 0.1898032 | 0.1358875 | 0.1610513 | 0.1420085 | 0.1918435 | 0.1534652 | 1.474134 | 1.251035 | 1.268105 | 1.02626 | 0.8649806 | 1.816861 | 0.8555819 | 1.410848 | 1.183106 | 1.379247 | 0.8956645 | 1.251035 | 1.055564 | 1.197112 | 0.8861388 | 1.107743 | 0.05467808 | 5
153 |  | 20 | 1 | 40 | 2.8 | 40 | 50 | 0.05412383 | 300.819 | 0.4190606 | 72.01229 | 270.6415 | 0.27 | 0.2158328 | 0.2379232 | 0.2349452 | 0.255107 | 0.3455505 | 0.2824682 | 0.3811452 | 0.3478368 | 0.3099866 | 0.155932 | 0.3680283 | 0.2696171 | 0.2896185 | 0.2804555 | 0.2910126 | 0.2612766 | 1.250969 | 1.13482 | 1.149204 | 1.058379 | 0.7813618 | 0.9558597 | 0.7083915 | 0.7762261 | 0.8710053 | 1.731524 | 0.7336393 | 1.00142 | 0.9322608 | 0.9627194 | 0.9277949 | 1.033388 | 0.05416723 | 5
156 | Viga 250-20-3 - Cornelissen (2022) | 20 | 1 | 40 | 2.8 | 40 | 50 | 0.05412383 | 169.744 | 0.6 | 72.01229 | 126.5366 | 0.16 | 0.1060152 | 0.08845972 | 0.1154031 | 0.14395 | 0.1100246 | 0.146816 | 0.1684866 | 0.1962748 | 0.152022 | 0.08307808 | 0.2076683 | 0.08845972 | 0.1534511 | 0.09234505 | 0.1037229 | 0.08680908 | 1.509218 | 1.808733 | 1.386445 | 1.111497 | 1.45422 | 1.0898 | 0.9496303 | 0.8151835 | 1.052479 | 1.925899 | 0.7704593 | 1.808733 | 1.042678 | 1.732632 | 1.542572 | 1.843125 | 0.05398481 | 5
309 |  | 28.7 | 2 | 50.6 | 2.774817 | 22.2 | 36.6 | 0.1089929 | 274.8473 | 0.4214465 | 43.74404 | 256.4115 | 0.2 | 0.1461083 | 0.1625832 | 0.1494643 | 0.2302676 | 0.4195993 | 0.1035087 | 0.2654221 | 0.129954 | 0.210707 | 0.1716532 | 0.2111962 | 0.1699146 | 0.1632321 | 0.1725054 | 0.3519674 | 0.2249914 | 1.368848 | 1.23014 | 1.338112 | 0.8685546 | 0.4766452 | 1.932204 | 0.7535167 | 1.539006 | 0.9491855 | 1.16514 | 0.9469866 | 1.177062 | 1.225249 | 1.159384 | 0.5682344 | 0.8889228 | 0.05389174 | 5
1 |  | 20 | 2 | 126 | 4.120341 | 25 | 39 | 0.06072355 | 304.2519 | 0.37271 | 90.13597 | 270.6574 | 0.23 | 0.1769822 | 0.1471265 | 0.1763594 | 0.344489 | 0.2711111 | 0.2443625 | 0.4470492 | 0.410398 | 0.2562037 | 0.1747456 | 0.3170054 | 0.1907825 | 0.204348 | 0.1972879 | 0.1933263 | 0.1562661 | 1.299566 | 1.56328 | 1.304155 | 0.6676556 | 0.8483607 | 0.9412244 | 0.5144848 | 0.5604315 | 0.8977233 | 1.316199 | 0.7255396 | 1.205561 | 1.125531 | 1.165809 | 1.189699 | 1.471849 | 0.05301784 | 5
101 | Viga B2-b - Gilbert e Nejadi (2004) | 16 | 2 | 168 | 3.269 | 25 | 33 | 0.01939394 | 185.274 | 0.6 | 192.8356 | 69.57262 | 0.15 | 0.09711179 | 0.08685477 | 0.1251989 | 0.2312187 | 0.09527893 | 0.1172934 |  | 0.1860795 | 0.1238299 | 0.1151978 | 0.1513228 | 0.08685477 | 0.1620029 | 0.1030976 | 0.09437379 | 0.07672227 | 1.544612 | 1.727021 | 1.198094 | 0.6487365 | 1.574325 | 1.278845 |  | 0.8061072 | 1.211339 | 1.302108 | 0.9912582 | 1.727021 | 0.9259092 | 1.454932 | 1.589424 | 1.955104 | 0.05288821 | 5
14 |  | 10 | 4 | 32.46667 | 3.262 | 25 | 36 | 0.01744444 | 498.2729 | 0.001081395 | 207.3206 | 498.0487 | 0.32 | 0.3725198 | 0.3171982 | 0.324835 | 0.322344 | 0.4095675 | 0.2654063 | 0.4624913 | 0.2952943 | 0.208097 | 0.3981597 | 0.298695 | 0.416988 | 0.3588055 | 0.3901921 | 0.3668553 | 0.3608251 | 0.8590148 | 1.008833 | 0.9851156 | 0.9927283 | 0.7813119 | 1.205699 | 0.6919049 | 1.083665 | 1.537744 | 0.8036977 | 1.071327 | 0.7674082 | 0.8918482 | 0.8201088 | 0.8722785 | 0.8868562 | 0.05251976 | 5
79 | Viga B1-a - Gilbert e Nejadi (2004) | 16 | 2 | 138 | 3.269 | 40 | 48 | 0.0174791 | 185.274 | 0.6 | 211.3011 | 58.49328 | 0.15 | 0.09776332 | 0.1220616 | 0.1620857 | 0.2514897 | 0.09527893 | 0.1706085 |  | 0.2624407 | 0.1385592 | 0.1353273 | 0.2054868 | 0.1220616 | 0.2137803 | 0.1448885 | 0.1238202 | 0.1037257 | 1.534318 | 1.228888 | 0.9254364 | 0.5964459 | 1.574325 | 0.8792058 |  | 0.5715576 | 1.08257 | 1.108424 | 0.7299739 | 1.228888 | 0.7016551 | 1.035279 | 1.211434 | 1.446121 | 0.05223668 | 5
297 |  | 22.2 | 2 | 63.6 | 2.384602 | 38 | 49.1 | 0.05902239 | 275.8 | 0.419441 | 57.35257 | 251.744 | 0.27 | 0.2178291 | 0.2443056 | 0.2331111 | 0.2337781 | 0.3776804 | 0.1729548 | 0.3074673 | 0.1691894 | 0.2146536 | 0.1915194 | 0.2683249 | 0.2627326 | 0.2443056 | 0.2693005 | 0.3270092 | 0.2923057 | 1.239504 | 1.105173 | 1.158246 | 1.154941 | 0.7148902 | 1.561102 | 0.8781422 | 1.595845 | 1.257841 | 1.409779 | 1.006243 | 1.027661 | 1.105173 | 1.002598 | 0.8256649 | 0.9236906 | 0.0521709 | 5
255 | Viga F29-2D16-10D - Hong et al (2013) | 15.9 | 2 | 46 | 2.825877 | 30 | 38 | 0.04414839 | 364.3387 | 0.233067 | 82.46141 | 345.1197 | 0.2 | 0.2519547 | 0.2698802 | 0.2569672 | 0.2840748 | 0.4375207 | 0.2454641 | 0.3894047 | 0.2744716 | 0.2433858 | 0.1986335 | 0.3051228 | 0.3211145 | 0.2970217 | 0.3186541 | 0.3388955 | 0.3180037 | 0.7937936 | 0.7410696 | 0.7783095 | 0.70404 | 0.4571212 | 0.8147832 | 0.5136045 | 0.7286729 | 0.8217407 | 1.00688 | 0.6554738 | 0.6228307 | 0.6733514 | 0.6276399 | 0.5901525 | 0.6289236 | 0.05195468 | 5
152 |  | 20 | 1 | 40 | 2.8 | 40 | 50 | 0.05412383 | 268.141 | 0.4821681 | 72.01229 | 233.419 | 0.24 | 0.1884544 | 0.2006609 | 0.2051425 | 0.2273948 | 0.2745539 | 0.2486491 | 0.3308522 | 0.3100513 | 0.2706049 | 0.137769 | 0.3280493 | 0.2213006 | 0.2547896 | 0.235222 | 0.2429046 | 0.2156376 | 1.273517 | 1.196048 | 1.169919 | 1.055433 | 0.8741454 | 0.9652156 | 0.7253994 | 0.7740656 | 0.886902 | 1.742047 | 0.7315972 | 1.084498 | 0.9419537 | 1.020313 | 0.9880421 | 1.112979 | 0.05154557 | 5
293 | Viga 15-6-7-1 - Clark (1956) | 22.2 | 2 | 63.6 | 2.687987 | 12.8 | 23.9 | 0.08499984 | 271.2894 | 0.4289357 | 49.62039 | 250.0055 | 0.17 | 0.1185236 | 0.1189162 | 0.1061711 | 0.2121786 | 0.3350527 | 0.08199252 | 0.2411203 | 0.08983786 | 0.1738532 | 0.1443972 | 0.1459055 | 0.1243311 | 0.1212091 | 0.1264162 | 0.2973727 | 0.1670856 | 1.434314 | 1.429578 | 1.60119 | 0.801212 | 0.5073829 | 2.07336 | 0.7050424 | 1.892298 | 0.9778364 | 1.177308 | 1.165138 | 1.367316 | 1.402535 | 1.344764 | 0.5716731 | 1.017443 | 0.05147645 | 5
321 |  | 28.7 | 2 | 50.6 | 2.524448 | 38.2 | 52.5 | 0.1080911 | 275.8 | 0.419441 | 40.79571 | 258.6886 | 0.24 | 0.1886863 | 0.2396187 | 0.2199297 | 0.2408756 | 0.4612142 | 0.1494536 | 0.3119712 | 0.1730182 | 0.2432911 | 0.1975772 | 0.2925933 | 0.2530646 | 0.2396187 | 0.2578052 | 0.3725506 | 0.3045491 | 1.271953 | 1.001591 | 1.091258 | 0.9963647 | 0.5203655 | 1.605849 | 0.7693017 | 1.387137 | 0.9864726 | 1.214715 | 0.8202511 | 0.9483744 | 1.001591 | 0.9309355 | 0.6442079 | 0.7880502 | 0.05131374 | 5
3 |  | 20 | 2 | 126 | 4.120341 | 25 | 39 | 0.06072355 | 363.3192 | 0.176945 | 90.13597 | 347.3701 | 0.27 | 0.2187691 | 0.1968382 | 0.2179993 | 0.4113678 | 0.3865958 | 0.2960224 | 0.5624975 | 0.4900724 | 0.3134719 | 0.2112323 | 0.3785486 | 0.2630686 | 0.2501395 | 0.2593676 | 0.2652219 | 0.2219582 | 1.234178 | 1.371685 | 1.238536 | 0.656347 | 0.6984038 | 0.9120932 | 0.4800021 | 0.550939 | 0.8613213 | 1.278214 | 0.7132505 | 1.026348 | 1.079398 | 1.040994 | 1.018015 | 1.216445 | 0.05123093 | 5
208 |  | 16 | 2 | 52 | 3.42 | 27 | 35 | 0.04868019 | 526.1018 | 0 | 94.16551 | 526.1018 | 0.29 | 0.3411635 | 0.3763268 | 0.3467425 | 0.3871366 | 0.6956014 | 0.3364263 | 0.5909958 | 0.4681937 | 0.3558589 | 0.2783217 | 0.417477 | 0.467276 | 0.3780127 | 0.4469406 | 0.5030913 | 0.457534 | 0.8500324 | 0.7706068 | 0.8363556 | 0.7490897 | 0.4169054 | 0.8620016 | 0.4906972 | 0.6194018 | 0.8149297 | 1.04196 | 0.694649 | 0.6206182 | 0.7671699 | 0.6488558 | 0.5764362 | 0.6338327 | 0.05116346 | 5
325 |  | 32.3 | 1 | 60 | 2.538218 | 38.3 | 54.4 | 0.06244954 | 270.0598 | 0.4315241 | 58.1327 | 244.9741 | 0.31 | 0.2590175 | 0.2764894 | 0.2565192 | 0.3517993 | 0.5162508 | 0.2592695 | 0.4661845 | 0.2665038 | 0.3932306 | 0.1959197 | 0.3636579 | 0.3008251 | 0.2842084 | 0.3105622 | 0.4114435 | 0.3283844 | 1.19683 | 1.1212 | 1.208486 | 0.8811842 | 0.6004833 | 1.195667 | 0.6649728 | 1.163211 | 0.7883416 | 1.582281 | 0.8524495 | 1.030499 | 1.090749 | 0.9981899 | 0.753445 | 0.9440157 | 0.05098249 | 5
149 |  | 10 | 1 | 45 | 2.8 | 40 | 45 | 0.01140138 | 395.8367 | 0.2560391 | 266.4216 | 327.6223 | 0.29 | 0.3409494 | 0.2673494 | 0.30229 | 0.3348052 | 0.2812856 | 0.543574 | 0.4464811 | 0.4760941 | 0.2968114 | 0.1957395 | 0.4118853 | 0.4510841 | 0.4223361 | 0.4478822 | 0.2819439 | 0.262396 | 0.8505662 | 1.084723 | 0.9593436 | 0.8661753 | 1.03098 | 0.533506 | 0.6495236 | 0.6091233 | 0.9770513 | 1.481561 | 0.7040796 | 0.6428956 | 0.686657 | 0.6474917 | 1.028573 | 1.1052 | 0.05094937 | 5
253 | Viga F29-2D16-10C - Hong et al (2013) | 15.9 | 2 | 46 | 2.825877 | 30 | 38 | 0.04414839 | 363.0041 | 0.2358763 | 82.46141 | 343.5535 | 0.2 | 0.2508867 | 0.2685847 | 0.255878 | 0.2830342 | 0.4343213 | 0.2444713 | 0.3878127 | 0.2734662 | 0.2423843 | 0.1978596 | 0.3040051 | 0.3194268 | 0.2970217 | 0.3171713 | 0.3371242 | 0.3161982 | 0.7971724 | 0.7446439 | 0.7816225 | 0.7066284 | 0.4604885 | 0.8180918 | 0.5157129 | 0.7313518 | 0.8251359 | 1.010818 | 0.6578837 | 0.6261215 | 0.6733514 | 0.6305742 | 0.5932532 | 0.6325147 | 0.05088674 | 5
251 | Viga F29-2D16-10B - Hong et al (2013) | 15.9 | 2 | 46 | 2.825877 | 30 | 38 | 0.04414839 | 363.0041 | 0.2358763 | 82.46141 | 343.5535 | 0.2 | 0.2508867 | 0.2685847 | 0.255878 | 0.2830342 | 0.4343213 | 0.2444713 | 0.3878127 | 0.2734662 | 0.2423843 | 0.1978596 | 0.3040051 | 0.3194268 | 0.2970217 | 0.3171713 | 0.3371242 | 0.3161982 | 0.7971724 | 0.7446439 | 0.7816225 | 0.7066284 | 0.4604885 | 0.8180918 | 0.5157129 | 0.7313518 | 0.8251359 | 1.010818 | 0.6578837 | 0.6261215 | 0.6733514 | 0.6305742 | 0.5932532 | 0.6325147 | 0.05088674 | 5
229 |  | 20 | 2 | 44 | 2.98 | 25 | 35 | 0.08120052 | 369.9921 | 0.2211666 | 55.88423 | 357.6324 | 0.25 | 0.1992151 | 0.2354335 | 0.2134372 | 0.2816405 | 0.5459773 | 0.1898138 | 0.3732548 | 0.2815585 | 0.2625767 | 0.193237 | 0.2990482 | 0.266423 | 0.2559595 | 0.2644077 | 0.3753755 | 0.2865076 | 1.254925 | 1.061871 | 1.171305 | 0.8876564 | 0.4578945 | 1.31708 | 0.6697838 | 0.887915 | 0.9521026 | 1.293748 | 0.8359857 | 0.9383575 | 0.9767172 | 0.9455094 | 0.6659998 | 0.8725771 | 0.05078491 | 5
19 | Viga V2 - Oliveira (2007) | 10 | 4 | 32.46667 | 3.514 | 25 | 36 | 0.01744444 | 321.4719 | 0.3413536 | 219.2512 | 246.6297 | 0.24 | 0.1892299 | 0.1633387 | 0.1675807 | 0.209088 | 0.1599657 | 0.1332447 | 0.2659512 | 0.1999573 | 0.1279072 | 0.2436023 | 0.1924616 | 0.2063391 | 0.2139478 | 0.2135567 | 0.1825737 | 0.1713498 | 1.268299 | 1.469339 | 1.432145 | 1.147842 | 1.500322 | 1.801198 | 0.9024213 | 1.200256 | 1.87636 | 0.9852125 | 1.247002 | 1.163134 | 1.121769 | 1.123824 | 1.314537 | 1.400644 | 0.05077011 | 5
134 |  | 12 | 4 | 90.67 | 3.269 | 25 | 31 | 0.02696877 | 294.3725 | 0.3803459 | 145.492 | 239.0352 | 0.23 | 0.1797428 | 0.1200926 | 0.1663276 | 0.3004583 | 0.1823005 | 0.270284 | 0.3101572 | 0.3224956 | 0.147717 | 0.169471 | 0.2502764 | 0.1860396 | 0.2215434 | 0.1983128 | 0.1347197 | 0.1120578 | 1.279606 | 1.915189 | 1.382813 | 0.7654972 | 1.261653 | 0.8509569 | 0.7415593 | 0.713188 | 1.557032 | 1.357164 | 0.918984 | 1.236296 | 1.038171 | 1.159784 | 1.707249 | 2.052511 | 0.0502572 | 4
328 |  | 32.3 | 1 | 60 | 2.81087 | 38.3 | 54.4 | 0.06187606 | 209.6566 | 0.5586728 | 63.83115 | 173.9959 | 0.24 | 0.1898673 | 0.1866261 | 0.1876043 | 0.2812254 | 0.2978984 | 0.1948852 | 0.3490589 | 0.2210826 | 0.2896925 | 0.1485791 | 0.2816295 | 0.1931797 | 0.2372037 | 0.2079821 | 0.258803 | 0.2047684 | 1.264041 | 1.285994 | 1.279288 | 0.853408 | 0.8056438 | 1.231494 | 0.687563 | 1.085567 | 0.8284646 | 1.615301 | 0.8521833 | 1.242367 | 1.011789 | 1.153946 | 0.9273463 | 1.172056 | 0.05013273 | 4
207 |  | 16 | 2 | 52 | 3.42 | 27 | 35 | 0.04868019 | 469.4447 | 0.01181893 | 94.16551 | 468.3318 | 0.25 | 0.3000024 | 0.3260048 | 0.3049083 | 0.359803 | 0.6008437 | 0.2978318 | 0.5226133 | 0.4177728 | 0.3143821 | 0.2470655 | 0.3725179 | 0.4151624 | 0.3656233 | 0.391446 | 0.4282175 | 0.385689 | 0.8333267 | 0.76686 | 0.8199186 | 0.6948248 | 0.4160816 | 0.8394 | 0.4783651 | 0.5984113 | 0.7952106 | 1.011877 | 0.6711086 | 0.602174 | 0.6837638 | 0.6386578 | 0.5838155 | 0.6481906 | 0.05000239 | 4
249 | Viga F29-2D16-10A - Hong et al (2013) | 15.9 | 2 | 46 | 2.825877 | 30 | 38 | 0.04414839 | 361.6696 | 0.2386855 | 82.46141 | 341.9872 | 0.2 | 0.2498188 | 0.2672893 | 0.2547888 | 0.2819936 | 0.4311337 | 0.2434786 | 0.3862201 | 0.2724608 | 0.2413828 | 0.1970857 | 0.3028875 | 0.3177391 | 0.2970217 | 0.3156875 | 0.3353542 | 0.3143951 | 0.8005802 | 0.7482529 | 0.7849638 | 0.7092359 | 0.4638933 | 0.8214273 | 0.5178394 | 0.7340505 | 0.8285593 | 1.014787 | 0.6603113 | 0.6294472 | 0.6733514 | 0.633538 | 0.5963843 | 0.6361421 | 0.04981881 | 4
133 |  | 12 | 4 | 90.67 | 3.269 | 25 | 31 | 0.02696877 | 260.4139 | 0.4518287 | 145.492 | 194.6764 | 0.2 | 0.1502668 | 0.1062388 | 0.1390516 | 0.2657977 | 0.1426664 | 0.2328455 | 0.2364861 | 0.2852927 | 0.1279968 | 0.14735 | 0.2214047 | 0.1455926 | 0.1920174 | 0.1623178 | 0.116013 | 0.09505943 | 1.330966 | 1.882552 | 1.438315 | 0.752452 | 1.401872 | 0.8589385 | 0.8457156 | 0.7010343 | 1.562539 | 1.357313 | 0.9033232 | 1.373696 | 1.041572 | 1.232151 | 1.723945 | 2.103947 | 0.04973321 | 4
274 |  | 15.9 | 2 | 46 | 3.353879 | 30 | 38 | 0.04357273 | 392.3 | 0.1742085 | 97.07491 | 375.3887 | 0.22 | 0.2695208 | 0.2819277 | 0.2739823 | 0.2918589 | 0.3891213 | 0.2662628 | 0.4407665 | 0.3303441 | 0.2639865 | 0.2148483 | 0.3273966 | 0.3516253 | 0.2819277 | 0.3432055 | 0.3476036 | 0.3272449 | 0.8162636 | 0.7803419 | 0.8029716 | 0.753789 | 0.5653764 | 0.8262513 | 0.4991305 | 0.6659722 | 0.833376 | 1.023978 | 0.6719678 | 0.625666 | 0.7803419 | 0.6410153 | 0.6329047 | 0.6722793 | 0.04952078 | 4
82 |  | 16 | 2 | 138 | 3.269 | 40 | 48 | 0.0174791 | 264.7095 | 0.4427865 | 211.3011 | 171.1482 | 0.28 | 0.2305287 | 0.174395 | 0.2315793 | 0.359315 | 0.1944944 | 0.2949092 | 0.2689216 | 0.3749612 | 0.2143231 | 0.2043846 | 0.2935885 | 0.2429381 | 0.3192026 | 0.269339 | 0.1880565 | 0.161395 | 1.214599 | 1.605551 | 1.209089 | 0.7792606 | 1.43963 | 0.9494446 | 1.041196 | 0.7467438 | 1.306439 | 1.369966 | 0.9537158 | 1.152557 | 0.8771858 | 1.039582 | 1.488914 | 1.734874 | 0.04947133 | 4
139 |  | 10 | 1 | 45 | 2.8 | 40 | 45 | 0.01140138 | 359.7299 | 0.3239004 | 266.4216 | 273.4359 | 0.24 | 0.2887824 | 0.2137276 | 0.2747163 | 0.3042655 | 0.2323104 | 0.4760981 | 0.3697999 | 0.4326666 | 0.2662822 | 0.1764763 | 0.3743146 | 0.3612126 | 0.3747589 | 0.3749953 | 0.2248964 | 0.2046849 | 0.8310757 | 1.122925 | 0.8736286 | 0.7887847 | 1.0331 | 0.5040978 | 0.6489997 | 0.5546997 | 0.9012995 | 1.359956 | 0.6411718 | 0.6644286 | 0.6404118 | 0.640008 | 1.067158 | 1.172534 | 0.04878235 | 4
106 |  | 16 | 2 | 168 | 3.269 | 25 | 33 | 0.01939394 | 317.6514 | 0.3313438 | 192.8356 | 253.7565 | 0.33 | 0.2818886 | 0.2092221 | 0.2274462 | 0.3964234 | 0.280072 | 0.259705 | 0.4866165 | 0.3190324 | 0.236667 | 0.2128762 | 0.2594423 | 0.2822331 | 0.2962111 | 0.2882281 | 0.2478915 | 0.2165809 | 1.170675 | 1.577271 | 1.450892 | 0.8324432 | 1.178269 | 1.270672 | 0.6781521 | 1.034378 | 1.394364 | 1.550197 | 1.271959 | 1.169246 | 1.11407 | 1.144927 | 1.331228 | 1.52368 | 0.04811138 | 4
273 | Viga F37-2D16-10 - Hong et al (2013) | 15.9 | 2 | 46 | 3.353879 | 30 | 38 | 0.04357273 | 365.4727 | 0.23068 | 97.07491 | 343.0795 | 0.2 | 0.2478761 | 0.2559319 | 0.2519793 | 0.2861559 | 0.3740629 | 0.2463075 | 0.4065333 | 0.3077536 | 0.2438842 | 0.1992911 | 0.3050077 | 0.3163857 | 0.2819277 | 0.3130256 | 0.3133101 | 0.2921761 | 0.8068547 | 0.781458 | 0.793716 | 0.6989197 | 0.5346695 | 0.811993 | 0.4919646 | 0.6498705 | 0.8200615 | 1.003557 | 0.6557211 | 0.6321399 | 0.7094017 | 0.6389253 | 0.6383452 | 0.6845186 | 0.04787609 | 4
178 |  | 10 | 1 | 45 | 2.8 | 40 | 45 | 0.00795981 | 399.9845 | 0.2482434 | 372.6044 | 307.4879 | 0.29 | 0.33786 | 0.2798644 | 0.3745279 | 0.3369782 | 0.2849488 | 0.4584811 | 0.4550723 | 0.436839 | 0.2958863 | 0.2200576 | 0.3839211 | 0.4721293 | 0.4377924 | 0.466698 | 0.2948685 | 0.2754391 | 0.8583437 | 1.036216 | 0.774308 | 0.8605898 | 1.017727 | 0.6325233 | 0.6372614 | 0.6638602 | 0.9801064 | 1.317837 | 0.7553635 | 0.6142385 | 0.6624145 | 0.6213869 | 0.9834893 | 1.052864 | 0.04786001 | 4
308 | Viga 15-6-9-1 - Clark (1956) | 28.7 | 2 | 50.6 | 2.774817 | 22.2 | 36.6 | 0.1089929 | 234.1158 | 0.5071862 | 43.74404 | 211.9294 | 0.17 | 0.1221695 | 0.1348379 | 0.1249757 | 0.2063887 | 0.3370861 | 0.08703067 | 0.2237841 | 0.1106952 | 0.1741624 | 0.1442417 | 0.1798976 | 0.1386488 | 0.1451538 | 0.1421565 | 0.2768568 | 0.1766431 | 1.39151 | 1.260773 | 1.360265 | 0.8236885 | 0.5043222 | 1.953334 | 0.7596609 | 1.535748 | 0.9761007 | 1.178578 | 0.9449818 | 1.226119 | 1.171172 | 1.195865 | 0.6140359 | 0.9623925 | 0.04783053 | 4
128 |  | 12 | 3 | 142 | 3.269 | 25 | 31 | 0.01952712 | 298.2203 | 0.3722463 | 191.686 | 226.8659 | 0.25 | 0.2021733 | 0.1230529 | 0.1735628 | 0.375579 | 0.1858671 | 0.3434507 | 0.2773366 | 0.3938891 | 0.1802334 | 0.1688313 | 0.275829 | 0.1931173 | 0.2254961 | 0.2047963 | 0.1375032 | 0.1145908 | 1.236563 | 2.031647 | 1.440401 | 0.6656389 | 1.345047 | 0.7279065 | 0.9014317 | 0.6346965 | 1.387091 | 1.480768 | 0.9063586 | 1.29455 | 1.108667 | 1.220725 | 1.81814 | 2.181675 | 0.04782667 | 4
125 |  | 12 | 3 | 142 | 3.269 | 25 | 31 | 0.01952712 | 298.2203 | 0.3722463 | 191.686 | 226.8659 | 0.25 | 0.2021733 | 0.1230529 | 0.1735628 | 0.375579 | 0.1858671 | 0.3434507 | 0.2773366 | 0.3938891 | 0.1802334 | 0.1688313 | 0.275829 | 0.1931173 | 0.2254961 | 0.2047963 | 0.1375032 | 0.1145908 | 1.236563 | 2.031647 | 1.440401 | 0.6656389 | 1.345047 | 0.7279065 | 0.9014317 | 0.6346965 | 1.387091 | 1.480768 | 0.9063586 | 1.29455 | 1.108667 | 1.220725 | 1.81814 | 2.181675 | 0.04782667 | 4
147 |  | 10 | 1 | 45 | 2.8 | 40 | 45 | 0.01140138 | 359.0613 | 0.3251571 | 266.4216 | 272.4324 | 0.24 | 0.2878163 | 0.2132955 | 0.2742056 | 0.3037 | 0.2314476 | 0.4748486 | 0.3683441 | 0.4318623 | 0.2657168 | 0.1761196 | 0.3736189 | 0.3598523 | 0.3738858 | 0.3739009 | 0.2244032 | 0.2041857 | 0.8338652 | 1.1252 | 0.8752555 | 0.7902536 | 1.036952 | 0.5054243 | 0.6515646 | 0.5557326 | 0.9032172 | 1.36271 | 0.6423658 | 0.6669403 | 0.6419073 | 0.6418813 | 1.069504 | 1.175401 | 0.0478163 | 4
270 | Viga F30-2D19-20 - Hong et al (2013) | 19.1 | 2 | 40 | 2.920876 | 30 | 39.5 | 0.06741883 | 186.0764 | 0.6 | 62.08473 | 148.8255 | 0.15 | 0.1032071 | 0.1016197 | 0.1117394 | 0.1473971 | 0.1341358 | 0.1039596 | 0.1769461 | 0.1405452 | 0.1196742 | 0.09740303 | 0.1643228 | 0.1016197 | 0.1387343 | 0.1112737 | 0.1286515 | 0.1074846 | 1.453388 | 1.476091 | 1.342409 | 1.017659 | 1.118269 | 1.442868 | 0.8477156 | 1.067272 | 1.253403 | 1.539993 | 0.9128372 | 1.476091 | 1.081204 | 1.348027 | 1.165941 | 1.395549 | 0.04679288 | 4
46 | Viga 12-20-30 - Caldentey et al (2013) | 12 | 4 | 79.3 | 2.693329 | 20 | 34 | 0.01519328 | 212.4711 | 0.5527483 | 195.2859 | 104.5272 | 0.17 | 0.1236013 | 0.1150388 | 0.1289295 | 0.1580197 | 0.1134776 | 0.08622857 | 0.1610089 | 0.1524366 | 0.09917573 | 0.1547344 | 0.1509446 | 0.1286283 | 0.2126443 | 0.1554738 | 0.1269196 | 0.1097145 | 1.37539 | 1.477762 | 1.31855 | 1.075815 | 1.498093 | 1.971504 | 1.055843 | 1.115218 | 1.714129 | 1.098656 | 1.126241 | 1.321638 | 0.7994569 | 1.093432 | 1.339431 | 1.549477 | 0.04639872 | 4
266 | Viga F30-2D19-10 - Hong et al (2013) | 19.1 | 2 | 40 | 2.920876 | 30 | 39.5 | 0.06741883 | 187.0257 | 0.6 | 62.08473 | 149.7749 | 0.15 | 0.1038655 | 0.1024743 | 0.1124522 | 0.1481492 | 0.1355081 | 0.1045708 | 0.178163 | 0.1412623 | 0.120452 | 0.09796198 | 0.1651612 | 0.1024743 | 0.1395134 | 0.1123415 | 0.1297934 | 0.1085101 | 1.444176 | 1.463781 | 1.3339 | 1.012493 | 1.106945 | 1.434434 | 0.8419255 | 1.061855 | 1.24531 | 1.531206 | 0.9082035 | 1.463781 | 1.075165 | 1.335214 | 1.155683 | 1.382359 | 0.04613451 | 4
102 |  | 16 | 2 | 168 | 3.269 | 25 | 33 | 0.01939394 | 211.7676 | 0.5542292 | 192.8356 | 104.8925 | 0.18 | 0.1340925 | 0.09927475 | 0.143102 | 0.2642823 | 0.1244764 | 0.1457952 | 0.1085351 | 0.2126883 | 0.1464128 | 0.1347469 | 0.1729616 | 0.1106345 | 0.1874346 | 0.1309469 | 0.111891 | 0.09099305 | 1.342357 | 1.81315 | 1.257844 | 0.6810899 | 1.446057 | 1.234608 | 1.65845 | 0.8463089 | 1.229401 | 1.335838 | 1.040694 | 1.626979 | 0.960335 | 1.374603 | 1.608709 | 1.978173 | 0.04590752 | 4
177 |  | 10 | 1 | 45 | 2.8 | 40 | 45 | 0.00795981 | 388.4422 | 0.2699367 | 372.6044 | 287.8626 | 0.27 | 0.3157557 | 0.2623248 | 0.3637203 | 0.3272541 | 0.2687406 | 0.436911 | 0.4310624 | 0.4242332 | 0.286271 | 0.2131382 | 0.3728424 | 0.4427324 | 0.4221133 | 0.4432196 | 0.2761974 | 0.2564597 | 0.8550913 | 1.029259 | 0.7423287 | 0.825047 | 1.004686 | 0.6179748 | 0.6263594 | 0.6364424 | 0.9431624 | 1.266784 | 0.7241666 | 0.6098492 | 0.6396386 | 0.6091789 | 0.9775618 | 1.052797 | 0.04575574 | 4
291 | Viga 15-6-6-3 - Clark (1956) | 19.1 | 2 | 69.8 | 2.711321 | 38.2 | 47.7 | 0.04069191 | 249.7459 | 0.4742849 | 84.70539 | 209.5714 | 0.16 | 0.2056697 | 0.2052762 | 0.2085453 | 0.2200318 | 0.2561234 | 0.1687437 | 0.2821317 | 0.1689987 | 0.179757 | 0.1691601 | 0.2335463 | 0.223161 | 0.235596 | 0.2343174 | 0.2489175 | 0.2265746 | 0.7779465 | 0.7794375 | 0.7672195 | 0.7271675 | 0.6246988 | 0.9481836 | 0.567111 | 0.9467526 | 0.8900904 | 0.9458494 | 0.685089 | 0.7169712 | 0.6791287 | 0.6828344 | 0.6427833 | 0.7061692 | 0.04566966 | 4
235 |  | 20 | 3 | 12 | 2.98 | 25 | 35 | 0.1326867 | 317.8503 | 0.3309251 | 41.64389 | 304.0693 | 0.18 | 0.1345267 | 0.178712 | 0.1619893 | 0.1977561 | 0.4060734 | 0.1098521 | 0.2475395 | 0.1858401 | 0.1714273 | 0.1645465 | 0.2304499 | 0.1924074 | 0.191161 | 0.1938386 | 0.2953857 | 0.2194626 | 1.338025 | 1.007207 | 1.111184 | 0.9102121 | 0.4432696 | 1.638567 | 0.7271566 | 0.9685746 | 1.050008 | 1.093915 | 0.7810807 | 0.9355148 | 0.9416149 | 0.9286075 | 0.6093727 | 0.8201852 | 0.04547332 | 4
12 |  | 10 | 4 | 32.46667 | 3.262 | 25 | 36 | 0.01744444 | 410.7385 | 0.213151 | 207.3206 | 366.5479 | 0.24 | 0.2853039 | 0.2439119 | 0.2487833 | 0.265716 | 0.2783055 | 0.1999729 | 0.3672196 | 0.2434183 | 0.1681743 | 0.3216381 | 0.2462215 | 0.3144629 | 0.2888619 | 0.3062288 | 0.278363 | 0.2677419 | 0.8412082 | 0.9839618 | 0.9646951 | 0.90322 | 0.8623617 | 1.200163 | 0.6535599 | 0.9859572 | 1.427091 | 0.7461803 | 0.974732 | 0.7632062 | 0.8308468 | 0.7837276 | 0.8621836 | 0.8963857 | 0.04530392 | 4
288 |  | 19.1 | 2 | 69.8 | 2.900329 | 31.8 | 41.4 | 0.04065144 | 244.5002 | 0.4853271 | 90.04056 | 200.8011 | 0.23 | 0.1848695 | 0.173851 | 0.1790418 | 0.2097858 | 0.2301041 | 0.1423726 | 0.2612629 | 0.1510135 | 0.1674472 | 0.1566137 | 0.2023859 | 0.1885918 | 0.2059801 | 0.1988839 | 0.2182956 | 0.191961 | 1.244121 | 1.322972 | 1.284617 | 1.096357 | 0.9995475 | 1.615479 | 0.8803392 | 1.523043 | 1.373568 | 1.468582 | 1.136443 | 1.219566 | 1.116613 | 1.156453 | 1.053617 | 1.19816 | 0.04513047 | 4
277 | Viga F37-2D19-10 - Hong et al (2013) | 19.1 | 2 | 40 | 3.353879 | 30 | 39.5 | 0.06659654 | 221.3101 | 0.5341422 | 70.46409 | 183.6723 | 0.17 | 0.1250242 | 0.1241857 | 0.1349508 | 0.1759741 | 0.1665061 | 0.1266448 | 0.2253867 | 0.1828725 | 0.1482325 | 0.1181472 | 0.1947186 | 0.1323938 | 0.165008 | 0.1432341 | 0.1566159 | 0.1329403 | 1.359737 | 1.368918 | 1.259719 | 0.966051 | 1.020984 | 1.342337 | 0.7542591 | 0.9296095 | 1.146847 | 1.438883 | 0.8730548 | 1.284048 | 1.030253 | 1.186868 | 1.085458 | 1.278769 | 0.04497579 | 4
267 |  | 19.1 | 2 | 40 | 2.920876 | 30 | 39.5 | 0.06741883 | 261.0765 | 0.4504339 | 62.08473 | 233.1115 | 0.2 | 0.155218 | 0.1691351 | 0.1680501 | 0.2068072 | 0.2640573 | 0.1522484 | 0.2695717 | 0.1971935 | 0.1811186 | 0.14156 | 0.230555 | 0.1855592 | 0.2015477 | 0.1933637 | 0.2219359 | 0.1929117 | 1.28851 | 1.182487 | 1.190121 | 0.9670842 | 0.7574115 | 1.313642 | 0.7419178 | 1.014232 | 1.104249 | 1.412828 | 0.867472 | 1.077823 | 0.992321 | 1.03432 | 0.9011611 | 1.036744 | 0.04478197 | 4
327 | Viga 15-6-10-2 - Clark (1956) | 32.3 | 1 | 60 | 2.81087 | 38.3 | 54.4 | 0.06187606 | 170.3277 | 0.6 | 63.83115 | 132.029 | 0.19 | 0.1462902 | 0.1337691 | 0.1445467 | 0.2284711 | 0.1966173 | 0.1529642 | 0.2617192 | 0.1796104 | 0.2225376 | 0.1177554 | 0.2287995 | 0.1337691 | 0.1887292 | 0.1425536 | 0.1802725 | 0.1399918 | 1.298788 | 1.420358 | 1.314454 | 0.831615 | 0.9663443 | 1.242121 | 0.7259689 | 1.057845 | 0.8537885 | 1.613514 | 0.8304215 | 1.420358 | 1.006733 | 1.332832 | 1.05396 | 1.357222 | 0.04370976 | 4
228 |  | 20 | 2 | 44 | 2.98 | 25 | 35 | 0.08120052 | 348.8497 | 0.2656713 | 55.88423 | 334.0029 | 0.23 | 0.1866969 | 0.2191755 | 0.2000253 | 0.2655468 | 0.4853627 | 0.1782899 | 0.3504562 | 0.2654694 | 0.2457536 | 0.1815523 | 0.2819597 | 0.2465244 | 0.2401903 | 0.2463753 | 0.3447162 | 0.2631298 | 1.231943 | 1.049387 | 1.149854 | 0.8661374 | 0.4738724 | 1.290034 | 0.6562875 | 0.8663898 | 0.9358968 | 1.266853 | 0.8157193 | 0.9329706 | 0.9575741 | 0.9335351 | 0.6672155 | 0.8740932 | 0.04330309 | 4
7 |  | 10 | 8 | 87.7 | 4.131127 | 25 | 53 | 0.01538839 | 367.8209 | 0.214835 | 290.7685 | 305.3537 | 0.18 | 0.2228582 | 0.1799542 | 0.2156971 | 0.2770321 | 0.1879321 | 0.2197365 | 0.3010927 | 0.3021863 | 0.1214675 | 0.2967981 | 0.2162397 | 0.2932884 | 0.2715086 | 0.2856183 | 0.1971962 | 0.1797292 | 0.8076886 | 1.000255 | 0.8345035 | 0.6497442 | 0.957793 | 0.819163 | 0.5978225 | 0.5956589 | 1.481878 | 0.6064728 | 0.8324097 | 0.6137303 | 0.6629625 | 0.6302117 | 0.9127966 | 1.001507 | 0.04285816 | 4
190 |  | 20 | 1 | 40 | 2.8 | 40 | 50 | 0.03726149 | 259.4236 | 0.4157818 | 95.42369 | 219.7482 | 0.17 | 0.21246 | 0.2047164 | 0.2107449 | 0.2189874 | 0.2546272 | 0.226814 | 0.3172356 | 0.2731631 | 0.2419335 | 0.1493707 | 0.2821141 | 0.2237056 | 0.2635906 | 0.2393525 | 0.2442258 | 0.217699 | 0.8001505 | 0.830417 | 0.8066624 | 0.7763004 | 0.6676426 | 0.7495129 | 0.5358793 | 0.6223388 | 0.7026725 | 1.138108 | 0.6025931 | 0.7599275 | 0.6449396 | 0.7102494 | 0.6960772 | 0.7808947 | 0.04246004 | 4
11 |  | 10 | 4 | 32.46667 | 3.262 | 25 | 36 | 0.01744444 | 367.6446 | 0.299035 | 207.3206 | 305.6485 | 0.2 | 0.2423669 | 0.2078325 | 0.2113425 | 0.2378376 | 0.2229705 | 0.1677596 | 0.318972 | 0.2178793 | 0.1485201 | 0.2839659 | 0.2203885 | 0.263989 | 0.2548202 | 0.2634317 | 0.2356216 | 0.2238159 | 0.8251952 | 0.9623134 | 0.9463314 | 0.8409099 | 0.8969797 | 1.192182 | 0.6270142 | 0.9179394 | 1.34662 | 0.7043098 | 0.9074886 | 0.7576074 | 0.784867 | 0.75921 | 0.8488186 | 0.8935915 | 0.04236689 | 4
104 |  | 16 | 2 | 168 | 3.269 | 25 | 33 | 0.01939394 | 264.7095 | 0.4427865 | 192.8356 | 179.3245 | 0.25 | 0.2079905 | 0.1471754 | 0.1788774 | 0.3303529 | 0.1944944 | 0.2027501 | 0.3105283 | 0.2658604 | 0.1915399 | 0.1738116 | 0.216202 | 0.1899003 | 0.2407454 | 0.2063567 | 0.171682 | 0.1450655 | 1.201978 | 1.698654 | 1.397605 | 0.7567666 | 1.285384 | 1.233045 | 0.8050795 | 0.9403433 | 1.305211 | 1.438339 | 1.156326 | 1.31648 | 1.038441 | 1.211494 | 1.45618 | 1.72336 | 0.04200945 | 4
179 | Viga 350-10-3 - Cornelissen (2022) | 10 | 1 | 45 | 2.8 | 40 | 45 | 0.00795981 | 323.6279 | 0.391753 | 372.6044 | 177.659 | 0.15 | 0.1916318 | 0.1967136 | 0.3030309 | 0.2726494 | 0.1865401 | 0.3157866 | 0.2889262 | 0.3534469 | 0.2322774 | 0.174283 | 0.310631 | 0.2991262 | 0.3357259 | 0.3250092 | 0.2047072 | 0.1844936 | 0.7827511 | 0.7625298 | 0.494999 | 0.5501571 | 0.8041165 | 0.4750043 | 0.5191636 | 0.4243919 | 0.6457796 | 0.8606691 | 0.4828881 | 0.5014606 | 0.446793 | 0.4615253 | 0.7327537 | 0.8130363 | 0.04163179 | 4
176 |  | 10 | 1 | 45 | 2.8 | 40 | 45 | 0.00795981 | 375.5681 | 0.2941331 | 372.6044 | 265.9729 | 0.25 | 0.291101 | 0.2427613 | 0.3516655 | 0.3164079 | 0.2512222 | 0.4128521 | 0.403882 | 0.4101729 | 0.2755462 | 0.2054204 | 0.3604853 | 0.4099436 | 0.4047187 | 0.4167368 | 0.255402 | 0.2354002 | 0.8588085 | 1.029818 | 0.7109028 | 0.7901192 | 0.9951352 | 0.6055438 | 0.6189927 | 0.6094991 | 0.9072888 | 1.217016 | 0.6935095 | 0.60984 | 0.6177129 | 0.599899 | 0.9788489 | 1.062021 | 0.04110099 | 4
22 |  | 10 | 4 | 32.46667 | 3.514 | 25 | 36 | 0.01744444 | 392.9101 | 0 | 219.2512 | 392.9101 | 0.3 | 0.2604081 | 0.2230881 | 0.2270743 | 0.255552 | 0.238961 | 0.1866459 | 0.3503591 | 0.2443923 | 0.1606027 | 0.3060527 | 0.2352308 | 0.2912787 | 0.2697936 | 0.2864853 | 0.251856 | 0.243 | 1.152038 | 1.34476 | 1.321154 | 1.173929 | 1.255435 | 1.607322 | 0.8562642 | 1.227535 | 1.867964 | 0.9802234 | 1.275343 | 1.029941 | 1.111961 | 1.047174 | 1.191157 | 1.234568 | 0.03959192 | 3
151 |  | 20 | 1 | 40 | 2.8 | 40 | 50 | 0.05412383 | 235.2815 | 0.5456261 | 72.01229 | 195.9897 | 0.2 | 0.160924 | 0.1631915 | 0.1751741 | 0.1995285 | 0.2113862 | 0.2146421 | 0.2789634 | 0.2720558 | 0.2310043 | 0.119505 | 0.2878483 | 0.1727158 | 0.220226 | 0.1887129 | 0.1954773 | 0.1711802 | 1.242823 | 1.225554 | 1.141721 | 1.002363 | 0.9461357 | 0.9317837 | 0.7169399 | 0.7351433 | 0.8657847 | 1.67357 | 0.6948104 | 1.157972 | 0.9081578 | 1.059811 | 1.023137 | 1.168359 | 0.03907602 | 3
191 |  | 20 | 1 | 40 | 2.8 | 40 | 50 | 0.03726149 | 294.1477 | 0.3660364 | 95.42369 | 259.2192 | 0.21 | 0.2489517 | 0.2472177 | 0.246942 | 0.2482991 | 0.3273534 | 0.2627507 | 0.3709626 | 0.3097263 | 0.2808585 | 0.171104 | 0.3198754 | 0.278815 | 0.3032066 | 0.2912068 | 0.2980165 | 0.2687453 | 0.8435372 | 0.8494538 | 0.8504023 | 0.8457542 | 0.6415085 | 0.7992368 | 0.5660948 | 0.678018 | 0.7477076 | 1.227324 | 0.6565057 | 0.7531875 | 0.692597 | 0.721137 | 0.7046589 | 0.7814091 | 0.03895167 | 3
339 | Viga 23-6-11-2 - Clark (1956) | 35.8 | 2 | 36.4 | 2.547836 | 38 | 55.9 | 0.1124435 | 184.0865 | 0.6 | 40.1803 | 159.9783 | 0.17 | 0.1315337 | 0.1506221 | 0.1466401 | 0.1767516 | 0.2817434 | 0.08171469 | 0.2036421 | 0.1014408 | 0.1601 | 0.1544844 | 0.1879609 | 0.1506221 | 0.1653308 | 0.1553874 | 0.2534581 | 0.1822331 | 1.292444 | 1.128653 | 1.159301 | 0.9618019 | 0.6033859 | 2.080409 | 0.834798 | 1.675854 | 1.061836 | 1.100435 | 0.9044435 | 1.128653 | 1.028242 | 1.09404 | 0.6707223 | 0.932871 | 0.03846626 | 3
324 |  | 32.3 | 1 | 60 | 2.538218 | 38.3 | 54.4 | 0.06244954 | 245.1357 | 0.4839893 | 58.1327 | 217.0001 | 0.27 | 0.2315672 | 0.2429732 | 0.2293337 | 0.3279002 | 0.4484914 | 0.2327027 | 0.4166449 | 0.2419079 | 0.350629 | 0.1763857 | 0.3300956 | 0.2597306 | 0.2842084 | 0.2715322 | 0.3547169 | 0.2817615 | 1.165968 | 1.111234 | 1.177324 | 0.8234214 | 0.6020183 | 1.160279 | 0.6480338 | 1.116127 | 0.7700447 | 1.530737 | 0.8179449 | 1.039539 | 0.9500072 | 0.9943573 | 0.7611704 | 0.9582572 | 0.03843282 | 3
198 |  | 20 | 6 | 84 | 3.508821 | 50 | 64 | 0.03101245 | 225.2967 | 0.5483338 | 134.7325 | 151.4183 | 0.23 | 0.1920177 | 0.1581257 | 0.1923574 | 0.2323681 | 0.1610049 | 0.2397954 | 0.2865319 | 0.3078462 | 0.1283986 | 0.2931037 | 0.293789 | 0.1744719 | 0.2689011 | 0.2023458 | 0.1757587 | 0.1547142 | 1.197806 | 1.454539 | 1.195691 | 0.9898088 | 1.428528 | 0.9591511 | 0.8027031 | 0.7471263 | 1.791297 | 0.7847051 | 0.7828748 | 1.318264 | 0.8553329 | 1.136668 | 1.308612 | 1.486612 | 0.03798234 | 3
150 | Viga 250-20-2 - Cornelissen (2022) | 20 | 1 | 40 | 2.8 | 40 | 50 | 0.05412383 | 201.3327 | 0.6 | 72.01229 | 158.1253 | 0.17 | 0.1324809 | 0.12448 | 0.1442124 | 0.1707385 | 0.1547853 | 0.1795078 | 0.2232831 | 0.2328008 | 0.190091 | 0.1006357 | 0.2463146 | 0.12448 | 0.1851826 | 0.1394436 | 0.147476 | 0.1267608 | 1.283204 | 1.365681 | 1.178817 | 0.9956746 | 1.098296 | 0.9470341 | 0.7613654 | 0.7302379 | 0.8943084 | 1.689262 | 0.6901742 | 1.365681 | 0.9180126 | 1.219131 | 1.15273 | 1.341109 | 0.03751908 | 3
323 |  | 32.3 | 1 | 60 | 2.538218 | 38.3 | 54.4 | 0.06244954 | 210.242 | 0.5574406 | 58.1327 | 177.8365 | 0.23 | 0.1931367 | 0.1960506 | 0.1912739 | 0.2812254 | 0.3298981 | 0.1955092 | 0.3459292 | 0.2074736 | 0.2909868 | 0.1490379 | 0.2831083 | 0.2021982 | 0.240775 | 0.2159057 | 0.2784752 | 0.2193309 | 1.190866 | 1.173166 | 1.202464 | 0.8178494 | 0.6971849 | 1.176415 | 0.664876 | 1.108575 | 0.790414 | 1.543231 | 0.81241 | 1.137498 | 0.9552488 | 1.06528 | 0.8259265 | 1.048644 | 0.03686329 | 3
333 |  | 28.7 | 2 | 50.6 | 2.576579 | 38 | 52.3 | 0.06557048 | 219.8903 | 0.5371309 | 56.91485 | 189.3196 | 0.22 | 0.1834963 | 0.1877267 | 0.1890926 | 0.2012845 | 0.3158921 | 0.1111458 | 0.2451656 | 0.1222147 | 0.18313 | 0.1823145 | 0.2088986 | 0.1926479 | 0.2093949 | 0.1998387 | 0.2754727 | 0.223311 | 1.198934 | 1.171916 | 1.163451 | 1.09298 | 0.6964402 | 1.979383 | 0.8973526 | 1.80011 | 1.201333 | 1.206706 | 1.053142 | 1.14198 | 1.050647 | 1.100888 | 0.7986271 | 0.9851732 | 0.03650373 | 3
189 | Viga 350-20-2 - Cornelissen (2022) | 20 | 1 | 40 | 2.8 | 40 | 50 | 0.03726149 | 224.9365 | 0.4718772 | 95.42369 | 179.9082 | 0.14 | 0.1762175 | 0.1625053 | 0.174795 | 0.1898758 | 0.1914281 | 0.1911226 | 0.2622622 | 0.2368495 | 0.2032742 | 0.1277858 | 0.2446106 | 0.1689722 | 0.2248363 | 0.1865945 | 0.1918528 | 0.1685919 | 0.7944727 | 0.8615106 | 0.8009384 | 0.7373242 | 0.731345 | 0.7325143 | 0.533817 | 0.5910926 | 0.6887249 | 1.095583 | 0.5723383 | 0.8285385 | 0.6226752 | 0.75029 | 0.7297263 | 0.8304075 | 0.03621751 | 3
138 |  | 10 | 1 | 45 | 2.8 | 40 | 45 | 0.01140138 | 336.9961 | 0.3666279 | 266.4216 | 239.3185 | 0.22 | 0.2559365 | 0.2001879 | 0.257355 | 0.2850369 | 0.2038756 | 0.4336133 | 0.3194483 | 0.4053233 | 0.2470601 | 0.1643476 | 0.3506591 | 0.3169836 | 0.3452574 | 0.3386621 | 0.2093281 | 0.1890382 | 0.8595884 | 1.098967 | 0.8548503 | 0.77183 | 1.079089 | 0.5073645 | 0.6886873 | 0.5427766 | 0.8904718 | 1.338626 | 0.62739 | 0.6940422 | 0.6372058 | 0.649615 | 1.050982 | 1.163786 | 0.03593646 | 3
146 |  | 10 | 1 | 45 | 2.8 | 40 | 45 | 0.01140138 | 336.9961 | 0.3666279 | 266.4216 | 239.3185 | 0.22 | 0.2559365 | 0.2001879 | 0.257355 | 0.2850369 | 0.2038756 | 0.4336133 | 0.3194483 | 0.4053233 | 0.2470601 | 0.1643476 | 0.3506591 | 0.3169836 | 0.3452574 | 0.3386621 | 0.2093281 | 0.1890382 | 0.8595884 | 1.098967 | 0.8548503 | 0.77183 | 1.079089 | 0.5073645 | 0.6886873 | 0.5427766 | 0.8904718 | 1.338626 | 0.62739 | 0.6940422 | 0.6372058 | 0.649615 | 1.050982 | 1.163786 | 0.03593646 | 3
303 |  | 22.2 | 2 | 63.6 | 2.833692 | 38 | 49.1 | 0.05811024 | 275.8 | 0.419441 | 67.24236 | 247.5958 | 0.25 | 0.2144051 | 0.233488 | 0.2285623 | 0.2337781 | 0.3178247 | 0.1729548 | 0.3185222 | 0.1892701 | 0.2144697 | 0.1915194 | 0.2673544 | 0.2550161 | 0.233488 | 0.2624298 | 0.3030328 | 0.2711739 | 1.166017 | 1.070719 | 1.093794 | 1.06939 | 0.7865972 | 1.445465 | 0.7848747 | 1.320864 | 1.165666 | 1.305351 | 0.9350883 | 0.9803302 | 1.070719 | 0.9526357 | 0.8249933 | 0.9219178 | 0.03559489 | 3
214 |  | 20 | 2 | 44 | 3.42 | 25 | 35 | 0.08253592 | 525.8067 | 0 | 65.34757 | 525.8067 | 0.25 | 0.285416 | 0.3475686 | 0.3070293 | 0.3807571 | 0.8695018 | 0.2747427 | 0.5696538 | 0.4376014 | 0.3875747 | 0.279351 | 0.4270401 | 0.4048428 | 0.3492573 | 0.3920217 | 0.4048428 | 0.4636799 | 0.8759144 | 0.7192825 | 0.8142545 | 0.6565866 | 0.287521 | 0.9099422 | 0.4388631 | 0.5712962 | 0.6450369 | 0.8949313 | 0.5854252 | 0.6175237 | 0.7158046 | 0.6377199 | 0.6175237 | 0.5391651 | 0.03541602 | 3
105 |  | 16 | 2 | 168 | 3.269 | 25 | 33 | 0.01939394 | 291.1578 | 0.3871129 | 192.8356 | 216.5086 | 0.28 | 0.2449079 | 0.1781721 | 0.1976078 | 0.3633598 | 0.2353016 | 0.2312032 | 0.4008521 | 0.2924236 | 0.2140841 | 0.1933272 | 0.2378036 | 0.2360271 | 0.2682449 | 0.2477816 | 0.2094701 | 0.1803805 | 1.143287 | 1.571514 | 1.416948 | 0.770586 | 1.189962 | 1.211056 | 0.6985119 | 0.957515 | 1.307897 | 1.448322 | 1.177442 | 1.186304 | 1.043822 | 1.130027 | 1.336706 | 1.552275 | 0.03509208 | 3
315 | Viga 15-6-9-4 - Clark (1956) | 28.7 | 2 | 50.6 | 2.801715 | 38.2 | 52.5 | 0.1068607 | 179.4956 | 0.6 | 44.59212 | 152.7403 | 0.15 | 0.1153219 | 0.1358875 | 0.1340583 | 0.16565 | 0.1965362 | 0.09356798 | 0.1986952 | 0.1204949 | 0.1436896 | 0.1232557 | 0.1898032 | 0.1358875 | 0.1610513 | 0.1420085 | 0.1918435 | 0.1534652 | 1.300707 | 1.103855 | 1.118916 | 0.9055235 | 0.7632182 | 1.603112 | 0.7549252 | 1.244866 | 1.043917 | 1.216983 | 0.7902922 | 1.103855 | 0.9313801 | 1.056275 | 0.7818872 | 0.9774201 | 0.03467808 | 3
0 | Viga S200-1.76-20 - Sokolov et al (2021) | 20 | 2 | 126 | 4.120341 | 25 | 39 | 0.06072355 | 231.811 | 0.51585 | 90.13597 | 185.3144 | 0.16 | 0.1257341 | 0.08615938 | 0.1252917 | 0.2624678 | 0.1573797 | 0.1810062 | 0.2963741 | 0.3126842 | 0.185969 | 0.1299976 | 0.2415279 | 0.1021297 | 0.1499562 | 0.1165661 | 0.1096856 | 0.08200656 | 1.272527 | 1.857024 | 1.27702 | 0.6095986 | 1.01665 | 0.8839478 | 0.5398583 | 0.5116984 | 0.8603583 | 1.230792 | 0.6624492 | 1.566635 | 1.066978 | 1.372612 | 1.458715 | 1.951063 | 0.03426593 | 3
209 | Viga C2 - Kumar et al. (2007) | 20 | 2 | 44 | 3.42 | 25 | 35 | 0.08253592 | 270.8701 | 0.4298184 | 65.34757 | 242.7825 | 0.17 | 0.135882 | 0.1512812 | 0.1461717 | 0.2051952 | 0.2525277 | 0.135786 | 0.2764537 | 0.225431 | 0.1841873 | 0.1384553 | 0.2199903 | 0.1675262 | 0.1804615 | 0.173009 | 0.1675262 | 0.1704587 | 1.251086 | 1.123735 | 1.163016 | 0.8284793 | 0.6731934 | 1.25197 | 0.6149312 | 0.754111 | 0.9229736 | 1.227833 | 0.7727612 | 1.014767 | 0.9420294 | 0.9826081 | 1.014767 | 0.9973089 | 0.03411801 | 3
320 |  | 28.7 | 2 | 50.6 | 2.524448 | 38.2 | 52.5 | 0.1080911 | 246.022 | 0.4821237 | 40.79571 | 226.3534 | 0.2 | 0.1663297 | 0.208923 | 0.1938713 | 0.2263155 | 0.4071418 | 0.1321734 | 0.276248 | 0.1543375 | 0.2125671 | 0.1745965 | 0.2610021 | 0.217701 | 0.2285209 | 0.223758 | 0.3175814 | 0.2577226 | 1.202431 | 0.957290604 | 1.031612 | 0.8837219 | 0.4912294 | 1.513164 | 0.7239871 | 1.295861 | 0.9408795 | 1.145499 | 0.7662772 | 0.9186911 | 0.8751936 | 0.8938227 | 0.6297598 | 0.7760282 | 0.03367027 | 3
226 | Viga CS2 - Kumar et al. (2007) | 20 | 2 | 44 | 2.98 | 25 | 35 | 0.08120052 | 264.2801 | 0.4436904 | 55.88423 | 239.4848 | 0.17 | 0.1366242 | 0.1541435 | 0.1463779 | 0.2011718 | 0.2785599 | 0.132194 | 0.2580512 | 0.2011132 | 0.178461 | 0.1348132 | 0.2136059 | 0.16693 | 0.1776266 | 0.1725353 | 0.2291074 | 0.1747112 | 1.244289 | 1.102868 | 1.161378 | 0.8450489 | 0.6102817 | 1.285988 | 0.6587839 | 0.8452951 | 0.9525889 | 1.261004 | 0.7958583 | 1.018391 | 0.957064 | 0.9853058 | 0.74201 | 0.9730346 | 0.03337581 | 3
92 |  | 16 | 2 | 138 | 3.269 | 40 | 48 | 0.0174791 | 344.145 | 0.2755747 | 211.3011 | 285.9158 | 0.33 | 0.363294 | 0.2843887 | 0.3169329 | 0.4671403 | 0.3287389 | 0.41921 | 0.5637556 | 0.4874818 | 0.290087 | 0.2734419 | 0.3816902 | 0.4371024 | 0.4335294 | 0.4358737 | 0.3129806 | 0.2846452 | 0.9083552 | 1.160384 | 1.04123 | 0.7064259 | 1.003836 | 0.787195 | 0.58536 | 0.6769484 | 1.13759 | 1.206838 | 0.8645754 | 0.7549719 | 0.7611941 | 0.7571001 | 1.054378 | 1.159338 | 0.03329403 | 3
85 |  | 16 | 2 | 138 | 3.269 | 40 | 48 | 0.0174791 | 344.145 | 0.2755747 | 211.3011 | 285.9158 | 0.33 | 0.363294 | 0.2843887 | 0.3169329 | 0.4671403 | 0.3287389 | 0.41921 | 0.5637556 | 0.4874818 | 0.290087 | 0.2734419 | 0.3816902 | 0.4371024 | 0.4335294 | 0.4358737 | 0.3129806 | 0.2846452 | 0.9083552 | 1.160384 | 1.04123 | 0.7064259 | 1.003836 | 0.787195 | 0.58536 | 0.6769484 | 1.13759 | 1.206838 | 0.8645754 | 0.7549719 | 0.7611941 | 0.7571001 | 1.054378 | 1.159338 | 0.03329403 | 3
206 |  | 16 | 2 | 52 | 3.42 | 27 | 35 | 0.04868019 | 404.6937 | 0.1481198 | 94.16551 | 390.7459 | 0.22 | 0.2529612 | 0.2684939 | 0.2570978 | 0.310175 | 0.4465248 | 0.2537238 | 0.4436037 | 0.360149 | 0.2669801 | 0.2113442 | 0.3211362 | 0.3369908 | 0.3105357 | 0.3263939 | 0.3455208 | 0.3073571 | 0.8696987 | 0.8193856 | 0.8557054 | 0.7092771 | 0.4926939 | 0.8670846 | 0.4959382 | 0.6108583 | 0.8240315 | 1.040956 | 0.6850677 | 0.6528369 | 0.7084531 | 0.6740322 | 0.63672 | 0.7157798 | 0.03296118 | 3
332 | Viga 23-6-9-1 - Clark (1956) | 28.7 | 2 | 50.6 | 2.576579 | 38 | 52.3 | 0.06557048 | 183.2303 | 0.6 | 56.91485 | 149.0814 | 0.18 | 0.1472794 | 0.1485988 | 0.1517712 | 0.1677264 | 0.2193417 | 0.08995293 | 0.2000638 | 0.1018392 | 0.1458097 | 0.1488478 | 0.1740711 | 0.1485988 | 0.1719069 | 0.1552061 | 0.2120495 | 0.1700081 | 1.222167 | 1.211315 | 1.185996 | 1.073176 | 0.8206375 | 2.001047 | 0.8997129 | 1.767493 | 1.234486 | 1.209289 | 1.03406 | 1.211315 | 1.047079 | 1.159749 | 0.8488582 | 1.058773 | 0.03272063 | 3
292 |  | 19.1 | 2 | 69.8 | 2.711321 | 38.2 | 47.7 | 0.04069191 | 275.8 | 0.419441 | 84.70539 | 240.2711 | 0.2 | 0.2326075 | 0.235596 | 0.2358597 | 0.2324238 | 0.2857851 | 0.1895063 | 0.3169414 | 0.1866291 | 0.202086 | 0.1884761 | 0.2579104 | 0.261283 | 0.235596 | 0.2702109 | 0.2881263 | 0.2650631 | 0.8598176 | 0.8489109 | 0.8479617 | 0.8604969 | 0.6998265 | 1.055374 | 0.6310315 | 1.071644 | 0.9896777 | 1.061142 | 0.775463 | 0.7654535 | 0.8489109 | 0.7401627 | 0.6941402 | 0.7545374 | 0.03260747 | 3
74 | Viga RS2 - Harajlí e Naamam (1985) | 12.7 | 3 | 19.05 | 3.976608 | 19.05 | 25.4 | 0.06421247 | 303.256 | 0.3616461 | 83.81871 | 272.9433 | 0.15 | 0.1176781 | 0.122571 | 0.1244495 | 0.1469861 | 0.1764915 | 0.08592987 | 0.2227834 | 0.1436344 | 0.1096603 | 0.1269154 | 0.1455696 | 0.1387877 | 0.1422242 | 0.1413149 | 0.1610459 | 0.1429886 | 1.274663 | 1.22378 | 1.205308 | 1.020505 | 0.8498991 | 1.745609 | 0.6732996 | 1.044318 | 1.367861 | 1.18189 | 1.030435 | 1.080787 | 1.054673 | 1.061459 | 0.9314114 | 1.049035 | 0.03232187 | 3
210 |  | 20 | 2 | 44 | 3.42 | 25 | 35 | 0.08253592 | 308.0484 | 0.3515581 | 65.34757 | 285.0749 | 0.19 | 0.157689 | 0.1799064 | 0.1696301 | 0.2333593 | 0.3266064 | 0.1560505 | 0.320369 | 0.2563725 | 0.213848 | 0.1590026 | 0.2501851 | 0.2036219 | 0.2076234 | 0.2065461 | 0.2036219 | 0.2083573 | 1.204903 | 1.056104 | 1.120084 | 0.8141952 | 0.58174 | 1.217554 | 0.5930662 | 0.7411091 | 0.8884817 | 1.194949 | 0.7594378 | 0.9331018 | 0.9151183 | 0.9198913 | 0.9331018 | 0.9118953 | 0.03231096 | 3
76 |  | 12.7 | 3 | 19.05 | 3.976608 | 19.05 | 25.4 | 0.06421247 | 411.0485 | 0.134743 | 83.81871 | 399.7545 | 0.2 | 0.1678227 | 0.180649 | 0.1774795 | 0.198175 | 0.3208257 | 0.1194007 | 0.3145615 | 0.1946893 | 0.1545616 | 0.1753717 | 0.1973124 | 0.2123033 | 0.1930152 | 0.2071256 | 0.2467983 | 0.2279855 | 1.191734 | 1.107119 | 1.126891 | 1.009209 | 0.6233915 | 1.675032 | 0.6358056 | 1.027278 | 1.293983 | 1.140435 | 1.013621 | 0.9420486 | 1.036188 | 0.9655976 | 0.8103785 | 0.8772489 | 0.0321773 | 3
234 | Viga CS3 - Kumar et al. (2007) | 20 | 3 | 12 | 2.98 | 25 | 35 | 0.1326867 | 303.4026 | 0.3613376 | 41.64389 | 288.3551 | 0.16 | 0.1278901 | 0.1692006 | 0.153998 | 0.1887672 | 0.3699966 | 0.1046022 | 0.2357262 | 0.1773928 | 0.1625134 | 0.1565673 | 0.219975 | 0.1813481 | 0.1818834 | 0.1834103 | 0.2767454 | 0.205602 | 1.251074 | 0.9456232 | 1.038975 | 0.8476049 | 0.4324364 | 1.529605 | 0.6787536 | 0.901953 | 0.9845342 | 1.021925 | 0.7273555 | 0.8822812 | 0.8796846 | 0.8723611 | 0.5781487 | 0.7782026 | 0.03210987 | 3
32 |  | 12 | 4 | 79.3 | 2.693329 | 20 | 38 | 0.01359398 | 500 | 0 | 216.1414 | 500 | 0.56 | 0.5280815 | 0.5142508 | 0.4037664 | 0.3615527 | 0.5940603 | 0.4287373 | 0.6682068 | 0.3995723 | 0.2698341 | 0.4497831 | 0.3870666 | 0.7014528 | 0.5142508 | 0.6560727 | 0.6034202 | 0.580104 | 1.060442 | 1.088963 | 1.38694 | 1.548875 | 0.9426652 | 1.306161 | 0.8380639 | 1.401499 | 2.075349 | 1.245045 | 1.446779 | 0.7983431 | 1.088963 | 0.8535639 | 0.9280432 | 0.9653441 | 0.03191854 | 3
98 |  | 16 | 2 | 168 | 3.269 | 25 | 33 | 0.01939394 | 317.6514 | 0.3313438 | 192.8356 | 253.7565 | 0.25 | 0.2818886 | 0.2092221 | 0.2274462 | 0.3964234 | 0.280072 | 0.259705 | 0.4866165 | 0.3190324 | 0.236667 | 0.2128762 | 0.2594423 | 0.2822331 | 0.2962111 | 0.2882281 | 0.2478915 | 0.2165809 | 0.8868751 | 1.194903 | 1.099161 | 0.6306388 | 0.8926278 | 0.9626307 | 0.5137516 | 0.7836194 | 1.056336 | 1.174391 | 0.9636052 | 0.8857927 | 0.8439927 | 0.8673686 | 1.008506 | 1.154303 | 0.03188862 | 3
212 |  | 20 | 2 | 44 | 3.42 | 25 | 35 | 0.08253592 | 377.0937 | 0.2062177 | 65.34757 | 363.6179 | 0.23 | 0.1981878 | 0.2330676 | 0.2131957 | 0.285664 | 0.4894241 | 0.1936846 | 0.4004645 | 0.3138353 | 0.268932 | 0.1971619 | 0.3062611 | 0.2706569 | 0.2586307 | 0.2671002 | 0.2706569 | 0.2829932 | 1.160515 | 0.9868381 | 1.078821 | 0.8051418 | 0.46994 | 1.187497 | 0.574333 | 0.7328685 | 0.8552346 | 1.166554 | 0.7509933 | 0.8497845 | 0.8892988 | 0.8611002 | 0.8497845 | 0.8127405 | 0.03181216 | 3
75 |  | 12.7 | 3 | 19.05 | 3.976608 | 19.05 | 25.4 | 0.06421247 | 347.8102 | 0.2678595 | 83.81871 | 325.3586 | 0.17 | 0.1384046 | 0.1465766 | 0.1463686 | 0.1685812 | 0.2321612 | 0.09976448 | 0.2611201 | 0.1647371 | 0.1282195 | 0.146944 | 0.1669567 | 0.1691741 | 0.1651812 | 0.1689244 | 0.195754 | 0.1768704 | 1.228283 | 1.159803 | 1.161452 | 1.008416 | 0.7322497 | 1.704013 | 0.6510415 | 1.031947 | 1.325852 | 1.156904 | 1.018228 | 1.004882 | 1.029173 | 1.006367 | 0.868437 | 0.9611558 | 0.03159545 | 3
227 |  | 20 | 2 | 44 | 2.98 | 25 | 35 | 0.08120052 | 301.2793 | 0.3658071 | 55.88423 | 280.8365 | 0.19 | 0.158531 | 0.182595 | 0.1698486 | 0.2293358 | 0.3620164 | 0.152361 | 0.298771 | 0.229269 | 0.2079015 | 0.1552615 | 0.2435107 | 0.2017525 | 0.204879 | 0.2052086 | 0.2783026 | 0.2123918 | 1.198504 | 1.040554 | 1.118643 | 0.8284793 | 0.5248381 | 1.247039 | 0.6359385 | 0.8287207 | 0.9138942 | 1.223742 | 0.7802533 | 0.9417477 | 0.9273767 | 0.925887 | 0.6827102 | 0.8945733 | 0.03146899 | 3
237 |  | 20 | 3 | 12 | 2.98 | 25 | 35 | 0.1326867 | 393.701 | 0.1712595 | 41.64389 | 386.569 | 0.2 | 0.1693686 | 0.2286469 | 0.2039439 | 0.2449479 | 0.623006 | 0.1374144 | 0.3092136 | 0.2301883 | 0.2182254 | 0.2064377 | 0.2854437 | 0.250469 | 0.2400745 | 0.2478069 | 0.3986318 | 0.2961324 | 1.180857 | 0.8747112 | 0.9806616 | 0.8165002 | 0.3210242 | 1.455452 | 0.646802 | 0.8688539 | 0.9164834 | 0.9688151 | 0.7006636 | 0.798502 | 0.8330748 | 0.8070801 | 0.5017161 | 0.6753735 | 0.03063143 | 2
89 |  | 16 | 2 | 138 | 3.269 | 40 | 48 | 0.0174791 | 264.7095 | 0.4427865 | 211.3011 | 171.1482 | 0.2 | 0.2305287 | 0.174395 | 0.2315793 | 0.359315 | 0.1944944 | 0.2949092 | 0.2689216 | 0.3749612 | 0.2143231 | 0.2043846 | 0.2935885 | 0.2429381 | 0.3192026 | 0.269339 | 0.1880565 | 0.161395 | 0.867571 | 1.146822 | 0.8636349 | 0.5566147 | 1.028307 | 0.6781747 | 0.7437111 | 0.5333885 | 0.9331706 | 0.9785474 | 0.6812255 | 0.823255 | 0.6265613 | 0.7425586 | 1.06351 | 1.239195 | 0.03052867 | 2
298 | Viga 15-6-7-3 - Clark (1956) | 22.2 | 2 | 63.6 | 2.864842 | 38 | 49.1 | 0.05805405 | 259.6322 | 0.4534743 | 67.92742 | 228.8288 | 0.17 | 0.1994208 | 0.2148654 | 0.2125375 | 0.2313343 | 0.3078306 | 0.1616425 | 0.2982682 | 0.1794455 | 0.1997546 | 0.179384 | 0.2516256 | 0.2325095 | 0.2327447 | 0.2412023 | 0.2764689 | 0.2458708 | 0.8524689 | 0.7911928 | 0.7998589 | 0.7348674 | 0.5522518 | 1.051703 | 0.5699569 | 0.947363 | 0.8510444 | 0.9476878 | 0.6756069 | 0.731153 | 0.730414 | 0.7048025 | 0.6148973 | 0.6914199 | 0.02942076 | 2
129 | Laje S3-a - Gilbert e Nejadi (2004) | 12 | 4 | 90.67 | 3.269 | 25 | 31 | 0.02696877 | 226.4553 | 0.5233116 | 145.492 | 150.3176 | 0.15 | 0.1207908 | 0.09238499 | 0.1117755 | 0.231137 | 0.1078843 | 0.1954071 | 0.1567851 | 0.2480899 | 0.1082767 | 0.1252289 | 0.192533 | 0.1100971 | 0.1635201 | 0.1280844 | 0.0978159 | 0.07912289 | 1.241817 | 1.62364 | 1.341976 | 0.6489657 | 1.390378 | 0.7676282 | 0.9567238 | 0.6046195 | 1.38534 | 1.197806 | 0.7790872 | 1.362433 | 0.9173186 | 1.171103 | 1.533493 | 1.895785 | 0.02920922 | 2
314 | Viga 15-6-9-3 - Clark (1956) | 28.7 | 2 | 50.6 | 2.715312 | 38.2 | 52.5 | 0.1072264 | 212.9475 | 0.5517455 | 43.41137 | 188.9955 | 0.17 | 0.1408759 | 0.1717253 | 0.1638949 | 0.1963324 | 0.2848707 | 0.1129802 | 0.2397927 | 0.1400699 | 0.1782336 | 0.1490717 | 0.2253948 | 0.1755539 | 0.1943674 | 0.1829391 | 0.2500936 | 0.2021226 | 1.206736 | 0.9899532 | 1.03725 | 0.8658783 | 0.5967619 | 1.504689 | 0.7089456 | 1.21368 | 0.9538044 | 1.140391 | 0.754232 | 0.9683638 | 0.8746322 | 0.9292711 | 0.6797454 | 0.8410738 | 0.02912414 | 2
236 |  | 20 | 3 | 12 | 2.98 | 25 | 35 | 0.1326867 | 353.9697 | 0.2548939 | 41.64389 | 343.3549 | 0.18 | 0.1511181 | 0.2024905 | 0.1819677 | 0.2202284 | 0.5036065 | 0.122977 | 0.2769703 | 0.2069583 | 0.1937121 | 0.1844947 | 0.2566374 | 0.2200558 | 0.2144149 | 0.2196905 | 0.3434223 | 0.2551546 | 1.191122 | 0.8889305 | 0.9891865 | 0.8173333 | 0.3574219 | 1.463688 | 0.6498892 | 0.8697404 | 0.9292138 | 0.9756376 | 0.7013786 | 0.8179743 | 0.839494 | 0.8193345 | 0.524136 | 0.7054547 | 0.02888194 | 2
278 |  | 19.1 | 2 | 40 | 3.353879 | 30 | 39.5 | 0.06659654 | 259.1409 | 0.4545084 | 70.46409 | 227.1144 | 0.18 | 0.1514428 | 0.1581969 | 0.1634669 | 0.2060552 | 0.2282966 | 0.1510022 | 0.2745218 | 0.2141327 | 0.1791615 | 0.1404204 | 0.2280038 | 0.17633 | 0.1965221 | 0.1850717 | 0.2026057 | 0.175505 | 1.188568 | 1.137822 | 1.10114 | 0.8735523 | 0.7884479 | 1.192036 | 0.6556857 | 0.8406001 | 1.00468 | 1.281865 | 0.7894605 | 1.020813 | 0.9159276 | 0.9725959 | 0.8884251 | 1.025612 | 0.0285572 | 2
319 | Viga 15-6-9-5 - Clark (1956) | 28.7 | 2 | 50.6 | 2.524448 | 38.2 | 52.5 | 0.1080911 | 213.4281 | 0.5507338 | 40.79571 | 190.9605 | 0.17 | 0.1418591 | 0.1753246 | 0.1653487 | 0.1963324 | 0.3064087 | 0.1132591 | 0.2368019 | 0.1338903 | 0.1789377 | 0.1494426 | 0.2264236 | 0.1789934 | 0.1960689 | 0.1860034 | 0.2598546 | 0.2089989 | 1.198372 | 0.96963 | 1.02813 | 0.8658783 | 0.5548146 | 1.500983 | 0.7178997 | 1.269696 | 0.9500512 | 1.137561 | 0.750805 | 0.9497558 | 0.8670423 | 0.9139617 | 0.6542121 | 0.8134015 | 0.02814088 | 2
199 |  | 20 | 6 | 84 | 3.508821 | 50 | 64 | 0.03101245 | 270.7053 | 0.4573003 | 134.7325 | 209.0921 | 0.28 | 0.2523764 | 0.2282561 | 0.252823 | 0.279202 | 0.2324466 | 0.3001397 | 0.3828038 | 0.3698927 | 0.1602072 | 0.361578 | 0.3530023 | 0.2734036 | 0.3311872 | 0.2956061 | 0.2554662 | 0.2332246 | 1.109454 | 1.226692 | 1.107494 | 1.002858 | 1.204578 | 0.9328989 | 0.7314452 | 0.7569763 | 1.747737 | 0.7743833 | 0.7931961 | 1.024127 | 0.8454433 | 0.9472065 | 1.096035 | 1.200559 | 0.02762355 | 2
93 |  | 16 | 2 | 138 | 3.269 | 40 | 48 | 0.0174791 | 370.5479 | 0.2199966 | 211.3011 | 324.0624 | 0.38 | 0.4074228 | 0.3278753 | 0.3554302 | 0.5029794 | 0.3811157 | 0.4605252 | 0.6529145 | 0.5248815 | 0.3152695 | 0.2963953 | 0.4109736 | 0.5067508 | 0.4726708 | 0.4924847 | 0.3621002 | 0.3342919 | 0.9326921 | 1.158977 | 1.069127 | 0.7554981 | 0.9970725 | 0.8251448 | 0.5820058 | 0.723973 | 1.205318 | 1.282072 | 0.9246336 | 0.7498755 | 0.8039421 | 0.7715976 | 1.049433 | 1.136731 | 0.02742277 | 2
137 |  | 10 | 1 | 45 | 2.8 | 40 | 45 | 0.01140138 | 316.9368 | 0.4043286 | 266.4216 | 209.2149 | 0.2 | 0.2269548 | 0.188272 | 0.2420363 | 0.2680704 | 0.180327 | 0.3961267 | 0.2733608 | 0.3811969 | 0.2300994 | 0.1536459 | 0.3297865 | 0.2803706 | 0.3195752 | 0.3072017 | 0.1957046 | 0.1755632 | 0.8812328 | 1.062293 | 0.8263225 | 0.7460727 | 1.109096 | 0.5048889 | 0.7316338 | 0.5246632 | 0.8691898 | 1.301695 | 0.6064529 | 0.7133417 | 0.6258307 | 0.6510381 | 1.021948 | 1.139191 | 0.02695478 | 2
263 |  | 15.9 | 2 | 46 | 2.920876 | 30 | 38 | 0.04403498 | 392.3 | 0.1742085 | 85.09121 | 377.4764 | 0.3 | 0.2735065 | 0.2942884 | 0.2787684 | 0.2918589 | 0.4468064 | 0.2662628 | 0.4259939 | 0.3019564 | 0.2642912 | 0.2148483 | 0.3283137 | 0.3555898 | 0.2942884 | 0.3483583 | 0.3707983 | 0.3508404 | 1.096866 | 1.019408 | 1.076162 | 1.027894 | 0.6714318 | 1.126706 | 0.7042355 | 0.9935209 | 1.135111 | 1.396334 | 0.9137601 | 0.8436688 | 1.019408 | 0.8611823 | 0.8090652 | 0.8550897 | 0.02649353 | 2
256 |  | 15.9 | 2 | 46 | 2.825877 | 30 | 38 | 0.04414839 | 392.3 | 0.1742085 | 82.46141 | 377.9345 | 0.3 | 0.2743295 | 0.2970217 | 0.2797871 | 0.2918589 | 0.4618268 | 0.2662628 | 0.422629 | 0.295536 | 0.2643681 | 0.2148483 | 0.3285395 | 0.3564744 | 0.2970217 | 0.3494996 | 0.3763276 | 0.3563955 | 1.093575 | 1.010027 | 1.072244 | 1.027894 | 0.6495941 | 1.126706 | 0.7098425 | 1.015105 | 1.134781 | 1.396334 | 0.9131322 | 0.8415751 | 1.010027 | 0.8583702 | 0.7971777 | 0.8417616 | 0.02567051 | 2
282 |  | 19.1 | 2 | 40 | 3.353879 | 30 | 39.5 | 0.06659654 | 392.3 | 0.1742085 | 70.46409 | 380.0246 | 0.27 | 0.2444325 | 0.2779117 | 0.2638397 | 0.2948455 | 0.467435 | 0.2367367 | 0.4399741 | 0.3241645 | 0.2880274 | 0.218819 | 0.3451632 | 0.3309795 | 0.2779117 | 0.3245687 | 0.3750759 | 0.3417168 | 1.104599 | 0.9715316 | 1.023348 | 0.9157339 | 0.5776204 | 1.140508 | 0.6136725 | 0.8329106 | 0.9374107 | 1.233897 | 0.7822388 | 0.8157604 | 0.9715316 | 0.8318732 | 0.7198543 | 0.790128 | 0.02556746 | 2
113 |  | 16 | 3 | 76 | 3.269 | 25 | 33 | 0.02928192 | 305.086 | 0.3577939 | 135.9166 | 256.4559 | 0.2 | 0.2255268 | 0.1917079 | 0.1988242 | 0.2566277 | 0.2607448 | 0.1816065 | 0.3879495 | 0.235422 | 0.1716641 | 0.2058924 | 0.2194627 | 0.23346 | 0.2458081 | 0.239074 | 0.2362121 | 0.2090785 | 0.8868124 | 1.043254 | 1.005914 | 0.7793391 | 0.7670336 | 1.101282 | 0.515531 | 0.8495382 | 1.165066 | 0.9713811 | 0.9113166 | 0.8566778 | 0.8136429 | 0.8365609 | 0.8466966 | 0.9565787 | 0.02552684 | 2
117 |  | 16 | 3 | 76 | 3.269 | 25 | 33 | 0.02928192 | 305.086 | 0.3577939 | 135.9166 | 256.4559 | 0.2 | 0.2255268 | 0.1917079 | 0.1988242 | 0.2566277 | 0.2607448 | 0.1816065 | 0.3879495 | 0.235422 | 0.1716641 | 0.2058924 | 0.2194627 | 0.23346 | 0.2458081 | 0.239074 | 0.2362121 | 0.2090785 | 0.8868124 | 1.043254 | 1.005914 | 0.7793391 | 0.7670336 | 1.101282 | 0.515531 | 0.8495382 | 1.165066 | 0.9713811 | 0.9113166 | 0.8566778 | 0.8136429 | 0.8365609 | 0.8466966 | 0.9565787 | 0.02552684 | 2
287 | Viga 15-6-6-1 - Clark (1956) | 19.1 | 2 | 69.8 | 2.900329 | 31.8 | 41.4 | 0.04065144 | 203.0225 | 0.5726377 | 90.04056 | 151.4619 | 0.17 | 0.1446126 | 0.1312742 | 0.1400539 | 0.1741971 | 0.1586552 | 0.1136845 | 0.2070565 | 0.1253951 | 0.1334847 | 0.1274737 | 0.1680526 | 0.1347916 | 0.1733964 | 0.1469057 | 0.1620544 | 0.1396925 | 1.175554 | 1.294999 | 1.213818 | 0.975906 | 1.071506 | 1.495367 | 0.8210319 | 1.355715 | 1.273554 | 1.333608 | 1.011588 | 1.261207 | 0.9804124 | 1.157205 | 1.04903 | 1.216959 | 0.02538736 | 2
90 |  | 16 | 2 | 138 | 3.269 | 40 | 48 | 0.0174791 | 291.1578 | 0.3871129 | 211.3011 | 209.3604 | 0.25 | 0.2747332 | 0.1971164 | 0.2547174 | 0.3952157 | 0.2353016 | 0.3362955 | 0.3727285 | 0.4124252 | 0.2395489 | 0.2273774 | 0.3229222 | 0.2973268 | 0.3565727 | 0.3176867 | 0.2154129 | 0.1876507 | 0.9099736 | 1.268286 | 0.9814798 | 0.632566 | 1.062466 | 0.7433938 | 0.6707295 | 0.6061705 | 1.043628 | 1.099494 | 0.7741803 | 0.8408256 | 0.7011194 | 0.7869387 | 1.160562 | 1.332263 | 0.02473324 | 2
252 |  | 15.9 | 2 | 46 | 2.825877 | 30 | 38 | 0.04414839 | 392.3 | 0.1742085 | 82.46141 | 377.9345 | 0.25 | 0.2743295 | 0.2970217 | 0.2797871 | 0.2918589 | 0.4618268 | 0.2662628 | 0.422629 | 0.295536 | 0.2643681 | 0.2148483 | 0.3285395 | 0.3564744 | 0.2970217 | 0.3494996 | 0.3763276 | 0.3563955 | 0.9113129 | 0.8416893 | 0.8935365 | 0.8565784 | 0.5413285 | 0.938922 | 0.5915354 | 0.8459207 | 0.9456512 | 1.163612 | 0.7609435 | 0.7013126 | 0.8416893 | 0.7153085 | 0.6643148 | 0.701468 | 0.02432949 | 2
254 |  | 15.9 | 2 | 46 | 2.825877 | 30 | 38 | 0.04414839 | 392.3 | 0.1742085 | 82.46141 | 377.9345 | 0.25 | 0.2743295 | 0.2970217 | 0.2797871 | 0.2918589 | 0.4618268 | 0.2662628 | 0.422629 | 0.295536 | 0.2643681 | 0.2148483 | 0.3285395 | 0.3564744 | 0.2970217 | 0.3494996 | 0.3763276 | 0.3563955 | 0.9113129 | 0.8416893 | 0.8935365 | 0.8565784 | 0.5413285 | 0.938922 | 0.5915354 | 0.8459207 | 0.9456512 | 1.163612 | 0.7609435 | 0.7013126 | 0.8416893 | 0.7153085 | 0.6643148 | 0.701468 | 0.02432949 | 2
211 |  | 20 | 2 | 44 | 3.42 | 25 | 35 | 0.08253592 | 355.849 | 0.2509379 | 65.34757 | 339.4508 | 0.21 | 0.1857267 | 0.2167103 | 0.1997909 | 0.2695702 | 0.4358312 | 0.1821049 | 0.3759738 | 0.2961545 | 0.2519831 | 0.1854206 | 0.2890069 | 0.2500307 | 0.2428733 | 0.2486815 | 0.2500307 | 0.2594394 | 1.130694 | 0.9690355 | 1.051099 | 0.7790178 | 0.4818379 | 1.153181 | 0.5585496 | 0.7090895 | 0.8333892 | 1.132561 | 0.7266262 | 0.8398967 | 0.8646483 | 0.8444537 | 0.8398967 | 0.8094376 | 0.02427333 | 2
145 |  | 10 | 1 | 45 | 2.8 | 40 | 45 | 0.01140138 | 314.9309 | 0.4080987 | 266.4216 | 206.2045 | 0.2 | 0.2240566 | 0.1870804 | 0.2405044 | 0.2663737 | 0.1780516 | 0.3923781 | 0.2686543 | 0.3787843 | 0.2284033 | 0.1525757 | 0.3276993 | 0.2768328 | 0.317027 | 0.3040894 | 0.1943465 | 0.1742312 | 0.8926315 | 1.069059 | 0.8315857 | 0.7508248 | 1.12327 | 0.5097125 | 0.7444511 | 0.528005 | 0.8756442 | 1.310825 | 0.6103157 | 0.7224578 | 0.630861 | 0.6577012 | 1.02909 | 1.1479 | 0.02405661 | 2
175 |  | 10 | 1 | 45 | 2.8 | 40 | 45 | 0.00795981 | 361.3623 | 0.3208325 | 372.6044 | 241.8186 | 0.24 | 0.2638957 | 0.2211741 | 0.3383638 | 0.3044398 | 0.2325766 | 0.3863043 | 0.3733477 | 0.3946581 | 0.263712 | 0.1969042 | 0.3468499 | 0.3737629 | 0.3856488 | 0.387136 | 0.2324924 | 0.2122966 | 0.9094501 | 1.085118 | 0.7092958 | 0.7883332 | 1.031918 | 0.6212719 | 0.6428323 | 0.6081213 | 0.9100837 | 1.218867 | 0.6919419 | 0.6421184 | 0.6223278 | 0.6199371 | 1.032292 | 1.130494 | 0.02389573 | 2
213 |  | 20 | 2 | 44 | 3.42 | 25 | 35 | 0.08253592 | 424.8943 | 0.1055974 | 65.34757 | 417.9938 | 0.25 | 0.2262255 | 0.2698715 | 0.2433565 | 0.3218749 | 0.6213677 | 0.219739 | 0.4552058 | 0.3536173 | 0.3070672 | 0.2235798 | 0.3450829 | 0.3170657 | 0.294243 | 0.3079489 | 0.3170657 | 0.3379029 | 1.105092 | 0.9263668 | 1.027299 | 0.7766993 | 0.4023383 | 1.137713 | 0.5492022 | 0.7069791 | 0.8141541 | 1.118169 | 0.7244636 | 0.7884802 | 0.849638 | 0.811823 | 0.7884802 | 0.7398575 | 0.02377453 | 2
336 | Viga 23-6-9-2 - Clark (1956) | 28.7 | 2 | 50.6 | 2.576579 | 38 | 52.3 | 0.06557048 | 219.8903 | 0.5371309 | 56.91485 | 189.3196 | 0.16 | 0.1834963 | 0.1877267 | 0.1890926 | 0.2012845 | 0.3158921 | 0.1111458 | 0.2451656 | 0.1222147 | 0.18313 | 0.1823145 | 0.2088986 | 0.1926479 | 0.2093949 | 0.1998387 | 0.2754727 | 0.223311 | 0.8719523 | 0.8523029 | 0.8461461 | 0.7948949 | 0.506502 | 1.439551 | 0.6526201 | 1.309171 | 0.8736965 | 0.8776044 | 0.7659217 | 0.8305308 | 0.7641066 | 0.8006458 | 0.5808197 | 0.7164896 | 0.02349627 | 2
279 |  | 19.1 | 2 | 40 | 3.353879 | 30 | 39.5 | 0.06659654 | 296.0259 | 0.3768654 | 70.46409 | 269.4705 | 0.2 | 0.1772009 | 0.1913579 | 0.1912701 | 0.2353842 | 0.2979113 | 0.1747506 | 0.321226 | 0.2446115 | 0.2093173 | 0.1621368 | 0.2604569 | 0.2191679 | 0.2276963 | 0.2248039 | 0.2487279 | 0.2189894 | 1.128662 | 1.045162 | 1.045641 | 0.8496746 | 0.6713407 | 1.144488 | 0.6226145 | 0.8176231 | 0.955487 | 1.233526 | 0.7678813 | 0.9125424 | 0.8783628 | 0.8896641 | 0.8040915 | 0.9132861 | 0.02279907 | 2
337 |  | 28.7 | 2 | 50.6 | 2.576579 | 38 | 52.3 | 0.06557048 | 248.1709 | 0.4776002 | 56.91485 | 220.9884 | 0.19 | 0.211435 | 0.217911 | 0.2178835 | 0.2271721 | 0.4023726 | 0.1274945 | 0.2794929 | 0.1379331 | 0.2119198 | 0.2081317 | 0.2357656 | 0.2274921 | 0.2385555 | 0.233751 | 0.3265604 | 0.2666839 | 0.8986213 | 0.8719154 | 0.8720257 | 0.8363702 | 0.4721992 | 1.49026 | 0.6798026 | 1.37748 | 0.8965654 | 0.9128837 | 0.8058853 | 0.8351938 | 0.7964602 | 0.8128308 | 0.5818218 | 0.7124539 | 0.02143502 | 2
281 |  | 19.1 | 2 | 40 | 3.353879 | 30 | 39.5 | 0.06659654 | 369.796 | 0.2215794 | 70.46409 | 354.1826 | 0.25 | 0.2287172 | 0.2576798 | 0.2468766 | 0.2940423 | 0.4648918 | 0.2222475 | 0.4125031 | 0.305569 | 0.269629 | 0.2055696 | 0.3253631 | 0.3048436 | 0.2779117 | 0.3016878 | 0.3447698 | 0.3118343 | 1.093053 | 0.9701964 | 1.012651 | 0.8502179 | 0.5377595 | 1.124872 | 0.606056 | 0.8181458 | 0.9272 | 1.216133 | 0.7683723 | 0.8200926 | 0.8995663 | 0.8286711 | 0.7251215 | 0.8017078 | 0.02128281 | 2
114 | Viga B3-b - Gilbert e Nejadi (2004) | 16 | 3 | 76 | 3.269 | 25 | 33 | 0.02928192 | 251.2039 | 0.4712158 | 135.9166 | 187.1578 | 0.15 | 0.1711648 | 0.1395829 | 0.1508988 | 0.2113039 | 0.1767762 | 0.1429623 | 0.2872191 | 0.1938434 | 0.1367712 | 0.1661725 | 0.1807028 | 0.161783 | 0.1980561 | 0.1734648 | 0.1688349 | 0.1454403 | 0.8763482 | 1.07463 | 0.994044 | 0.7098779 | 0.8485306 | 1.049228 | 0.5222494 | 0.7738203 | 1.096723 | 0.9026766 | 0.8300925 | 0.9271679 | 0.7573613 | 0.864729 | 0.8884417 | 1.031351 | 0.02116484 | 2
203 | Viga C1 - Kumar et al. (2007) | 16 | 2 | 52 | 3.42 | 27 | 35 | 0.04868019 | 234.7223 | 0.5059095 | 94.16551 | 187.0831 | 0.15 | 0.129478 | 0.1175278 | 0.1315953 | 0.1799015 | 0.1502109 | 0.1379403 | 0.226441 | 0.2088864 | 0.1425497 | 0.1175756 | 0.186259 | 0.1317902 | 0.1698048 | 0.1432495 | 0.1430241 | 0.1209021 | 1.158498 | 1.276294 | 1.139858 | 0.8337897 | 0.9985958 | 1.087427 | 0.6624242 | 0.7180936 | 1.052264 | 1.275775 | 0.8053303 | 1.138173 | 0.8833674 | 1.047124 | 1.048774 | 1.240673 | 0.02052201 | 2
170 |  | 10 | 1 | 45 | 2.8 | 40 | 45 | 0.00795981 | 400.8724 | 0.2465747 | 372.6044 | 308.9976 | 0.36 | 0.3395603 | 0.2812136 | 0.3753593 | 0.3377262 | 0.2862152 | 0.4601404 | 0.456906 | 0.4378087 | 0.2966259 | 0.2205899 | 0.3847733 | 0.4743906 | 0.4390015 | 0.468494 | 0.2963058 | 0.276903 | 1.060194 | 1.280166 | 0.9590811 | 1.065952 | 1.257795 | 0.7823699 | 0.7879082 | 0.822277 | 1.21365 | 1.631988 | 0.9356157 | 0.7588683 | 0.8200427 | 0.7684197 | 1.214961 | 1.300094 | 0.02043966 | 2
322 | Viga 15-6-10-1 - Clark (1956) | 32.3 | 1 | 60 | 2.538218 | 38.3 | 54.4 | 0.06244954 | 170.8033 | 0.6 | 58.1327 | 135.9237 | 0.17 | 0.1497006 | 0.1430163 | 0.1482567 | 0.2284711 | 0.2177376 | 0.1534711 | 0.2629817 | 0.1685542 | 0.223576 | 0.1181281 | 0.2300008 | 0.1430163 | 0.1916159 | 0.1514544 | 0.1967627 | 0.1527594 | 1.1356 | 1.188676 | 1.14666 | 0.7440766 | 0.7807564 | 1.1077 | 0.6464328 | 1.008577 | 0.7603678 | 1.439115 | 0.7391278 | 1.188676 | 0.8871914 | 1.12245 | 0.863985 | 1.112861 | 0.02029941 | 2
302 |  | 22.2 | 2 | 63.6 | 2.833692 | 38 | 49.1 | 0.05811024 | 259.7073 | 0.4533162 | 67.24236 | 229.2252 | 0.22 | 0.1997511 | 0.2156899 | 0.2129406 | 0.2313343 | 0.3112146 | 0.1616951 | 0.2977186 | 0.1782263 | 0.1998328 | 0.1794404 | 0.2517545 | 0.2331791 | 0.233488 | 0.2417996 | 0.2780257 | 0.2472769 | 1.101371 | 1.019983 | 1.033152 | 0.9510048 | 0.7069078 | 1.360585 | 0.7389527 | 1.234385 | 1.100921 | 1.226034 | 0.8738672 | 0.9434807 | 0.9422326 | 0.9098443 | 0.7912938 | 0.8896909 | 0.02024893 | 2
316 |  | 28.7 | 2 | 50.6 | 2.801715 | 38.2 | 52.5 | 0.1068607 | 212.7425 | 0.5521769 | 44.59212 | 188.1198 | 0.16 | 0.140424 | 0.1701189 | 0.1632388 | 0.1963324 | 0.2760855 | 0.1128612 | 0.2411138 | 0.1428135 | 0.1779361 | 0.1489135 | 0.2249594 | 0.1740183 | 0.1936291 | 0.1815698 | 0.245954 | 0.1991531 | 1.139406 | 0.9405187 | 0.9801593 | 0.8149443 | 0.5795306 | 1.41767 | 0.6635871 | 1.120342 | 0.899199 | 1.074449 | 0.7112396 | 0.9194434 | 0.8263219 | 0.8812038 | 0.6505282 | 0.8034018 | 0.01957599 | 2
188 |  | 20 | 1 | 40 | 2.8 | 40 | 50 | 0.03726149 | 294.7403 | 0.4307997 | 95.42369 | 253.6318 | 0.23 | 0.2495744 | 0.247943 | 0.2475597 | 0.2487993 | 0.3286737 | 0.2633639 | 0.3718687 | 0.3103502 | 0.2815227 | 0.1714749 | 0.3205198 | 0.2797555 | 0.3038869 | 0.2920816 | 0.2989437 | 0.2696303 | 0.9215689 | 0.9276327 | 0.929069 | 0.92444 | 0.6997822 | 0.8733162 | 0.6184979 | 0.7410982 | 0.8169856 | 1.341304 | 0.7175844 | 0.8221465 | 0.7568606 | 0.7874512 | 0.7693757 | 0.8530198 | 0.01957439 | 1
91 |  | 16 | 2 | 138 | 3.269 | 40 | 48 | 0.0174791 | 317.6514 | 0.3313438 | 211.3011 | 247.6381 | 0.3 | 0.3190136 | 0.2407525 | 0.2783033 | 0.431178 | 0.280072 | 0.3362955 | 0.4705966 | 0.4499535 | 0.2648179 | 0.2504096 | 0.3523062 | 0.3672146 | 0.3947496 | 0.3775985 | 0.2640284 | 0.2357074 | 0.9403987 | 1.246093 | 1.077961 | 0.6957684 | 1.071153 | 0.8920726 | 0.6374887 | 0.6667356 | 1.132854 | 1.198037 | 0.8515319 | 0.816961 | 0.7599754 | 0.7944947 | 1.136242 | 1.272764 | 0.01901363 | 1
84 |  | 16 | 2 | 138 | 3.269 | 40 | 48 | 0.0174791 | 317.6514 | 0.3313438 | 211.3011 | 247.6381 | 0.3 | 0.3190136 | 0.2407525 | 0.2783033 | 0.431178 | 0.280072 | 0.3777527 | 0.4705966 | 0.4499535 | 0.2648179 | 0.2504096 | 0.3523062 | 0.3672146 | 0.3947496 | 0.3775985 | 0.2640284 | 0.2357074 | 0.9403987 | 1.246093 | 1.077961 | 0.6957684 | 1.071153 | 0.7941703 | 0.6374887 | 0.6667356 | 1.132854 | 1.198037 | 0.8515319 | 0.816961 | 0.7599754 | 0.7944947 | 1.136242 | 1.272764 | 0.01901363 | 1
99 |  | 16 | 2 | 168 | 3.269 | 25 | 33 | 0.01939394 | 344.145 | 0.2755747 | 192.8356 | 291.0044 | 0.3 | 0.3188693 | 0.240272 | 0.2572847 | 0.429487 | 0.3287389 | 0.2882069 | 0.5687514 | 0.3456413 | 0.2592499 | 0.2324253 | 0.2810811 | 0.3284391 | 0.3245178 | 0.3277297 | 0.286882 | 0.2536071 | 0.9408243 | 1.248585 | 1.166023 | 0.6985077 | 0.9125784 | 1.040919 | 0.5274712 | 0.867952 | 1.157185 | 1.290737 | 1.067308 | 0.9134115 | 0.9244485 | 0.9153885 | 1.045726 | 1.182932 | 0.01886931 | 1
338 |  | 28.7 | 2 | 50.6 | 2.576579 | 38 | 52.3 | 0.06557048 | 275.8 | 0.419441 | 56.91485 | 251.9276 | 0.22 | 0.2387301 | 0.2474 | 0.2460111 | 0.240743 | 0.4518827 | 0.1434667 | 0.3127692 | 0.1532893 | 0.2400465 | 0.2333541 | 0.2620135 | 0.2615336 | 0.2474 | 0.2664966 | 0.378289 | 0.3109531 | 0.9215427 | 0.8892481 | 0.8942687 | 0.9138374 | 0.486852 | 1.533457 | 0.703394 | 1.435195 | 0.9164891 | 0.9427734 | 0.8396512 | 0.8411921 | 0.8892481 | 0.8255264 | 0.5815659 | 0.7075022 | 0.01873013 | 1
285 |  | 19.1 | 2 | 40 | 3.353879 | 30 | 39.5 | 0.06659654 | 369.796 | 0.2215794 | 70.46409 | 354.1826 | 0.21 | 0.2287172 | 0.2576798 | 0.2468766 | 0.2940423 | 0.4648918 | 0.2222475 | 0.4125031 | 0.305569 | 0.269629 | 0.2055696 | 0.3253631 | 0.3048436 | 0.2779117 | 0.3016878 | 0.3447698 | 0.3118343 | 0.9181645 | 0.814965 | 0.8506273 | 0.714183 | 0.451718 | 0.9448927 | 0.5090871 | 0.6872425 | 0.778848 | 1.021552 | 0.6454327 | 0.6888778 | 0.7556357 | 0.6960837 | 0.609102 | 0.6734346 | 0.01871719 | 1
264 | Viga F30-2D16-20 - Hong et al (2013) | 15.9 | 2 | 46 | 2.920876 | 30 | 38 | 0.04403498 | 261.3625 | 0.4498319 | 85.09121 | 223.0858 | 0.15 | 0.1685607 | 0.1672324 | 0.1718036 | 0.2039511 | 0.2181854 | 0.1688661 | 0.2652085 | 0.2011728 | 0.1660635 | 0.1389173 | 0.2187329 | 0.1888521 | 0.2110818 | 0.1990602 | 0.2022286 | 0.181884 | 0.8898872 | 0.8969555 | 0.87309 | 0.7354704 | 0.6874887 | 0.8882778 | 0.5655928 | 0.7456277 | 0.9032689 | 1.079779 | 0.685768 | 0.7942721 | 0.7106251 | 0.7535409 | 0.7417349 | 0.8247014 | 0.01856069 | 1
197 | Viga G2 - Makhlouf e Malhas (1996) | 20 | 6 | 84 | 3.508821 | 50 | 64 | 0.03101245 | 179.888 | 0.6 | 134.7325 | 99.04855 | 0.15 | 0.1316589 | 0.1111297 | 0.143722 | 0.1855342 | 0.1026441 | 0.1794511 | 0.1814263 | 0.2457997 | 0.09659004 | 0.2246294 | 0.2345757 | 0.1111297 | 0.209207 | 0.1258138 | 0.120265 | 0.1023801 | 1.139308 | 1.349774 | 1.043681 | 0.8084761 | 1.46136 | 0.8358824 | 0.8267821 | 0.610253 | 1.552955 | 0.6677664 | 0.6394524 | 1.349774 | 0.7169932 | 1.192238 | 1.247245 | 1.465128 | 0.01834112 | 1
142 | Viga 250-10-2 - Cornelissen (2022) | 10 | 1 | 45 | 2.8 | 40 | 45 | 0.01140138 | 251.4098 | 0.5274843 | 266.4216 | 110.8765 | 0.15 | 0.1322813 | 0.1493465 | 0.191995 | 0.2126465 | 0.1134697 | 0.2736705 | 0.1072933 | 0.3023841 | 0.1746944 | 0.1186868 | 0.2616028 | 0.1764215 | 0.2387061 | 0.2094942 | 0.1517391 | 0.1335056 | 1.133947 | 1.004375 | 0.7812703 | 0.7053959 | 1.321939 | 0.5481044 | 1.398037 | 0.4960579 | 0.8586423 | 1.263831 | 0.5733884 | 0.8502367 | 0.6283879 | 0.7160104 | 0.9885391 | 1.123548 | 0.01771869 | 1
261 | Viga F30-2D16-10 - Hong et al (2013) | 15.9 | 2 | 46 | 2.920876 | 30 | 38 | 0.04403498 | 260.029 | 0.4526389 | 85.09121 | 221.5134 | 0.15 | 0.1674919 | 0.1659384 | 0.1707143 | 0.2029105 | 0.2159647 | 0.1678742 | 0.2635132 | 0.2001464 | 0.1650631 | 0.138144 | 0.2176169 | 0.1871541 | 0.2098776 | 0.1974745 | 0.2005782 | 0.180282 | 0.8955657 | 0.9039498 | 0.8786612 | 0.739242 | 0.6945579 | 0.8935263 | 0.5692315 | 0.7494515 | 0.9087432 | 1.085824 | 0.6892848 | 0.8014787 | 0.7147022 | 0.7595919 | 0.7478382 | 0.8320297 | 0.01749191 | 1
72 | Viga RS1 - Harajlí e Naamam (1985) | 9.52 | 3 | 22.2 | 3.56416 | 20.64 | 25.4 | 0.03244851 | 295.4706 | 0.3780343 | 130.564 | 246.1129 | 0.15 | 0.1332938 | 0.1236621 | 0.1303357 | 0.1413375 | 0.1368483 | 0.1057205 | 0.2081608 | 0.14104 | 0.09760812 | 0.1218531 | 0.1396639 | 0.1457629 | 0.1536139 | 0.1502261 | 0.1446801 | 0.1343792 | 1.125334 | 1.212982 | 1.150874 | 1.061289 | 1.096104 | 1.418835 | 0.7205969 | 1.063528 | 1.536757 | 1.23099 | 1.074007 | 1.029069 | 0.9764739 | 0.9984947 | 1.03677 | 1.116245 | 0.01670619 | 1
167 |  | 10 | 1 | 45 | 2.8 | 40 | 45 | 0.00795981 | 362.6941 | 0.3183295 | 372.6044 | 244.0831 | 0.25 | 0.2664462 | 0.2231979 | 0.3396108 | 0.3055618 | 0.2342941 | 0.3887931 | 0.3762362 | 0.3961126 | 0.2648215 | 0.1977026 | 0.3481283 | 0.3771548 | 0.3874308 | 0.3899285 | 0.2346385 | 0.2144566 | 0.9382756 | 1.120082 | 0.7361368 | 0.8181651 | 1.067035 | 0.6430155 | 0.6644762 | 0.6311337 | 0.9440322 | 1.264526 | 0.7181261 | 0.6628578 | 0.6452765 | 0.6411432 | 1.065469 | 1.165737 | 0.01644623 | 1
295 |  | 22.2 | 2 | 63.6 | 2.384602 | 38 | 49.1 | 0.05902239 | 226.947 | 0.5222765 | 57.35257 | 196.9931 | 0.19 | 0.1737442 | 0.190185 | 0.1859333 | 0.2012189 | 0.2798044 | 0.1387736 | 0.2477131 | 0.1392206 | 0.1701817 | 0.1548508 | 0.220796 | 0.1981171 | 0.2196856 | 0.2073591 | 0.2482626 | 0.2180062 | 1.093562 | 0.9990274 | 1.021872 | 0.9442451 | 0.6790458 | 1.369137 | 0.7670162 | 1.364741 | 1.116454 | 1.226987 | 0.8605228 | 0.9590289 | 0.8648725 | 0.9162847 | 0.7653185 | 0.8715349 | 0.01625585 | 1
186 | Viga 350-20-1 - Cornelissen (2022) | 20 | 1 | 40 | 2.8 | 40 | 50 | 0.03726149 | 224.9365 | 0.5656043 | 95.42369 | 170.9644 | 0.16 | 0.1762175 | 0.1625053 | 0.174795 | 0.1898758 | 0.1914281 | 0.1911226 | 0.2622622 | 0.2368495 | 0.2032742 | 0.1277858 | 0.2446106 | 0.1689722 | 0.2248363 | 0.1865945 | 0.1918528 | 0.1685919 | 0.9079688 | 0.9845835 | 0.9153582 | 0.8426562 | 0.8358228 | 0.8371592 | 0.6100765 | 0.6755344 | 0.7871141 | 1.252095 | 0.6541009 | 0.9469011 | 0.7116288 | 0.8574743 | 0.8339729 | 0.9490371 | 0.01621751 | 1
163 | Viga 350-10-1 - Cornelissen (2022) | 10 | 1 | 45 | 2.8 | 40 | 45 | 0.00795981 | 310.3099 | 0.4167837 | 372.6044 | 155.0144 | 0.15 | 0.1661269 | 0.1886184 | 0.2905605 | 0.2614293 | 0.1715029 | 0.290898 | 0.2577386 | 0.3389017 | 0.2211828 | 0.1662991 | 0.2978478 | 0.2750133 | 0.3184017 | 0.3038445 | 0.1955039 | 0.1754564 | 0.9029244 | 0.7952564 | 0.5162436 | 0.573769 | 0.8746206 | 0.5156446 | 0.581985 | 0.4426062 | 0.678172 | 0.9019894 | 0.5036129 | 0.5454281 | 0.471103 | 0.4936736 | 0.7672483 | 0.8549132 | 0.01612686 | 1
94 | Viga B2-a - Gilbert e Nejadi (2004) | 16 | 2 | 168 | 3.269 | 25 | 33 | 0.01939394 | 211.7676 | 0.5542292 | 192.8356 | 104.8925 | 0.15 | 0.1340925 | 0.09927475 | 0.143102 | 0.2642823 | 0.1244764 | 0.1457952 | 0.1085351 | 0.2126883 | 0.1464128 | 0.1347469 | 0.1729616 | 0.1106345 | 0.1874346 | 0.1309469 | 0.111891 | 0.09099305 | 1.118631 | 1.510958 | 1.048204 | 0.5675749 | 1.205047 | 1.02884 | 1.382042 | 0.7052574 | 1.0245 | 1.113198 | 0.8672447 | 1.355816 | 0.8002792 | 1.145502 | 1.340591 | 1.648477 | 0.01590752 | 1
296 |  | 22.2 | 2 | 63.6 | 2.384602 | 38 | 49.1 | 0.05902239 | 260.9129 | 0.4507783 | 57.35257 | 235.0596 | 0.22 | 0.204395 | 0.2278133 | 0.2187345 | 0.2313343 | 0.3698254 | 0.1625387 | 0.2893735 | 0.1600569 | 0.2011016 | 0.1803453 | 0.2538413 | 0.2430422 | 0.2443056 | 0.2505847 | 0.3026325 | 0.2691317 | 1.076347 | 0.965703 | 1.005786 | 0.9510048 | 0.5948754 | 1.353524 | 0.7602632 | 1.374511 | 1.093974 | 1.219882 | 0.8666832 | 0.9051926 | 0.9005114 | 0.8779468 | 0.7269544 | 0.8174437 | 0.015605 | 1
286 |  | 19.1 | 2 | 40 | 3.353879 | 30 | 39.5 | 0.06659654 | 392.3 | 0.1742085 | 70.46409 | 380.0246 | 0.26 | 0.2444325 | 0.2779117 | 0.2638397 | 0.2948455 | 0.467435 | 0.2367367 | 0.4399741 | 0.3241645 | 0.2880274 | 0.218819 | 0.3451632 | 0.3309795 | 0.2779117 | 0.3245687 | 0.3750759 | 0.3417168 | 1.063688 | 0.935549 | 0.9854467 | 0.8818179 | 0.556227 | 1.098267 | 0.5909439 | 0.802062 | 0.9026918 | 1.188197 | 0.753267 | 0.7855471 | 0.935549 | 0.801063 | 0.693193 | 0.760864 | 0.01556746 | 1
97 |  | 16 | 2 | 168 | 3.269 | 25 | 33 | 0.01939394 | 291.1578 | 0.3871129 | 192.8356 | 216.5086 | 0.23 | 0.2449079 | 0.1781721 | 0.1976078 | 0.3633598 | 0.2353016 | 0.2312032 | 0.4008521 | 0.2924236 | 0.2140841 | 0.1933272 | 0.2378036 | 0.2360271 | 0.2682449 | 0.2477816 | 0.2094701 | 0.1803805 | 0.9391285 | 1.290886 | 1.163922 | 0.6329814 | 0.977469 | 0.9947961 | 0.5737776 | 0.7865302 | 1.074344 | 1.189693 | 0.9671846 | 0.9744642 | 0.8574255 | 0.9282366 | 1.098009 | 1.275083 | 0.01490792 | 1
164 |  | 10 | 1 | 45 | 2.8 | 40 | 45 | 0.00795981 | 330.2869 | 0.3792376 | 372.6044 | 188.9813 | 0.19 | 0.2043842 | 0.2007612 | 0.3092661 | 0.2782595 | 0.1942956 | 0.3282309 | 0.3042221 | 0.3607194 | 0.2378247 | 0.178275 | 0.3170226 | 0.3115626 | 0.3444502 | 0.3356968 | 0.2093217 | 0.1890587 | 0.9296215 | 0.9463979 | 0.6143576 | 0.682816 | 0.9778912 | 0.5788608 | 0.6245437 | 0.5267252 | 0.7989078 | 1.065769 | 0.5993264 | 0.6098294 | 0.5516036 | 0.5659869 | 0.9076937 | 1.004979 | 0.01438425 | 1
166 |  | 10 | 1 | 45 | 2.8 | 40 | 45 | 0.00795981 | 351.1518 | 0.3400228 | 372.6044 | 224.4578 | 0.23 | 0.244342 | 0.2134437 | 0.3288031 | 0.2958377 | 0.2196191 | 0.367223 | 0.3510126 | 0.3835068 | 0.2552062 | 0.1907832 | 0.3370495 | 0.35217 | 0.3720296 | 0.3695925 | 0.2238354 | 0.2035635 | 0.9413037 | 1.077567 | 0.6995068 | 0.7774534 | 1.047268 | 0.6263224 | 0.655247 | 0.5997286 | 0.9012321 | 1.205557 | 0.6823923 | 0.6530937 | 0.6182304 | 0.622307 | 1.027541 | 1.129868 | 0.01434196 | 1
299 |  | 22.2 | 2 | 63.6 | 2.864842 | 38 | 49.1 | 0.05805405 | 275.8 | 0.419441 | 67.92742 | 247.3085 | 0.2 | 0.2141515 | 0.2327447 | 0.2282371 | 0.2337781 | 0.3143688 | 0.1729548 | 0.319257 | 0.1906199 | 0.2144591 | 0.1915194 | 0.2672949 | 0.2544869 | 0.2327447 | 0.2619568 | 0.3015149 | 0.26981 | 0.9339182 | 0.8593106 | 0.8762816 | 0.8555122 | 0.6361954 | 1.156372 | 0.6264546 | 1.049208 | 0.9325786 | 1.044281 | 0.7482373 | 0.7858951 | 0.8593106 | 0.7634845 | 0.6633172 | 0.7412625 | 0.01415152 | 1
136 |  | 10 | 1 | 45 | 2.8 | 40 | 45 | 0.01140138 | 294.2029 | 0.4470561 | 266.4216 | 175.0975 | 0.18 | 0.1941089 | 0.1747672 | 0.224675 | 0.2488417 | 0.1553851 | 0.3536419 | 0.2188284 | 0.3538537 | 0.2108772 | 0.1415172 | 0.3061309 | 0.2415912 | 0.2909328 | 0.272331 | 0.1803579 | 0.1606316 | 0.9273146 | 1.029941 | 0.8011572 | 0.7233514 | 1.158412 | 0.5089894 | 0.8225624 | 0.5086848 | 0.8535772 | 1.27193 | 0.5879837 | 0.7450603 | 0.6186997 | 0.6609603 | 0.9980156 | 1.120576 | 0.01410889 | 1
238 |  | 20 | 3 | 12 | 2.98 | 25 | 35 | 0.1326867 | 429.8203 | 0.09522826 | 41.64389 | 425.8546 | 0.2 | 0.1859599 | 0.2524254 | 0.2239223 | 0.2674202 | 0.7425627 | 0.1505393 | 0.338438 | 0.2513065 | 0.2405103 | 0.2263859 | 0.3116312 | 0.2781174 | 0.2634587 | 0.2731161 | 0.4509761 | 0.3349456 | 1.0755 | 0.7923133 | 0.8931668 | 0.7478867 | 0.2693375 | 1.328557 | 0.5909501 | 0.7958409 | 0.8315653 | 0.8834471 | 0.6417843 | 0.7191208 | 0.7591322 | 0.7322892 | 0.4434825 | 0.597112 | 0.01404005 | 1
13 |  | 10 | 4 | 32.46667 | 3.262 | 25 | 36 | 0.01744444 | 438.57 | 0.188733 | 207.3206 | 399.4417 | 0.3 | 0.3130341 | 0.2672132 | 0.2729638 | 0.2837208 | 0.317299 | 0.2207774 | 0.3978438 | 0.2599122 | 0.1808677 | 0.345968 | 0.2629054 | 0.3470606 | 0.3109997 | 0.3333179 | 0.3062558 | 0.2967769 | 0.9583621 | 1.122699 | 1.099047 | 1.057378 | 0.9454805 | 1.358835 | 0.7540647 | 1.154236 | 1.658671 | 0.8671322 | 1.141095 | 0.8644023 | 0.9646311 | 0.9000416 | 0.9795734 | 1.01086 | 0.01303408 | 1
187 |  | 20 | 1 | 40 | 2.8 | 40 | 50 | 0.03726149 | 259.8976 | 0.4980876 | 95.42369 | 212.3683 | 0.2 | 0.2129582 | 0.2052966 | 0.2112391 | 0.2193875 | 0.2555587 | 0.2273046 | 0.3179786 | 0.2736623 | 0.2424649 | 0.1496674 | 0.2826296 | 0.2244579 | 0.2641278 | 0.2400686 | 0.244953 | 0.2183851 | 0.9391513 | 0.9742 | 0.9467945 | 0.9116288 | 0.7825992 | 0.8798767 | 0.6289731 | 0.7308278 | 0.8248617 | 1.336296 | 0.7076399 | 0.8910357 | 0.7572091 | 0.833095 | 0.8164832 | 0.9158136 | 0.01295822 | 1
173 |  | 10 | 1 | 45 | 2.8 | 40 | 45 | 0.00795981 | 334.7262 | 0.370894 | 372.6044 | 196.5295 | 0.2 | 0.2128859 | 0.2034596 | 0.3134229 | 0.2819995 | 0.1995538 | 0.3365271 | 0.3143171 | 0.3655678 | 0.2415229 | 0.1809363 | 0.3212836 | 0.3199942 | 0.3502881 | 0.3428584 | 0.2124027 | 0.1921194 | 0.9394704 | 0.982996 | 0.6381154 | 0.7092211 | 1.002236 | 0.5943058 | 0.6363001 | 0.5470941 | 0.8280789 | 1.105361 | 0.622503 | 0.6250114 | 0.5709586 | 0.5833312 | 0.9416075 | 1.041019 | 0.01288589 | 1
284 |  | 19.1 | 2 | 40 | 3.353879 | 30 | 39.5 | 0.06659654 | 331.9652 | 0.3012133 | 70.46409 | 310.7405 | 0.19 | 0.2022986 | 0.2236685 | 0.2183605 | 0.2639612 | 0.3746387 | 0.1978901 | 0.3659715 | 0.2743087 | 0.2386999 | 0.1832964 | 0.2920779 | 0.2609074 | 0.2583791 | 0.2626493 | 0.294885 | 0.2632428 | 0.9392057 | 0.8494713 | 0.8701208 | 0.7198027 | 0.5071553 | 0.9601289 | 0.5191661 | 0.6926502 | 0.7959784 | 1.036573 | 0.6505114 | 0.7282278 | 0.7353536 | 0.723398 | 0.6443189 | 0.721767 | 0.01229859 | 1
165 |  | 10 | 1 | 45 | 2.8 | 40 | 45 | 0.00795981 | 334.2823 | 0.3717284 | 372.6044 | 195.7747 | 0.2 | 0.2120357 | 0.2031898 | 0.3130073 | 0.2816255 | 0.1990248 | 0.3356975 | 0.3133112 | 0.365083 | 0.2411531 | 0.1806702 | 0.3208575 | 0.319146 | 0.3497036 | 0.3421409 | 0.2120945 | 0.1918127 | 0.9432373 | 0.9843014 | 0.6389628 | 0.710163 | 1.0049 | 0.5957745 | 0.6383431 | 0.5478207 | 0.8293488 | 1.10699 | 0.6233297 | 0.6266725 | 0.5719129 | 0.5845544 | 0.9429761 | 1.042684 | 0.01203572 | 1
6 | Viga S600-0.37-10 - Sokolov et al (2021) | 10 | 8 | 87.7 | 4.131127 | 25 | 53 | 0.01538839 | 322.9197 | 0.31798 | 290.7685 | 230.4611 | 0.16 | 0.171107 | 0.1358067 | 0.1893662 | 0.2432138 | 0.1448495 | 0.1816875 | 0.2567315 | 0.2652974 | 0.1048302 | 0.2549688 | 0.1898425 | 0.2205194 | 0.2322554 | 0.2265128 | 0.1481209 | 0.1305925 | 0.9350876 | 1.178145 | 0.8449238 | 0.6578574 | 1.104595 | 0.8806328 | 0.6232193 | 0.6030968 | 1.526277 | 0.6275277 | 0.8428038 | 0.7255599 | 0.6888969 | 0.7063617 | 1.080199 | 1.225185 | 0.01110696 | 1
168 |  | 10 | 1 | 45 | 2.8 | 40 | 45 | 0.00795981 | 375.5681 | 0.2941331 | 372.6044 | 265.9729 | 0.28 | 0.291101 | 0.2427613 | 0.3516655 | 0.3164079 | 0.2512222 | 0.4128521 | 0.403882 | 0.4101729 | 0.2755462 | 0.2054204 | 0.3604853 | 0.4099436 | 0.4047187 | 0.4167368 | 0.255402 | 0.2354002 | 0.9618655 | 1.153396 | 0.7962111 | 0.8849336 | 1.114551 | 0.678209 | 0.6932718 | 0.682639 | 1.016163 | 1.363058 | 0.7767306 | 0.6830208 | 0.6918385 | 0.6718869 | 1.096311 | 1.189464 | 0.01110099 | 1
301 |  | 22.2 | 2 | 63.6 | 2.833692 | 38 | 49.1 | 0.05811024 | 225.8983 | 0.524484 | 67.24236 | 190.6308 | 0.18 | 0.1689646 | 0.1782983 | 0.1801213 | 0.2012189 | 0.2354603 | 0.1380398 | 0.2534827 | 0.1550247 | 0.1690821 | 0.1540637 | 0.2189809 | 0.1873021 | 0.2145919 | 0.1978296 | 0.2265143 | 0.1986465 | 1.065312 | 1.009544 | 0.9993263 | 0.894548 | 0.76446 | 1.303971 | 0.7101077 | 1.161106 | 1.064571 | 1.168348 | 0.8219897 | 0.9610143 | 0.8388014 | 0.909874 | 0.7946519 | 0.9061324 | 0.01103538 | 1
300 | Viga 15-6-7-4 - Clark (1956) | 22.2 | 2 | 63.6 | 2.833692 | 38 | 49.1 | 0.05811024 | 194.2119 | 0.5911839 | 67.24236 | 154.4593 | 0.15 | 0.140111 | 0.1432541 | 0.1493625 | 0.1729943 | 0.1740377 | 0.1158697 | 0.2110977 | 0.1332796 | 0.1402621 | 0.1302802 | 0.1882647 | 0.1443052 | 0.1818095 | 0.1557578 | 0.1794983 | 0.1550056 | 1.07058 | 1.047091 | 1.004268 | 0.8670807 | 0.861882 | 1.294558 | 0.7105713 | 1.125454 | 1.069427 | 1.151365 | 0.7967503 | 1.039463 | 0.8250394 | 0.9630338 | 0.8356624 | 0.9677067 | 0.009889049 | 1
111 |  | 16 | 3 | 76 | 3.269 | 25 | 33 | 0.02928192 | 269.1646 | 0.4334085 | 135.9166 | 210.2572 | 0.18 | 0.1892855 | 0.1569579 | 0.1668739 | 0.2264119 | 0.2029583 | 0.1558437 | 0.3215818 | 0.207703 | 0.1484021 | 0.1794125 | 0.1936227 | 0.1856753 | 0.213838 | 0.195661 | 0.1910325 | 0.1662505 | 0.9509444 | 1.146804 | 1.078659 | 0.7950114 | 0.8868815 | 1.155003 | 0.5597331 | 0.8666222 | 1.212921 | 1.003275 | 0.9296429 | 0.9694341 | 0.8417588 | 0.9199584 | 0.9422482 | 1.082703 | 0.009285508 | 0
115 |  | 16 | 3 | 76 | 3.269 | 25 | 33 | 0.02928192 | 269.1646 | 0.4334085 | 135.9166 | 210.2572 | 0.18 | 0.1892855 | 0.1569579 | 0.1668739 | 0.2264119 | 0.2029583 | 0.1558437 | 0.3215818 | 0.207703 | 0.1484021 | 0.1794125 | 0.1936227 | 0.1856753 | 0.213838 | 0.195661 | 0.1910325 | 0.1662505 | 0.9509444 | 1.146804 | 1.078659 | 0.7950114 | 0.8868815 | 1.155003 | 0.5597331 | 0.8666222 | 1.212921 | 1.003275 | 0.9296429 | 0.9694341 | 0.8417588 | 0.9199584 | 0.9422482 | 1.082703 | 0.009285508 | 0
172 |  | 10 | 1 | 45 | 2.8 | 40 | 45 | 0.00795981 | 322.2961 | 0.394256 | 372.6044 | 175.3945 | 0.18 | 0.1890813 | 0.1959041 | 0.3017839 | 0.2715274 | 0.185008 | 0.3132978 | 0.2858441 | 0.3519923 | 0.2311679 | 0.1734846 | 0.3093527 | 0.2966693 | 0.3339859 | 0.3228799 | 0.2037854 | 0.1835843 | 0.9519715 | 0.9188169 | 0.5964533 | 0.6629166 | 0.972931 | 0.5745333 | 0.6297138 | 0.5113748 | 0.7786547 | 1.037556 | 0.5818602 | 0.6067362 | 0.5389449 | 0.5574829 | 0.8832822 | 0.9804759 | 0.009081293 | 0
103 |  | 16 | 2 | 168 | 3.269 | 25 | 33 | 0.01939394 | 238.2612 | 0.4984601 | 192.8356 | 142.1404 | 0.18 | 0.1710732 | 0.1161786 | 0.161005 | 0.2973459 | 0.1575705 | 0.1742971 | 0.2139354 | 0.2392971 | 0.1689957 | 0.154296 | 0.1946003 | 0.1437734 | 0.2137726 | 0.1637682 | 0.1344611 | 0.1105733 | 1.052181 | 1.549339 | 1.117978 | 0.6053556 | 1.142346 | 1.03272 | 0.8413757 | 0.752203 | 1.065116 | 1.166589 | 0.924973 | 1.25197 | 0.8420161 | 1.099115 | 1.338677 | 1.627879 | 0.008926823 | 0
95 |  | 16 | 2 | 168 | 3.269 | 25 | 33 | 0.01939394 | 238.2612 | 0.4984601 | 192.8356 | 142.1404 | 0.18 | 0.1710732 | 0.1161786 | 0.161005 | 0.2973459 | 0.1575705 | 0.1742971 | 0.2139354 | 0.2392971 | 0.1689957 | 0.154296 | 0.1946003 | 0.1437734 | 0.2137726 | 0.1637682 | 0.1344611 | 0.1105733 | 1.052181 | 1.549339 | 1.117978 | 0.6053556 | 1.142346 | 1.03272 | 0.8413757 | 0.752203 | 1.065116 | 1.166589 | 0.924973 | 1.25197 | 0.8420161 | 1.099115 | 1.338677 | 1.627879 | 0.008926823 | 0
110 |  | 16 | 3 | 76 | 3.269 | 25 | 33 | 0.02928192 | 251.2039 | 0.4712158 | 135.9166 | 187.1578 | 0.18 | 0.1711648 | 0.1395829 | 0.1508988 | 0.2113039 | 0.1767762 | 0.1429623 | 0.2872191 | 0.1938434 | 0.1367712 | 0.1661725 | 0.1807028 | 0.161783 | 0.1980561 | 0.1734648 | 0.1688349 | 0.1454403 | 1.051618 | 1.289557 | 1.192853 | 0.8518535 | 1.018237 | 1.259073 | 0.6266992 | 0.9285844 | 1.316067 | 1.083212 | 0.996111 | 1.112601 | 0.9088335 | 1.037675 | 1.06613 | 1.237621 | 0.008835157 | 0
96 |  | 16 | 2 | 168 | 3.269 | 25 | 33 | 0.01939394 | 264.7095 | 0.4427865 | 192.8356 | 179.3245 | 0.2 | 0.2079905 | 0.1471754 | 0.1788774 | 0.3303529 | 0.1944944 | 0.2027501 | 0.3105283 | 0.2658604 | 0.1915399 | 0.1738116 | 0.216202 | 0.1899003 | 0.2407454 | 0.2063567 | 0.171682 | 0.1450655 | 0.9615822 | 1.358923 | 1.118084 | 0.6054133 | 1.028307 | 0.986436 | 0.6440636 | 0.7522746 | 1.044169 | 1.150671 | 0.925061 | 1.053184 | 0.8307531 | 0.9691953 | 1.164944 | 1.378688 | 0.007990549 | 0
87 | Viga B1-b - Gilbert e Nejadi (2004) | 16 | 2 | 138 | 3.269 | 40 | 48 | 0.0174791 | 211.7676 | 0.5542292 | 211.3011 | 94.65833 | 0.15 | 0.1420437 | 0.139516 | 0.1852635 | 0.287452 | 0.1244764 | 0.2120658 | 0.03363514 | 0.299969 | 0.1638282 | 0.1583595 | 0.2348708 | 0.1554804 | 0.2474703 | 0.1840266 | 0.144908 | 0.1220795 | 1.056013 | 1.075146 | 0.8096577 | 0.5218263 | 1.205047 | 0.7073278 | 4.459622 | 0.5000517 | 0.915593 | 0.9472117 | 0.638649 | 0.9647519 | 0.6061333 | 0.8150997 | 1.035139 | 1.228708 | 0.00795629 | 0
174 |  | 10 | 1 | 45 | 2.8 | 40 | 45 | 0.00795981 | 347.6003 | 0.3466976 | 372.6044 | 218.4192 | 0.23 | 0.2375406 | 0.211285 | 0.3254777 | 0.2928456 | 0.2151992 | 0.3605861 | 0.3431616 | 0.3796281 | 0.2522476 | 0.1886541 | 0.3336407 | 0.3450825 | 0.3673106 | 0.3637821 | 0.2213591 | 0.2010731 | 0.9682553 | 1.088577 | 0.7066537 | 0.7853967 | 1.068777 | 0.6378505 | 0.6702382 | 0.6058561 | 0.9118025 | 1.219162 | 0.6893644 | 0.6665073 | 0.626173 | 0.6322467 | 1.039036 | 1.143862 | 0.007540647 | 0
116 |  | 16 | 3 | 76 | 3.269 | 25 | 33 | 0.02928192 | 287.1253 | 0.3956012 | 135.9166 | 233.3565 | 0.2 | 0.2074062 | 0.1743329 | 0.1828491 | 0.2415198 | 0.2309479 | 0.1687251 | 0.3551095 | 0.2215625 | 0.1600331 | 0.1926524 | 0.2065427 | 0.2095677 | 0.2297621 | 0.2175231 | 0.2134915 | 0.1874632 | 0.9642915 | 1.14723 | 1.093798 | 0.8280895 | 0.8659963 | 1.18536 | 0.5632066 | 0.9026799 | 1.249741 | 1.038139 | 0.9683227 | 0.9543457 | 0.8704654 | 0.9194428 | 0.9368054 | 1.066876 | 0.007406172 | 0
112 |  | 16 | 3 | 76 | 3.269 | 25 | 33 | 0.02928192 | 287.1253 | 0.3956012 | 135.9166 | 233.3565 | 0.2 | 0.2074062 | 0.1743329 | 0.1828491 | 0.2415198 | 0.2309479 | 0.1687251 | 0.3551095 | 0.2215625 | 0.1600331 | 0.1926524 | 0.2065427 | 0.2095677 | 0.2297621 | 0.2175231 | 0.2134915 | 0.1874632 | 0.9642915 | 1.14723 | 1.093798 | 0.8280895 | 0.8659963 | 1.18536 | 0.5632066 | 0.9026799 | 1.249741 | 1.038139 | 0.9683227 | 0.9543457 | 0.8704654 | 0.9194428 | 0.9368054 | 1.066876 | 0.007406172 | 0
16 |  | 10 | 4 | 32.46667 | 3.262 | 25 | 36 | 0.01744444 | 538.6734 | 0 | 207.3206 | 538.6734 | 0.42 | 0.4127732 | 0.3510227 | 0.3599357 | 0.34848 | 0.4786765 | 0.2956063 | 0.5056203 | 0.3192371 | 0.2265229 | 0.4334773 | 0.3229135 | 0.4509926 | 0.3913524 | 0.4278647 | 0.4084545 | 0.4055308 | 1.017508 | 1.196504 | 1.166875 | 1.205234 | 0.8774194 | 1.420809 | 0.8306628 | 1.315637 | 1.854117 | 0.9689089 | 1.300658 | 0.9312791 | 1.073201 | 0.9816188 | 1.028266 | 1.03568 | 0.007226781 | 0
73 |  | 9.52 | 3 | 22.2 | 3.56416 | 20.64 | 25.4 | 0.03244851 | 343.8667 | 0.2761606 | 130.564 | 307.81 | 0.17 | 0.1630033 | 0.1537023 | 0.1593859 | 0.1644876 | 0.1853493 | 0.1262024 | 0.2533803 | 0.1641414 | 0.1160989 | 0.1435461 | 0.1625399 | 0.1859464 | 0.1818908 | 0.1861054 | 0.1816293 | 0.1720362 | 1.042923 | 1.106034 | 1.066594 | 1.033513 | 0.9171871 | 1.347043 | 0.6709281 | 1.035692 | 1.464269 | 1.184288 | 1.045897 | 0.914242 | 0.9346266 | 0.9134609 | 0.9359725 | 0.9881644 | 0.006996663 | 0
88 |  | 16 | 2 | 138 | 3.269 | 40 | 48 | 0.0174791 | 238.2612 | 0.4984601 | 211.3011 | 132.936 | 0.18 | 0.1863241 | 0.1569704 | 0.2084412 | 0.3234143 | 0.1575705 | 0.253523 | 0.1569806 | 0.3374973 | 0.1890973 | 0.1813918 | 0.2642548 | 0.1968173 | 0.2827649 | 0.2256897 | 0.1663327 | 0.1413143 | 0.9660586 | 1.146713 | 0.8635527 | 0.5565617 | 1.142346 | 0.7099948 | 1.146639 | 0.5333377 | 0.9518909 | 0.9923272 | 0.6811607 | 0.9145536 | 0.6365712 | 0.7975554 | 1.082169 | 1.273756 | 0.006324102 | 0
144 |  | 10 | 1 | 45 | 2.8 | 40 | 45 | 0.01140138 | 295.5402 | 0.4445427 | 266.4216 | 177.1044 | 0.19 | 0.196041 | 0.1755616 | 0.2256963 | 0.2499728 | 0.1568009 | 0.356141 | 0.2221133 | 0.3554621 | 0.2120079 | 0.1422307 | 0.3075224 | 0.2437924 | 0.2926025 | 0.2743567 | 0.1812579 | 0.1615 | 0.969185 | 1.082241 | 0.8418394 | 0.7600827 | 1.211727 | 0.5334965 | 0.8554192 | 0.5345155 | 0.8961928 | 1.335858 | 0.6178411 | 0.7793515 | 0.6493452 | 0.6925292 | 1.04823 | 1.176471 | 0.006040997 | 0
83 |  | 16 | 2 | 138 | 3.269 | 40 | 48 | 0.0174791 | 291.1578 | 0.3871129 | 211.3011 | 209.3604 | 0.28 | 0.2747332 | 0.1971164 | 0.2547174 | 0.3952157 | 0.2353016 | 0.3362955 | 0.3727285 | 0.4124252 | 0.2395489 | 0.2273774 | 0.3229222 | 0.2973268 | 0.3565727 | 0.3176867 | 0.2154129 | 0.1876507 | 1.01917 | 1.42048 | 1.099257 | 0.7084739 | 1.189962 | 0.8326011 | 0.751217 | 0.6789109 | 1.168864 | 1.231433 | 0.8670819 | 0.9417247 | 0.7852537 | 0.8813714 | 1.299829 | 1.492134 | 0.005266759 | 0
135 | Viga 250-10-1 - Cornelissen (2022) | 10 | 1 | 45 | 2.8 | 40 | 45 | 0.01140138 | 274.1436 | 0.4847568 | 266.4216 | 144.9939 | 0.16 | 0.1651272 | 0.1628513 | 0.2093563 | 0.2318752 | 0.1349186 | 0.3161553 | 0.168217 | 0.3297273 | 0.1939165 | 0.1308154 | 0.2852584 | 0.20977 | 0.2661428 | 0.2423727 | 0.1668991 | 0.1477569 | 0.9689499 | 0.9824915 | 0.7642475 | 0.6900263 | 1.1859 | 0.5060804 | 0.9511525 | 0.4852495 | 0.8250973 | 1.223097 | 0.560895 | 0.7627401 | 0.601181 | 0.6601403 | 0.9586632 | 1.08286 | 0.005127211 | 0
294 | Viga 15-6-7-2 - Clark (1956) | 22.2 | 2 | 63.6 | 2.384602 | 38 | 49.1 | 0.05902239 | 195.1135 | 0.589286 | 57.35257 | 161.3165 | 0.15 | 0.1450176 | 0.1549189 | 0.1551914 | 0.1729943 | 0.2068141 | 0.1165005 | 0.2079939 | 0.1196923 | 0.141203 | 0.1309569 | 0.1898253 | 0.1560123 | 0.186258 | 0.16611 | 0.1988808 | 0.1722963 | 1.034357 | 0.9682484 | 0.9665485 | 0.8670807 | 0.7252889 | 1.287548 | 0.7211749 | 1.253213 | 1.0623 | 1.145415 | 0.7902003 | 0.9614624 | 0.8053347 | 0.9030159 | 0.7542206 | 0.8705931 | 0.004982428 | 0
143 |  | 10 | 1 | 45 | 2.8 | 40 | 45 | 0.01140138 | 274.1436 | 0.4847568 | 266.4216 | 144.9939 | 0.17 | 0.1651272 | 0.1628513 | 0.2093563 | 0.2318752 | 0.1349186 | 0.3161553 | 0.168217 | 0.3297273 | 0.1939165 | 0.1308154 | 0.2852584 | 0.20977 | 0.2661428 | 0.2423727 | 0.1668991 | 0.1477569 | 1.029509 | 1.043897 | 0.812013 | 0.733153 | 1.260019 | 0.5377104 | 1.0106 | 0.5155776 | 0.8766658 | 1.299541 | 0.595951 | 0.8104113 | 0.6387548 | 0.701399 | 1.01858 | 1.150539 | 0.004872789 | 0
280 |  | 19.1 | 2 | 40 | 3.353879 | 30 | 39.5 | 0.06659654 | 333.8567 | 0.2972316 | 70.46409 | 312.9126 | 0.2 | 0.2036195 | 0.2253691 | 0.2197863 | 0.2654653 | 0.3789202 | 0.199108 | 0.3683104 | 0.2758717 | 0.2402464 | 0.18441 | 0.2937421 | 0.2631042 | 0.2600009 | 0.2646197 | 0.2973477 | 0.2656235 | 0.9822241 | 0.8874331 | 0.9099748 | 0.7533942 | 0.5278156 | 1.00448 | 0.5430203 | 0.7249746 | 0.8324787 | 1.08454 | 0.6808693 | 0.7601552 | 0.7692282 | 0.7558016 | 0.6726133 | 0.7529455 | 0.003619523 | 0
171 | Viga 350-10-2 - Cornelissen (2022) | 10 | 1 | 45 | 2.8 | 40 | 45 | 0.00795981 | 308.9781 | 0.4192868 | 372.6044 | 152.7499 | 0.16 | 0.1635764 | 0.1878089 | 0.2893135 | 0.2603072 | 0.170034 | 0.2884092 | 0.2545732 | 0.3374472 | 0.2200734 | 0.1655007 | 0.2965695 | 0.2726578 | 0.3166789 | 0.3017443 | 0.1945854 | 0.1745595 | 0.9781364 | 0.8519298 | 0.5530333 | 0.6146583 | 0.9409885 | 0.5547673 | 0.628503 | 0.4741482 | 0.7270303 | 0.9667634 | 0.5395026 | 0.5868162 | 0.5052436 | 0.5302503 | 0.8222611 | 0.9165929 | 0.00357637 | 0
205 |  | 16 | 2 | 52 | 3.42 | 27 | 35 | 0.04868019 | 364.2243 | 0.2333078 | 94.16551 | 342.2548 | 0.22 | 0.2235604 | 0.2325496 | 0.2272163 | 0.2791575 | 0.361685 | 0.2261563 | 0.3935512 | 0.3241341 | 0.2373538 | 0.1890183 | 0.2890225 | 0.2881335 | 0.2764011 | 0.2846423 | 0.2953917 | 0.2604453 | 0.984074 | 0.9460349 | 0.9682405 | 0.7880857 | 0.608264 | 0.9727785 | 0.5590124 | 0.6787314 | 0.9268863 | 1.163908 | 0.7611863 | 0.763535 | 0.7959447 | 0.7728998 | 0.7447737 | 0.8447071 | 0.003560419 | 0
169 |  | 10 | 1 | 45 | 2.8 | 40 | 45 | 0.00795981 | 387.1104 | 0.2724398 | 372.6044 | 285.5982 | 0.31 | 0.3132053 | 0.260301 | 0.3624732 | 0.3261321 | 0.266901 | 0.4344222 | 0.4282708 | 0.4227787 | 0.2851615 | 0.2123398 | 0.3715641 | 0.4393405 | 0.4203092 | 0.4404947 | 0.2740446 | 0.2542757 | 0.9897663 | 1.190929 | 0.8552356 | 0.9505352 | 1.161479 | 0.7135915 | 0.723841 | 0.7332442 | 1.087103 | 1.459924 | 0.834311 | 0.7056031 | 0.7375522 | 0.7037543 | 1.131203 | 1.219149 | 0.003205252 | 0
109 | Viga B3-a - Gilbert e Nejadi (2004) | 16 | 3 | 76 | 3.269 | 25 | 33 | 0.02928192 | 233.3047 | 0.5088936 | 135.9166 | 164.1376 | 0.15 | 0.1531062 | 0.1222673 | 0.1349783 | 0.1962478 | 0.1524818 | 0.130125 | 0.2519516 | 0.1800314 | 0.12518 | 0.1529778 | 0.167827 | 0.1379725 | 0.1824953 | 0.1509873 | 0.1469736 | 0.1251019 | 0.9797119 | 1.22682 | 1.11129 | 0.7643399 | 0.9837241 | 1.152738 | 0.5953523 | 0.8331881 | 1.198274 | 0.9805342 | 0.8937774 | 1.087173 | 0.821939 | 0.9934612 | 1.020591 | 1.199022 | 0.003106235 | 0
15 |  | 10 | 4 | 32.46667 | 3.262 | 25 | 36 | 0.01744444 | 502.7619 | 0 | 207.3206 | 502.7619 | 0.38 | 0.3769924 | 0.3209565 | 0.328735 | 0.325248 | 0.4169804 | 0.2687619 | 0.4673049 | 0.2979546 | 0.2101444 | 0.4020838 | 0.3013859 | 0.4209265 | 0.3624147 | 0.3944078 | 0.3714538 | 0.365738 | 1.007978 | 1.183961 | 1.155946 | 1.168339 | 0.9113139 | 1.413891 | 0.8131736 | 1.275362 | 1.808281 | 0.9450765 | 1.260842 | 0.9027705 | 1.048522 | 0.9634698 | 1.023007 | 1.038995 | 0.003007638 | 0
265 |  | 15.9 | 2 | 46 | 2.920876 | 30 | 38 | 0.04403498 | 366.7076 | 0.2280805 | 85.09121 | 347.2999 | 0.25 | 0.2529943 | 0.2694546 | 0.2578616 | 0.2861559 | 0.4295156 | 0.2472261 | 0.3951944 | 0.2822577 | 0.2450921 | 0.2000072 | 0.3068956 | 0.3230001 | 0.2942884 | 0.3200415 | 0.3368372 | 0.3160031 | 0.9881647 | 0.9278 | 0.9695124 | 0.8736497 | 0.582051 | 1.01122 | 0.6326001 | 0.8857154 | 1.020025 | 1.249955 | 0.8146093 | 0.7739937 | 0.8495069 | 0.7811487 | 0.7421984 | 0.7911315 | 0.002994275 | 0
283 | Viga F37-2D19-20 - Hong et al (2013) | 19.1 | 2 | 40 | 3.353879 | 30 | 39.5 | 0.06659654 | 296.0259 | 0.3768654 | 70.46409 | 269.4705 | 0.18 | 0.1772009 | 0.1913579 | 0.1912701 | 0.2353842 | 0.2979113 | 0.1747506 | 0.321226 | 0.2446115 | 0.2093173 | 0.1621368 | 0.2604569 | 0.2191679 | 0.2276963 | 0.2248039 | 0.2487279 | 0.2189894 | 1.015796 | 0.9406459 | 0.9410773 | 0.7647072 | 0.6042066 | 1.030039 | 0.5603531 | 0.7358608 | 0.8599383 | 1.110174 | 0.6910932 | 0.8212882 | 0.7905265 | 0.8006977 | 0.7236824 | 0.8219575 | 0.00279907 | 0
262 |  | 15.9 | 2 | 46 | 2.920876 | 30 | 38 | 0.04403498 | 365.3741 | 0.2308875 | 85.09121 | 345.7276 | 0.25 | 0.2519255 | 0.2681607 | 0.2567723 | 0.2851153 | 0.4263975 | 0.2462342 | 0.3935836 | 0.2812313 | 0.2440918 | 0.1992339 | 0.3057796 | 0.321302 | 0.2942884 | 0.3185561 | 0.3350811 | 0.314212 | 0.9923569 | 0.9322769 | 0.9736255 | 0.8768382 | 0.5863073 | 1.015293 | 0.635189 | 0.8889479 | 1.024205 | 1.254806 | 0.8175823 | 0.7780842 | 0.8495069 | 0.7847911 | 0.7460879 | 0.795641 | 0.001925496 | 0
18 |  | 10 | 4 | 32.46667 | 3.262 | 25 | 36 | 0.01744444 | 628 | 0 | 207.3206 | 628 | 0.5 | 0.5017747 | 0.4258094 | 0.4375444 | 0.394711 | 0.614108 | 0.3623793 | 0.599744 | 0.3721752 | 0.267263 | 0.5115655 | 0.3764612 | 0.5257794 | 0.4258094 | 0.5093224 | 0.5021278 | 0.5082866 | 0.9964632 | 1.174234 | 1.142741 | 1.26675 | 0.814189 | 1.37977 | 0.833689 | 1.343453 | 1.870817 | 0.9773919 | 1.328158 | 0.9509693 | 1.174234 | 0.9816965 | 0.9957624 | 0.9836969 | 0.001774653 | 0
204 |  | 16 | 2 | 52 | 3.42 | 27 | 35 | 0.04868019 | 315.6611 | 0.3355334 | 94.16551 | 284.0654 | 0.19 | 0.1882795 | 0.1894164 | 0.1913584 | 0.2419365 | 0.2716657 | 0.1930753 | 0.3324742 | 0.2809162 | 0.2018023 | 0.1622273 | 0.2504862 | 0.2295048 | 0.2358512 | 0.2331782 | 0.2368172 | 0.2062283 | 1.009138 | 1.003081 | 0.9929012 | 0.7853301 | 0.6993891 | 0.9840719 | 0.5714729 | 0.6763582 | 0.9415156 | 1.171196 | 0.7585248 | 0.8278695 | 0.8055925 | 0.8148274 | 0.8023066 | 0.921309 | 0.001720492 | 0
239 |  | 20 | 3 | 12 | 2.98 | 25 | 35 | 0.1326867 | 462.3277 | 0.02680014 | 41.64389 | 461.2117 | 0.2 | 0.2008922 | 0.2738261 | 0.2419029 | 0.2876452 | 0.8591305 | 0.1623517 | 0.3646853 | 0.2703129 | 0.2605666 | 0.2443393 | 0.3351999 | 0.3030009 | 0.2845423 | 0.2957176 | 0.4998398 | 0.3721625 | 0.9955589 | 0.7303907 | 0.8267781 | 0.6953009 | 0.2327935 | 1.231893 | 0.548418 | 0.7398834 | 0.7675581 | 0.8185339 | 0.5966588 | 0.660064 | 0.7028832 | 0.6763209 | 0.4001282 | 0.5373996 | 0.0008921864 | 0
240 |  | 20 | 3 | 12 | 2.98 | 25 | 35 | 0.1326867 | 502.059 | 0 | 41.64389 | 502.059 | 0.22 | 0.2191427 | 0.2999824 | 0.2638791 | 0.3100043 | 0.9978846 | 0.1767891 | 0.3967102 | 0.2935429 | 0.2850799 | 0.2662823 | 0.3640062 | 0.3305214 | 0.310351 | 0.3231446 | 0.5618185 | 0.4180178 | 1.003912 | 0.7333763 | 0.8337151 | 0.7096675 | 0.2204664 | 1.244421 | 0.554561 | 0.7494646 | 0.7717135 | 0.8261908 | 0.6043854 | 0.6656151 | 0.7088747 | 0.6808097 | 0.3915855 | 0.5262934 | 0.000857299 | 0
130 |  | 12 | 4 | 90.67 | 3.269 | 25 | 31 | 0.02696877 | 260.4139 | 0.4518287 | 145.492 | 194.6764 | 0.15 | 0.1502668 | 0.1062388 | 0.1390516 | 0.2657977 | 0.1426664 | 0.2328455 | 0.2364861 | 0.2852927 | 0.1279968 | 0.14735 | 0.2214047 | 0.1455926 | 0.1920174 | 0.1623178 | 0.116013 | 0.09505943 | 0.9982246 | 1.411914 | 1.078737 | 0.564339 | 1.051404 | 0.6442039 | 0.6342867 | 0.5257757 | 1.171904 | 1.017985 | 0.6774924 | 1.030272 | 0.7811792 | 0.9241129 | 1.292959 | 1.57796 | 0.0002667898 | 0
131 |  | 12 | 4 | 90.67 | 3.269 | 25 | 31 | 0.02696877 | 294.3725 | 0.3803459 | 145.492 | 239.0352 | 0.18 | 0.1797428 | 0.1200926 | 0.1663276 | 0.3004583 | 0.1823005 | 0.270284 | 0.3101572 | 0.3224956 | 0.147717 | 0.169471 | 0.2502764 | 0.1860396 | 0.2215434 | 0.1983128 | 0.1347197 | 0.1120578 | 1.001431 | 1.498844 | 1.082202 | 0.5990848 | 0.9873808 | 0.6659663 | 0.5803508 | 0.5581471 | 1.218547 | 1.062129 | 0.7192048 | 0.9675357 | 0.812482 | 0.9076569 | 1.336108 | 1.606313 | 0.0002571963 | 0
10 |  | 10 | 4 | 32.46667 | 3.262 | 25 | 36 | 0.01744444 | 324.9996 | 0.416073 | 207.3206 | 238.7391 | 0.2 | 0.1998771 | 0.1721289 | 0.1742916 | 0.2102496 | 0.1742435 | 0.1358818 | 0.269888 | 0.1926064 | 0.1290705 | 0.2466862 | 0.1948245 | 0.2140408 | 0.2214921 | 0.2199012 | 0.1938607 | 0.1815814 | 1.000615 | 1.16192 | 1.147502 | 0.9512503 | 1.147819 | 1.471868 | 0.741048 | 1.038387 | 1.54954 | 0.8107466 | 1.026565 | 0.9344012 | 0.9029669 | 0.9094993 | 1.031669 | 1.101435 | 0.0001228787 | 0
9 | Viga V1 - Oliveira (2007) | 10 | 4 | 32.46667 | 3.262 | 25 | 36 | 0.01744444 | 285.048 | 0.537321 | 207.3206 | 173.6503 | 0.16 | 0.1600709 | 0.1386803 | 0.1485933 | 0.184404 | 0.1340377 | 0.1060173 | 0.2221628 | 0.1689296 | 0.1108494 | 0.211761 | 0.1708751 | 0.1672473 | 0.1907025 | 0.1778719 | 0.1552203 | 0.1431278 | 0.999557 | 1.153733 | 1.076765 | 0.8676601 | 1.193694 | 1.509188 | 0.7201925 | 0.94714 | 1.4434 | 0.7555688 | 0.9363567 | 0.9566672 | 0.8390032 | 0.8995239 | 1.030793 | 1.117882 | 7.091811e-05 | 0

## 35 maiores erros (9 div)
| diâmetro_da_armadura_f_(mm) | número_de_barras_em_uma_camada | espaçamento_entre_as_barras_(mm) | resistência_à_tração_do_concreto_fctm_(mpa) | cobrimento_c_(mm) | distância_ao_centro_de_gravidade_da_armadura_d'_(mm) | taxa_de_armadura_r | tensão_na_armadura_(mpa) | tension_stiffening_(b) | tensão_na_armadura_na_fissuração_do_concreto_(ssr) | ss_-_bssr_(mpa) | wexp_(mm) | fib_model_code_2010 | fib_model_code_2020 | eurocode_2 | nbr_6118_-_wk1_-_fissuração_estabilizada | nbr_6118_-_wk2_-_fissuração_não_estabilizada | clark_(1956) | leonhardt_(1977) | desayi;ganesan_(1985) | oh;_kang_(1987) | caldas_(1997) | gergely_e_lutz_(1968) | _b__variável_e_<_0,6 | equação_(15)_do_artigo_de_belarbi_e_hsu_(1994) | beta_conforme_fields_e_bischoff_(2004) | slip_de_yuan_et_al._(2025) | slip_de_biscaia_e_soares_(2020) | wexp_(mm)/fib_model_code_2010 | wexp_(mm)/fib_model_code_2020 | wexp_(mm)/eurocode_2 | wexp_(mm)/nbr_6118_-_wk1_-_fissuração_estabilizada | wexp_(mm)/nbr_6118_-_wk2_-_fissuração_não_estabilizada | wexp_(mm)/clark_(1956) | wexp_(mm)/leonhardt_(1977) | wexp_(mm)/desayi;ganesan_(1985) | wexp_(mm)/oh;_kang_(1987) | wexp_(mm)/caldas_(1997) | wexp_(mm)/gergely_e_lutz_(1968) | wexp_(mm)/_b__variável_e_<_0,6 | wexp_(mm)/equação_(15)_do_artigo_de_belarbi_e_hsu_(1994) | wexp_(mm)/beta_conforme_fields_e_bischoff_(2004) | wexp_(mm)/slip_de_yuan_et_al._(2025) | wexp_(mm)/slip_de_biscaia_e_soares_(2020) | abs_error | Divisoes
count | 35 | 35 | 35 | 35 | 35 | 35 | 35 | 35 | 35 | 35 | 35 | 35 | 35 | 35 | 35 | 35 | 35 | 35 | 33 | 35 | 35 | 35 | 35 | 35 | 35 | 35 | 35 | 35 | 35 | 35 | 35 | 35 | 35 | 35 | 33 | 35 | 35 | 35 | 35 | 35 | 35 | 35 | 35 | 35 | 35 | 35
mean | 21.05714 | 3.885714 | 52.35143 | 3.449898 | 34 | 52.58571 | 0.08700017 | 330.264 | 0.2965399 | 111.4419 | 297.4214 | 0.474 | 0.238042 | 0.2822312 | 0.2414393 | 0.2758437 | 0.4611868 | 0.2188933 | 0.4031138 | 0.2943187 | 0.2057354 | 0.2873249 | 0.3107455 | 0.3378592 | 0.3263326 | 0.332657 | 0.4105625 | 0.3427612 | 3.154449 | 1.959116 | 2.124095 | 1.836699 | 1.675764 | 2.563694 | 1.423164 | 1.624748 | 2.425699 | 1.789593 | 1.528463 | 1.729187 | 1.587084 | 1.748691 | 1.462522 | 1.742903 | 0.235958 | 9
std | 6.610788 | 0.4710082 | 48.12144 | 1.117293 | 20.28474 | 20.92792 | 0.07991036 | 128.6613 | 0.2304148 | 81.96116 | 158.0932 | 0.1836909 | 0.1487297 | 0.1450217 | 0.1050331 | 0.1023674 | 0.3689932 | 0.1157942 | 0.1956156 | 0.08987483 | 0.08512735 | 0.1325989 | 0.0972579 | 0.191094 | 0.1453999 | 0.1829441 | 0.248654 | 0.1942415 | 4.41632 | 0.7860265 | 0.6479266 | 0.7054448 | 1.073503 | 1.060926 | 0.6765212 | 0.385765 | 0.618862 | 0.4954377 | 0.3386553 | 0.8366553 | 0.4827739 | 0.8369959 | 0.6782186 | 0.8843962 | 0.07260962 | 0
min | 12 | 2 | 16 | 2.693329 | 20 | 31 | 0.01023176 | 111.4353 | 0 | 55.27667 | 4.52087 | 0.2 | 0.007169056 | 0.03859697 | 0.04831282 | 0.0814173 | 0.03986308 | 0.03268112 | 0.08735786 | 0.08987471 | 0.04916978 | 0.0669985 | 0.09638055 | 0.03859697 | 0.06781954 | 0.03859697 | 0.05302227 | 0.03811289 | 1.34449 | 1.225268 | 0.9823816 | 0.8245992 | 0.4709964 | 1.120034 | 0.8702477 | 0.659957 | 1.214257 | 1.184285 | 0.8499711 | 1.012185 | 0.7328094 | 0.9700089 | 0.701286 | 0.946638 | 0.162074 | 9
25% | 12 | 4 | 28.7 | 2.693329 | 20 | 40.5 | 0.01519328 | 239.564 | 0.06490572 | 57.59343 | 192.0543 | 0.305 | 0.1087939 | 0.147705 | 0.136923 | 0.1806644 | 0.1594715 | 0.121209 | 0.2330504 | 0.2351981 | 0.1400317 | 0.1660794 | 0.231704 | 0.184019 | 0.2094808 | 0.1639298 | 0.2034343 | 0.1752847 | 1.712311 | 1.505799 | 1.778778 | 1.459685 | 0.7787892 | 1.96272 | 1.012485 | 1.376198 | 1.943692 | 1.450049 | 1.287828 | 1.213613 | 1.321882 | 1.232172 | 0.9387956 | 1.190533 | 0.1823456 | 9
50% | 25 | 4 | 46 | 2.693329 | 25 | 44 | 0.05446705 | 316.2563 | 0.293562 | 67.46361 | 297.1947 | 0.47 | 0.2693912 | 0.3145976 | 0.2682872 | 0.2844355 | 0.3676673 | 0.229461 | 0.4274751 | 0.30305 | 0.2052076 | 0.3044748 | 0.3268695 | 0.3490995 | 0.3569377 | 0.3777757 | 0.3953111 | 0.3366623 | 2.168166 | 1.628714 | 2.001178 | 1.720916 | 1.414322 | 2.234142 | 1.175178 | 1.703351 | 2.351797 | 1.719776 | 1.437883 | 1.40166 | 1.471332 | 1.406011 | 1.31542 | 1.401848 | 0.2006088 | 9
75% | 25 | 4 | 62 | 4.2588 | 30 | 54 | 0.1178511 | 423.8629 | 0.4909827 | 195.2859 | 416.6402 | 0.595 | 0.3334853 | 0.3757624 | 0.3214767 | 0.3606374 | 0.5940603 | 0.2809009 | 0.5537116 | 0.3554633 | 0.2671735 | 0.4137518 | 0.3870666 | 0.4611904 | 0.4493651 | 0.4502333 | 0.5987117 | 0.5176213 | 2.958365 | 2.348204 | 2.250672 | 1.966282 | 2.059481 | 3.111554 | 1.583826 | 1.874564 | 2.889325 | 1.878487 | 1.781327 | 2.061348 | 1.673955 | 2.18579 | 1.668617 | 2.064926 | 0.279478 | 9
max | 28 | 4 | 296 | 5.308474 | 70 | 94.5 | 0.2218831 | 526.4459 | 0.6 | 286.2755 | 526.4459 | 0.79 | 0.5280815 | 0.5142508 | 0.4037664 | 0.4228454 | 1.237626 | 0.4510689 | 0.6682068 | 0.493057 | 0.387068 | 0.5148172 | 0.4512989 | 0.7014528 | 0.5581083 | 0.6560727 | 0.9134418 | 0.6768137 | 27.89767 | 5.181754 | 4.139688 | 4.168869 | 5.017174 | 6.119741 | 4.205654 | 2.22532 | 4.067539 | 3.099324 | 2.195872 | 5.181754 | 2.949003 | 5.181754 | 3.772 | 5.247569 | 0.4585768 | 9

## 34 erros (8 div)
| diâmetro_da_armadura_f_(mm) | número_de_barras_em_uma_camada | espaçamento_entre_as_barras_(mm) | resistência_à_tração_do_concreto_fctm_(mpa) | cobrimento_c_(mm) | distância_ao_centro_de_gravidade_da_armadura_d'_(mm) | taxa_de_armadura_r | tensão_na_armadura_(mpa) | tension_stiffening_(b) | tensão_na_armadura_na_fissuração_do_concreto_(ssr) | ss_-_bssr_(mpa) | wexp_(mm) | fib_model_code_2010 | fib_model_code_2020 | eurocode_2 | nbr_6118_-_wk1_-_fissuração_estabilizada | nbr_6118_-_wk2_-_fissuração_não_estabilizada | clark_(1956) | leonhardt_(1977) | desayi;ganesan_(1985) | oh;_kang_(1987) | caldas_(1997) | gergely_e_lutz_(1968) | _b__variável_e_<_0,6 | equação_(15)_do_artigo_de_belarbi_e_hsu_(1994) | beta_conforme_fields_e_bischoff_(2004) | slip_de_yuan_et_al._(2025) | slip_de_biscaia_e_soares_(2020) | wexp_(mm)/fib_model_code_2010 | wexp_(mm)/fib_model_code_2020 | wexp_(mm)/eurocode_2 | wexp_(mm)/nbr_6118_-_wk1_-_fissuração_estabilizada | wexp_(mm)/nbr_6118_-_wk2_-_fissuração_não_estabilizada | wexp_(mm)/clark_(1956) | wexp_(mm)/leonhardt_(1977) | wexp_(mm)/desayi;ganesan_(1985) | wexp_(mm)/oh;_kang_(1987) | wexp_(mm)/caldas_(1997) | wexp_(mm)/gergely_e_lutz_(1968) | wexp_(mm)/_b__variável_e_<_0,6 | wexp_(mm)/equação_(15)_do_artigo_de_belarbi_e_hsu_(1994) | wexp_(mm)/beta_conforme_fields_e_bischoff_(2004) | wexp_(mm)/slip_de_yuan_et_al._(2025) | wexp_(mm)/slip_de_biscaia_e_soares_(2020) | abs_error | Divisoes
count | 34 | 34 | 34 | 34 | 34 | 34 | 34 | 34 | 34 | 34 | 34 | 34 | 34 | 34 | 34 | 34 | 34 | 34 | 31 | 34 | 34 | 34 | 34 | 34 | 34 | 34 | 34 | 34 | 34 | 34 | 34 | 34 | 34 | 34 | 31 | 34 | 34 | 34 | 34 | 34 | 34 | 34 | 34 | 34 | 34 | 34
mean | 18.06765 | 3.176471 | 71.19412 | 2.995729 | 34.97941 | 50.33529 | 0.04718983 | 276.3369 | 0.4150302 | 153.9836 | 216.2169 | 0.3002941 | 0.1926793 | 0.2015098 | 0.2102652 | 0.2516976 | 0.2687432 | 0.2253553 | 0.2849663 | 0.280763 | 0.1837702 | 0.2079609 | 0.2706708 | 0.2504153 | 0.2744005 | 0.2602584 | 0.2562533 | 0.2195088 | 1.82031 | 1.76434 | 1.710643 | 1.394934 | 1.572987 | 1.745913 | 1.279928 | 1.2684 | 1.878923 | 1.635521 | 1.202839 | 1.556202 | 1.256 | 1.492503 | 1.428881 | 1.69871 | 0.1280835 | 8
std | 6.662456 | 1.849989 | 73.46064 | 0.4672388 | 17.17016 | 17.5116 | 0.04115907 | 99.16099 | 0.1742404 | 108.1109 | 115.2739 | 0.06917195 | 0.07984327 | 0.08465511 | 0.09282728 | 0.09979914 | 0.1924353 | 0.1275205 | 0.1190161 | 0.1264504 | 0.07627491 | 0.08769595 | 0.09270096 | 0.1302903 | 0.1212516 | 0.1324119 | 0.1197375 | 0.1012286 | 0.7656095 | 0.768973 | 0.7744417 | 0.6235623 | 0.8587735 | 0.8472531 | 0.6171608 | 0.5210381 | 0.7336823 | 0.5447856 | 0.3527553 | 0.82663 | 0.4412102 | 0.8213077 | 0.6503495 | 0.8448183 | 0.01583397 | 0
min | 10 | 1 | 12 | 2.693329 | 20 | 31 | 0.00795981 | 106.5127 | 0 | 42.96525 | 66.03449 | 0.18 | 0.03853784 | 0.04306889 | 0.04516688 | 0.04841803 | 0.04206331 | 0.04860934 | 0.07655305 | 0.0795661 | 0.05066993 | 0.05804548 | 0.09613809 | 0.04306889 | 0.06841597 | 0.04306889 | 0.05498016 | 0.04348793 | 0.6402969 | 0.7703378 | 0.5523984 | 0.6139526 | 0.4077115 | 0.4612625 | 0.4680122 | 0.4736039 | 0.7022677 | 0.5939789 | 0.5388832 | 0.4564024 | 0.4765217 | 0.454974 | 0.6666467 | 0.7820136 | 0.1066656 | 8
25% | 12 | 2 | 40 | 2.693329 | 20 | 35.75 | 0.0127564 | 214.2141 | 0.3691534 | 66.61201 | 137.679 | 0.25 | 0.1327947 | 0.1320305 | 0.1475025 | 0.1808378 | 0.1490308 | 0.1353391 | 0.205625 | 0.1836672 | 0.1321872 | 0.1451918 | 0.2075679 | 0.1419547 | 0.182475 | 0.1501388 | 0.156855 | 0.1308702 | 1.534416 | 1.242831 | 1.288932 | 0.9666576 | 0.9157016 | 0.917468 | 0.9162438 | 0.8198182 | 1.357046 | 1.253796 | 0.9256755 | 1.05742 | 1.100522 | 1.076164 | 1.034664 | 1.24095 | 0.1152704 | 8
50% | 20 | 4 | 46 | 2.8 | 25 | 47.05 | 0.03726149 | 270.233 | 0.4413695 | 95.42369 | 197.5227 | 0.31 | 0.1989494 | 0.2287906 | 0.1982087 | 0.2337987 | 0.222416 | 0.1751018 | 0.3157488 | 0.2561271 | 0.1754707 | 0.1978928 | 0.2586887 | 0.2565453 | 0.2631304 | 0.2670402 | 0.2598977 | 0.2377894 | 1.639619 | 1.579241 | 1.59426 | 1.463126 | 1.554652 | 1.794109 | 1.105214 | 1.225651 | 1.698916 | 1.556091 | 1.18136 | 1.373146 | 1.237479 | 1.329636 | 1.191516 | 1.451079 | 0.1247524 | 8
75% | 21.65 | 4 | 63.2 | 3.269 | 40 | 54 | 0.05542152 | 305.1408 | 0.5523125 | 281.2471 | 248.9691 | 0.3575 | 0.2338293 | 0.2609774 | 0.2599391 | 0.3334304 | 0.3137771 | 0.3242251 | 0.3747288 | 0.4108554 | 0.2342773 | 0.2618233 | 0.3397194 | 0.3078629 | 0.3152301 | 0.3190017 | 0.3376571 | 0.2855274 | 1.915368 | 2.01306 | 2.041478 | 1.580911 | 1.985857 | 2.173065 | 1.369578 | 1.670723 | 2.281046 | 2.046745 | 1.414074 | 1.770709 | 1.424043 | 1.629942 | 1.741476 | 2.003968 | 0.1385003 | 8
max | 35.8 | 9 | 296 | 4.2588 | 70 | 90.5 | 0.1352493 | 501.1062 | 0.6 | 372.6044 | 501.1062 | 0.44 | 0.375202 | 0.3552213 | 0.3862765 | 0.4277185 | 0.8695018 | 0.4846052 | 0.4881894 | 0.5301753 | 0.4026338 | 0.437726 | 0.4664474 | 0.5120877 | 0.5734721 | 0.5474037 | 0.510984 | 0.4102122 | 4.670734 | 4.179351 | 4.148113 | 3.717623 | 4.279264 | 4.114436 | 2.963075 | 2.513633 | 3.947114 | 3.101017 | 2.080341 | 4.179351 | 2.630965 | 4.179351 | 3.273909 | 4.139079 | 0.1619714 | 8

## 34 erros (7 div)
| diâmetro_da_armadura_f_(mm) | número_de_barras_em_uma_camada | espaçamento_entre_as_barras_(mm) | resistência_à_tração_do_concreto_fctm_(mpa) | cobrimento_c_(mm) | distância_ao_centro_de_gravidade_da_armadura_d'_(mm) | taxa_de_armadura_r | tensão_na_armadura_(mpa) | tension_stiffening_(b) | tensão_na_armadura_na_fissuração_do_concreto_(ssr) | ss_-_bssr_(mpa) | wexp_(mm) | fib_model_code_2010 | fib_model_code_2020 | eurocode_2 | nbr_6118_-_wk1_-_fissuração_estabilizada | nbr_6118_-_wk2_-_fissuração_não_estabilizada | clark_(1956) | leonhardt_(1977) | desayi;ganesan_(1985) | oh;_kang_(1987) | caldas_(1997) | gergely_e_lutz_(1968) | _b__variável_e_<_0,6 | equação_(15)_do_artigo_de_belarbi_e_hsu_(1994) | beta_conforme_fields_e_bischoff_(2004) | slip_de_yuan_et_al._(2025) | slip_de_biscaia_e_soares_(2020) | wexp_(mm)/fib_model_code_2010 | wexp_(mm)/fib_model_code_2020 | wexp_(mm)/eurocode_2 | wexp_(mm)/nbr_6118_-_wk1_-_fissuração_estabilizada | wexp_(mm)/nbr_6118_-_wk2_-_fissuração_não_estabilizada | wexp_(mm)/clark_(1956) | wexp_(mm)/leonhardt_(1977) | wexp_(mm)/desayi;ganesan_(1985) | wexp_(mm)/oh;_kang_(1987) | wexp_(mm)/caldas_(1997) | wexp_(mm)/gergely_e_lutz_(1968) | wexp_(mm)/_b__variável_e_<_0,6 | wexp_(mm)/equação_(15)_do_artigo_de_belarbi_e_hsu_(1994) | wexp_(mm)/beta_conforme_fields_e_bischoff_(2004) | wexp_(mm)/slip_de_yuan_et_al._(2025) | wexp_(mm)/slip_de_biscaia_e_soares_(2020) | abs_error | Divisoes
count | 34 | 34 | 34 | 34 | 34 | 34 | 34 | 34 | 34 | 34 | 34 | 34 | 34 | 34 | 34 | 34 | 34 | 34 | 33 | 34 | 34 | 34 | 34 | 34 | 34 | 34 | 34 | 34 | 34 | 34 | 34 | 34 | 34 | 34 | 33 | 34 | 34 | 34 | 34 | 34 | 34 | 34 | 34 | 34 | 34 | 34
mean | 19.41176 | 2.470588 | 47.07745 | 2.998868 | 32.32353 | 43.32941 | 0.06223232 | 330.0712 | 0.311681 | 107.4852 | 297.7491 | 0.2617647 | 0.216503 | 0.2326579 | 0.2321165 | 0.2689464 | 0.3904739 | 0.2126103 | 0.3640242 | 0.2699248 | 0.2329712 | 0.2068515 | 0.29183 | 0.2768356 | 0.2687519 | 0.2786656 | 0.3161245 | 0.2706923 | 1.321555 | 1.171917 | 1.196048 | 1.015926 | 0.8020588 | 1.457518 | 0.7796967 | 1.103155 | 1.236904 | 1.299309 | 0.9337296 | 1.029549 | 1.01943 | 1.008075 | 0.873165 | 1.02077 | 0.08906529 | 7
std | 6.914621 | 1.461326 | 20.78598 | 0.3429361 | 9.712069 | 10.90739 | 0.03875683 | 97.50177 | 0.1951261 | 88.84049 | 119.4883 | 0.07617645 | 0.07489674 | 0.0630553 | 0.06563752 | 0.07890408 | 0.1959992 | 0.09245535 | 0.1274512 | 0.1103414 | 0.08786258 | 0.05819785 | 0.07736885 | 0.09340933 | 0.06643664 | 0.0850645 | 0.1018864 | 0.08465479 | 0.4239094 | 0.3264169 | 0.3647489 | 0.2836588 | 0.3689806 | 0.6338476 | 0.2344214 | 0.4670885 | 0.4843963 | 0.3302361 | 0.2796099 | 0.3466888 | 0.3007463 | 0.3246406 | 0.2647201 | 0.305492 | 0.007951152 | 0
min | 10 | 1 | 12 | 2.538218 | 20 | 34 | 0.00795981 | 143.7929 | 0 | 42.96525 | 27.51951 | 0.14 | 0.05868295 | 0.108061 | 0.1084706 | 0.1383969 | 0.09483015 | 0.06180312 | 0.1567445 | 0.08339432 | 0.09629799 | 0.116635 | 0.1465651 | 0.108061 | 0.1258924 | 0.108061 | 0.1269196 | 0.1097145 | 0.6416332 | 0.6351222 | 0.5261544 | 0.4966354 | 0.3225442 | 0.4571187 | 0.4263675 | 0.4259143 | 0.6740554 | 0.6959556 | 0.4759838 | 0.4634784 | 0.4103732 | 0.4551172 | 0.4690937 | 0.5397001 | 0.07958034 | 7
25% | 12.7 | 2 | 40 | 2.8 | 25 | 35 | 0.02640628 | 259.3579 | 0.1686808 | 55.88423 | 230.4012 | 0.2 | 0.1654151 | 0.1990903 | 0.1888361 | 0.2217502 | 0.2517495 | 0.1394999 | 0.2818925 | 0.1877977 | 0.176071 | 0.1695999 | 0.2524212 | 0.2094477 | 0.2280967 | 0.2191004 | 0.2420043 | 0.2114794 | 1.238066 | 0.8715216 | 0.8624576 | 0.7003246 | 0.5664533 | 0.8228764 | 0.4891106 | 0.6430316 | 0.8755172 | 0.9528953 | 0.6734321 | 0.741845 | 0.7600992 | 0.6870709 | 0.6856954 | 0.8317249 | 0.08208225 | 7
50% | 20 | 2 | 45.5 | 2.920876 | 30 | 39.25 | 0.0594884 | 318.1191 | 0.3303594 | 65.54153 | 270.0295 | 0.25 | 0.2242515 | 0.2311445 | 0.2289579 | 0.2572085 | 0.3568831 | 0.2085543 | 0.3311997 | 0.2588372 | 0.2301576 | 0.199859 | 0.2928382 | 0.2685627 | 0.2728277 | 0.2723272 | 0.309065 | 0.2631628 | 1.397341 | 1.229784 | 1.302254 | 1.059245 | 0.6917263 | 1.479842 | 0.7834955 | 1.076641 | 1.159292 | 1.35503 | 0.9404005 | 1.093833 | 1.100073 | 1.099902 | 0.8243302 | 1.002401 | 0.08726834 | 7
75% | 21.65 | 3 | 52 | 2.98 | 38.15 | 49.775 | 0.08120052 | 394.926 | 0.4737797 | 129.3733 | 386.066 | 0.315 | 0.2699953 | 0.2821759 | 0.2765129 | 0.3142574 | 0.5037319 | 0.2596714 | 0.4269782 | 0.3110267 | 0.2847451 | 0.2215415 | 0.3452705 | 0.3571957 | 0.2952841 | 0.3459478 | 0.3839243 | 0.3270825 | 1.546333 | 1.384283 | 1.39769 | 1.236249 | 0.958415 | 1.858371 | 0.9353137 | 1.424636 | 1.401033 | 1.498017 | 1.073524 | 1.227556 | 1.249583 | 1.199923 | 1.035849 | 1.235589 | 0.09280552 | 7
max | 35.8 | 9 | 126 | 4.120341 | 70 | 84 | 0.1352493 | 523.882 | 0.6 | 372.6044 | 523.882 | 0.44 | 0.3582781 | 0.3863831 | 0.3526381 | 0.5322547 | 0.8985272 | 0.4155626 | 0.8178109 | 0.6744378 | 0.4459898 | 0.391922 | 0.5209588 | 0.4646402 | 0.4047187 | 0.4473171 | 0.5389036 | 0.4720582 | 2.385702 | 1.825471 | 1.860662 | 1.383172 | 1.850586 | 3.074278 | 1.304276 | 2.278333 | 2.699952 | 1.967006 | 1.496403 | 1.758266 | 1.509225 | 1.758266 | 1.654591 | 1.914059 | 0.1046004 | 7

## 34 erros (6 div)
| diâmetro_da_armadura_f_(mm) | número_de_barras_em_uma_camada | espaçamento_entre_as_barras_(mm) | resistência_à_tração_do_concreto_fctm_(mpa) | cobrimento_c_(mm) | distância_ao_centro_de_gravidade_da_armadura_d'_(mm) | taxa_de_armadura_r | tensão_na_armadura_(mpa) | tension_stiffening_(b) | tensão_na_armadura_na_fissuração_do_concreto_(ssr) | ss_-_bssr_(mpa) | wexp_(mm) | fib_model_code_2010 | fib_model_code_2020 | eurocode_2 | nbr_6118_-_wk1_-_fissuração_estabilizada | nbr_6118_-_wk2_-_fissuração_não_estabilizada | clark_(1956) | leonhardt_(1977) | desayi;ganesan_(1985) | oh;_kang_(1987) | caldas_(1997) | gergely_e_lutz_(1968) | _b__variável_e_<_0,6 | equação_(15)_do_artigo_de_belarbi_e_hsu_(1994) | beta_conforme_fields_e_bischoff_(2004) | slip_de_yuan_et_al._(2025) | slip_de_biscaia_e_soares_(2020) | wexp_(mm)/fib_model_code_2010 | wexp_(mm)/fib_model_code_2020 | wexp_(mm)/eurocode_2 | wexp_(mm)/nbr_6118_-_wk1_-_fissuração_estabilizada | wexp_(mm)/nbr_6118_-_wk2_-_fissuração_não_estabilizada | wexp_(mm)/clark_(1956) | wexp_(mm)/leonhardt_(1977) | wexp_(mm)/desayi;ganesan_(1985) | wexp_(mm)/oh;_kang_(1987) | wexp_(mm)/caldas_(1997) | wexp_(mm)/gergely_e_lutz_(1968) | wexp_(mm)/_b__variável_e_<_0,6 | wexp_(mm)/equação_(15)_do_artigo_de_belarbi_e_hsu_(1994) | wexp_(mm)/beta_conforme_fields_e_bischoff_(2004) | wexp_(mm)/slip_de_yuan_et_al._(2025) | wexp_(mm)/slip_de_biscaia_e_soares_(2020) | abs_error | Divisoes
count | 34 | 34 | 34 | 34 | 34 | 34 | 34 | 34 | 34 | 34 | 34 | 34 | 34 | 34 | 34 | 34 | 34 | 34 | 31 | 34 | 34 | 34 | 34 | 34 | 34 | 34 | 34 | 34 | 34 | 34 | 34 | 34 | 34 | 34 | 31 | 34 | 34 | 34 | 34 | 34 | 34 | 34 | 34 | 34 | 34 | 34
mean | 16.77353 | 2.147059 | 75.99118 | 3.145491 | 31.07706 | 40.46176 | 0.04598525 | 328.683 | 0.3240599 | 138.1126 | 286.5334 | 0.2732353 | 0.2315478 | 0.2209557 | 0.2304852 | 0.2974595 | 0.3230977 | 0.2652953 | 0.3855118 | 0.3229535 | 0.240654 | 0.1988173 | 0.3031179 | 0.2777813 | 0.2773805 | 0.2810351 | 0.2694326 | 0.2440846 | 1.264966 | 1.344587 | 1.238169 | 0.9516365 | 0.9913466 | 1.178127 | 0.8161414 | 0.9069541 | 1.215422 | 1.443913 | 0.9308226 | 1.103401 | 1.025254 | 1.057851 | 1.143188 | 1.288028 | 0.07087663 | 6
std | 5.498171 | 0.9887964 | 62.05293 | 0.3783363 | 7.760489 | 8.590305 | 0.03378533 | 85.19823 | 0.1613507 | 84.8457 | 106.2686 | 0.07998942 | 0.09284676 | 0.08277712 | 0.07512398 | 0.09030853 | 0.1396434 | 0.1099866 | 0.1544237 | 0.1106254 | 0.08285298 | 0.07896316 | 0.08470305 | 0.1188014 | 0.09019028 | 0.1103729 | 0.1060281 | 0.1010311 | 0.3006352 | 0.4208012 | 0.2776769 | 0.243563 | 0.440536 | 0.4865174 | 0.3574098 | 0.2936468 | 0.3888863 | 0.3390976 | 0.2489766 | 0.3631714 | 0.2187082 | 0.2942156 | 0.4392131 | 0.5572812 | 0.006684134 | 0
min | 10 | 1 | 12 | 2.693329 | 17.46 | 25.4 | 0.00795981 | 201.8773 | 0 | 44.59212 | 101.3362 | 0.16 | 0.09633662 | 0.08614757 | 0.1073193 | 0.1446419 | 0.09109717 | 0.06809925 | 0.1222037 | 0.1379392 | 0.1125653 | 0.1009384 | 0.1414773 | 0.09465062 | 0.1225408 | 0.1124085 | 0.08895919 | 0.07213224 | 0.678151 | 0.6385563 | 0.5419588 | 0.5606934 | 0.3688833 | 0.4814637 | 0.4147621 | 0.4646534 | 0.6618047 | 0.8306646 | 0.528699 | 0.5009329 | 0.4777602 | 0.4794648 | 0.4847791 | 0.562447 | 0.05952078 | 6
25% | 12 | 1 | 40 | 2.8 | 25 | 33.5 | 0.01795781 | 259.075 | 0.2196819 | 72.01229 | 209.3518 | 0.2025 | 0.1547348 | 0.1545622 | 0.1660984 | 0.2445892 | 0.2057041 | 0.2020218 | 0.2819354 | 0.2532118 | 0.1594158 | 0.1506934 | 0.2344665 | 0.1724374 | 0.2001363 | 0.1831605 | 0.1765995 | 0.1727551 | 1.195984 | 1.111613 | 1.185561 | 0.7197494 | 0.6902576 | 0.8334314 | 0.665974 | 0.6527508 | 0.9170873 | 1.283529 | 0.7851547 | 0.922042 | 0.9701328 | 0.930872 | 0.8747206 | 0.9872624 | 0.06366651 | 6
50% | 16 | 2 | 46 | 3.2655 | 30 | 38 | 0.04386056 | 338.6868 | 0.3299254 | 93.60544 | 307.4504 | 0.28 | 0.232179 | 0.2345651 | 0.232513 | 0.286733 | 0.3485374 | 0.2662628 | 0.3857633 | 0.3195152 | 0.2431814 | 0.1833056 | 0.2966486 | 0.2685372 | 0.2819277 | 0.2747314 | 0.2929688 | 0.2634466 | 1.304799 | 1.230183 | 1.242206 | 1.039721 | 0.793531 | 1.019462 | 0.7442335 | 0.8319767 | 1.137011 | 1.460633 | 0.8902829 | 1.103869 | 1.069732 | 1.069458 | 0.9463987 | 1.048599 | 0.07401373 | 6
75% | 20 | 3 | 135 | 3.269 | 40 | 50 | 0.05412383 | 370.5762 | 0.4546471 | 203.6994 | 344.7398 | 0.3275 | 0.2704364 | 0.2768197 | 0.279487 | 0.3223753 | 0.4217265 | 0.3164362 | 0.4581895 | 0.3819457 | 0.2981356 | 0.2148483 | 0.3613024 | 0.3552621 | 0.3244882 | 0.3484241 | 0.3455803 | 0.3078082 | 1.477786 | 1.574327 | 1.468888 | 1.128473 | 1.252846 | 1.396384 | 0.8462582 | 1.158804 | 1.511051 | 1.654245 | 1.044228 | 1.260458 | 1.199841 | 1.231702 | 1.330529 | 1.469819 | 0.07652554 | 6
max | 32.3 | 4 | 296 | 4.120341 | 40 | 54.4 | 0.1352493 | 628 | 0.6 | 372.6044 | 628 | 0.44 | 0.5017747 | 0.4258094 | 0.4375444 | 0.5198881 | 0.6174708 | 0.5585686 | 0.7426784 | 0.6193553 | 0.4063977 | 0.5115655 | 0.4784111 | 0.5257794 | 0.4726708 | 0.5093224 | 0.5021278 | 0.5082866 | 1.73956 | 2.198848 | 1.596202 | 1.496641 | 1.975912 | 2.349512 | 1.882103 | 1.404314 | 2.116963 | 2.013384 | 1.438006 | 1.901731 | 1.305687 | 1.601302 | 2.0392 | 2.495417 | 0.07953233 | 6

## 34 erros (5 div)
| diâmetro_da_armadura_f_(mm) | número_de_barras_em_uma_camada | espaçamento_entre_as_barras_(mm) | resistência_à_tração_do_concreto_fctm_(mpa) | cobrimento_c_(mm) | distância_ao_centro_de_gravidade_da_armadura_d'_(mm) | taxa_de_armadura_r | tensão_na_armadura_(mpa) | tension_stiffening_(b) | tensão_na_armadura_na_fissuração_do_concreto_(ssr) | ss_-_bssr_(mpa) | wexp_(mm) | fib_model_code_2010 | fib_model_code_2020 | eurocode_2 | nbr_6118_-_wk1_-_fissuração_estabilizada | nbr_6118_-_wk2_-_fissuração_não_estabilizada | clark_(1956) | leonhardt_(1977) | desayi;ganesan_(1985) | oh;_kang_(1987) | caldas_(1997) | gergely_e_lutz_(1968) | _b__variável_e_<_0,6 | equação_(15)_do_artigo_de_belarbi_e_hsu_(1994) | beta_conforme_fields_e_bischoff_(2004) | slip_de_yuan_et_al._(2025) | slip_de_biscaia_e_soares_(2020) | wexp_(mm)/fib_model_code_2010 | wexp_(mm)/fib_model_code_2020 | wexp_(mm)/eurocode_2 | wexp_(mm)/nbr_6118_-_wk1_-_fissuração_estabilizada | wexp_(mm)/nbr_6118_-_wk2_-_fissuração_não_estabilizada | wexp_(mm)/clark_(1956) | wexp_(mm)/leonhardt_(1977) | wexp_(mm)/desayi;ganesan_(1985) | wexp_(mm)/oh;_kang_(1987) | wexp_(mm)/caldas_(1997) | wexp_(mm)/gergely_e_lutz_(1968) | wexp_(mm)/_b__variável_e_<_0,6 | wexp_(mm)/equação_(15)_do_artigo_de_belarbi_e_hsu_(1994) | wexp_(mm)/beta_conforme_fields_e_bischoff_(2004) | wexp_(mm)/slip_de_yuan_et_al._(2025) | wexp_(mm)/slip_de_biscaia_e_soares_(2020) | abs_error | Divisoes
count | 34 | 34 | 34 | 34 | 34 | 34 | 34 | 34 | 34 | 34 | 34 | 34 | 34 | 34 | 34 | 34 | 34 | 34 | 32 | 34 | 34 | 34 | 34 | 34 | 34 | 34 | 34 | 34 | 34 | 34 | 34 | 34 | 34 | 34 | 32 | 34 | 34 | 34 | 34 | 34 | 34 | 34 | 34 | 34 | 34 | 34
mean | 18.83235 | 2.147059 | 69.64716 | 3.031234 | 32.86765 | 43.10882 | 0.04930668 | 298.8077 | 0.3842167 | 122.6053 | 254.0751 | 0.2270588 | 0.2078254 | 0.2020492 | 0.2128445 | 0.2698535 | 0.3085508 | 0.2277295 | 0.343305 | 0.2728037 | 0.222753 | 0.185537 | 0.2786488 | 0.247203 | 0.254024 | 0.2523399 | 0.2634529 | 0.2253885 | 1.17716 | 1.207705 | 1.123345 | 0.8730385 | 0.898243 | 1.180925 | 0.8720528 | 0.9735807 | 1.100907 | 1.26914 | 0.8455611 | 1.045572 | 0.9408505 | 0.9989231 | 0.9613832 | 1.132067 | 0.0538784 | 5
std | 6.261848 | 1.438272 | 39.60497 | 0.4455333 | 7.939495 | 8.383077 | 0.02994968 | 86.81206 | 0.1615454 | 84.86041 | 104.8309 | 0.04988043 | 0.07785311 | 0.06944317 | 0.06543614 | 0.0733951 | 0.1452768 | 0.1171217 | 0.1329863 | 0.1179005 | 0.07291094 | 0.05504876 | 0.076897 | 0.1068729 | 0.07952947 | 0.1005732 | 0.09786531 | 0.08822383 | 0.2736144 | 0.3099844 | 0.2494533 | 0.19925 | 0.4090508 | 0.4640718 | 0.9436332 | 0.420767 | 0.3635746 | 0.2673927 | 0.183098 | 0.3427033 | 0.2166534 | 0.2947734 | 0.3268225 | 0.3927108 | 0.002702078 | 0
min | 10 | 1 | 32.46667 | 2.384602 | 12.8 | 23.9 | 0.00795981 | 169.744 | 0 | 40.79571 | 58.49328 | 0.15 | 0.09711179 | 0.08685477 | 0.1061711 | 0.14395 | 0.09527893 | 0.08199252 | 0.03363514 | 0.08983786 | 0.07264101 | 0.08307808 | 0.1459055 | 0.08685477 | 0.1212091 | 0.09234505 | 0.09437379 | 0.07672227 | 0.7397594 | 0.7410696 | 0.5077984 | 0.5643828 | 0.4169054 | 0.4708021 | 0.4631288 | 0.4353657 | 0.6584304 | 0.7971514 | 0.4953744 | 0.4947459 | 0.453736 | 0.4627876 | 0.5682344 | 0.6289236 | 0.05077011 | 5
25% | 15.9 | 2 | 45 | 2.8 | 25 | 36.95 | 0.01939394 | 245.9665 | 0.2635793 | 59.98491 | 204.9087 | 0.185 | 0.1430598 | 0.1457089 | 0.1634595 | 0.2265297 | 0.1978213 | 0.1366375 | 0.2658189 | 0.1710137 | 0.1663345 | 0.1565389 | 0.2085503 | 0.1590889 | 0.2047561 | 0.1753857 | 0.1922142 | 0.1601597 | 0.8501659 | 1.063325 | 0.9339132 | 0.7046871 | 0.5907855 | 0.8874276 | 0.5157129 | 0.6312352 | 0.8749795 | 1.058576 | 0.7063723 | 0.7132708 | 0.7683106 | 0.7089993 | 0.6821759 | 0.8873728 | 0.05135441 | 5
50% | 19.55 | 2 | 50.6 | 2.825877 | 34.9 | 43.2 | 0.04900412 | 275.8 | 0.419441 | 89.24263 | 250.8747 | 0.235 | 0.2053251 | 0.2052596 | 0.2113347 | 0.2532984 | 0.2852834 | 0.2037364 | 0.3245926 | 0.269985 | 0.2285189 | 0.1840544 | 0.2956441 | 0.2296658 | 0.2419622 | 0.2375671 | 0.26483 | 0.2333104 | 1.261612 | 1.165434 | 1.164082 | 0.8399284 | 0.7902558 | 0.9703496 | 0.6984736 | 0.8061072 | 0.9774439 | 1.285981 | 0.8281184 | 1.03157 | 0.9696511 | 1.011455 | 0.92359 | 1.066065 | 0.05345479 | 5
75% | 21.65 | 2 | 69.8 | 3.269 | 40 | 49.775 | 0.06072355 | 363.2404 | 0.4833824 | 192.8356 | 321.6016 | 0.27 | 0.2508867 | 0.2441086 | 0.2563589 | 0.3208078 | 0.4077688 | 0.2638721 | 0.4212523 | 0.3625896 | 0.2694358 | 0.1978596 | 0.3263391 | 0.3194268 | 0.2970217 | 0.3171713 | 0.3345954 | 0.2901227 | 1.398225 | 1.41645 | 1.301915 | 1.04814 | 1.026931 | 1.594663 | 0.8827901 | 1.302352 | 1.218428 | 1.406594 | 0.9801903 | 1.223056 | 1.099512 | 1.158307 | 1.150499 | 1.367237 | 0.0558723 | 5
max | 32.3 | 9 | 168 | 4.120341 | 50 | 64 | 0.1089929 | 526.1018 | 0.6 | 372.6044 | 526.1018 | 0.32 | 0.3725198 | 0.3763268 | 0.3467425 | 0.4624374 | 0.6956014 | 0.543574 | 0.647768 | 0.4900724 | 0.3932306 | 0.3981597 | 0.417477 | 0.467276 | 0.4223361 | 0.4478822 | 0.5030913 | 0.457534 | 1.544612 | 1.948368 | 1.610371 | 1.195369 | 1.793672 | 2.117738 | 5.946162 | 1.957471 | 2.477939 | 1.925899 | 1.247002 | 1.808733 | 1.402535 | 1.732632 | 1.840192 | 2.274942 | 0.05920922 | 5

## 34 erros (4 div)
| diâmetro_da_armadura_f_(mm) | número_de_barras_em_uma_camada | espaçamento_entre_as_barras_(mm) | resistência_à_tração_do_concreto_fctm_(mpa) | cobrimento_c_(mm) | distância_ao_centro_de_gravidade_da_armadura_d'_(mm) | taxa_de_armadura_r | tensão_na_armadura_(mpa) | tension_stiffening_(b) | tensão_na_armadura_na_fissuração_do_concreto_(ssr) | ss_-_bssr_(mpa) | wexp_(mm) | fib_model_code_2010 | fib_model_code_2020 | eurocode_2 | nbr_6118_-_wk1_-_fissuração_estabilizada | nbr_6118_-_wk2_-_fissuração_não_estabilizada | clark_(1956) | leonhardt_(1977) | desayi;ganesan_(1985) | oh;_kang_(1987) | caldas_(1997) | gergely_e_lutz_(1968) | _b__variável_e_<_0,6 | equação_(15)_do_artigo_de_belarbi_e_hsu_(1994) | beta_conforme_fields_e_bischoff_(2004) | slip_de_yuan_et_al._(2025) | slip_de_biscaia_e_soares_(2020) | wexp_(mm)/fib_model_code_2010 | wexp_(mm)/fib_model_code_2020 | wexp_(mm)/eurocode_2 | wexp_(mm)/nbr_6118_-_wk1_-_fissuração_estabilizada | wexp_(mm)/nbr_6118_-_wk2_-_fissuração_não_estabilizada | wexp_(mm)/clark_(1956) | wexp_(mm)/leonhardt_(1977) | wexp_(mm)/desayi;ganesan_(1985) | wexp_(mm)/oh;_kang_(1987) | wexp_(mm)/caldas_(1997) | wexp_(mm)/gergely_e_lutz_(1968) | wexp_(mm)/_b__variável_e_<_0,6 | wexp_(mm)/equação_(15)_do_artigo_de_belarbi_e_hsu_(1994) | wexp_(mm)/beta_conforme_fields_e_bischoff_(2004) | wexp_(mm)/slip_de_yuan_et_al._(2025) | wexp_(mm)/slip_de_biscaia_e_soares_(2020) | abs_error | Divisoes
count | 34 | 34 | 34 | 34 | 34 | 34 | 34 | 34 | 34 | 34 | 34 | 34 | 34 | 34 | 34 | 34 | 34 | 34 | 34 | 34 | 34 | 34 | 34 | 34 | 34 | 34 | 34 | 34 | 34 | 34 | 34 | 34 | 34 | 34 | 34 | 34 | 34 | 34 | 34 | 34 | 34 | 34 | 34 | 34 | 34 | 34
mean | 16.04706 | 2.294118 | 69.57275 | 3.062906 | 30.75882 | 40.04412 | 0.03831851 | 301.5882 | 0.3811331 | 163.3741 | 243.9356 | 0.215 | 0.2092064 | 0.1859842 | 0.2120722 | 0.2704112 | 0.2560999 | 0.239533 | 0.3129614 | 0.2799802 | 0.2032431 | 0.180827 | 0.263485 | 0.2456437 | 0.2607025 | 0.2531013 | 0.2262585 | 0.19687 | 1.089179 | 1.253254 | 1.086886 | 0.8140697 | 0.9493787 | 1.055239 | 0.73302 | 0.8423035 | 1.118157 | 1.241434 | 0.8443307 | 0.9950665 | 0.8696908 | 0.9410394 | 1.051446 | 1.228095 | 0.04631268 | 4
std | 6.035965 | 1.404094 | 43.61957 | 0.304145 | 6.648131 | 6.957585 | 0.03012003 | 75.95738 | 0.141361 | 104.5661 | 83.31128 | 0.04426162 | 0.06597204 | 0.06095079 | 0.07184197 | 0.06702929 | 0.1091918 | 0.1141445 | 0.09528653 | 0.1010168 | 0.05952307 | 0.05132797 | 0.06801418 | 0.1031079 | 0.0808025 | 0.097722 | 0.07793702 | 0.07326732 | 0.2488594 | 0.3919422 | 0.2789804 | 0.1258467 | 0.3232522 | 0.3972895 | 0.2207745 | 0.2587328 | 0.2825638 | 0.2664413 | 0.1766273 | 0.3387527 | 0.1979283 | 0.2863335 | 0.3798285 | 0.4702916 | 0.002727674 | 0
min | 10 | 1 | 12 | 2.693329 | 20 | 31 | 0.00795981 | 170.3277 | 0.01181893 | 41.64389 | 104.5272 | 0.15 | 0.1032071 | 0.09927475 | 0.1117394 | 0.1473971 | 0.1134776 | 0.08622857 | 0.1085351 | 0.1106952 | 0.09917573 | 0.09740303 | 0.1509446 | 0.1016197 | 0.1387343 | 0.1112737 | 0.111891 | 0.09099305 | 0.7779465 | 0.7482529 | 0.494999 | 0.5501571 | 0.4160816 | 0.4750043 | 0.4783651 | 0.4243919 | 0.6457796 | 0.6064728 | 0.4828881 | 0.5014606 | 0.446793 | 0.4615253 | 0.5838155 | 0.6361421 | 0.04110099 | 4
25% | 10.5 | 1.25 | 44.25 | 2.8 | 25 | 35 | 0.01744444 | 245.8116 | 0.2759858 | 73.46342 | 180.4115 | 0.18 | 0.1515046 | 0.1265815 | 0.1630739 | 0.2192485 | 0.1860353 | 0.1524274 | 0.261377 | 0.1886785 | 0.1532518 | 0.148777 | 0.2172769 | 0.1856793 | 0.2026558 | 0.1934824 | 0.1603824 | 0.1347032 | 0.8316385 | 0.988035 | 0.8099765 | 0.7334886 | 0.6900848 | 0.7651329 | 0.6208344 | 0.635133 | 0.8928927 | 1.041462 | 0.6871942 | 0.6402121 | 0.6747957 | 0.6402598 | 0.7052463 | 0.8789678 | 0.04483042 | 4
50% | 15.95 | 2 | 46 | 2.950438 | 30 | 38.75 | 0.02696877 | 298.2203 | 0.3762961 | 145.492 | 229.9887 | 0.21 | 0.2039215 | 0.1832901 | 0.2042853 | 0.2748407 | 0.231879 | 0.2232752 | 0.305625 | 0.272812 | 0.1863293 | 0.1716413 | 0.2548594 | 0.2234333 | 0.2404679 | 0.236835 | 0.2246498 | 0.1985487 | 1.208289 | 1.153843 | 1.169988 | 0.7901864 | 0.9973413 | 0.9488141 | 0.6828576 | 0.7965264 | 1.077128 | 1.326837 | 0.8598276 | 1.006669 | 0.9094004 | 0.9839278 | 0.9811691 | 1.117039 | 0.04626662 | 4
75% | 19.1 | 2.75 | 85.6 | 3.269 | 38.3 | 45 | 0.05857709 | 364.5219 | 0.4825665 | 207.3206 | 305.0326 | 0.2475 | 0.2645953 | 0.2178135 | 0.2540864 | 0.3133723 | 0.2837296 | 0.2971012 | 0.3694359 | 0.3695826 | 0.2452862 | 0.2051614 | 0.3044776 | 0.315905 | 0.2968191 | 0.315022 | 0.2766919 | 0.2331938 | 1.296218 | 1.477344 | 1.330062 | 0.8647505 | 1.163269 | 1.285194 | 0.832714 | 1.007163 | 1.366831 | 1.438747 | 0.9174473 | 1.291925 | 1.038374 | 1.193616 | 1.289906 | 1.491647 | 0.04805256 | 4
max | 32.3 | 8 | 168 | 4.131127 | 40 | 54.4 | 0.1326867 | 469.4447 | 0.6 | 372.6044 | 468.3318 | 0.33 | 0.33786 | 0.3260048 | 0.3745279 | 0.3964234 | 0.6008437 | 0.4760981 | 0.5226133 | 0.436839 | 0.3143821 | 0.3216381 | 0.3839211 | 0.4721293 | 0.4377924 | 0.466698 | 0.4282175 | 0.385689 | 1.453388 | 2.031647 | 1.450892 | 1.096357 | 1.498093 | 1.971504 | 1.65845 | 1.535748 | 1.714129 | 1.615301 | 1.271959 | 1.626979 | 1.171172 | 1.374603 | 1.81814 | 2.181675 | 0.0502572 | 4

## 34 erros (3 div)
| diâmetro_da_armadura_f_(mm) | número_de_barras_em_uma_camada | espaçamento_entre_as_barras_(mm) | resistência_à_tração_do_concreto_fctm_(mpa) | cobrimento_c_(mm) | distância_ao_centro_de_gravidade_da_armadura_d'_(mm) | taxa_de_armadura_r | tensão_na_armadura_(mpa) | tension_stiffening_(b) | tensão_na_armadura_na_fissuração_do_concreto_(ssr) | ss_-_bssr_(mpa) | wexp_(mm) | fib_model_code_2010 | fib_model_code_2020 | eurocode_2 | nbr_6118_-_wk1_-_fissuração_estabilizada | nbr_6118_-_wk2_-_fissuração_não_estabilizada | clark_(1956) | leonhardt_(1977) | desayi;ganesan_(1985) | oh;_kang_(1987) | caldas_(1997) | gergely_e_lutz_(1968) | _b__variável_e_<_0,6 | equação_(15)_do_artigo_de_belarbi_e_hsu_(1994) | beta_conforme_fields_e_bischoff_(2004) | slip_de_yuan_et_al._(2025) | slip_de_biscaia_e_soares_(2020) | wexp_(mm)/fib_model_code_2010 | wexp_(mm)/fib_model_code_2020 | wexp_(mm)/eurocode_2 | wexp_(mm)/nbr_6118_-_wk1_-_fissuração_estabilizada | wexp_(mm)/nbr_6118_-_wk2_-_fissuração_não_estabilizada | wexp_(mm)/clark_(1956) | wexp_(mm)/leonhardt_(1977) | wexp_(mm)/desayi;ganesan_(1985) | wexp_(mm)/oh;_kang_(1987) | wexp_(mm)/caldas_(1997) | wexp_(mm)/gergely_e_lutz_(1968) | wexp_(mm)/_b__variável_e_<_0,6 | wexp_(mm)/equação_(15)_do_artigo_de_belarbi_e_hsu_(1994) | wexp_(mm)/beta_conforme_fields_e_bischoff_(2004) | wexp_(mm)/slip_de_yuan_et_al._(2025) | wexp_(mm)/slip_de_biscaia_e_soares_(2020) | abs_error | Divisoes
count | 34 | 34 | 34 | 34 | 34 | 34 | 34 | 34 | 34 | 34 | 34 | 34 | 34 | 34 | 34 | 34 | 34 | 34 | 34 | 34 | 34 | 34 | 34 | 34 | 34 | 34 | 34 | 34 | 34 | 34 | 34 | 34 | 34 | 34 | 34 | 34 | 34 | 34 | 34 | 34 | 34 | 34 | 34 | 34 | 34 | 34
mean | 19.9 | 2.117647 | 60.62108 | 3.097968 | 32.12794 | 42.83235 | 0.05737883 | 297.4735 | 0.3770868 | 106.0084 | 262.3105 | 0.2226471 | 0.2083187 | 0.203279 | 0.2051574 | 0.2572277 | 0.3101251 | 0.2084774 | 0.3386538 | 0.2600831 | 0.2159231 | 0.1867605 | 0.2673516 | 0.2446579 | 0.2517639 | 0.2497758 | 0.2567706 | 0.2275558 | 1.110674 | 1.129258 | 1.096656 | 0.885952 | 0.7866978 | 1.222528 | 0.6725239 | 0.949826 | 1.070135 | 1.219725 | 0.8445533 | 0.9751221 | 0.9047524 | 0.9388457 | 0.8986408 | 1.030455 | 0.03471087 | 3
std | 6.660967 | 1.037617 | 40.28293 | 0.4666412 | 8.501784 | 9.945967 | 0.03182185 | 84.05406 | 0.1722766 | 69.28181 | 94.00091 | 0.07707961 | 0.08682553 | 0.07701253 | 0.06387944 | 0.08442654 | 0.1413615 | 0.1070815 | 0.1171129 | 0.1067406 | 0.0638277 | 0.06982396 | 0.06931296 | 0.1176398 | 0.08811716 | 0.1095523 | 0.08910352 | 0.09236138 | 0.1674956 | 0.2179652 | 0.1584204 | 0.1832617 | 0.2596462 | 0.4138343 | 0.1153532 | 0.3519017 | 0.3257134 | 0.1922397 | 0.198106 | 0.2162438 | 0.1421182 | 0.179843 | 0.2190498 | 0.2677518 | 0.002521797 | 0
min | 10 | 1 | 12 | 2.524448 | 19.05 | 25.4 | 0.01140138 | 179.4956 | 0 | 40.1803 | 149.0814 | 0.14 | 0.1153219 | 0.08615938 | 0.1244495 | 0.1469861 | 0.1547853 | 0.08171469 | 0.1986952 | 0.1014408 | 0.1096603 | 0.1006357 | 0.1455696 | 0.1021297 | 0.1422242 | 0.1165661 | 0.1096856 | 0.08200656 | 0.7944727 | 0.7192825 | 0.8009384 | 0.6095986 | 0.287521 | 0.5073645 | 0.4388631 | 0.5116984 | 0.6450369 | 0.7847051 | 0.5723383 | 0.6175237 | 0.6226752 | 0.6377199 | 0.5781487 | 0.5391651 | 0.03146899 | 3
25% | 16 | 2 | 40 | 2.8 | 25 | 35 | 0.03257471 | 232.6786 | 0.289517 | 58.1327 | 190.9871 | 0.17 | 0.1406233 | 0.1551391 | 0.1523279 | 0.1985134 | 0.213375 | 0.1321785 | 0.2614056 | 0.1872894 | 0.1665003 | 0.1474199 | 0.2199788 | 0.1690227 | 0.1827082 | 0.1756093 | 0.197721 | 0.172063 | 0.9083552 | 1.044442 | 1.039538 | 0.77183 | 0.6051098 | 0.9154026 | 0.5872866 | 0.691073 | 0.871459 | 1.141701 | 0.7029467 | 0.8058919 | 0.8452223 | 0.7812161 | 0.7327972 | 0.88158 | 0.03239327 | 3
50% | 20 | 2 | 45 | 2.98 | 38 | 45 | 0.06158654 | 292.6527 | 0.3768704 | 77.9155 | 241.5268 | 0.205 | 0.187757 | 0.1851608 | 0.1918156 | 0.2328916 | 0.2837643 | 0.1880761 | 0.3157515 | 0.2393787 | 0.2102343 | 0.1677258 | 0.2540478 | 0.2079626 | 0.2310044 | 0.2115157 | 0.2498738 | 0.2103745 | 1.1913 | 1.109176 | 1.123487 | 0.8454016 | 0.7317973 | 1.199277 | 0.6618299572 | 0.8370079 | 0.9685616 | 1.206838 | 0.7865835 | 0.9611894 | 0.9226946 | 0.9591167 | 0.8493213 | 0.9752274 | 0.03419197 | 3
75% | 20 | 2 | 62.7 | 3.42 | 39.575 | 50 | 0.08120052 | 342.3578 | 0.5078848 | 124.9053 | 285.9158 | 0.245 | 0.2519588 | 0.2333829 | 0.2342282 | 0.2855072 | 0.3296083 | 0.2502417 | 0.393089 | 0.3135475 | 0.2620001 | 0.1962032 | 0.3164718 | 0.2813786 | 0.2932104 | 0.2877924 | 0.295544 | 0.2678247 | 1.239188 | 1.189468 | 1.178444 | 1.000691 | 0.9894111 | 1.525495 | 0.7471907 | 1.114239 | 1.192416 | 1.257014 | 0.956476 | 1.122453 | 1.034434 | 1.061047 | 1.04402 | 1.159338 | 0.03643218 | 3
max | 35.8 | 6 | 168 | 4.120341 | 50 | 64 | 0.1326867 | 525.8067 | 0.6 | 266.4216 | 525.8067 | 0.56 | 0.5280815 | 0.5142508 | 0.4037664 | 0.4671403 | 0.8695018 | 0.4336133 | 0.6682068 | 0.4874818 | 0.3875747 | 0.4497831 | 0.4270401 | 0.7014528 | 0.5142508 | 0.6560727 | 0.6034202 | 0.580104 | 1.300707 | 1.857024 | 1.416948 | 1.548875 | 1.428528 | 2.080409 | 0.8997129 | 1.80011 | 2.075349 | 1.689262 | 1.446779 | 1.566635 | 1.111961 | 1.372612 | 1.458715 | 1.951063 | 0.03959192 | 3

## 34 erros (2 div)
| diâmetro_da_armadura_f_(mm) | número_de_barras_em_uma_camada | espaçamento_entre_as_barras_(mm) | resistência_à_tração_do_concreto_fctm_(mpa) | cobrimento_c_(mm) | distância_ao_centro_de_gravidade_da_armadura_d'_(mm) | taxa_de_armadura_r | tensão_na_armadura_(mpa) | tension_stiffening_(b) | tensão_na_armadura_na_fissuração_do_concreto_(ssr) | ss_-_bssr_(mpa) | wexp_(mm) | fib_model_code_2010 | fib_model_code_2020 | eurocode_2 | nbr_6118_-_wk1_-_fissuração_estabilizada | nbr_6118_-_wk2_-_fissuração_não_estabilizada | clark_(1956) | leonhardt_(1977) | desayi;ganesan_(1985) | oh;_kang_(1987) | caldas_(1997) | gergely_e_lutz_(1968) | _b__variável_e_<_0,6 | equação_(15)_do_artigo_de_belarbi_e_hsu_(1994) | beta_conforme_fields_e_bischoff_(2004) | slip_de_yuan_et_al._(2025) | slip_de_biscaia_e_soares_(2020) | wexp_(mm)/fib_model_code_2010 | wexp_(mm)/fib_model_code_2020 | wexp_(mm)/eurocode_2 | wexp_(mm)/nbr_6118_-_wk1_-_fissuração_estabilizada | wexp_(mm)/nbr_6118_-_wk2_-_fissuração_não_estabilizada | wexp_(mm)/clark_(1956) | wexp_(mm)/leonhardt_(1977) | wexp_(mm)/desayi;ganesan_(1985) | wexp_(mm)/oh;_kang_(1987) | wexp_(mm)/caldas_(1997) | wexp_(mm)/gergely_e_lutz_(1968) | wexp_(mm)/_b__variável_e_<_0,6 | wexp_(mm)/equação_(15)_do_artigo_de_belarbi_e_hsu_(1994) | wexp_(mm)/beta_conforme_fields_e_bischoff_(2004) | wexp_(mm)/slip_de_yuan_et_al._(2025) | wexp_(mm)/slip_de_biscaia_e_soares_(2020) | abs_error | Divisoes
count | 34 | 34 | 34 | 34 | 34 | 34 | 34 | 34 | 34 | 34 | 34 | 34 | 34 | 34 | 34 | 34 | 34 | 34 | 34 | 34 | 34 | 34 | 34 | 34 | 34 | 34 | 34 | 34 | 34 | 34 | 34 | 34 | 34 | 34 | 34 | 34 | 34 | 34 | 34 | 34 | 34 | 34 | 34 | 34 | 34 | 34
mean | 18.92059 | 2.176471 | 59.255 | 3.028164 | 33.34412 | 42.91471 | 0.05386949 | 303.7941 | 0.3693693 | 119.0701 | 260.901 | 0.2170588 | 0.2127741 | 0.2104166 | 0.2208418 | 0.2642969 | 0.3215468 | 0.2219588 | 0.3342307 | 0.2673169 | 0.2158953 | 0.1900819 | 0.2776465 | 0.2583095 | 0.2642396 | 0.2643402 | 0.266863 | 0.2359338 | 1.039097 | 1.052183 | 0.9988068 | 0.8259272 | 0.7631994 | 1.088718 | 0.6619419 | 0.8794119 | 1.020626 | 1.155492 | 0.7839071 | 0.8807569 | 0.8322157 | 0.8496869 | 0.8536724 | 0.9725232 | 0.02503895 | 2
std | 5.895801 | 0.9364856 | 29.92391 | 0.3015508 | 6.648362 | 7.968542 | 0.03443507 | 72.5981 | 0.1469371 | 89.99808 | 83.99356 | 0.05776281 | 0.0635524 | 0.05752251 | 0.06287251 | 0.06675477 | 0.1335669 | 0.1038868 | 0.09853661 | 0.1028639 | 0.05265811 | 0.04908353 | 0.0638091 | 0.09334776 | 0.07451186 | 0.08828711 | 0.07811531 | 0.07548135 | 0.1307947 | 0.1708917 | 0.1253002 | 0.1133056 | 0.2814304 | 0.2912199 | 0.09304065 | 0.2403984 | 0.1929395 | 0.1859384 | 0.09473065 | 0.1623878 | 0.1046916 | 0.1321586 | 0.2248942 | 0.2614205 | 0.003222805 | 0
min | 10 | 1 | 12 | 2.524448 | 25 | 31 | 0.00795981 | 170.8033 | 0.1055974 | 40.79571 | 135.9237 | 0.15 | 0.1207908 | 0.09238499 | 0.1117755 | 0.1741971 | 0.1078843 | 0.1111458 | 0.1567851 | 0.1222147 | 0.1082767 | 0.1175756 | 0.1680526 | 0.1100971 | 0.1635201 | 0.1280844 | 0.0978159 | 0.07912289 | 0.8524689 | 0.7911928 | 0.7092958 | 0.5566147 | 0.3210242 | 0.5048889 | 0.515531 | 0.5246632 | 0.7603678 | 0.7743833 | 0.6064529 | 0.6421184 | 0.6223278 | 0.6199371 | 0.5017161 | 0.6753735 | 0.01957599 | 2
25% | 15.925 | 2 | 45 | 2.800429 | 27.75 | 35.75 | 0.02928192 | 248.9292 | 0.2278282 | 65.34757 | 189.7298 | 0.17 | 0.1559242 | 0.1746274 | 0.1695035 | 0.2219643 | 0.2293341 | 0.1391958 | 0.2687211 | 0.183045 | 0.1784096 | 0.1528432 | 0.225652 | 0.182407 | 0.2008908 | 0.1894622 | 0.2058075 | 0.1785851 | 0.9013285 | 0.9476479 | 0.9099226 | 0.7607984 | 0.5440593 | 0.9344047 | 0.5951656 | 0.7195634 | 0.9019201 | 0.9763651 | 0.7250043 | 0.7909857 | 0.7983307 | 0.7754329 | 0.6681724 | 0.793023 | 0.02297337 | 2
50% | 19.1 | 2 | 50.6 | 2.950438 | 30.9 | 40.45 | 0.04641429 | 300.556 | 0.3957208 | 82.46141 | 229.027 | 0.2 | 0.2177458 | 0.1998035 | 0.212739 | 0.2566277 | 0.2920633 | 0.1818557 | 0.3037409 | 0.2463507 | 0.2131215 | 0.1911624 | 0.2729503 | 0.2381991 | 0.2443407 | 0.2448032 | 0.2527799 | 0.2211502 | 1.095221 | 1.031618 | 1.009283 | 0.8169168 | 0.6891698 | 1.116286 | 0.6541529 | 0.8432604 | 0.9478512 | 1.163612 | 0.7681268 | 0.8403612 | 0.8416893 | 0.834217 | 0.824481 | 0.9014885 | 0.0250603 | 2
75% | 20 | 2 | 68.25 | 3.269 | 38.275 | 48.825 | 0.06659654 | 370.3599 | 0.4760041 | 135.9166 | 342.3789 | 0.25 | 0.2503905 | 0.2504216 | 0.2542438 | 0.2918589 | 0.4440626 | 0.2662628 | 0.4063647 | 0.3462541 | 0.2641464 | 0.2148483 | 0.3285395 | 0.3140101 | 0.2970217 | 0.3152523 | 0.3392068 | 0.2913251 | 1.138455 | 1.144572 | 1.06462 | 0.8658783 | 1.020879 | 1.318448 | 0.7158854 | 1.004813 | 1.126316 | 1.280342 | 0.8240407 | 0.9394025 | 0.8862354 | 0.9047993 | 1.031491 | 1.138576 | 0.02757336 | 2
max | 32.3 | 6 | 138 | 3.508821 | 50 | 64 | 0.1326867 | 424.8943 | 0.6 | 372.6044 | 417.9938 | 0.38 | 0.4074228 | 0.3278753 | 0.3753593 | 0.5029794 | 0.623006 | 0.4605252 | 0.6529145 | 0.5248815 | 0.3152695 | 0.361578 | 0.4109736 | 0.5067508 | 0.4726708 | 0.4924847 | 0.3986318 | 0.3563955 | 1.241817 | 1.62364 | 1.341976 | 1.065952 | 1.390378 | 1.504689 | 0.9567238 | 1.37748 | 1.747737 | 1.631988 | 1.011588 | 1.362433 | 1.019408 | 1.171103 | 1.533493 | 1.895785 | 0.03063143 | 2

## 33 erros (1 div)
| diâmetro_da_armadura_f_(mm) | número_de_barras_em_uma_camada | espaçamento_entre_as_barras_(mm) | resistência_à_tração_do_concreto_fctm_(mpa) | cobrimento_c_(mm) | distância_ao_centro_de_gravidade_da_armadura_d'_(mm) | taxa_de_armadura_r | tensão_na_armadura_(mpa) | tension_stiffening_(b) | tensão_na_armadura_na_fissuração_do_concreto_(ssr) | ss_-_bssr_(mpa) | wexp_(mm) | fib_model_code_2010 | fib_model_code_2020 | eurocode_2 | nbr_6118_-_wk1_-_fissuração_estabilizada | nbr_6118_-_wk2_-_fissuração_não_estabilizada | clark_(1956) | leonhardt_(1977) | desayi;ganesan_(1985) | oh;_kang_(1987) | caldas_(1997) | gergely_e_lutz_(1968) | _b__variável_e_<_0,6 | equação_(15)_do_artigo_de_belarbi_e_hsu_(1994) | beta_conforme_fields_e_bischoff_(2004) | slip_de_yuan_et_al._(2025) | slip_de_biscaia_e_soares_(2020) | wexp_(mm)/fib_model_code_2010 | wexp_(mm)/fib_model_code_2020 | wexp_(mm)/eurocode_2 | wexp_(mm)/nbr_6118_-_wk1_-_fissuração_estabilizada | wexp_(mm)/nbr_6118_-_wk2_-_fissuração_não_estabilizada | wexp_(mm)/clark_(1956) | wexp_(mm)/leonhardt_(1977) | wexp_(mm)/desayi;ganesan_(1985) | wexp_(mm)/oh;_kang_(1987) | wexp_(mm)/caldas_(1997) | wexp_(mm)/gergely_e_lutz_(1968) | wexp_(mm)/_b__variável_e_<_0,6 | wexp_(mm)/equação_(15)_do_artigo_de_belarbi_e_hsu_(1994) | wexp_(mm)/beta_conforme_fields_e_bischoff_(2004) | wexp_(mm)/slip_de_yuan_et_al._(2025) | wexp_(mm)/slip_de_biscaia_e_soares_(2020) | abs_error | Divisoes
count | 33 | 33 | 33 | 33 | 33 | 33 | 33 | 33 | 33 | 33 | 33 | 33 | 33 | 33 | 33 | 33 | 33 | 33 | 33 | 33 | 33 | 33 | 33 | 33 | 33 | 33 | 33 | 33 | 33 | 33 | 33 | 33 | 33 | 33 | 33 | 33 | 33 | 33 | 33 | 33 | 33 | 33 | 33 | 33 | 33 | 33
mean | 16.0097 | 2.060606 | 64.36263 | 3.005227 | 35.1103 | 44.11212 | 0.03509623 | 301.4628 | 0.3923278 | 181.4876 | 232.3721 | 0.2054545 | 0.211667 | 0.2005115 | 0.2330759 | 0.2643146 | 0.2658602 | 0.2379398 | 0.3145984 | 0.2802434 | 0.2115908 | 0.1870758 | 0.2746482 | 0.2584796 | 0.2777104 | 0.2696193 | 0.2415725 | 0.2135938 | 0.9808302 | 1.040911 | 0.9042029 | 0.7910371 | 0.8764179 | 0.9469464 | 0.6932734 | 0.7950717 | 1.007518 | 1.11851 | 0.7596594 | 0.8338492 | 0.7524724 | 0.791371 | 0.8940293 | 1.008533 | 0.01536796 | 1
std | 5.304265 | 1.477739 | 42.32918 | 0.3607754 | 6.981691 | 7.531673 | 0.0277805 | 63.4775 | 0.122488 | 121.493 | 77.23104 | 0.04981785 | 0.0567434 | 0.04689577 | 0.06122591 | 0.0707064 | 0.1297249 | 0.08931664 | 0.1015919 | 0.09249506 | 0.05418692 | 0.04890107 | 0.05814756 | 0.0804963 | 0.06853451 | 0.07868794 | 0.07695158 | 0.06469003 | 0.08030692 | 0.1717372 | 0.1659402 | 0.1255119 | 0.2694984 | 0.2967205 | 0.196629 | 0.268806 | 0.245246 | 0.1773517 | 0.1511421 | 0.1834413 | 0.1263881 | 0.1571391 | 0.2063445 | 0.2369949 | 0.002759678 | 0
min | 9.52 | 1 | 12 | 2.384602 | 20.64 | 25.4 | 0.00795981 | 179.888 | 0.09522826 | 41.64389 | 99.04855 | 0.15 | 0.1316589 | 0.09927475 | 0.1303357 | 0.1413375 | 0.1026441 | 0.1057205 | 0.1072933 | 0.1332796 | 0.09659004 | 0.1186868 | 0.1396639 | 0.1106345 | 0.1536139 | 0.1258138 | 0.111891 | 0.09099305 | 0.8898872 | 0.7923133 | 0.5162436 | 0.5675749 | 0.2693375 | 0.5089894 | 0.5090871 | 0.4426062 | 0.678172 | 0.6275277 | 0.5036129 | 0.5454281 | 0.471103 | 0.4936736 | 0.4434825 | 0.597112 | 0.009889049 | 1
25% | 10 | 1 | 40 | 2.8 | 30 | 39.5 | 0.01140138 | 260.029 | 0.3183295 | 70.46409 | 190.6308 | 0.16 | 0.1689646 | 0.1672324 | 0.1859333 | 0.2126465 | 0.1914281 | 0.1678742 | 0.2567315 | 0.2011728 | 0.1701817 | 0.1496674 | 0.2345757 | 0.1888521 | 0.2248363 | 0.2073591 | 0.1955039 | 0.1754564 | 0.9296215 | 0.9276327 | 0.8011572 | 0.7053959 | 0.6874887 | 0.678209 | 0.5909501 | 0.610253 | 0.8293488 | 1.044281 | 0.6454327 | 0.7191208 | 0.6888969 | 0.6960837 | 0.7478382 | 0.8320297 | 0.01303408 | 1
50% | 16 | 2 | 45 | 2.833692 | 38 | 45 | 0.03101245 | 295.4706 | 0.3871129 | 134.7325 | 224.4578 | 0.2 | 0.204395 | 0.2034596 | 0.224675 | 0.2614293 | 0.2353016 | 0.2222475 | 0.3133112 | 0.2743087 | 0.2211828 | 0.1809363 | 0.2810811 | 0.2609074 | 0.2641278 | 0.2664966 | 0.2265143 | 0.2035635 | 0.9403987 | 0.9990274 | 0.8942687 | 0.7478867 | 0.9125784 | 0.8920726 | 0.6374887 | 0.7052574 | 0.9164891 | 1.168348 | 0.7181261 | 0.816961 | 0.7568606 | 0.7874512 | 0.9076937 | 1.004979 | 0.015605 | 1
75% | 20 | 2 | 63.6 | 3.269 | 40 | 49.1 | 0.05811024 | 334.7262 | 0.4526389 | 266.4216 | 251.9276 | 0.23 | 0.2444325 | 0.2407525 | 0.2783033 | 0.2940423 | 0.317299 | 0.3282309 | 0.3762362 | 0.3538537 | 0.2552062 | 0.218819 | 0.3208575 | 0.3199942 | 0.3245178 | 0.3333179 | 0.294885 | 0.2632428 | 1.065312 | 1.153396 | 1.021872 | 0.8849336 | 1.071153 | 1.156372 | 0.7105713 | 0.867952 | 1.093974 | 1.23099 | 0.8515319 | 0.9134115 | 0.8574255 | 0.9000416 | 1.045726 | 1.165737 | 0.01771869 | 1
max | 28.7 | 8 | 168 | 4.131127 | 50 | 64 | 0.1326867 | 438.57 | 0.6 | 372.6044 | 425.8546 | 0.3 | 0.3190136 | 0.2779117 | 0.3516655 | 0.431178 | 0.7425627 | 0.4128521 | 0.5687514 | 0.4499535 | 0.2880274 | 0.345968 | 0.3604853 | 0.4099436 | 0.4047187 | 0.4167368 | 0.4509761 | 0.3417168 | 1.139308 | 1.510958 | 1.166023 | 1.061289 | 1.46136 | 1.533457 | 1.398037 | 1.435195 | 1.658671 | 1.363058 | 1.141095 | 1.355816 | 0.9764739 | 1.192238 | 1.340591 | 1.648477 | 0.01957439 | 1

## 36 erros (0 div)
| diâmetro_da_armadura_f_(mm) | número_de_barras_em_uma_camada | espaçamento_entre_as_barras_(mm) | resistência_à_tração_do_concreto_fctm_(mpa) | cobrimento_c_(mm) | distância_ao_centro_de_gravidade_da_armadura_d'_(mm) | taxa_de_armadura_r | tensão_na_armadura_(mpa) | tension_stiffening_(b) | tensão_na_armadura_na_fissuração_do_concreto_(ssr) | ss_-_bssr_(mpa) | wexp_(mm) | fib_model_code_2010 | fib_model_code_2020 | eurocode_2 | nbr_6118_-_wk1_-_fissuração_estabilizada | nbr_6118_-_wk2_-_fissuração_não_estabilizada | clark_(1956) | leonhardt_(1977) | desayi;ganesan_(1985) | oh;_kang_(1987) | caldas_(1997) | gergely_e_lutz_(1968) | _b__variável_e_<_0,6 | equação_(15)_do_artigo_de_belarbi_e_hsu_(1994) | beta_conforme_fields_e_bischoff_(2004) | slip_de_yuan_et_al._(2025) | slip_de_biscaia_e_soares_(2020) | wexp_(mm)/fib_model_code_2010 | wexp_(mm)/fib_model_code_2020 | wexp_(mm)/eurocode_2 | wexp_(mm)/nbr_6118_-_wk1_-_fissuração_estabilizada | wexp_(mm)/nbr_6118_-_wk2_-_fissuração_não_estabilizada | wexp_(mm)/clark_(1956) | wexp_(mm)/leonhardt_(1977) | wexp_(mm)/desayi;ganesan_(1985) | wexp_(mm)/oh;_kang_(1987) | wexp_(mm)/caldas_(1997) | wexp_(mm)/gergely_e_lutz_(1968) | wexp_(mm)/_b__variável_e_<_0,6 | wexp_(mm)/equação_(15)_do_artigo_de_belarbi_e_hsu_(1994) | wexp_(mm)/beta_conforme_fields_e_bischoff_(2004) | wexp_(mm)/slip_de_yuan_et_al._(2025) | wexp_(mm)/slip_de_biscaia_e_soares_(2020) | abs_error | Divisoes
count | 36 | 36 | 36 | 36 | 36 | 36 | 36 | 36 | 36 | 36 | 36 | 36 | 36 | 36 | 36 | 36 | 36 | 36 | 36 | 36 | 36 | 36 | 36 | 36 | 36 | 36 | 36 | 36 | 36 | 36 | 36 | 36 | 36 | 36 | 36 | 36 | 36 | 36 | 36 | 36 | 36 | 36 | 36 | 36 | 36 | 36
mean | 14.15889 | 2.444444 | 67.17981 | 3.138174 | 30.07333 | 37.98611 | 0.03247171 | 324.1335 | 0.3540027 | 178.2174 | 258 | 0.2133333 | 0.2141035 | 0.1957721 | 0.2215887 | 0.2693548 | 0.2790589 | 0.2277997 | 0.3084213 | 0.2785811 | 0.1941593 | 0.2017002 | 0.2600437 | 0.2490197 | 0.267859 | 0.2585288 | 0.2381991 | 0.2109203 | 0.9970845 | 1.119992 | 0.9779104 | 0.7897882 | 0.9124134 | 1.002413 | 0.7992173 | 0.7917241 | 1.120568 | 1.080281 | 0.8299369 | 0.8873294 | 0.7955215 | 0.8416818 | 0.9627126 | 1.092969 | 0.004812093 | 0
std | 3.67867 | 1.02663 | 43.92875 | 0.2542514 | 6.802134 | 6.1143 | 0.02931904 | 96.04992 | 0.1679791 | 93.25888 | 128.3262 | 0.07745967 | 0.07724356 | 0.07227773 | 0.07266496 | 0.05528739 | 0.1972129 | 0.08300688 | 0.1079765 | 0.0724287 | 0.05018849 | 0.08331821 | 0.0632095 | 0.09670607 | 0.06802116 | 0.08815498 | 0.1111014 | 0.0995741 | 0.03067849 | 0.2054754 | 0.1642866 | 0.1763939 | 0.2659278 | 0.3026772 | 0.6440293 | 0.2409076 | 0.3011981 | 0.1560725 | 0.2043159 | 0.1613792 | 0.1416579 | 0.1425299 | 0.2272526 | 0.2745488 | 0.003063815 | 0
min | 9.52 | 1 | 12 | 2.384602 | 20.64 | 25.4 | 0.00795981 | 195.1135 | 0 | 41.64389 | 94.65833 | 0.15 | 0.1420437 | 0.1062388 | 0.1349783 | 0.1644876 | 0.1244764 | 0.1060173 | 0.03363514 | 0.1196923 | 0.1108494 | 0.1308154 | 0.1625399 | 0.1379725 | 0.1818908 | 0.1509873 | 0.116013 | 0.09505943 | 0.9509444 | 0.7303907 | 0.5530333 | 0.5218263 | 0.2204664 | 0.5060804 | 0.5430203 | 0.4741482 | 0.7270303 | 0.7555688 | 0.5395026 | 0.5868162 | 0.5052436 | 0.5302503 | 0.3915855 | 0.5262934 | 7.091811e-05 | 0
25% | 10 | 2 | 40 | 2.920876 | 25 | 33 | 0.01744444 | 268.0508 | 0.2752304 | 121.4644 | 171.2721 | 0.1775 | 0.1695867 | 0.1520706 | 0.1667373 | 0.2318752 | 0.1575705 | 0.1671318 | 0.2329053 | 0.2215625 | 0.1484021 | 0.1573436 | 0.1947684 | 0.1856753 | 0.213838 | 0.1932721 | 0.1668991 | 0.1453466 | 0.9691263 | 0.962695 | 0.8518865 | 0.6832489 | 0.791964 | 0.709328 | 0.5694064 | 0.5939288 | 0.9079001 | 0.9797486 | 0.6800251 | 0.771379 | 0.7073769 | 0.7427898 | 0.8172725 | 0.92013 | 0.002580676 | 0
50% | 16 | 2 | 46 | 3.269 | 25 | 36 | 0.02318136 | 294.9563 | 0.3956012 | 169.1638 | 214.3382 | 0.185 | 0.1892855 | 0.1743329 | 0.1998998 | 0.2686625 | 0.2029583 | 0.2074079 | 0.3158772 | 0.2817445 | 0.1939165 | 0.1794125 | 0.2623559 | 0.2119054 | 0.2537356 | 0.2294339 | 0.1967331 | 0.1780704 | 0.9960111 | 1.146759 | 1.029747 | 0.7750186 | 0.9569597 | 1.022666 | 0.6396263 | 0.7508338 | 1.063708 | 1.07267 | 0.8160958 | 0.9229163 | 0.8090373 | 0.8904477 | 1.007171 | 1.082703 | 0.004927608 | 0
75% | 16 | 3 | 76 | 3.269 | 40 | 45 | 0.03534513 | 351.7563 | 0.4746011 | 211.3011 | 309.0857 | 0.22 | 0.2202471 | 0.2271642 | 0.2570446 | 0.298124 | 0.3138548 | 0.2902085 | 0.3694149 | 0.3297273 | 0.2379026 | 0.2029457 | 0.3070523 | 0.2987453 | 0.298304 | 0.3179041 | 0.2793814 | 0.2558181 | 1.016224 | 1.192323 | 1.102265 | 0.8672256 | 1.142346 | 1.235025 | 0.8175459 | 0.9026799 | 1.226345 | 1.174469 | 0.9313214 | 0.9654479 | 0.8495069 | 0.9209971 | 1.052705 | 1.221539 | 0.007439791 | 0
max | 22.2 | 4 | 168 | 3.56416 | 40 | 49.1 | 0.1326867 | 628 | 0.589286 | 372.6044 | 628 | 0.5 | 0.5017747 | 0.4258094 | 0.4375444 | 0.3952157 | 0.9978846 | 0.4344222 | 0.599744 | 0.4227787 | 0.2851615 | 0.5115655 | 0.3764612 | 0.5257794 | 0.4258094 | 0.5093224 | 0.5618185 | 0.5082866 | 1.056013 | 1.549339 | 1.192853 | 1.26675 | 1.260019 | 1.509188 | 4.459622 | 1.343453 | 1.870817 | 1.459924 | 1.328158 | 1.25197 | 1.174234 | 1.099115 | 1.338677 | 1.627879 | 0.009285508 | 0