## Dataset sem TS
Autor | Diâmetro da armadura f (mm) | Número de barras em uma camada | Espaçamento entre as barras (mm) | Resistência à tração do concreto fctm (MPa) | Cobrimento c (mm) | Distância ao centro de gravidade da armadura d&apos; (mm) | Taxa de armadura r | Tensão na armadura (MPa) | w (mm)
Viga S200-1.76-20 - Sokolov et al (2021) | 20 | 2 | 126 | 4.120341 | 25 | 39 | 0.06072355 | 231.811 | 0.16
| 20 | 2 | 126 | 4.120341 | 25 | 39 | 0.06072355 | 304.2519 | 0.23
| 20 | 2 | 126 | 4.120341 | 25 | 39 | 0.06072355 | 314.2822 | 0.24
| 20 | 2 | 126 | 4.120341 | 25 | 39 | 0.06072355 | 363.3192 | 0.27
| 20 | 2 | 126 | 4.120341 | 25 | 39 | 0.06072355 | 459.1641 | 0.35
| 20 | 2 | 126 | 4.120341 | 25 | 39 | 0.06072355 | 500 | 0.4
Viga S600-0.37-10 - Sokolov et al (2021) | 10 | 8 | 87.7 | 4.131127 | 25 | 53 | 0.01538839 | 322.9197 | 0.16
| 10 | 8 | 87.7 | 4.131127 | 25 | 53 | 0.01538839 | 367.8209 | 0.18
| 10 | 8 | 87.7 | 4.131127 | 25 | 53 | 0.01538839 | 500 | 0.26
Viga V1 - Oliveira (2007) | 10 | 4 | 32.46667 | 3.262 | 25 | 36 | 0.01744444 | 285.048 | 0.16
| 10 | 4 | 32.46667 | 3.262 | 25 | 36 | 0.01744444 | 324.9996 | 0.2
| 10 | 4 | 32.46667 | 3.262 | 25 | 36 | 0.01744444 | 367.6446 | 0.2
| 10 | 4 | 32.46667 | 3.262 | 25 | 36 | 0.01744444 | 410.7385 | 0.24
| 10 | 4 | 32.46667 | 3.262 | 25 | 36 | 0.01744444 | 438.57 | 0.3
| 10 | 4 | 32.46667 | 3.262 | 25 | 36 | 0.01744444 | 498.2729 | 0.32
| 10 | 4 | 32.46667 | 3.262 | 25 | 36 | 0.01744444 | 502.7619 | 0.38
| 10 | 4 | 32.46667 | 3.262 | 25 | 36 | 0.01744444 | 538.6734 | 0.42
| 10 | 4 | 32.46667 | 3.262 | 25 | 36 | 0.01744444 | 628 | 0.44
| 10 | 4 | 32.46667 | 3.262 | 25 | 36 | 0.01744444 | 628 | 0.5
Viga V2 - Oliveira (2007) | 10 | 4 | 32.46667 | 3.514 | 25 | 36 | 0.01744444 | 321.4719 | 0.24
| 10 | 4 | 32.46667 | 3.514 | 25 | 36 | 0.01744444 | 357.191 | 0.3
| 10 | 4 | 32.46667 | 3.514 | 25 | 36 | 0.01744444 | 370.5856 | 0.3
| 10 | 4 | 32.46667 | 3.514 | 25 | 36 | 0.01744444 | 392.9101 | 0.3
| 10 | 4 | 32.46667 | 3.514 | 25 | 36 | 0.01744444 | 424.1643 | 0.38
| 10 | 4 | 32.46667 | 3.514 | 25 | 36 | 0.01744444 | 491.1376 | 0.44
Viga T1F000 - Silva Neto (2017) | 16 | 4 | 37 | 4.2588 | 20 | 54 | 0.1178511 | 136.25 | 0.18
| 16 | 4 | 37 | 4.2588 | 20 | 54 | 0.1178511 | 196.1401 | 0.2
| 16 | 4 | 37 | 4.2588 | 20 | 54 | 0.1178511 | 237.3145 | 0.26
| 16 | 4 | 37 | 4.2588 | 20 | 54 | 0.1178511 | 305.4395 | 0.44
| 16 | 4 | 37 | 4.2588 | 20 | 54 | 0.1178511 | 405.0068 | 0.6
Viga 12-20-00 - Caldentey et al (2013) | 12 | 4 | 79.3 | 2.693329 | 20 | 38 | 0.01359398 | 300.433 | 0.36
| 12 | 4 | 79.3 | 2.693329 | 20 | 38 | 0.01359398 | 386.2709 | 0.43
| 12 | 4 | 79.3 | 2.693329 | 20 | 38 | 0.01359398 | 500 | 0.56
| 12 | 4 | 79.3 | 2.693329 | 20 | 38 | 0.01359398 | 500 | 0.71
| 12 | 4 | 79.3 | 2.693329 | 20 | 38 | 0.01359398 | 500 | 0.79
Viga 25-20-00 - Caldentey et al (2013) | 25 | 4 | 62 | 2.693329 | 20 | 44.5 | 0.05446705 | 106.5127 | 0.2
| 25 | 4 | 62 | 2.693329 | 20 | 44.5 | 0.05446705 | 191.7228 | 0.25
| 25 | 4 | 62 | 2.693329 | 20 | 44.5 | 0.05446705 | 276.9329 | 0.36
| 25 | 4 | 62 | 2.693329 | 20 | 44.5 | 0.05446705 | 362.143 | 0.47
| 25 | 4 | 62 | 2.693329 | 20 | 44.5 | 0.05446705 | 426.0506 | 0.57
| 25 | 4 | 62 | 2.693329 | 20 | 44.5 | 0.05446705 | 500 | 0.78
Viga 12-20-10 - Caldentey et al (2013) | 12 | 4 | 79.3 | 2.693329 | 20 | 34 | 0.01519328 | 212.4711 | 0.21
| 12 | 4 | 79.3 | 2.693329 | 20 | 34 | 0.01519328 | 254.9654 | 0.31
| 12 | 4 | 79.3 | 2.693329 | 20 | 34 | 0.01519328 | 297.4596 | 0.38
| 12 | 4 | 79.3 | 2.693329 | 20 | 34 | 0.01519328 | 382.448 | 0.52
| 12 | 4 | 79.3 | 2.693329 | 20 | 34 | 0.01519328 | 500 | 0.74
Viga 12-20-30 - Caldentey et al (2013) | 12 | 4 | 79.3 | 2.693329 | 20 | 34 | 0.01519328 | 212.4711 | 0.17
| 12 | 4 | 79.3 | 2.693329 | 20 | 34 | 0.01519328 | 297.4596 | 0.36
| 12 | 4 | 79.3 | 2.693329 | 20 | 34 | 0.01519328 | 382.448 | 0.56
| 12 | 4 | 79.3 | 2.693329 | 20 | 34 | 0.01519328 | 500 | 0.78
Viga 12-70-00 - Caldentey et al (2013) | 12 | 4 | 46 | 2.693329 | 70 | 88 | 0.01022007 | 245.1948 | 0.31
| 12 | 4 | 46 | 2.693329 | 70 | 88 | 0.01022007 | 294.2337 | 0.44
Viga 12-70-10 - Caldentey et al (2013) | 12 | 4 | 46 | 2.693329 | 70 | 84 | 0.01023176 | 193.9458 | 0.14
| 12 | 4 | 46 | 2.693329 | 70 | 84 | 0.01023176 | 242.4323 | 0.31
| 12 | 4 | 46 | 2.693329 | 70 | 84 | 0.01023176 | 290.9187 | 0.4
Viga 12-70-30 - Caldentey et al (2013) | 12 | 4 | 46 | 2.693329 | 70 | 84 | 0.01023176 | 193.9458 | 0.25
| 12 | 4 | 46 | 2.693329 | 70 | 84 | 0.01023176 | 242.4323 | 0.44
| 12 | 4 | 46 | 2.693329 | 70 | 84 | 0.01023176 | 290.9187 | 0.56
Viga 25-20-10 - Caldentey et al (2013) | 25 | 4 | 62 | 2.693329 | 20 | 40.5 | 0.05542152 | 210.8375 | 0.23
| 25 | 4 | 62 | 2.693329 | 20 | 40.5 | 0.05542152 | 316.2563 | 0.35
| 25 | 4 | 62 | 2.693329 | 20 | 40.5 | 0.05542152 | 421.6751 | 0.49
| 25 | 4 | 62 | 2.693329 | 20 | 40.5 | 0.05542152 | 500 | 0.67
Viga 25-20-30 - Caldentey et al (2013) | 25 | 4 | 62 | 2.693329 | 20 | 40.5 | 0.05542152 | 210.8375 | 0.27
| 25 | 4 | 62 | 2.693329 | 20 | 40.5 | 0.05542152 | 316.2563 | 0.4
| 25 | 4 | 62 | 2.693329 | 20 | 40.5 | 0.05542152 | 421.6751 | 0.53
| 25 | 4 | 62 | 2.693329 | 20 | 40.5 | 0.05542152 | 500 | 0.72
Viga 25-70-00 - Caldentey et al (2013) | 25 | 4 | 28.7 | 2.693329 | 70 | 94.5 | 0.0526206 | 122.3408 | 0.3
| 25 | 4 | 28.7 | 2.693329 | 70 | 94.5 | 0.0526206 | 244.6815 | 0.57
Viga 25-70-10 - Caldentey et al (2013) | 25 | 4 | 28.7 | 2.693329 | 70 | 90.5 | 0.05276794 | 120.9067 | 0.26
| 25 | 4 | 28.7 | 2.693329 | 70 | 90.5 | 0.05276794 | 241.8134 | 0.6
Viga 25-70-30 - Caldentey et al (2013) | 25 | 4 | 28.7 | 2.693329 | 70 | 90.5 | 0.05276794 | 120.9067 | 0.27
| 25 | 4 | 28.7 | 2.693329 | 70 | 90.5 | 0.05276794 | 241.8134 | 0.59
Viga RS1 - Harajlí e Naamam (1985) | 9.52 | 3 | 22.2 | 3.56416 | 20.64 | 25.4 | 0.03244851 | 295.4706 | 0.15
| 9.52 | 3 | 22.2 | 3.56416 | 20.64 | 25.4 | 0.03244851 | 343.8667 | 0.17
Viga RS2 - Harajlí e Naamam (1985) | 12.7 | 3 | 19.05 | 3.976608 | 19.05 | 25.4 | 0.06421247 | 303.256 | 0.15
| 12.7 | 3 | 19.05 | 3.976608 | 19.05 | 25.4 | 0.06421247 | 347.8102 | 0.17
| 12.7 | 3 | 19.05 | 3.976608 | 19.05 | 25.4 | 0.06421247 | 411.0485 | 0.2
Viga RS3 - Harajlí e Naamam (1985) | 15.9 | 3 | 15.9 | 3.976608 | 17.46 | 25.4 | 0.1083507 | 289.7349 | 0.16
| 15.9 | 3 | 15.9 | 3.976608 | 17.46 | 25.4 | 0.1083507 | 379.9802 | 0.21
Viga B1-a - Gilbert e Nejadi (2004) | 16 | 2 | 138 | 3.269 | 40 | 48 | 0.0174791 | 185.274 | 0.15
| 16 | 2 | 138 | 3.269 | 40 | 48 | 0.0174791 | 211.7676 | 0.2
| 16 | 2 | 138 | 3.269 | 40 | 48 | 0.0174791 | 238.2612 | 0.25
| 16 | 2 | 138 | 3.269 | 40 | 48 | 0.0174791 | 264.7095 | 0.28
| 16 | 2 | 138 | 3.269 | 40 | 48 | 0.0174791 | 291.1578 | 0.28
| 16 | 2 | 138 | 3.269 | 40 | 48 | 0.0174791 | 317.6514 | 0.3
| 16 | 2 | 138 | 3.269 | 40 | 48 | 0.0174791 | 344.145 | 0.33
| 16 | 2 | 138 | 3.269 | 40 | 48 | 0.0174791 | 370.5479 | 0.33
Viga B1-b - Gilbert e Nejadi (2004) | 16 | 2 | 138 | 3.269 | 40 | 48 | 0.0174791 | 211.7676 | 0.15
| 16 | 2 | 138 | 3.269 | 40 | 48 | 0.0174791 | 238.2612 | 0.18
| 16 | 2 | 138 | 3.269 | 40 | 48 | 0.0174791 | 264.7095 | 0.2
| 16 | 2 | 138 | 3.269 | 40 | 48 | 0.0174791 | 291.1578 | 0.25
| 16 | 2 | 138 | 3.269 | 40 | 48 | 0.0174791 | 317.6514 | 0.3
| 16 | 2 | 138 | 3.269 | 40 | 48 | 0.0174791 | 344.145 | 0.33
| 16 | 2 | 138 | 3.269 | 40 | 48 | 0.0174791 | 370.5479 | 0.38
Viga B2-a - Gilbert e Nejadi (2004) | 16 | 2 | 168 | 3.269 | 25 | 33 | 0.01939394 | 211.7676 | 0.15
| 16 | 2 | 168 | 3.269 | 25 | 33 | 0.01939394 | 238.2612 | 0.18
| 16 | 2 | 168 | 3.269 | 25 | 33 | 0.01939394 | 264.7095 | 0.2
| 16 | 2 | 168 | 3.269 | 25 | 33 | 0.01939394 | 291.1578 | 0.23
| 16 | 2 | 168 | 3.269 | 25 | 33 | 0.01939394 | 317.6514 | 0.25
| 16 | 2 | 168 | 3.269 | 25 | 33 | 0.01939394 | 344.145 | 0.3
| 16 | 2 | 168 | 3.269 | 25 | 33 | 0.01939394 | 370.5479 | 0.3
Viga B2-b - Gilbert e Nejadi (2004) | 16 | 2 | 168 | 3.269 | 25 | 33 | 0.01939394 | 185.274 | 0.15
| 16 | 2 | 168 | 3.269 | 25 | 33 | 0.01939394 | 211.7676 | 0.18
| 16 | 2 | 168 | 3.269 | 25 | 33 | 0.01939394 | 238.2612 | 0.18
| 16 | 2 | 168 | 3.269 | 25 | 33 | 0.01939394 | 264.7095 | 0.25
| 16 | 2 | 168 | 3.269 | 25 | 33 | 0.01939394 | 291.1578 | 0.28
| 16 | 2 | 168 | 3.269 | 25 | 33 | 0.01939394 | 317.6514 | 0.33
| 16 | 2 | 168 | 3.269 | 25 | 33 | 0.01939394 | 344.145 | 0.38
| 16 | 2 | 168 | 3.269 | 25 | 33 | 0.01939394 | 370.5479 | 0.43
Viga B3-a - Gilbert e Nejadi (2004) | 16 | 3 | 76 | 3.269 | 25 | 33 | 0.02928192 | 233.3047 | 0.15
| 16 | 3 | 76 | 3.269 | 25 | 33 | 0.02928192 | 251.2039 | 0.18
| 16 | 3 | 76 | 3.269 | 25 | 33 | 0.02928192 | 269.1646 | 0.18
| 16 | 3 | 76 | 3.269 | 25 | 33 | 0.02928192 | 287.1253 | 0.2
| 16 | 3 | 76 | 3.269 | 25 | 33 | 0.02928192 | 305.086 | 0.2
Viga B3-b - Gilbert e Nejadi (2004) | 16 | 3 | 76 | 3.269 | 25 | 33 | 0.02928192 | 251.2039 | 0.15
| 16 | 3 | 76 | 3.269 | 25 | 33 | 0.02928192 | 269.1646 | 0.18
| 16 | 3 | 76 | 3.269 | 25 | 33 | 0.02928192 | 287.1253 | 0.2
| 16 | 3 | 76 | 3.269 | 25 | 33 | 0.02928192 | 305.086 | 0.2
Laje S1-a - Gilbert e Nejadi (2004) | 12 | 2 | 296 | 3.269 | 25 | 31 | 0.01247721 | 176.2862 | 0.2
| 12 | 2 | 296 | 3.269 | 25 | 31 | 0.01247721 | 242.3463 | 0.25
| 12 | 2 | 296 | 3.269 | 25 | 31 | 0.01247721 | 308.4064 | 0.33
Laje S1-b - Gilbert e Nejadi (2004) | 12 | 2 | 296 | 3.269 | 25 | 31 | 0.01247721 | 242.3463 | 0.23
| 12 | 2 | 296 | 3.269 | 25 | 31 | 0.01247721 | 308.4064 | 0.28
Laje S2-a - Gilbert e Nejadi (2004) | 12 | 3 | 142 | 3.269 | 25 | 31 | 0.01952712 | 208.7797 | 0.18
| 12 | 3 | 142 | 3.269 | 25 | 31 | 0.01952712 | 253.5 | 0.23
| 12 | 3 | 142 | 3.269 | 25 | 31 | 0.01952712 | 298.2203 | 0.25
Laje S2-b - Gilbert e Nejadi (2004) | 12 | 3 | 142 | 3.269 | 25 | 31 | 0.01952712 | 208.7797 | 0.18
| 12 | 3 | 142 | 3.269 | 25 | 31 | 0.01952712 | 253.5 | 0.23
| 12 | 3 | 142 | 3.269 | 25 | 31 | 0.01952712 | 298.2203 | 0.25
Laje S3-a - Gilbert e Nejadi (2004) | 12 | 4 | 90.67 | 3.269 | 25 | 31 | 0.02696877 | 226.4553 | 0.15
| 12 | 4 | 90.67 | 3.269 | 25 | 31 | 0.02696877 | 260.4139 | 0.15
| 12 | 4 | 90.67 | 3.269 | 25 | 31 | 0.02696877 | 294.3725 | 0.18
Laje S3-b - Gilbert e Nejadi (2004) | 12 | 4 | 90.67 | 3.269 | 25 | 31 | 0.02696877 | 226.4553 | 0.18
| 12 | 4 | 90.67 | 3.269 | 25 | 31 | 0.02696877 | 260.4139 | 0.2
| 12 | 4 | 90.67 | 3.269 | 25 | 31 | 0.02696877 | 294.3725 | 0.23
Viga 250-10-1 - Cornelissen (2022) | 10 | 1 | 45 | 2.8 | 40 | 45 | 0.01140138 | 274.1436 | 0.16
| 10 | 1 | 45 | 2.8 | 40 | 45 | 0.01140138 | 294.2029 | 0.18
| 10 | 1 | 45 | 2.8 | 40 | 45 | 0.01140138 | 316.9368 | 0.2
| 10 | 1 | 45 | 2.8 | 40 | 45 | 0.01140138 | 336.9961 | 0.22
| 10 | 1 | 45 | 2.8 | 40 | 45 | 0.01140138 | 359.7299 | 0.24
| 10 | 1 | 45 | 2.8 | 40 | 45 | 0.01140138 | 379.7892 | 0.26
| 10 | 1 | 45 | 2.8 | 40 | 45 | 0.01140138 | 403.8604 | 0.28
Viga 250-10-2 - Cornelissen (2022) | 10 | 1 | 45 | 2.8 | 40 | 45 | 0.01140138 | 251.4098 | 0.15
| 10 | 1 | 45 | 2.8 | 40 | 45 | 0.01140138 | 274.1436 | 0.17
| 10 | 1 | 45 | 2.8 | 40 | 45 | 0.01140138 | 295.5402 | 0.19
| 10 | 1 | 45 | 2.8 | 40 | 45 | 0.01140138 | 314.9309 | 0.2
| 10 | 1 | 45 | 2.8 | 40 | 45 | 0.01140138 | 336.9961 | 0.22
| 10 | 1 | 45 | 2.8 | 40 | 45 | 0.01140138 | 359.0613 | 0.24
| 10 | 1 | 45 | 2.8 | 40 | 45 | 0.01140138 | 377.7833 | 0.26
| 10 | 1 | 45 | 2.8 | 40 | 45 | 0.01140138 | 395.8367 | 0.29
Viga 250-20-2 - Cornelissen (2022) | 20 | 1 | 40 | 2.8 | 40 | 50 | 0.05412383 | 201.3327 | 0.17
| 20 | 1 | 40 | 2.8 | 40 | 50 | 0.05412383 | 235.2815 | 0.2
| 20 | 1 | 40 | 2.8 | 40 | 50 | 0.05412383 | 268.141 | 0.24
| 20 | 1 | 40 | 2.8 | 40 | 50 | 0.05412383 | 300.819 | 0.27
| 20 | 1 | 40 | 2.8 | 40 | 50 | 0.05412383 | 333.1339 | 0.32
| 20 | 1 | 40 | 2.8 | 40 | 50 | 0.05412383 | 366.3565 | 0.34
Viga 250-20-3 - Cornelissen (2022) | 20 | 1 | 40 | 2.8 | 40 | 50 | 0.05412383 | 169.744 | 0.16
| 20 | 1 | 40 | 2.8 | 40 | 50 | 0.05412383 | 201.8773 | 0.2
| 20 | 1 | 40 | 2.8 | 40 | 50 | 0.05412383 | 234.7368 | 0.24
| 20 | 1 | 40 | 2.8 | 40 | 50 | 0.05412383 | 267.2333 | 0.27
| 20 | 1 | 40 | 2.8 | 40 | 50 | 0.05412383 | 301.0005 | 0.29
| 20 | 1 | 40 | 2.8 | 40 | 50 | 0.05412383 | 333.1339 | 0.32
| 20 | 1 | 40 | 2.8 | 40 | 50 | 0.05412383 | 348.7467 | 0.33
Viga 350-10-1 - Cornelissen (2022) | 10 | 1 | 45 | 2.8 | 40 | 45 | 0.00795981 | 310.3099 | 0.15
| 10 | 1 | 45 | 2.8 | 40 | 45 | 0.00795981 | 330.2869 | 0.19
| 10 | 1 | 45 | 2.8 | 40 | 45 | 0.00795981 | 334.2823 | 0.2
| 10 | 1 | 45 | 2.8 | 40 | 45 | 0.00795981 | 351.1518 | 0.23
| 10 | 1 | 45 | 2.8 | 40 | 45 | 0.00795981 | 362.6941 | 0.25
| 10 | 1 | 45 | 2.8 | 40 | 45 | 0.00795981 | 375.5681 | 0.28
| 10 | 1 | 45 | 2.8 | 40 | 45 | 0.00795981 | 387.1104 | 0.31
| 10 | 1 | 45 | 2.8 | 40 | 45 | 0.00795981 | 400.8724 | 0.36
Viga 350-10-2 - Cornelissen (2022) | 10 | 1 | 45 | 2.8 | 40 | 45 | 0.00795981 | 308.9781 | 0.16
| 10 | 1 | 45 | 2.8 | 40 | 45 | 0.00795981 | 322.2961 | 0.18
| 10 | 1 | 45 | 2.8 | 40 | 45 | 0.00795981 | 334.7262 | 0.2
| 10 | 1 | 45 | 2.8 | 40 | 45 | 0.00795981 | 347.6003 | 0.23
| 10 | 1 | 45 | 2.8 | 40 | 45 | 0.00795981 | 361.3623 | 0.24
| 10 | 1 | 45 | 2.8 | 40 | 45 | 0.00795981 | 375.5681 | 0.25
| 10 | 1 | 45 | 2.8 | 40 | 45 | 0.00795981 | 388.4422 | 0.27
| 10 | 1 | 45 | 2.8 | 40 | 45 | 0.00795981 | 399.9845 | 0.29
Viga 350-10-3 - Cornelissen (2022) | 10 | 1 | 45 | 2.8 | 40 | 45 | 0.00795981 | 323.6279 | 0.15
| 10 | 1 | 45 | 2.8 | 40 | 45 | 0.00795981 | 336.502 | 0.16
| 10 | 1 | 45 | 2.8 | 40 | 45 | 0.00795981 | 354.7033 | 0.18
| 10 | 1 | 45 | 2.8 | 40 | 45 | 0.00795981 | 365.3577 | 0.18
| 10 | 1 | 45 | 2.8 | 40 | 45 | 0.00795981 | 375.5681 | 0.19
| 10 | 1 | 45 | 2.8 | 40 | 45 | 0.00795981 | 386.6665 | 0.2
| 10 | 1 | 45 | 2.8 | 40 | 45 | 0.00795981 | 401.3163 | 0.22
Viga 350-20-1 - Cornelissen (2022) | 20 | 1 | 40 | 2.8 | 40 | 50 | 0.03726149 | 224.9365 | 0.16
| 20 | 1 | 40 | 2.8 | 40 | 50 | 0.03726149 | 259.8976 | 0.2
| 20 | 1 | 40 | 2.8 | 40 | 50 | 0.03726149 | 294.7403 | 0.23
Viga 350-20-2 - Cornelissen (2022) | 20 | 1 | 40 | 2.8 | 40 | 50 | 0.03726149 | 224.9365 | 0.14
| 20 | 1 | 40 | 2.8 | 40 | 50 | 0.03726149 | 259.4236 | 0.17
| 20 | 1 | 40 | 2.8 | 40 | 50 | 0.03726149 | 294.1477 | 0.21
Viga 350-20-3 - Cornelissen (2022) | 20 | 1 | 40 | 2.8 | 40 | 50 | 0.03726149 | 154.3031 | 0.21
| 20 | 1 | 40 | 2.8 | 40 | 50 | 0.03726149 | 190.3309 | 0.25
| 20 | 1 | 40 | 2.8 | 40 | 50 | 0.03726149 | 224.3439 | 0.29
| 20 | 1 | 40 | 2.8 | 40 | 50 | 0.03726149 | 258.4755 | 0.33
| 20 | 1 | 40 | 2.8 | 40 | 50 | 0.03726149 | 306.71 | 0.37
Viga G2 - Makhlouf e Malhas (1996) | 20 | 6 | 84 | 3.508821 | 50 | 64 | 0.03101245 | 179.888 | 0.15
| 20 | 6 | 84 | 3.508821 | 50 | 64 | 0.03101245 | 225.2967 | 0.23
| 20 | 6 | 84 | 3.508821 | 50 | 64 | 0.03101245 | 270.7053 | 0.28
Viga G3 - Makhlouf e Malhas (1996) | 20 | 9 | 45 | 3.508821 | 50 | 64 | 0.04932804 | 176.8396 | 0.18
| 20 | 9 | 45 | 3.508821 | 50 | 64 | 0.04932804 | 220.7528 | 0.26
| 20 | 9 | 45 | 3.508821 | 50 | 64 | 0.04932804 | 264.6659 | 0.34
Viga C1 - Kumar et al. (2007) | 16 | 2 | 52 | 3.42 | 27 | 35 | 0.04868019 | 234.7223 | 0.15
| 16 | 2 | 52 | 3.42 | 27 | 35 | 0.04868019 | 315.6611 | 0.19
| 16 | 2 | 52 | 3.42 | 27 | 35 | 0.04868019 | 364.2243 | 0.22
| 16 | 2 | 52 | 3.42 | 27 | 35 | 0.04868019 | 404.6937 | 0.22
| 16 | 2 | 52 | 3.42 | 27 | 35 | 0.04868019 | 469.4447 | 0.25
| 16 | 2 | 52 | 3.42 | 27 | 35 | 0.04868019 | 526.1018 | 0.29
Viga C2 - Kumar et al. (2007) | 20 | 2 | 44 | 3.42 | 25 | 35 | 0.08253592 | 270.8701 | 0.17
| 20 | 2 | 44 | 3.42 | 25 | 35 | 0.08253592 | 308.0484 | 0.19
| 20 | 2 | 44 | 3.42 | 25 | 35 | 0.08253592 | 355.849 | 0.21
| 20 | 2 | 44 | 3.42 | 25 | 35 | 0.08253592 | 377.0937 | 0.23
| 20 | 2 | 44 | 3.42 | 25 | 35 | 0.08253592 | 424.8943 | 0.25
| 20 | 2 | 44 | 3.42 | 25 | 35 | 0.08253592 | 525.8067 | 0.25
Viga C3 - Kumar et al. (2007) | 20 | 3 | 12 | 3.42 | 25 | 35 | 0.1352493 | 246.9219 | 0.18
| 20 | 3 | 12 | 3.42 | 25 | 35 | 0.1352493 | 283.234 | 0.19
| 20 | 3 | 12 | 3.42 | 25 | 35 | 0.1352493 | 315.9148 | 0.21
| 20 | 3 | 12 | 3.42 | 25 | 35 | 0.1352493 | 355.8581 | 0.23
| 20 | 3 | 12 | 3.42 | 25 | 35 | 0.1352493 | 395.8013 | 0.25
| 20 | 3 | 12 | 3.42 | 25 | 35 | 0.1352493 | 432.1133 | 0.29
| 20 | 3 | 12 | 3.42 | 25 | 35 | 0.1352493 | 468.4254 | 0.31
| 20 | 3 | 12 | 3.42 | 25 | 35 | 0.1352493 | 501.1062 | 0.37
Viga CS1 - Kumar et al. (2007) | 16 | 2 | 52 | 2.98 | 27 | 35 | 0.04802697 | 370.7473 | 0.16
| 16 | 2 | 52 | 2.98 | 27 | 35 | 0.04802697 | 443.2848 | 0.2
| 16 | 2 | 52 | 2.98 | 27 | 35 | 0.04802697 | 523.882 | 0.26
Viga CS2 - Kumar et al. (2007) | 20 | 2 | 44 | 2.98 | 25 | 35 | 0.08120052 | 264.2801 | 0.17
| 20 | 2 | 44 | 2.98 | 25 | 35 | 0.08120052 | 301.2793 | 0.19
| 20 | 2 | 44 | 2.98 | 25 | 35 | 0.08120052 | 348.8497 | 0.23
| 20 | 2 | 44 | 2.98 | 25 | 35 | 0.08120052 | 369.9921 | 0.25
| 20 | 2 | 44 | 2.98 | 25 | 35 | 0.08120052 | 401.7057 | 0.3
| 20 | 2 | 44 | 2.98 | 25 | 35 | 0.08120052 | 422.8482 | 0.32
| 20 | 2 | 44 | 2.98 | 25 | 35 | 0.08120052 | 474.647 | 0.36
| 20 | 2 | 44 | 2.98 | 25 | 35 | 0.08120052 | 526.4459 | 0.47
Viga CS3 - Kumar et al. (2007) | 20 | 3 | 12 | 2.98 | 25 | 35 | 0.1326867 | 303.4026 | 0.16
| 20 | 3 | 12 | 2.98 | 25 | 35 | 0.1326867 | 317.8503 | 0.18
| 20 | 3 | 12 | 2.98 | 25 | 35 | 0.1326867 | 353.9697 | 0.18
| 20 | 3 | 12 | 2.98 | 25 | 35 | 0.1326867 | 393.701 | 0.2
| 20 | 3 | 12 | 2.98 | 25 | 35 | 0.1326867 | 429.8203 | 0.2
| 20 | 3 | 12 | 2.98 | 25 | 35 | 0.1326867 | 462.3277 | 0.2
| 20 | 3 | 12 | 2.98 | 25 | 35 | 0.1326867 | 502.059 | 0.22
Viga B6 - Maghsoudi e Sharifi (2008) | 28 | 4 | 16 | 5.308474 | 30 | 44 | 0.2218831 | 151.172 | 0.22
| 28 | 4 | 16 | 5.308474 | 30 | 44 | 0.2218831 | 201.7066 | 0.25
| 28 | 4 | 16 | 5.308474 | 30 | 44 | 0.2218831 | 230.6452 | 0.29
| 28 | 4 | 16 | 5.308474 | 30 | 44 | 0.2218831 | 263.9031 | 0.31
| 28 | 4 | 16 | 5.308474 | 30 | 44 | 0.2218831 | 315.7335 | 0.33
| 28 | 4 | 16 | 5.308474 | 30 | 44 | 0.2218831 | 342.0806 | 0.34
| 28 | 4 | 16 | 5.308474 | 30 | 44 | 0.2218831 | 380.5214 | 0.37
Viga F29-2D16-10A - Hong et al (2013) | 15.9 | 2 | 46 | 2.825877 | 30 | 38 | 0.04414839 | 361.6696 | 0.2
| 15.9 | 2 | 46 | 2.825877 | 30 | 38 | 0.04414839 | 392.3 | 0.35
Viga F29-2D16-10B - Hong et al (2013) | 15.9 | 2 | 46 | 2.825877 | 30 | 38 | 0.04414839 | 363.0041 | 0.2
| 15.9 | 2 | 46 | 2.825877 | 30 | 38 | 0.04414839 | 392.3 | 0.25
Viga F29-2D16-10C - Hong et al (2013) | 15.9 | 2 | 46 | 2.825877 | 30 | 38 | 0.04414839 | 363.0041 | 0.2
| 15.9 | 2 | 46 | 2.825877 | 30 | 38 | 0.04414839 | 392.3 | 0.25
Viga F29-2D16-10D - Hong et al (2013) | 15.9 | 2 | 46 | 2.825877 | 30 | 38 | 0.04414839 | 364.3387 | 0.2
| 15.9 | 2 | 46 | 2.825877 | 30 | 38 | 0.04414839 | 392.3 | 0.3
Viga F30-2D13-10 - Hong et al (2013) | 12.7 | 2 | 52 | 2.920876 | 30 | 36.5 | 0.02640628 | 317.1027 | 0.15
| 12.7 | 2 | 52 | 2.920876 | 30 | 36.5 | 0.02640628 | 392.3 | 0.2
Viga F30-2D13-20 - Hong et al (2013) | 12.7 | 2 | 52 | 2.920876 | 30 | 36.5 | 0.02640628 | 319.1354 | 0.15
| 12.7 | 2 | 52 | 2.920876 | 30 | 36.5 | 0.02640628 | 392.3 | 0.2
Viga F30-2D16-10 - Hong et al (2013) | 15.9 | 2 | 46 | 2.920876 | 30 | 38 | 0.04403498 | 260.029 | 0.15
| 15.9 | 2 | 46 | 2.920876 | 30 | 38 | 0.04403498 | 365.3741 | 0.25
| 15.9 | 2 | 46 | 2.920876 | 30 | 38 | 0.04403498 | 392.3 | 0.3
Viga F30-2D16-20 - Hong et al (2013) | 15.9 | 2 | 46 | 2.920876 | 30 | 38 | 0.04403498 | 261.3625 | 0.15
| 15.9 | 2 | 46 | 2.920876 | 30 | 38 | 0.04403498 | 366.7076 | 0.25
Viga F30-2D19-10 - Hong et al (2013) | 19.1 | 2 | 40 | 2.920876 | 30 | 39.5 | 0.06741883 | 187.0257 | 0.15
| 19.1 | 2 | 40 | 2.920876 | 30 | 39.5 | 0.06741883 | 261.0765 | 0.2
| 19.1 | 2 | 40 | 2.920876 | 30 | 39.5 | 0.06741883 | 336.0767 | 0.3
| 19.1 | 2 | 40 | 2.920876 | 30 | 39.5 | 0.06741883 | 392.3 | 0.33
Viga F30-2D19-20 - Hong et al (2013) | 19.1 | 2 | 40 | 2.920876 | 30 | 39.5 | 0.06741883 | 186.0764 | 0.15
| 19.1 | 2 | 40 | 2.920876 | 30 | 39.5 | 0.06741883 | 259.1778 | 0.25
| 19.1 | 2 | 40 | 2.920876 | 30 | 39.5 | 0.06741883 | 333.2286 | 0.28
Viga F37-2D16-10 - Hong et al (2013) | 15.9 | 2 | 46 | 3.353879 | 30 | 38 | 0.04357273 | 365.4727 | 0.2
| 15.9 | 2 | 46 | 3.353879 | 30 | 38 | 0.04357273 | 392.3 | 0.22
Viga F37-2D16-20 - Hong et al (2013) | 15.9 | 2 | 46 | 3.353879 | 30 | 38 | 0.04357273 | 365.4727 | 0.17
| 15.9 | 2 | 46 | 3.353879 | 30 | 38 | 0.04357273 | 392.3 | 0.21
Viga F37-2D19-10 - Hong et al (2013) | 19.1 | 2 | 40 | 3.353879 | 30 | 39.5 | 0.06659654 | 221.3101 | 0.17
| 19.1 | 2 | 40 | 3.353879 | 30 | 39.5 | 0.06659654 | 259.1409 | 0.18
| 19.1 | 2 | 40 | 3.353879 | 30 | 39.5 | 0.06659654 | 296.0259 | 0.2
| 19.1 | 2 | 40 | 3.353879 | 30 | 39.5 | 0.06659654 | 333.8567 | 0.2
| 19.1 | 2 | 40 | 3.353879 | 30 | 39.5 | 0.06659654 | 369.796 | 0.25
| 19.1 | 2 | 40 | 3.353879 | 30 | 39.5 | 0.06659654 | 392.3 | 0.27
Viga F37-2D19-20 - Hong et al (2013) | 19.1 | 2 | 40 | 3.353879 | 30 | 39.5 | 0.06659654 | 296.0259 | 0.18
| 19.1 | 2 | 40 | 3.353879 | 30 | 39.5 | 0.06659654 | 331.9652 | 0.19
| 19.1 | 2 | 40 | 3.353879 | 30 | 39.5 | 0.06659654 | 369.796 | 0.21
| 19.1 | 2 | 40 | 3.353879 | 30 | 39.5 | 0.06659654 | 392.3 | 0.26
Viga 15-6-6-1 - Clark (1956) | 19.1 | 2 | 69.8 | 2.900329 | 31.8 | 41.4 | 0.04065144 | 203.0225 | 0.17
| 19.1 | 2 | 69.8 | 2.900329 | 31.8 | 41.4 | 0.04065144 | 244.5002 | 0.23
| 19.1 | 2 | 69.8 | 2.900329 | 31.8 | 41.4 | 0.04065144 | 275.8 | 0.27
Viga 15-6-6-2 - Clark (1956) | 19.1 | 2 | 69.8 | 2.846692 | 31.8 | 41.4 | 0.04071118 | 275.8 | 0.16
Viga 15-6-6-3 - Clark (1956) | 19.1 | 2 | 69.8 | 2.711321 | 38.2 | 47.7 | 0.04069191 | 249.7459 | 0.16
| 19.1 | 2 | 69.8 | 2.711321 | 38.2 | 47.7 | 0.04069191 | 275.8 | 0.2
Viga 15-6-7-1 - Clark (1956) | 22.2 | 2 | 63.6 | 2.687987 | 12.8 | 23.9 | 0.08499984 | 271.2894 | 0.17
Viga 15-6-7-2 - Clark (1956) | 22.2 | 2 | 63.6 | 2.384602 | 38 | 49.1 | 0.05902239 | 195.1135 | 0.15
| 22.2 | 2 | 63.6 | 2.384602 | 38 | 49.1 | 0.05902239 | 226.947 | 0.19
| 22.2 | 2 | 63.6 | 2.384602 | 38 | 49.1 | 0.05902239 | 260.9129 | 0.22
| 22.2 | 2 | 63.6 | 2.384602 | 38 | 49.1 | 0.05902239 | 275.8 | 0.27
Viga 15-6-7-3 - Clark (1956) | 22.2 | 2 | 63.6 | 2.864842 | 38 | 49.1 | 0.05805405 | 259.6322 | 0.17
| 22.2 | 2 | 63.6 | 2.864842 | 38 | 49.1 | 0.05805405 | 275.8 | 0.2
Viga 15-6-7-4 - Clark (1956) | 22.2 | 2 | 63.6 | 2.833692 | 38 | 49.1 | 0.05811024 | 194.2119 | 0.15
| 22.2 | 2 | 63.6 | 2.833692 | 38 | 49.1 | 0.05811024 | 225.8983 | 0.18
| 22.2 | 2 | 63.6 | 2.833692 | 38 | 49.1 | 0.05811024 | 259.7073 | 0.22
| 22.2 | 2 | 63.6 | 2.833692 | 38 | 49.1 | 0.05811024 | 275.8 | 0.25
Viga 15-6-7-5 - Clark (1956) | 22.2 | 2 | 63.6 | 2.756373 | 38 | 49.1 | 0.05825325 | 194.3546 | 0.2
| 22.2 | 2 | 63.6 | 2.756373 | 38 | 49.1 | 0.05825325 | 226.0643 | 0.25
| 22.2 | 2 | 63.6 | 2.756373 | 38 | 49.1 | 0.05825325 | 259.8981 | 0.3
| 22.2 | 2 | 63.6 | 2.756373 | 38 | 49.1 | 0.05825325 | 275.8 | 0.35
Viga 15-6-9-1 - Clark (1956) | 28.7 | 2 | 50.6 | 2.774817 | 22.2 | 36.6 | 0.1089929 | 234.1158 | 0.17
| 28.7 | 2 | 50.6 | 2.774817 | 22.2 | 36.6 | 0.1089929 | 274.8473 | 0.2
Viga 15-6-9-2 - Clark (1956) | 28.7 | 2 | 50.6 | 2.801715 | 38.2 | 52.5 | 0.1068607 | 179.4956 | 0.17
| 28.7 | 2 | 50.6 | 2.801715 | 38.2 | 52.5 | 0.1068607 | 212.7425 | 0.2
| 28.7 | 2 | 50.6 | 2.801715 | 38.2 | 52.5 | 0.1068607 | 245.2317 | 0.25
| 28.7 | 2 | 50.6 | 2.801715 | 38.2 | 52.5 | 0.1068607 | 275.8 | 0.29
Viga 15-6-9-3 - Clark (1956) | 28.7 | 2 | 50.6 | 2.715312 | 38.2 | 52.5 | 0.1072264 | 212.9475 | 0.17
Viga 15-6-9-4 - Clark (1956) | 28.7 | 2 | 50.6 | 2.801715 | 38.2 | 52.5 | 0.1068607 | 179.4956 | 0.15
| 28.7 | 2 | 50.6 | 2.801715 | 38.2 | 52.5 | 0.1068607 | 212.7425 | 0.16
| 28.7 | 2 | 50.6 | 2.801715 | 38.2 | 52.5 | 0.1068607 | 245.2317 | 0.22
| 28.7 | 2 | 50.6 | 2.801715 | 38.2 | 52.5 | 0.1068607 | 275.8 | 0.26
Viga 15-6-9-5 - Clark (1956) | 28.7 | 2 | 50.6 | 2.524448 | 38.2 | 52.5 | 0.1080911 | 213.4281 | 0.17
| 28.7 | 2 | 50.6 | 2.524448 | 38.2 | 52.5 | 0.1080911 | 246.022 | 0.2
| 28.7 | 2 | 50.6 | 2.524448 | 38.2 | 52.5 | 0.1080911 | 275.8 | 0.24
Viga 15-6-10-1 - Clark (1956) | 32.3 | 1 | 60 | 2.538218 | 38.3 | 54.4 | 0.06244954 | 170.8033 | 0.17
| 32.3 | 1 | 60 | 2.538218 | 38.3 | 54.4 | 0.06244954 | 210.242 | 0.23
| 32.3 | 1 | 60 | 2.538218 | 38.3 | 54.4 | 0.06244954 | 245.1357 | 0.27
| 32.3 | 1 | 60 | 2.538218 | 38.3 | 54.4 | 0.06244954 | 270.0598 | 0.31
| 32.3 | 1 | 60 | 2.538218 | 38.3 | 54.4 | 0.06244954 | 275.8 | 0.35
Viga 15-6-10-2 - Clark (1956) | 32.3 | 1 | 60 | 2.81087 | 38.3 | 54.4 | 0.06187606 | 170.3277 | 0.19
| 32.3 | 1 | 60 | 2.81087 | 38.3 | 54.4 | 0.06187606 | 209.6566 | 0.24
| 32.3 | 1 | 60 | 2.81087 | 38.3 | 54.4 | 0.06187606 | 244.4532 | 0.29
| 32.3 | 1 | 60 | 2.81087 | 38.3 | 54.4 | 0.06187606 | 269.3079 | 0.36
| 32.3 | 1 | 60 | 2.81087 | 38.3 | 54.4 | 0.06187606 | 275.8 | 0.42
Viga 23-6-9-1 - Clark (1956) | 28.7 | 2 | 50.6 | 2.576579 | 38 | 52.3 | 0.06557048 | 183.2303 | 0.18
| 28.7 | 2 | 50.6 | 2.576579 | 38 | 52.3 | 0.06557048 | 219.8903 | 0.22
| 28.7 | 2 | 50.6 | 2.576579 | 38 | 52.3 | 0.06557048 | 248.1709 | 0.27
| 28.7 | 2 | 50.6 | 2.576579 | 38 | 52.3 | 0.06557048 | 275.8 | 0.32
Viga 23-6-9-2 - Clark (1956) | 28.7 | 2 | 50.6 | 2.576579 | 38 | 52.3 | 0.06557048 | 219.8903 | 0.16
| 28.7 | 2 | 50.6 | 2.576579 | 38 | 52.3 | 0.06557048 | 248.1709 | 0.19
| 28.7 | 2 | 50.6 | 2.576579 | 38 | 52.3 | 0.06557048 | 275.8 | 0.22
Viga 23-6-11-2 - Clark (1956) | 35.8 | 2 | 36.4 | 2.547836 | 38 | 55.9 | 0.1124435 | 184.0865 | 0.17
Viga 23-6-11-3 - Clark (1956) | 35.8 | 2 | 36.4 | 2.756373 | 38 | 55.9 | 0.1114101 | 143.7929 | 0.19
| 35.8 | 2 | 36.4 | 2.756373 | 38 | 55.9 | 0.1114101 | 183.643 | 0.25

## Dataset com TS variável
Autor | Diâmetro da armadura (mm) | Número de barras em uma camada | Espaçamento entre as barras (mm) | Resistência à tração do concreto (MPa) | Cobrimento (mm) | Distância ao centro de gravidade da armadura (mm) | Taxa de armadura | Tensão na armadura menos tension stiffening (MPa) | w (mm)
Viga S200-1.76-20 - Sokolov et al (2021) | 20 | 2 | 126 | 4.120341 | 25 | 39 | 0.06072355 | 185.3144 | 0.16
| 20 | 2 | 126 | 4.120341 | 25 | 39 | 0.06072355 | 270.6574 | 0.23
| 20 | 2 | 126 | 4.120341 | 25 | 39 | 0.06072355 | 284.1029 | 0.24
| 20 | 2 | 126 | 4.120341 | 25 | 39 | 0.06072355 | 347.3701 | 0.27
| 20 | 2 | 126 | 4.120341 | 25 | 39 | 0.06072355 | 454.4094 | 0.35
| 20 | 2 | 126 | 4.120341 | 25 | 39 | 0.06072355 | 500 | 0.4
Viga S600-0.37-10 - Sokolov et al (2021) | 10 | 8 | 87.7 | 4.131127 | 25 | 53 | 0.01538839 | 230.4611 | 0.16
| 10 | 8 | 87.7 | 4.131127 | 25 | 53 | 0.01538839 | 305.3537 | 0.18
| 10 | 8 | 87.7 | 4.131127 | 25 | 53 | 0.01538839 | 497.5154 | 0.26
Viga V1 - Oliveira (2007) | 10 | 4 | 32.46667 | 3.262 | 25 | 36 | 0.01744444 | 173.6503 | 0.16
| 10 | 4 | 32.46667 | 3.262 | 25 | 36 | 0.01744444 | 238.7391 | 0.2
| 10 | 4 | 32.46667 | 3.262 | 25 | 36 | 0.01744444 | 305.6485 | 0.2
| 10 | 4 | 32.46667 | 3.262 | 25 | 36 | 0.01744444 | 366.5479 | 0.24
| 10 | 4 | 32.46667 | 3.262 | 25 | 36 | 0.01744444 | 399.4417 | 0.3
| 10 | 4 | 32.46667 | 3.262 | 25 | 36 | 0.01744444 | 498.0487 | 0.32
| 10 | 4 | 32.46667 | 3.262 | 25 | 36 | 0.01744444 | 502.7619 | 0.38
| 10 | 4 | 32.46667 | 3.262 | 25 | 36 | 0.01744444 | 538.6734 | 0.42
| 10 | 4 | 32.46667 | 3.262 | 25 | 36 | 0.01744444 | 628 | 0.44
| 10 | 4 | 32.46667 | 3.262 | 25 | 36 | 0.01744444 | 628 | 0.5
Viga V2 - Oliveira (2007) | 10 | 4 | 32.46667 | 3.514 | 25 | 36 | 0.01744444 | 246.6297 | 0.24
| 10 | 4 | 32.46667 | 3.514 | 25 | 36 | 0.01744444 | 335.6961 | 0.3
| 10 | 4 | 32.46667 | 3.514 | 25 | 36 | 0.01744444 | 361.5087 | 0.3
| 10 | 4 | 32.46667 | 3.514 | 25 | 36 | 0.01744444 | 392.9101 | 0.3
| 10 | 4 | 32.46667 | 3.514 | 25 | 36 | 0.01744444 | 424.1643 | 0.38
| 10 | 4 | 32.46667 | 3.514 | 25 | 36 | 0.01744444 | 491.1376 | 0.44
Viga T1F000 - Silva Neto (2017) | 16 | 4 | 37 | 4.2588 | 20 | 54 | 0.1178511 | 100.6684 | 0.18
| 16 | 4 | 37 | 4.2588 | 20 | 54 | 0.1178511 | 164.0758 | 0.2
| 16 | 4 | 37 | 4.2588 | 20 | 54 | 0.1178511 | 208.5958 | 0.26
| 16 | 4 | 37 | 4.2588 | 20 | 54 | 0.1178511 | 288.0305 | 0.44
| 16 | 4 | 37 | 4.2588 | 20 | 54 | 0.1178511 | 403.4265 | 0.6
Viga 12-20-00 - Caldentey et al (2013) | 12 | 4 | 79.3 | 2.693329 | 20 | 38 | 0.01359398 | 220.9818 | 0.36
| 12 | 4 | 79.3 | 2.693329 | 20 | 38 | 0.01359398 | 345.8742 | 0.43
| 12 | 4 | 79.3 | 2.693329 | 20 | 38 | 0.01359398 | 500 | 0.56
| 12 | 4 | 79.3 | 2.693329 | 20 | 38 | 0.01359398 | 500 | 0.71
| 12 | 4 | 79.3 | 2.693329 | 20 | 38 | 0.01359398 | 500 | 0.79
Viga 25-20-00 - Caldentey et al (2013) | 25 | 4 | 62 | 2.693329 | 20 | 44.5 | 0.05446705 | 66.03449 | 0.2
| 25 | 4 | 62 | 2.693329 | 20 | 44.5 | 0.05446705 | 151.4859 | 0.25
| 25 | 4 | 62 | 2.693329 | 20 | 44.5 | 0.05446705 | 248.7968 | 0.36
| 25 | 4 | 62 | 2.693329 | 20 | 44.5 | 0.05446705 | 346.1077 | 0.47
| 25 | 4 | 62 | 2.693329 | 20 | 44.5 | 0.05446705 | 419.0908 | 0.57
| 25 | 4 | 62 | 2.693329 | 20 | 44.5 | 0.05446705 | 500 | 0.78
Viga 12-20-10 - Caldentey et al (2013) | 12 | 4 | 79.3 | 2.693329 | 20 | 34 | 0.01519328 | 104.5272 | 0.21
| 12 | 4 | 79.3 | 2.693329 | 20 | 34 | 0.01519328 | 164.4898 | 0.31
| 12 | 4 | 79.3 | 2.693329 | 20 | 34 | 0.01519328 | 224.4524 | 0.38
| 12 | 4 | 79.3 | 2.693329 | 20 | 34 | 0.01519328 | 344.3776 | 0.52
| 12 | 4 | 79.3 | 2.693329 | 20 | 34 | 0.01519328 | 500 | 0.74
Viga 12-20-30 - Caldentey et al (2013) | 12 | 4 | 79.3 | 2.693329 | 20 | 34 | 0.01519328 | 104.5272 | 0.17
| 12 | 4 | 79.3 | 2.693329 | 20 | 34 | 0.01519328 | 224.4524 | 0.36
| 12 | 4 | 79.3 | 2.693329 | 20 | 34 | 0.01519328 | 344.3776 | 0.56
| 12 | 4 | 79.3 | 2.693329 | 20 | 34 | 0.01519328 | 500 | 0.78
Viga 12-70-00 - Caldentey et al (2013) | 12 | 4 | 46 | 2.693329 | 70 | 88 | 0.01022007 | 108.9634 | 0.31
| 12 | 4 | 46 | 2.693329 | 70 | 88 | 0.01022007 | 187.0658 | 0.44
Viga 12-70-10 - Caldentey et al (2013) | 12 | 4 | 46 | 2.693329 | 70 | 84 | 0.01023176 | 27.51951 | 0.14
| 12 | 4 | 46 | 2.693329 | 70 | 84 | 0.01023176 | 104.7112 | 0.31
| 12 | 4 | 46 | 2.693329 | 70 | 84 | 0.01023176 | 181.9028 | 0.4
Viga 12-70-30 - Caldentey et al (2013) | 12 | 4 | 46 | 2.693329 | 70 | 84 | 0.01023176 | 27.51951 | 0.25
| 12 | 4 | 46 | 2.693329 | 70 | 84 | 0.01023176 | 104.7112 | 0.44
| 12 | 4 | 46 | 2.693329 | 70 | 84 | 0.01023176 | 181.9028 | 0.56
Viga 25-20-10 - Caldentey et al (2013) | 25 | 4 | 62 | 2.693329 | 20 | 40.5 | 0.05542152 | 173.7888 | 0.23
| 25 | 4 | 62 | 2.693329 | 20 | 40.5 | 0.05542152 | 293.9892 | 0.35
| 25 | 4 | 62 | 2.693329 | 20 | 40.5 | 0.05542152 | 414.1896 | 0.49
| 25 | 4 | 62 | 2.693329 | 20 | 40.5 | 0.05542152 | 500 | 0.67
Viga 25-20-30 - Caldentey et al (2013) | 25 | 4 | 62 | 2.693329 | 20 | 40.5 | 0.05542152 | 173.7888 | 0.27
| 25 | 4 | 62 | 2.693329 | 20 | 40.5 | 0.05542152 | 293.9892 | 0.4
| 25 | 4 | 62 | 2.693329 | 20 | 40.5 | 0.05542152 | 414.1896 | 0.53
| 25 | 4 | 62 | 2.693329 | 20 | 40.5 | 0.05542152 | 500 | 0.72
Viga 25-70-00 - Caldentey et al (2013) | 25 | 4 | 28.7 | 2.693329 | 70 | 94.5 | 0.0526206 | 80.82151 | 0.3
| 25 | 4 | 28.7 | 2.693329 | 70 | 94.5 | 0.0526206 | 211.1239 | 0.57
Viga 25-70-10 - Caldentey et al (2013) | 25 | 4 | 28.7 | 2.693329 | 70 | 90.5 | 0.05276794 | 79.47321 | 0.26
| 25 | 4 | 28.7 | 2.693329 | 70 | 90.5 | 0.05276794 | 207.9082 | 0.6
Viga 25-70-30 - Caldentey et al (2013) | 25 | 4 | 28.7 | 2.693329 | 70 | 90.5 | 0.05276794 | 79.47321 | 0.27
| 25 | 4 | 28.7 | 2.693329 | 70 | 90.5 | 0.05276794 | 207.9082 | 0.59
Viga RS1 - Harajlí e Naamam (1985) | 9.52 | 3 | 22.2 | 3.56416 | 20.64 | 25.4 | 0.03244851 | 246.1129 | 0.15
| 9.52 | 3 | 22.2 | 3.56416 | 20.64 | 25.4 | 0.03244851 | 307.81 | 0.17
Viga RS2 - Harajlí e Naamam (1985) | 12.7 | 3 | 19.05 | 3.976608 | 19.05 | 25.4 | 0.06421247 | 272.9433 | 0.15
| 12.7 | 3 | 19.05 | 3.976608 | 19.05 | 25.4 | 0.06421247 | 325.3586 | 0.17
| 12.7 | 3 | 19.05 | 3.976608 | 19.05 | 25.4 | 0.06421247 | 399.7545 | 0.2
Viga RS3 - Harajlí e Naamam (1985) | 15.9 | 3 | 15.9 | 3.976608 | 17.46 | 25.4 | 0.1083507 | 266.8781 | 0.16
| 15.9 | 3 | 15.9 | 3.976608 | 17.46 | 25.4 | 0.1083507 | 368.2537 | 0.21
Viga B1-a - Gilbert e Nejadi (2004) | 16 | 2 | 138 | 3.269 | 40 | 48 | 0.0174791 | 58.49328 | 0.15
| 16 | 2 | 138 | 3.269 | 40 | 48 | 0.0174791 | 94.65833 | 0.2
| 16 | 2 | 138 | 3.269 | 40 | 48 | 0.0174791 | 132.936 | 0.25
| 16 | 2 | 138 | 3.269 | 40 | 48 | 0.0174791 | 171.1482 | 0.28
| 16 | 2 | 138 | 3.269 | 40 | 48 | 0.0174791 | 209.3604 | 0.28
| 16 | 2 | 138 | 3.269 | 40 | 48 | 0.0174791 | 247.6381 | 0.3
| 16 | 2 | 138 | 3.269 | 40 | 48 | 0.0174791 | 285.9158 | 0.33
| 16 | 2 | 138 | 3.269 | 40 | 48 | 0.0174791 | 324.0624 | 0.33
Viga B1-b - Gilbert e Nejadi (2004) | 16 | 2 | 138 | 3.269 | 40 | 48 | 0.0174791 | 94.65833 | 0.15
| 16 | 2 | 138 | 3.269 | 40 | 48 | 0.0174791 | 132.936 | 0.18
| 16 | 2 | 138 | 3.269 | 40 | 48 | 0.0174791 | 171.1482 | 0.2
| 16 | 2 | 138 | 3.269 | 40 | 48 | 0.0174791 | 209.3604 | 0.25
| 16 | 2 | 138 | 3.269 | 40 | 48 | 0.0174791 | 247.6381 | 0.3
| 16 | 2 | 138 | 3.269 | 40 | 48 | 0.0174791 | 285.9158 | 0.33
| 16 | 2 | 138 | 3.269 | 40 | 48 | 0.0174791 | 324.0624 | 0.38
Viga B2-a - Gilbert e Nejadi (2004) | 16 | 2 | 168 | 3.269 | 25 | 33 | 0.01939394 | 104.8925 | 0.15
| 16 | 2 | 168 | 3.269 | 25 | 33 | 0.01939394 | 142.1404 | 0.18
| 16 | 2 | 168 | 3.269 | 25 | 33 | 0.01939394 | 179.3245 | 0.2
| 16 | 2 | 168 | 3.269 | 25 | 33 | 0.01939394 | 216.5086 | 0.23
| 16 | 2 | 168 | 3.269 | 25 | 33 | 0.01939394 | 253.7565 | 0.25
| 16 | 2 | 168 | 3.269 | 25 | 33 | 0.01939394 | 291.0044 | 0.3
| 16 | 2 | 168 | 3.269 | 25 | 33 | 0.01939394 | 328.1248 | 0.3
Viga B2-b - Gilbert e Nejadi (2004) | 16 | 2 | 168 | 3.269 | 25 | 33 | 0.01939394 | 69.57262 | 0.15
| 16 | 2 | 168 | 3.269 | 25 | 33 | 0.01939394 | 104.8925 | 0.18
| 16 | 2 | 168 | 3.269 | 25 | 33 | 0.01939394 | 142.1404 | 0.18
| 16 | 2 | 168 | 3.269 | 25 | 33 | 0.01939394 | 179.3245 | 0.25
| 16 | 2 | 168 | 3.269 | 25 | 33 | 0.01939394 | 216.5086 | 0.28
| 16 | 2 | 168 | 3.269 | 25 | 33 | 0.01939394 | 253.7565 | 0.33
| 16 | 2 | 168 | 3.269 | 25 | 33 | 0.01939394 | 291.0044 | 0.38
| 16 | 2 | 168 | 3.269 | 25 | 33 | 0.01939394 | 328.1248 | 0.43
Viga B3-a - Gilbert e Nejadi (2004) | 16 | 3 | 76 | 3.269 | 25 | 33 | 0.02928192 | 164.1376 | 0.15
| 16 | 3 | 76 | 3.269 | 25 | 33 | 0.02928192 | 187.1578 | 0.18
| 16 | 3 | 76 | 3.269 | 25 | 33 | 0.02928192 | 210.2572 | 0.18
| 16 | 3 | 76 | 3.269 | 25 | 33 | 0.02928192 | 233.3565 | 0.2
| 16 | 3 | 76 | 3.269 | 25 | 33 | 0.02928192 | 256.4559 | 0.2
Viga B3-b - Gilbert e Nejadi (2004) | 16 | 3 | 76 | 3.269 | 25 | 33 | 0.02928192 | 187.1578 | 0.15
| 16 | 3 | 76 | 3.269 | 25 | 33 | 0.02928192 | 210.2572 | 0.18
| 16 | 3 | 76 | 3.269 | 25 | 33 | 0.02928192 | 233.3565 | 0.2
| 16 | 3 | 76 | 3.269 | 25 | 33 | 0.02928192 | 256.4559 | 0.2
Laje S1-a - Gilbert e Nejadi (2004) | 12 | 2 | 296 | 3.269 | 25 | 31 | 0.01247721 | 4.52087 | 0.2
| 12 | 2 | 296 | 3.269 | 25 | 31 | 0.01247721 | 102.1111 | 0.25
| 12 | 2 | 296 | 3.269 | 25 | 31 | 0.01247721 | 207.9797 | 0.33
Laje S1-b - Gilbert e Nejadi (2004) | 12 | 2 | 296 | 3.269 | 25 | 31 | 0.01247721 | 102.1111 | 0.23
| 12 | 2 | 296 | 3.269 | 25 | 31 | 0.01247721 | 207.9797 | 0.28
Laje S2-a - Gilbert e Nejadi (2004) | 12 | 3 | 142 | 3.269 | 25 | 31 | 0.01952712 | 101.3362 | 0.18
| 12 | 3 | 142 | 3.269 | 25 | 31 | 0.01952712 | 164.101 | 0.23
| 12 | 3 | 142 | 3.269 | 25 | 31 | 0.01952712 | 226.8659 | 0.25
Laje S2-b - Gilbert e Nejadi (2004) | 12 | 3 | 142 | 3.269 | 25 | 31 | 0.01952712 | 101.3362 | 0.18
| 12 | 3 | 142 | 3.269 | 25 | 31 | 0.01952712 | 164.101 | 0.23
| 12 | 3 | 142 | 3.269 | 25 | 31 | 0.01952712 | 226.8659 | 0.25
Laje S3-a - Gilbert e Nejadi (2004) | 12 | 4 | 90.67 | 3.269 | 25 | 31 | 0.02696877 | 150.3176 | 0.15
| 12 | 4 | 90.67 | 3.269 | 25 | 31 | 0.02696877 | 194.6764 | 0.15
| 12 | 4 | 90.67 | 3.269 | 25 | 31 | 0.02696877 | 239.0352 | 0.18
Laje S3-b - Gilbert e Nejadi (2004) | 12 | 4 | 90.67 | 3.269 | 25 | 31 | 0.02696877 | 150.3176 | 0.18
| 12 | 4 | 90.67 | 3.269 | 25 | 31 | 0.02696877 | 194.6764 | 0.2
| 12 | 4 | 90.67 | 3.269 | 25 | 31 | 0.02696877 | 239.0352 | 0.23
Viga 250-10-1 - Cornelissen (2022) | 10 | 1 | 45 | 2.8 | 40 | 45 | 0.01140138 | 144.9939 | 0.16
| 10 | 1 | 45 | 2.8 | 40 | 45 | 0.01140138 | 175.0975 | 0.18
| 10 | 1 | 45 | 2.8 | 40 | 45 | 0.01140138 | 209.2149 | 0.2
| 10 | 1 | 45 | 2.8 | 40 | 45 | 0.01140138 | 239.3185 | 0.22
| 10 | 1 | 45 | 2.8 | 40 | 45 | 0.01140138 | 273.4359 | 0.24
| 10 | 1 | 45 | 2.8 | 40 | 45 | 0.01140138 | 303.5394 | 0.26
| 10 | 1 | 45 | 2.8 | 40 | 45 | 0.01140138 | 339.6637 | 0.28
Viga 250-10-2 - Cornelissen (2022) | 10 | 1 | 45 | 2.8 | 40 | 45 | 0.01140138 | 110.8765 | 0.15
| 10 | 1 | 45 | 2.8 | 40 | 45 | 0.01140138 | 144.9939 | 0.17
| 10 | 1 | 45 | 2.8 | 40 | 45 | 0.01140138 | 177.1044 | 0.19
| 10 | 1 | 45 | 2.8 | 40 | 45 | 0.01140138 | 206.2045 | 0.2
| 10 | 1 | 45 | 2.8 | 40 | 45 | 0.01140138 | 239.3185 | 0.22
| 10 | 1 | 45 | 2.8 | 40 | 45 | 0.01140138 | 272.4324 | 0.24
| 10 | 1 | 45 | 2.8 | 40 | 45 | 0.01140138 | 300.5291 | 0.26
| 10 | 1 | 45 | 2.8 | 40 | 45 | 0.01140138 | 327.6223 | 0.29
Viga 250-20-2 - Cornelissen (2022) | 20 | 1 | 40 | 2.8 | 40 | 50 | 0.05412383 | 158.1253 | 0.17
| 20 | 1 | 40 | 2.8 | 40 | 50 | 0.05412383 | 195.9897 | 0.2
| 20 | 1 | 40 | 2.8 | 40 | 50 | 0.05412383 | 233.419 | 0.24
| 20 | 1 | 40 | 2.8 | 40 | 50 | 0.05412383 | 270.6415 | 0.27
| 20 | 1 | 40 | 2.8 | 40 | 50 | 0.05412383 | 307.4504 | 0.32
| 20 | 1 | 40 | 2.8 | 40 | 50 | 0.05412383 | 345.2933 | 0.34
Viga 250-20-3 - Cornelissen (2022) | 20 | 1 | 40 | 2.8 | 40 | 50 | 0.05412383 | 126.5366 | 0.16
| 20 | 1 | 40 | 2.8 | 40 | 50 | 0.05412383 | 158.6699 | 0.2
| 20 | 1 | 40 | 2.8 | 40 | 50 | 0.05412383 | 195.3693 | 0.24
| 20 | 1 | 40 | 2.8 | 40 | 50 | 0.05412383 | 232.385 | 0.27
| 20 | 1 | 40 | 2.8 | 40 | 50 | 0.05412383 | 270.8483 | 0.29
| 20 | 1 | 40 | 2.8 | 40 | 50 | 0.05412383 | 307.4504 | 0.32
| 20 | 1 | 40 | 2.8 | 40 | 50 | 0.05412383 | 325.2345 | 0.33
Viga 350-10-1 - Cornelissen (2022) | 10 | 1 | 45 | 2.8 | 40 | 45 | 0.00795981 | 155.0144 | 0.15
| 10 | 1 | 45 | 2.8 | 40 | 45 | 0.00795981 | 188.9813 | 0.19
| 10 | 1 | 45 | 2.8 | 40 | 45 | 0.00795981 | 195.7747 | 0.2
| 10 | 1 | 45 | 2.8 | 40 | 45 | 0.00795981 | 224.4578 | 0.23
| 10 | 1 | 45 | 2.8 | 40 | 45 | 0.00795981 | 244.0831 | 0.25
| 10 | 1 | 45 | 2.8 | 40 | 45 | 0.00795981 | 265.9729 | 0.28
| 10 | 1 | 45 | 2.8 | 40 | 45 | 0.00795981 | 285.5982 | 0.31
| 10 | 1 | 45 | 2.8 | 40 | 45 | 0.00795981 | 308.9976 | 0.36
Viga 350-10-2 - Cornelissen (2022) | 10 | 1 | 45 | 2.8 | 40 | 45 | 0.00795981 | 152.7499 | 0.16
| 10 | 1 | 45 | 2.8 | 40 | 45 | 0.00795981 | 175.3945 | 0.18
| 10 | 1 | 45 | 2.8 | 40 | 45 | 0.00795981 | 196.5295 | 0.2
| 10 | 1 | 45 | 2.8 | 40 | 45 | 0.00795981 | 218.4192 | 0.23
| 10 | 1 | 45 | 2.8 | 40 | 45 | 0.00795981 | 241.8186 | 0.24
| 10 | 1 | 45 | 2.8 | 40 | 45 | 0.00795981 | 265.9729 | 0.25
| 10 | 1 | 45 | 2.8 | 40 | 45 | 0.00795981 | 287.8626 | 0.27
| 10 | 1 | 45 | 2.8 | 40 | 45 | 0.00795981 | 307.4879 | 0.29
Viga 350-10-3 - Cornelissen (2022) | 10 | 1 | 45 | 2.8 | 40 | 45 | 0.00795981 | 177.659 | 0.15
| 10 | 1 | 45 | 2.8 | 40 | 45 | 0.00795981 | 199.5488 | 0.16
| 10 | 1 | 45 | 2.8 | 40 | 45 | 0.00795981 | 230.4964 | 0.18
| 10 | 1 | 45 | 2.8 | 40 | 45 | 0.00795981 | 248.612 | 0.18
| 10 | 1 | 45 | 2.8 | 40 | 45 | 0.00795981 | 265.9729 | 0.19
| 10 | 1 | 45 | 2.8 | 40 | 45 | 0.00795981 | 284.8434 | 0.2
| 10 | 1 | 45 | 2.8 | 40 | 45 | 0.00795981 | 309.7524 | 0.22
Viga 350-20-1 - Cornelissen (2022) | 20 | 1 | 40 | 2.8 | 40 | 50 | 0.03726149 | 170.9644 | 0.16
| 20 | 1 | 40 | 2.8 | 40 | 50 | 0.03726149 | 212.3683 | 0.2
| 20 | 1 | 40 | 2.8 | 40 | 50 | 0.03726149 | 253.6318 | 0.23
Viga 350-20-2 - Cornelissen (2022) | 20 | 1 | 40 | 2.8 | 40 | 50 | 0.03726149 | 179.9082 | 0.14
| 20 | 1 | 40 | 2.8 | 40 | 50 | 0.03726149 | 219.7482 | 0.17
| 20 | 1 | 40 | 2.8 | 40 | 50 | 0.03726149 | 259.2192 | 0.21
Viga 350-20-3 - Cornelissen (2022) | 20 | 1 | 40 | 2.8 | 40 | 50 | 0.03726149 | 97.0489 | 0.21
| 20 | 1 | 40 | 2.8 | 40 | 50 | 0.03726149 | 133.0767 | 0.25
| 20 | 1 | 40 | 2.8 | 40 | 50 | 0.03726149 | 170.2627 | 0.29
| 20 | 1 | 40 | 2.8 | 40 | 50 | 0.03726149 | 210.6841 | 0.33
| 20 | 1 | 40 | 2.8 | 40 | 50 | 0.03726149 | 267.8073 | 0.37
Viga G2 - Makhlouf e Malhas (1996) | 20 | 6 | 84 | 3.508821 | 50 | 64 | 0.03101245 | 99.04855 | 0.15
| 20 | 6 | 84 | 3.508821 | 50 | 64 | 0.03101245 | 151.4183 | 0.23
| 20 | 6 | 84 | 3.508821 | 50 | 64 | 0.03101245 | 209.0921 | 0.28
Viga G3 - Makhlouf e Malhas (1996) | 20 | 9 | 45 | 3.508821 | 50 | 64 | 0.04932804 | 121.2061 | 0.18
| 20 | 9 | 45 | 3.508821 | 50 | 64 | 0.04932804 | 169.0652 | 0.26
| 20 | 9 | 45 | 3.508821 | 50 | 64 | 0.04932804 | 221.1413 | 0.34
Viga C1 - Kumar et al. (2007) | 16 | 2 | 52 | 3.42 | 27 | 35 | 0.04868019 | 187.0831 | 0.15
| 16 | 2 | 52 | 3.42 | 27 | 35 | 0.04868019 | 284.0654 | 0.19
| 16 | 2 | 52 | 3.42 | 27 | 35 | 0.04868019 | 342.2548 | 0.22
| 16 | 2 | 52 | 3.42 | 27 | 35 | 0.04868019 | 390.7459 | 0.22
| 16 | 2 | 52 | 3.42 | 27 | 35 | 0.04868019 | 468.3318 | 0.25
| 16 | 2 | 52 | 3.42 | 27 | 35 | 0.04868019 | 526.1018 | 0.29
Viga C2 - Kumar et al. (2007) | 20 | 2 | 44 | 3.42 | 25 | 35 | 0.08253592 | 242.7825 | 0.17
| 20 | 2 | 44 | 3.42 | 25 | 35 | 0.08253592 | 285.0749 | 0.19
| 20 | 2 | 44 | 3.42 | 25 | 35 | 0.08253592 | 339.4508 | 0.21
| 20 | 2 | 44 | 3.42 | 25 | 35 | 0.08253592 | 363.6179 | 0.23
| 20 | 2 | 44 | 3.42 | 25 | 35 | 0.08253592 | 417.9938 | 0.25
| 20 | 2 | 44 | 3.42 | 25 | 35 | 0.08253592 | 525.8067 | 0.25
Viga C3 - Kumar et al. (2007) | 20 | 3 | 12 | 3.42 | 25 | 35 | 0.1352493 | 223.2957 | 0.18
| 20 | 3 | 12 | 3.42 | 25 | 35 | 0.1352493 | 263.3683 | 0.19
| 20 | 3 | 12 | 3.42 | 25 | 35 | 0.1352493 | 299.4336 | 0.21
| 20 | 3 | 12 | 3.42 | 25 | 35 | 0.1352493 | 343.5134 | 0.23
| 20 | 3 | 12 | 3.42 | 25 | 35 | 0.1352493 | 387.5932 | 0.25
| 20 | 3 | 12 | 3.42 | 25 | 35 | 0.1352493 | 427.6658 | 0.29
| 20 | 3 | 12 | 3.42 | 25 | 35 | 0.1352493 | 467.7384 | 0.31
| 20 | 3 | 12 | 3.42 | 25 | 35 | 0.1352493 | 501.1062 | 0.37
Viga CS1 - Kumar et al. (2007) | 16 | 2 | 52 | 2.98 | 27 | 35 | 0.04802697 | 352.9103 | 0.16
| 16 | 2 | 52 | 2.98 | 27 | 35 | 0.04802697 | 437.8515 | 0.2
| 16 | 2 | 52 | 2.98 | 27 | 35 | 0.04802697 | 523.882 | 0.26
Viga CS2 - Kumar et al. (2007) | 20 | 2 | 44 | 2.98 | 25 | 35 | 0.08120052 | 239.4848 | 0.17
| 20 | 2 | 44 | 2.98 | 25 | 35 | 0.08120052 | 280.8365 | 0.19
| 20 | 2 | 44 | 2.98 | 25 | 35 | 0.08120052 | 334.0029 | 0.23
| 20 | 2 | 44 | 2.98 | 25 | 35 | 0.08120052 | 357.6324 | 0.25
| 20 | 2 | 44 | 2.98 | 25 | 35 | 0.08120052 | 393.0767 | 0.3
| 20 | 2 | 44 | 2.98 | 25 | 35 | 0.08120052 | 416.7062 | 0.32
| 20 | 2 | 44 | 2.98 | 25 | 35 | 0.08120052 | 474.5985 | 0.36
| 20 | 2 | 44 | 2.98 | 25 | 35 | 0.08120052 | 526.4459 | 0.47
Viga CS3 - Kumar et al. (2007) | 20 | 3 | 12 | 2.98 | 25 | 35 | 0.1326867 | 288.3551 | 0.16
| 20 | 3 | 12 | 2.98 | 25 | 35 | 0.1326867 | 304.0693 | 0.18
| 20 | 3 | 12 | 2.98 | 25 | 35 | 0.1326867 | 343.3549 | 0.18
| 20 | 3 | 12 | 2.98 | 25 | 35 | 0.1326867 | 386.569 | 0.2
| 20 | 3 | 12 | 2.98 | 25 | 35 | 0.1326867 | 425.8546 | 0.2
| 20 | 3 | 12 | 2.98 | 25 | 35 | 0.1326867 | 461.2117 | 0.2
| 20 | 3 | 12 | 2.98 | 25 | 35 | 0.1326867 | 502.059 | 0.22
Viga B6 - Maghsoudi e Sharifi (2008) | 28 | 4 | 16 | 5.308474 | 30 | 44 | 0.2218831 | 118.006 | 0.22
| 28 | 4 | 16 | 5.308474 | 30 | 44 | 0.2218831 | 169.9 | 0.25
| 28 | 4 | 16 | 5.308474 | 30 | 44 | 0.2218831 | 202.2058 | 0.29
| 28 | 4 | 16 | 5.308474 | 30 | 44 | 0.2218831 | 239.3335 | 0.31
| 28 | 4 | 16 | 5.308474 | 30 | 44 | 0.2218831 | 297.1947 | 0.33
| 28 | 4 | 16 | 5.308474 | 30 | 44 | 0.2218831 | 326.6075 | 0.34
| 28 | 4 | 16 | 5.308474 | 30 | 44 | 0.2218831 | 369.5213 | 0.37
Viga F29-2D16-10A - Hong et al (2013) | 15.9 | 2 | 46 | 2.825877 | 30 | 38 | 0.04414839 | 341.9872 | 0.2
| 15.9 | 2 | 46 | 2.825877 | 30 | 38 | 0.04414839 | 377.9345 | 0.35
Viga F29-2D16-10B - Hong et al (2013) | 15.9 | 2 | 46 | 2.825877 | 30 | 38 | 0.04414839 | 343.5535 | 0.2
| 15.9 | 2 | 46 | 2.825877 | 30 | 38 | 0.04414839 | 377.9345 | 0.25
Viga F29-2D16-10C - Hong et al (2013) | 15.9 | 2 | 46 | 2.825877 | 30 | 38 | 0.04414839 | 343.5535 | 0.2
| 15.9 | 2 | 46 | 2.825877 | 30 | 38 | 0.04414839 | 377.9345 | 0.25
Viga F29-2D16-10D - Hong et al (2013) | 15.9 | 2 | 46 | 2.825877 | 30 | 38 | 0.04414839 | 345.1197 | 0.2
| 15.9 | 2 | 46 | 2.825877 | 30 | 38 | 0.04414839 | 377.9345 | 0.3
Viga F30-2D13-10 - Hong et al (2013) | 12.7 | 2 | 52 | 2.920876 | 30 | 36.5 | 0.02640628 | 274.0862 | 0.15
| 12.7 | 2 | 52 | 2.920876 | 30 | 36.5 | 0.02640628 | 369.7621 | 0.2
Viga F30-2D13-20 - Hong et al (2013) | 12.7 | 2 | 52 | 2.920876 | 30 | 36.5 | 0.02640628 | 276.6725 | 0.15
| 12.7 | 2 | 52 | 2.920876 | 30 | 36.5 | 0.02640628 | 369.7621 | 0.2
Viga F30-2D16-10 - Hong et al (2013) | 15.9 | 2 | 46 | 2.920876 | 30 | 38 | 0.04403498 | 221.5134 | 0.15
| 15.9 | 2 | 46 | 2.920876 | 30 | 38 | 0.04403498 | 345.7276 | 0.25
| 15.9 | 2 | 46 | 2.920876 | 30 | 38 | 0.04403498 | 377.4764 | 0.3
Viga F30-2D16-20 - Hong et al (2013) | 15.9 | 2 | 46 | 2.920876 | 30 | 38 | 0.04403498 | 223.0858 | 0.15
| 15.9 | 2 | 46 | 2.920876 | 30 | 38 | 0.04403498 | 347.2999 | 0.25
Viga F30-2D19-10 - Hong et al (2013) | 19.1 | 2 | 40 | 2.920876 | 30 | 39.5 | 0.06741883 | 149.7749 | 0.15
| 19.1 | 2 | 40 | 2.920876 | 30 | 39.5 | 0.06741883 | 233.1115 | 0.2
| 19.1 | 2 | 40 | 2.920876 | 30 | 39.5 | 0.06741883 | 317.9133 | 0.3
| 19.1 | 2 | 40 | 2.920876 | 30 | 39.5 | 0.06741883 | 381.4843 | 0.33
Viga F30-2D19-20 - Hong et al (2013) | 19.1 | 2 | 40 | 2.920876 | 30 | 39.5 | 0.06741883 | 148.8255 | 0.15
| 19.1 | 2 | 40 | 2.920876 | 30 | 39.5 | 0.06741883 | 230.9646 | 0.25
| 19.1 | 2 | 40 | 2.920876 | 30 | 39.5 | 0.06741883 | 314.693 | 0.28
Viga F37-2D16-10 - Hong et al (2013) | 15.9 | 2 | 46 | 3.353879 | 30 | 38 | 0.04357273 | 343.0795 | 0.2
| 15.9 | 2 | 46 | 3.353879 | 30 | 38 | 0.04357273 | 375.3887 | 0.22
Viga F37-2D16-20 - Hong et al (2013) | 15.9 | 2 | 46 | 3.353879 | 30 | 38 | 0.04357273 | 343.0795 | 0.17
| 15.9 | 2 | 46 | 3.353879 | 30 | 38 | 0.04357273 | 375.3887 | 0.21
Viga F37-2D19-10 - Hong et al (2013) | 19.1 | 2 | 40 | 3.353879 | 30 | 39.5 | 0.06659654 | 183.6723 | 0.17
| 19.1 | 2 | 40 | 3.353879 | 30 | 39.5 | 0.06659654 | 227.1144 | 0.18
| 19.1 | 2 | 40 | 3.353879 | 30 | 39.5 | 0.06659654 | 269.4705 | 0.2
| 19.1 | 2 | 40 | 3.353879 | 30 | 39.5 | 0.06659654 | 312.9126 | 0.2
| 19.1 | 2 | 40 | 3.353879 | 30 | 39.5 | 0.06659654 | 354.1826 | 0.25
| 19.1 | 2 | 40 | 3.353879 | 30 | 39.5 | 0.06659654 | 380.0246 | 0.27
Viga F37-2D19-20 - Hong et al (2013) | 19.1 | 2 | 40 | 3.353879 | 30 | 39.5 | 0.06659654 | 269.4705 | 0.18
| 19.1 | 2 | 40 | 3.353879 | 30 | 39.5 | 0.06659654 | 310.7405 | 0.19
| 19.1 | 2 | 40 | 3.353879 | 30 | 39.5 | 0.06659654 | 354.1826 | 0.21
| 19.1 | 2 | 40 | 3.353879 | 30 | 39.5 | 0.06659654 | 380.0246 | 0.26
Viga 15-6-6-1 - Clark (1956) | 19.1 | 2 | 69.8 | 2.900329 | 31.8 | 41.4 | 0.04065144 | 151.4619 | 0.17
| 19.1 | 2 | 69.8 | 2.900329 | 31.8 | 41.4 | 0.04065144 | 200.8011 | 0.23
| 19.1 | 2 | 69.8 | 2.900329 | 31.8 | 41.4 | 0.04065144 | 238.0333 | 0.27
Viga 15-6-6-2 - Clark (1956) | 19.1 | 2 | 69.8 | 2.846692 | 31.8 | 41.4 | 0.04071118 | 238.7027 | 0.16
Viga 15-6-6-3 - Clark (1956) | 19.1 | 2 | 69.8 | 2.711321 | 38.2 | 47.7 | 0.04069191 | 209.5714 | 0.16
| 19.1 | 2 | 69.8 | 2.711321 | 38.2 | 47.7 | 0.04069191 | 240.2711 | 0.2
Viga 15-6-7-1 - Clark (1956) | 22.2 | 2 | 63.6 | 2.687987 | 12.8 | 23.9 | 0.08499984 | 250.0055 | 0.17
Viga 15-6-7-2 - Clark (1956) | 22.2 | 2 | 63.6 | 2.384602 | 38 | 49.1 | 0.05902239 | 161.3165 | 0.15
| 22.2 | 2 | 63.6 | 2.384602 | 38 | 49.1 | 0.05902239 | 196.9931 | 0.19
| 22.2 | 2 | 63.6 | 2.384602 | 38 | 49.1 | 0.05902239 | 235.0596 | 0.22
| 22.2 | 2 | 63.6 | 2.384602 | 38 | 49.1 | 0.05902239 | 251.744 | 0.27
Viga 15-6-7-3 - Clark (1956) | 22.2 | 2 | 63.6 | 2.864842 | 38 | 49.1 | 0.05805405 | 228.8288 | 0.17
| 22.2 | 2 | 63.6 | 2.864842 | 38 | 49.1 | 0.05805405 | 247.3085 | 0.2
Viga 15-6-7-4 - Clark (1956) | 22.2 | 2 | 63.6 | 2.833692 | 38 | 49.1 | 0.05811024 | 154.4593 | 0.15
| 22.2 | 2 | 63.6 | 2.833692 | 38 | 49.1 | 0.05811024 | 190.6308 | 0.18
| 22.2 | 2 | 63.6 | 2.833692 | 38 | 49.1 | 0.05811024 | 229.2252 | 0.22
| 22.2 | 2 | 63.6 | 2.833692 | 38 | 49.1 | 0.05811024 | 247.5958 | 0.25
Viga 15-6-7-5 - Clark (1956) | 22.2 | 2 | 63.6 | 2.756373 | 38 | 49.1 | 0.05825325 | 155.6272 | 0.2
| 22.2 | 2 | 63.6 | 2.756373 | 38 | 49.1 | 0.05825325 | 191.7117 | 0.25
| 22.2 | 2 | 63.6 | 2.756373 | 38 | 49.1 | 0.05825325 | 230.2134 | 0.3
| 22.2 | 2 | 63.6 | 2.756373 | 38 | 49.1 | 0.05825325 | 248.3092 | 0.35
Viga 15-6-9-1 - Clark (1956) | 28.7 | 2 | 50.6 | 2.774817 | 22.2 | 36.6 | 0.1089929 | 211.9294 | 0.17
| 28.7 | 2 | 50.6 | 2.774817 | 22.2 | 36.6 | 0.1089929 | 256.4115 | 0.2
Viga 15-6-9-2 - Clark (1956) | 28.7 | 2 | 50.6 | 2.801715 | 38.2 | 52.5 | 0.1068607 | 152.7403 | 0.17
| 28.7 | 2 | 50.6 | 2.801715 | 38.2 | 52.5 | 0.1068607 | 188.1198 | 0.2
| 28.7 | 2 | 50.6 | 2.801715 | 38.2 | 52.5 | 0.1068607 | 223.6586 | 0.25
| 28.7 | 2 | 50.6 | 2.801715 | 38.2 | 52.5 | 0.1068607 | 257.0962 | 0.29
Viga 15-6-9-3 - Clark (1956) | 28.7 | 2 | 50.6 | 2.715312 | 38.2 | 52.5 | 0.1072264 | 188.9955 | 0.17
Viga 15-6-9-4 - Clark (1956) | 28.7 | 2 | 50.6 | 2.801715 | 38.2 | 52.5 | 0.1068607 | 152.7403 | 0.15
| 28.7 | 2 | 50.6 | 2.801715 | 38.2 | 52.5 | 0.1068607 | 188.1198 | 0.16
| 28.7 | 2 | 50.6 | 2.801715 | 38.2 | 52.5 | 0.1068607 | 223.6586 | 0.22
| 28.7 | 2 | 50.6 | 2.801715 | 38.2 | 52.5 | 0.1068607 | 257.0962 | 0.26
Viga 15-6-9-5 - Clark (1956) | 28.7 | 2 | 50.6 | 2.524448 | 38.2 | 52.5 | 0.1080911 | 190.9605 | 0.17
| 28.7 | 2 | 50.6 | 2.524448 | 38.2 | 52.5 | 0.1080911 | 226.3534 | 0.2
| 28.7 | 2 | 50.6 | 2.524448 | 38.2 | 52.5 | 0.1080911 | 258.6886 | 0.24
Viga 15-6-10-1 - Clark (1956) | 32.3 | 1 | 60 | 2.538218 | 38.3 | 54.4 | 0.06244954 | 135.9237 | 0.17
| 32.3 | 1 | 60 | 2.538218 | 38.3 | 54.4 | 0.06244954 | 177.8365 | 0.23
| 32.3 | 1 | 60 | 2.538218 | 38.3 | 54.4 | 0.06244954 | 217.0001 | 0.27
| 32.3 | 1 | 60 | 2.538218 | 38.3 | 54.4 | 0.06244954 | 244.9741 | 0.31
| 32.3 | 1 | 60 | 2.538218 | 38.3 | 54.4 | 0.06244954 | 251.4168 | 0.35
Viga 15-6-10-2 - Clark (1956) | 32.3 | 1 | 60 | 2.81087 | 38.3 | 54.4 | 0.06187606 | 132.029 | 0.19
| 32.3 | 1 | 60 | 2.81087 | 38.3 | 54.4 | 0.06187606 | 173.9959 | 0.24
| 32.3 | 1 | 60 | 2.81087 | 38.3 | 54.4 | 0.06187606 | 213.4679 | 0.29
| 32.3 | 1 | 60 | 2.81087 | 38.3 | 54.4 | 0.06187606 | 241.6622 | 0.36
| 32.3 | 1 | 60 | 2.81087 | 38.3 | 54.4 | 0.06187606 | 249.0266 | 0.42
Viga 23-6-9-1 - Clark (1956) | 28.7 | 2 | 50.6 | 2.576579 | 38 | 52.3 | 0.06557048 | 149.0814 | 0.18
| 28.7 | 2 | 50.6 | 2.576579 | 38 | 52.3 | 0.06557048 | 189.3196 | 0.22
| 28.7 | 2 | 50.6 | 2.576579 | 38 | 52.3 | 0.06557048 | 220.9884 | 0.27
| 28.7 | 2 | 50.6 | 2.576579 | 38 | 52.3 | 0.06557048 | 251.9276 | 0.32
Viga 23-6-9-2 - Clark (1956) | 28.7 | 2 | 50.6 | 2.576579 | 38 | 52.3 | 0.06557048 | 189.3196 | 0.16
| 28.7 | 2 | 50.6 | 2.576579 | 38 | 52.3 | 0.06557048 | 220.9884 | 0.19
| 28.7 | 2 | 50.6 | 2.576579 | 38 | 52.3 | 0.06557048 | 251.9276 | 0.22
Viga 23-6-11-2 - Clark (1956) | 35.8 | 2 | 36.4 | 2.547836 | 38 | 55.9 | 0.1124435 | 159.9783 | 0.17
Viga 23-6-11-3 - Clark (1956) | 35.8 | 2 | 36.4 | 2.756373 | 38 | 55.9 | 0.1114101 | 118.0137 | 0.19
| 35.8 | 2 | 36.4 | 2.756373 | 38 | 55.9 | 0.1114101 | 157.8638 | 0.25

## Modelos normativos e empíricos
Autor | wexp (mm) | fib Model Code 2010 | fib Model Code 2020 | Eurocode 2 | NBR 6118 - wk1 - fissuração estabilizada | NBR 6118 - wk2 - fissuração não estabilizada | Clark (1956) | Leonhardt (1977) | Desayi e Ganesan (1985) | Oh e Kang (1987) | Caldas (1997) | Gergely e Lutz (1968) | b variável e < 0,6 | equação (15) do artigo de Belarbi e Hsu (1994) | Beta conforme Fields e Bischoff (2004) | slip de Yuan et al. (2025) | slip de Biscaia e Soares (2020) | HistGradientBoosting_TS_var | LGBM_TS_var | GradientBoosting_TS_var | HistGradientBoosting_sem_TS | LGBM_sem_TS | GradientBoosting_sem_TS
Viga S200-1.76-20 - Sokolov et al (2021) | 0.16 | 0.1257341 | 0.08615938 | 0.1252917 | 0.2624678 | 0.1573797 | 0.1810062 | 0.2963741 | 0.3126842 | 0.185969 | 0.1299976 | 0.2415279 | 0.1021297 | 0.1499562 | 0.1165661 | 0.1096856 | 0.08200656 | 0.1606022 | 0.1598545 | 0.1603622 | 0.157664 | 0.1533093 | 0.1588222
| 0.23 | 0.1769822 | 0.1471265 | 0.1763594 | 0.344489 | 0.2711111 | 0.2443625 | 0.4470492 | 0.410398 | 0.2562037 | 0.1747456 | 0.3170054 | 0.1907825 | 0.204348 | 0.1972879 | 0.1933263 | 0.1562661 | 0.2359118 | 0.2316673 | 0.2440832 | 0.2350329 | 0.2300419 | 0.2290183
| 0.24 | 0.1840781 | 0.1555681 | 0.1834303 | 0.3558457 | 0.2892812 | 0.253135 | 0.4669997 | 0.4239276 | 0.2659284 | 0.1809414 | 0.3274562 | 0.2030575 | 0.212052 | 0.208041 | 0.2053009 | 0.1670957 | 0.2372093 | 0.2359301 | 0.2414038 | 0.2444479 | 0.2417367 | 0.2548567
| 0.27 | 0.2187691 | 0.1968382 | 0.2179993 | 0.4113678 | 0.3865958 | 0.2960224 | 0.5624975 | 0.4900724 | 0.3134719 | 0.2112323 | 0.3785486 | 0.2630686 | 0.2501395 | 0.2593676 | 0.2652219 | 0.2219582 | 0.2832577 | 0.2890742 | 0.2872013 | 0.2685697 | 0.2789415 | 0.2810439
| 0.35 | 0.2865742 | 0.2775025 | 0.2855659 | 0.5198881 | 0.6174708 | 0.3798477 | 0.7426784 | 0.6193553 | 0.4063977 | 0.2704372 | 0.4784111 | 0.3803631 | 0.3118704 | 0.3548097 | 0.3889481 | 0.3383817 | 0.287608 | 0.2990037 | 0.3422294 | 0.2758918 | 0.3095962 | 0.3428108
| 0.4 | 0.3154635 | 0.3118704 | 0.3143534 | 0.5322547 | 0.6471957 | 0.4155626 | 0.8178109 | 0.6744378 | 0.4459898 | 0.2956622 | 0.5209588 | 0.420806 | 0.3118704 | 0.3939441 | 0.4443191 | 0.3971326 | 0.3630725 | 0.3720176 | 0.3792534 | 0.3824707 | 0.3793709 | 0.3889715
Viga S600-0.37-10 - Sokolov et al (2021) | 0.16 | 0.171107 | 0.1358067 | 0.1893662 | 0.2432138 | 0.1448495 | 0.1816875 | 0.2567315 | 0.2652974 | 0.1048302 | 0.2549688 | 0.1898425 | 0.2205194 | 0.2322554 | 0.2265128 | 0.1481209 | 0.1305925 | 0.1591272 | 0.1506788 | 0.1541747 | 0.1567555 | 0.1569426 | 0.1611591
| 0.18 | 0.2228582 | 0.1799542 | 0.2156971 | 0.2770321 | 0.1879321 | 0.2197365 | 0.3010927 | 0.3021863 | 0.1214675 | 0.2967981 | 0.2162397 | 0.2932884 | 0.2715086 | 0.2856183 | 0.1971962 | 0.1797292 | 0.2175366 | 0.1905205 | 0.2055272 | 0.2197067 | 0.1976684 | 0.1947045
| 0.26 | 0.375202 | 0.3099142 | 0.3181702 | 0.3630486 | 0.3227529 | 0.331744 | 0.4274597 | 0.4107792 | 0.1704438 | 0.437726 | 0.3051747 | 0.4916061 | 0.3099142 | 0.4467983 | 0.3442968 | 0.332475 | 0.3934142 | 0.3691498 | 0.2652856 | 0.4250179 | 0.3744864 | 0.2728632
Viga V1 - Oliveira (2007) | 0.16 | 0.1600709 | 0.1386803 | 0.1485933 | 0.184404 | 0.1340377 | 0.1060173 | 0.2221628 | 0.1689296 | 0.1108494 | 0.211761 | 0.1708751 | 0.1672473 | 0.1907025 | 0.1778719 | 0.1552203 | 0.1431278 | 0.1586144 | 0.1634396 | 0.1642473 | 0.168017 | 0.167341 | 0.1725567
| 0.2 | 0.1998771 | 0.1721289 | 0.1742916 | 0.2102496 | 0.1742435 | 0.1358818 | 0.269888 | 0.1926064 | 0.1290705 | 0.2466862 | 0.1948245 | 0.2140408 | 0.2214921 | 0.2199012 | 0.1938607 | 0.1815814 | 0.2182501 | 0.2099211 | 0.2321084 | 0.2166575 | 0.2051695 | 0.219453
| 0.2 | 0.2423669 | 0.2078325 | 0.2113425 | 0.2378376 | 0.2229705 | 0.1677596 | 0.318972 | 0.2178793 | 0.1485201 | 0.2839659 | 0.2203885 | 0.263989 | 0.2548202 | 0.2634317 | 0.2356216 | 0.2238159 | 0.2266478 | 0.2084191 | 0.2413315 | 0.2280238 | 0.2033224 | 0.2310204
| 0.24 | 0.2853039 | 0.2439119 | 0.2487833 | 0.265716 | 0.2783055 | 0.1999729 | 0.3672196 | 0.2434183 | 0.1681743 | 0.3216381 | 0.2462215 | 0.3144629 | 0.2888619 | 0.3062288 | 0.278363 | 0.2677419 | 0.25615 | 0.2459529 | 0.2744947 | 0.3049541 | 0.2655138 | 0.2991697
| 0.3 | 0.3130341 | 0.2672132 | 0.2729638 | 0.2837208 | 0.317299 | 0.2207774 | 0.3978438 | 0.2599122 | 0.1808677 | 0.345968 | 0.2629054 | 0.3470606 | 0.3109997 | 0.3333179 | 0.3062558 | 0.2967769 | 0.2870798 | 0.2770066 | 0.3099744 | 0.3049544 | 0.2947966 | 0.31365
| 0.32 | 0.3725198 | 0.3171982 | 0.324835 | 0.322344 | 0.4095675 | 0.2654063 | 0.4624913 | 0.2952943 | 0.208097 | 0.3981597 | 0.298695 | 0.416988 | 0.3588055 | 0.3901921 | 0.3668553 | 0.3608251 | 0.4138255 | 0.4067554 | 0.3606467 | 0.3657346 | 0.3592502 | 0.3383293
| 0.38 | 0.3769924 | 0.3209565 | 0.328735 | 0.325248 | 0.4169804 | 0.2687619 | 0.4673049 | 0.2979546 | 0.2101444 | 0.4020838 | 0.3013859 | 0.4209265 | 0.3624147 | 0.3944078 | 0.3714538 | 0.365738 | 0.4138255 | 0.4067554 | 0.3531195 | 0.4354406 | 0.4176337 | 0.3505861
| 0.42 | 0.4127732 | 0.3510227 | 0.3599357 | 0.34848 | 0.4786765 | 0.2956063 | 0.5056203 | 0.3192371 | 0.2265229 | 0.4334773 | 0.3229135 | 0.4509926 | 0.3913524 | 0.4278647 | 0.4084545 | 0.4055308 | 0.4138255 | 0.4067554 | 0.4326651 | 0.4354406 | 0.4176337 | 0.4253884
| 0.44 | 0.5017747 | 0.4258094 | 0.4375444 | 0.394711 | 0.614108 | 0.3623793 | 0.599744 | 0.3721752 | 0.267263 | 0.5115655 | 0.3764612 | 0.5257794 | 0.4258094 | 0.5093224 | 0.5021278 | 0.5082866 | 0.4138255 | 0.4067554 | 0.4609428 | 0.4354406 | 0.4176337 | 0.4614249
| 0.5 | 0.5017747 | 0.4258094 | 0.4375444 | 0.394711 | 0.614108 | 0.3623793 | 0.599744 | 0.3721752 | 0.267263 | 0.5115655 | 0.3764612 | 0.5257794 | 0.4258094 | 0.5093224 | 0.5021278 | 0.5082866 | 0.4138255 | 0.4067554 | 0.4609428 | 0.4354406 | 0.4176337 | 0.4614249
Viga V2 - Oliveira (2007) | 0.24 | 0.1892299 | 0.1633387 | 0.1675807 | 0.209088 | 0.1599657 | 0.1332447 | 0.2659512 | 0.1999573 | 0.1279072 | 0.2436023 | 0.1924616 | 0.2063391 | 0.2139478 | 0.2135567 | 0.1825737 | 0.1713498 | 0.2192339 | 0.2219338 | 0.229358 | 0.2093929 | 0.2356722 | 0.23118
| 0.3 | 0.224819 | 0.1932134 | 0.1960408 | 0.23232 | 0.1974885 | 0.1599453 | 0.3087246 | 0.2221748 | 0.1442549 | 0.2748275 | 0.2138462 | 0.2488089 | 0.2417339 | 0.2504686 | 0.2170477 | 0.2067149 | 0.2887655 | 0.2973648 | 0.274407 | 0.2713045 | 0.2994857 | 0.2702506
| 0.3 | 0.2381649 | 0.2044164 | 0.2076783 | 0.241032 | 0.2125778 | 0.169958 | 0.3244533 | 0.2305064 | 0.1503853 | 0.2865369 | 0.2218654 | 0.2647351 | 0.2522277 | 0.2640733 | 0.2300617 | 0.220214 | 0.2814572 | 0.2912569 | 0.2884831 | 0.2885534 | 0.2897498 | 0.2885291
| 0.3 | 0.2604081 | 0.2230881 | 0.2270743 | 0.255552 | 0.238961 | 0.1866459 | 0.3503591 | 0.2443923 | 0.1606027 | 0.3060527 | 0.2352308 | 0.2912787 | 0.2697936 | 0.2864853 | 0.251856 | 0.243 | 0.3068766 | 0.3128911 | 0.3191621 | 0.3009331 | 0.3131022 | 0.3200016
| 0.38 | 0.2915485 | 0.2492284 | 0.2542285 | 0.27588 | 0.2784896 | 0.2100089 | 0.3860814 | 0.2638326 | 0.1749069 | 0.3333748 | 0.2539424 | 0.3284397 | 0.2945257 | 0.3173554 | 0.2825876 | 0.2755042 | 0.3794615 | 0.3771871 | 0.3640963 | 0.3530108 | 0.3693477 | 0.3574927
| 0.44 | 0.3582781 | 0.3052434 | 0.3124163 | 0.31944 | 0.3733766 | 0.2600725 | 0.4610106 | 0.3054904 | 0.2055589 | 0.391922 | 0.2940385 | 0.4080706 | 0.3479608 | 0.3817939 | 0.349303 | 0.3475281 | 0.4149099 | 0.4103856 | 0.4006546 | 0.3773877 | 0.3957913 | 0.3931467
Viga T1F000 - Silva Neto (2017) | 0.18 | 0.03853784 | 0.04306889 | 0.04516688 | 0.04841803 | 0.04206331 | 0.05333406 | 0.07655305 | 0.1173934 | 0.05375539 | 0.05804548 | 0.1048989 | 0.04306889 | 0.06841597 | 0.04306889 | 0.05498016 | 0.04348793 | 0.2106446 | 0.198048 | 0.174428 | 0.2086586 | 0.1937982 | 0.1857561
| 0.2 | 0.06146495 | 0.07927349 | 0.07203776 | 0.06970069 | 0.08716924 | 0.0796917 | 0.1270473 | 0.1689948 | 0.08741369 | 0.08825052 | 0.1510083 | 0.0797171 | 0.1011832 | 0.08544502 | 0.1040238 | 0.08566638 | 0.2586914 | 0.2488196 | 0.217577 | 0.2569753 | 0.248876 | 0.221742
| 0.26 | 0.07722733 | 0.1041642 | 0.09051149 | 0.08433251 | 0.1276084 | 0.09781257 | 0.1597406 | 0.2044708 | 0.1105538 | 0.1090165 | 0.1827085 | 0.1102004 | 0.1244659 | 0.1152973 | 0.1392388 | 0.116715 | 0.316608 | 0.3052208 | 0.294029 | 0.2916211 | 0.2841648 | 0.2550441
| 0.44 | 0.1033069 | 0.1453469 | 0.1210771 | 0.1085415 | 0.2113883 | 0.1277944 | 0.2122194 | 0.2631675 | 0.1488401 | 0.1433747 | 0.2351579 | 0.1606364 | 0.1636993 | 0.1631112 | 0.2001832 | 0.1717563 | 0.3636917 | 0.3869746 | 0.3988344 | 0.3834405 | 0.3944301 | 0.4203075
| 0.6 | 0.1414232 | 0.205537 | 0.16575 | 0.1439239 | 0.371668 | 0.1716139 | 0.2871668 | 0.348955 | 0.204797 | 0.1935906 | 0.3118148 | 0.2343506 | 0.2219308 | 0.2302898 | 0.295264 | 0.2604305 | 0.4539983 | 0.5052727 | 0.5980013 | 0.4796476 | 0.5195631 | 0.5967509
Viga 12-20-00 - Caldentey et al (2013) | 0.36 | 0.2434924 | 0.234277 | 0.196543 | 0.2234634 | 0.2269343 | 0.1990162 | 0.3337054 | 0.2400894 | 0.1527689 | 0.2500248 | 0.2325751 | 0.3067902 | 0.3273078 | 0.3206586 | 0.2628815 | 0.2399726 | 0.3408868 | 0.3428384 | 0.3481044 | 0.3323609 | 0.3282728 | 0.347272
| 0.43 | 0.3659001 | 0.3546996 | 0.279764 | 0.2873101 | 0.3751363 | 0.2978241 | 0.4829448 | 0.3086863 | 0.2031211 | 0.3359451 | 0.2990252 | 0.4835883 | 0.4388331 | 0.4703808 | 0.4058338 | 0.3807549 | 0.4860625 | 0.463641 | 0.4502414 | 0.4778112 | 0.4655294 | 0.4658292
| 0.56 | 0.5280815 | 0.5142508 | 0.4037664 | 0.3615527 | 0.5940603 | 0.4287373 | 0.6682068 | 0.3995723 | 0.2698341 | 0.4497831 | 0.3870666 | 0.7014528 | 0.5142508 | 0.6560727 | 0.6034202 | 0.580104 | 0.6813033 | 0.7028763 | 0.6986768 | 0.6768195 | 0.7010958 | 0.6923756
| 0.71 | 0.5280815 | 0.5142508 | 0.4037664 | 0.3615527 | 0.5940603 | 0.4287373 | 0.6682068 | 0.3995723 | 0.2698341 | 0.4497831 | 0.3870666 | 0.7014528 | 0.5142508 | 0.6560727 | 0.6034202 | 0.580104 | 0.6813033 | 0.7028763 | 0.6986768 | 0.6768195 | 0.7010958 | 0.6923756
| 0.79 | 0.5280815 | 0.5142508 | 0.4037664 | 0.3615527 | 0.5940603 | 0.4287373 | 0.6682068 | 0.3995723 | 0.2698341 | 0.4497831 | 0.3870666 | 0.7014528 | 0.5142508 | 0.6560727 | 0.6034202 | 0.580104 | 0.6813033 | 0.7028763 | 0.6986768 | 0.6768195 | 0.7010958 | 0.6923756
Viga 25-20-00 - Caldentey et al (2013) | 0.2 | 0.05530325 | 0.05219708 | 0.04821469 | 0.08993053 | 0.06170038 | 0.04860934 | 0.0838326 | 0.0795661 | 0.05066993 | 0.09055025 | 0.09613809 | 0.05219708 | 0.08989244 | 0.05219708 | 0.07180042 | 0.05161425 | 0.2009778 | 0.1970527 | 0.2050686 | 0.2031537 | 0.1999979 | 0.2075792
| 0.25 | 0.1266659 | 0.1396639 | 0.1104304 | 0.161875 | 0.1999092 | 0.1036819 | 0.2253792 | 0.143219 | 0.1155838 | 0.1824257 | 0.1730486 | 0.1400045 | 0.1694613 | 0.1492668 | 0.2110839 | 0.1571925 | 0.2657322 | 0.2567796 | 0.2684421 | 0.2907426 | 0.2791317 | 0.2616265
| 0.36 | 0.1980286 | 0.2271307 | 0.172646 | 0.2338194 | 0.4170946 | 0.1587545 | 0.3505564 | 0.2068719 | 0.1804976 | 0.2743012 | 0.249959 | 0.244552 | 0.2528524 | 0.2504626 | 0.3741246 | 0.2792843 | 0.3928994 | 0.3732331 | 0.3490387 | 0.3323773 | 0.3461536 | 0.372014
| 0.47 | 0.2693912 | 0.3145976 | 0.2348617 | 0.3057638 | 0.7132564 | 0.2138271 | 0.4709191 | 0.2705247 | 0.2454114 | 0.3661767 | 0.3268695 | 0.3490995 | 0.3377021 | 0.3476932 | 0.5609224 | 0.4178895 | 0.4887808 | 0.4745607 | 0.4644089 | 0.4666131 | 0.4576544 | 0.4176517
| 0.57 | 0.3229132 | 0.3801977 | 0.2815235 | 0.3597221 | 0.9872061 | 0.2551315 | 0.5597693 | 0.3182644 | 0.2940968 | 0.4350833 | 0.3845524 | 0.4275102 | 0.401848 | 0.4187162 | 0.7166114 | 0.5359105 | 0.5684058 | 0.564748 | 0.5604027 | 0.579931 | 0.5900425 | 0.5679775
| 0.78 | 0.3848451 | 0.4561056 | 0.3355172 | 0.4027707 | 1.237626 | 0.3029261 | 0.6617382 | 0.3735054 | 0.3504321 | 0.5148172 | 0.4512989 | 0.513242 | 0.4561056 | 0.4993914 | 0.9134418 | 0.6768137 | 0.6800936 | 0.7056468 | 0.7537566 | 0.6846918 | 0.7088536 | 0.7647866
Viga 12-20-10 - Caldentey et al (2013) | 0.21 | 0.1236013 | 0.1150388 | 0.1289295 | 0.1580197 | 0.1134776 | 0.08622857 | 0.1610089 | 0.1524366 | 0.09917573 | 0.1547344 | 0.1509446 | 0.1286283 | 0.2126443 | 0.1554738 | 0.1269196 | 0.1097145 | 0.2079549 | 0.202181 | 0.2200501 | 0.1936406 | 0.1924752 | 0.2130587
| 0.31 | 0.1787153 | 0.1712712 | 0.1547155 | 0.1896237 | 0.1634077 | 0.1299946 | 0.2482226 | 0.1829239 | 0.1236111 | 0.1953671 | 0.1811335 | 0.2108796 | 0.2632084 | 0.2328148 | 0.1910986 | 0.1709975 | 0.2762131 | 0.2802618 | 0.3041834 | 0.3136041 | 0.3079283 | 0.3100478
| 0.38 | 0.2338293 | 0.2287906 | 0.1823342 | 0.2212276 | 0.222416 | 0.1737607 | 0.328292 | 0.2134112 | 0.1480465 | 0.2359997 | 0.2113224 | 0.2943165 | 0.3152301 | 0.3078887 | 0.257867 | 0.2356062 | 0.4013683 | 0.3918688 | 0.3574816 | 0.4238851 | 0.4041658 | 0.3555884
| 0.52 | 0.3440573 | 0.3438295 | 0.2682872 | 0.2844355 | 0.3676673 | 0.2612927 | 0.4765234 | 0.2743859 | 0.1969172 | 0.3172649 | 0.2717003 | 0.4611904 | 0.422002 | 0.4502333 | 0.3953111 | 0.3709389 | 0.4930122 | 0.5025716 | 0.5097784 | 0.4845701 | 0.4928362 | 0.5191188
| 0.74 | 0.4965194 | 0.5029457 | 0.3871734 | 0.3615527 | 0.5940603 | 0.3823629 | 0.6682068 | 0.3587231 | 0.2645129 | 0.4296671 | 0.355212 | 0.6767909 | 0.5029457 | 0.6346487 | 0.5940033 | 0.5715637 | 0.6839154 | 0.7213885 | 0.7614577 | 0.6768195 | 0.7076335 | 0.7473459
Viga 12-20-30 - Caldentey et al (2013) | 0.17 | 0.1236013 | 0.1150388 | 0.1289295 | 0.1580197 | 0.1134776 | 0.08622857 | 0.1610089 | 0.1524366 | 0.09917573 | 0.1547344 | 0.1509446 | 0.1286283 | 0.2126443 | 0.1554738 | 0.1269196 | 0.1097145 | 0.2079549 | 0.202181 | 0.1797988 | 0.1936406 | 0.1924752 | 0.1830666
| 0.36 | 0.2338293 | 0.2287906 | 0.1823342 | 0.2212276 | 0.222416 | 0.1737607 | 0.328292 | 0.2134112 | 0.1480465 | 0.2359997 | 0.2113224 | 0.2943165 | 0.3152301 | 0.3078887 | 0.257867 | 0.2356062 | 0.4013683 | 0.3918688 | 0.3574816 | 0.4238851 | 0.4041658 | 0.3555884
| 0.56 | 0.3440573 | 0.3438295 | 0.2682872 | 0.2844355 | 0.3676673 | 0.2612927 | 0.4765234 | 0.2743859 | 0.1969172 | 0.3172649 | 0.2717003 | 0.4611904 | 0.422002 | 0.4502333 | 0.3953111 | 0.3709389 | 0.4930122 | 0.5025716 | 0.5097784 | 0.4845701 | 0.4928362 | 0.5191188
| 0.78 | 0.4965194 | 0.5029457 | 0.3871734 | 0.3615527 | 0.5940603 | 0.3823629 | 0.6682068 | 0.3587231 | 0.2645129 | 0.4296671 | 0.355212 | 0.6767909 | 0.5029457 | 0.6346487 | 0.5940033 | 0.5715637 | 0.6839154 | 0.7213885 | 0.7614577 | 0.6768195 | 0.7076335 | 0.7473459
Viga 12-70-00 - Caldentey et al (2013) | 0.31 | 0.1777588 | 0.2614277 | 0.3218971 | 0.3564321 | 0.151607 | 0.3538822 | 0.1166127 | 0.4336802 | 0.1571178 | 0.2787386 | 0.3887061 | 0.33733 | 0.4592697 | 0.3901548 | 0.2685633 | 0.2507548 | 0.2564117 | 0.2510465 | 0.3006009 | 0.301311 | 0.2933671 | 0.3107252
| 0.44 | 0.2920577 | 0.3552213 | 0.3862765 | 0.4277185 | 0.2183141 | 0.4846052 | 0.3127044 | 0.5204163 | 0.1946669 | 0.3489994 | 0.4664474 | 0.5120877 | 0.5734721 | 0.5474037 | 0.3670738 | 0.350598 | 0.4669385 | 0.4684748 | 0.4670932 | 0.4497803 | 0.4510547 | 0.4542219
Viga 12-70-10 - Caldentey et al (2013) | 0.14 | 0.05868295 | 0.204037 | 0.2544836 | 0.2818969 | 0.09483015 | 0.2043183 |  | 0.3287046 | 0.1152394 | 0.2011623 | 0.2941277 | 0.2082483 | 0.3411528 | 0.2577296 | 0.2066854 | 0.189957 | 0.2465671 | 0.2392775 | 0.1519282 | 0.2186791 | 0.1956787 | 0.1525884
| 0.31 | 0.1716038 | 0.2550463 | 0.3181045 | 0.3523712 | 0.1481721 | 0.3276936 | 0.1046211 | 0.4108808 | 0.1515349 | 0.2692275 | 0.3676596 | 0.325388 | 0.4469512 | 0.3777757 | 0.2619284 | 0.2441137 | 0.3582144 | 0.3575546 | 0.3753659 | 0.4077589 | 0.4029083 | 0.3946486
| 0.4 | 0.2845246 | 0.3417806 | 0.3817254 | 0.4228454 | 0.2133678 | 0.4510689 | 0.3002831 | 0.493057 | 0.1878305 | 0.3372928 | 0.4411915 | 0.491638 | 0.5581083 | 0.5282884 | 0.3533011 | 0.3366623 | 0.4663013 | 0.4716957 | 0.4630627 | 0.450937 | 0.4602221 | 0.4558113
Viga 12-70-30 - Caldentey et al (2013) | 0.25 | 0.05868295 | 0.204037 | 0.2544836 | 0.2818969 | 0.09483015 | 0.2043183 |  | 0.3287046 | 0.1152394 | 0.2011623 | 0.2941277 | 0.2082483 | 0.3411528 | 0.2577296 | 0.2066854 | 0.189957 | 0.2465671 | 0.2392775 | 0.2392023 | 0.2186791 | 0.1956787 | 0.2378173
| 0.44 | 0.1716038 | 0.2550463 | 0.3181045 | 0.3523712 | 0.1481721 | 0.3276936 | 0.1046211 | 0.4108808 | 0.1515349 | 0.2692275 | 0.3676596 | 0.325388 | 0.4469512 | 0.3777757 | 0.2619284 | 0.2441137 | 0.3582144 | 0.3575546 | 0.3753659 | 0.4077589 | 0.4029083 | 0.3946486
| 0.56 | 0.2845246 | 0.3417806 | 0.3817254 | 0.4228454 | 0.2133678 | 0.4510689 | 0.3002831 | 0.493057 | 0.1878305 | 0.3372928 | 0.4411915 | 0.491638 | 0.5581083 | 0.5282884 | 0.3533011 | 0.3366623 | 0.4663013 | 0.4716957 | 0.4630627 | 0.450937 | 0.4602221 | 0.4558113
Viga 25-20-10 - Caldentey et al (2013) | 0.23 | 0.1412263 | 0.1561 | 0.1236119 | 0.1779919 | 0.2416986 | 0.1054423 | 0.254179 | 0.1438341 | 0.1269008 | 0.1951978 | 0.1761302 | 0.1597966 | 0.1810375 | 0.1677082 | 0.2456988 | 0.1817486 | 0.2176988 | 0.2203929 | 0.2281827 | 0.2045637 | 0.2271559 | 0.2179677
| 0.35 | 0.2283562 | 0.2594615 | 0.1998745 | 0.2669879 | 0.5438218 | 0.1674517 | 0.4064649 | 0.2157512 | 0.2052076 | 0.3044748 | 0.2641953 | 0.2818807 | 0.2806654 | 0.2844928 | 0.4540265 | 0.3356354 | 0.4406983 | 0.4022239 | 0.3731863 | 0.4268674 | 0.3942902 | 0.3666207
| 0.49 | 0.315486 | 0.362823 | 0.2761371 | 0.3559838 | 0.9667943 | 0.229461 | 0.5537116 | 0.2876682 | 0.2835143 | 0.4137518 | 0.3522604 | 0.4039648 | 0.3817221 | 0.3966592 | 0.6987163 | 0.5176213 | 0.5457455 | 0.5415145 | 0.5287688 | 0.553206 | 0.542446 | 0.5254638
| 0.67 | 0.3802224 | 0.4396194 | 0.3327993 | 0.4027707 | 1.237626 | 0.2755332 | 0.6617382 | 0.3411018 | 0.3416953 | 0.4949433 | 0.4176917 | 0.4902423 | 0.4396194 | 0.4779707 | 0.9040627 | 0.6611406 | 0.6574334 | 0.6824133 | 0.6981382 | 0.671994 | 0.6859854 | 0.7152554
Viga 25-20-30 - Caldentey et al (2013) | 0.27 | 0.1412263 | 0.1561 | 0.1236119 | 0.1779919 | 0.2416986 | 0.1054423 | 0.254179 | 0.1438341 | 0.1269008 | 0.1951978 | 0.1761302 | 0.1597966 | 0.1810375 | 0.1677082 | 0.2456988 | 0.1817486 | 0.2176988 | 0.2203929 | 0.2582258 | 0.2045637 | 0.2271559 | 0.2577015
| 0.4 | 0.2283562 | 0.2594615 | 0.1998745 | 0.2669879 | 0.5438218 | 0.1674517 | 0.4064649 | 0.2157512 | 0.2052076 | 0.3044748 | 0.2641953 | 0.2818807 | 0.2806654 | 0.2844928 | 0.4540265 | 0.3356354 | 0.4406983 | 0.4022239 | 0.3731863 | 0.4268674 | 0.3942902 | 0.3666207
| 0.53 | 0.315486 | 0.362823 | 0.2761371 | 0.3559838 | 0.9667943 | 0.229461 | 0.5537116 | 0.2876682 | 0.2835143 | 0.4137518 | 0.3522604 | 0.4039648 | 0.3817221 | 0.3966592 | 0.6987163 | 0.5176213 | 0.5457455 | 0.5415145 | 0.5287688 | 0.553206 | 0.542446 | 0.5254638
| 0.72 | 0.3802224 | 0.4396194 | 0.3327993 | 0.4027707 | 1.237626 | 0.2755332 | 0.6617382 | 0.3411018 | 0.3416953 | 0.4949433 | 0.4176917 | 0.4902423 | 0.4396194 | 0.4779707 | 0.9040627 | 0.6611406 | 0.6574334 | 0.6824133 | 0.6981382 | 0.671994 | 0.6859854 | 0.7152554
Viga 25-70-00 - Caldentey et al (2013) | 0.3 | 0.1099059 | 0.1093946 | 0.1288161 | 0.1655671 | 0.08166556 | 0.1297204 | 0.119908 | 0.185339 | 0.08786138 | 0.1489111 | 0.2216398 | 0.2216398 | 0.2174716 | 0.1093946 | 0.1197796 | 0.1057589 | 0.2896841 | 0.2850458 | 0.2914848 | 0.3064994 | 0.2977231 | 0.2911406
| 0.57 | 0.2762722 | 0.3815023 | 0.323807 | 0.3311342 | 0.3266622 | 0.2976345 | 0.4340906 | 0.3706781 | 0.2184046 | 0.3314384 | 0.4432796 | 0.4432796 | 0.4644542 | 0.4355924 | 0.4268541 | 0.4088427 | 0.5539103 | 0.5832469 | 0.5746213 | 0.5159018 | 0.5529386 | 0.5692878
Viga 25-70-10 - Caldentey et al (2013) | 0.26 | 0.107926 | 0.1062977 | 0.1265775 | 0.1636042 | 0.07974061 | 0.1219792 | 0.1154481 | 0.1761017 | 0.08389905 | 0.1439966 | 0.209337 | 0.1062977 | 0.2117398 | 0.1062977 | 0.1166165 | 0.1028289 | 0.2896841 | 0.2850458 | 0.2723077 | 0.3064994 | 0.2977231 | 0.2678603
| 0.6 | 0.2721194 | 0.3713271 | 0.3191464 | 0.3272083 | 0.3189624 | 0.2809009 | 0.4274751 | 0.3522035 | 0.2092775 | 0.3209739 | 0.4186739 | 0.4004277 | 0.451779 | 0.4224377 | 0.4161024 | 0.3981689 | 0.5357038 | 0.5769856 | 0.5777143 | 0.5149667 | 0.5651008 | 0.5796391
Viga 25-70-30 - Caldentey et al (2013) | 0.27 | 0.107926 | 0.1062977 | 0.1265775 | 0.1636042 | 0.07974061 | 0.1219792 | 0.1154481 | 0.1761017 | 0.08389905 | 0.1439966 | 0.209337 | 0.1062977 | 0.2117398 | 0.1062977 | 0.1166165 | 0.1028289 | 0.2896841 | 0.2850458 | 0.2791081 | 0.3064994 | 0.2977231 | 0.2729569
| 0.59 | 0.2721194 | 0.3713271 | 0.3191464 | 0.3272083 | 0.3189624 | 0.2809009 | 0.4274751 | 0.3522035 | 0.2092775 | 0.3209739 | 0.4186739 | 0.4004277 | 0.451779 | 0.4224377 | 0.4161024 | 0.3981689 | 0.5357038 | 0.5769856 | 0.5777143 | 0.5149667 | 0.5651008 | 0.5796391
Viga RS1 - Harajlí e Naamam (1985) | 0.15 | 0.1332938 | 0.1236621 | 0.1303357 | 0.1413375 | 0.1368483 | 0.1057205 | 0.2081608 | 0.14104 | 0.09760812 | 0.1218531 | 0.1396639 | 0.1457629 | 0.1536139 | 0.1502261 | 0.1446801 | 0.1343792 | 0.1483323 | 0.1498163 | 0.1446491 | 0.1533539 | 0.1474287 | 0.1396948
| 0.17 | 0.1630033 | 0.1537023 | 0.1593859 | 0.1644876 | 0.1853493 | 0.1262024 | 0.2533803 | 0.1641414 | 0.1160989 | 0.1435461 | 0.1625399 | 0.1859464 | 0.1818908 | 0.1861054 | 0.1816293 | 0.1720362 | 0.1777467 | 0.1769796 | 0.1757195 | 0.1723405 | 0.1793791 | 0.1863783
Viga RS2 - Harajlí e Naamam (1985) | 0.15 | 0.1176781 | 0.122571 | 0.1244495 | 0.1469861 | 0.1764915 | 0.08592987 | 0.2227834 | 0.1436344 | 0.1096603 | 0.1269154 | 0.1455696 | 0.1387877 | 0.1422242 | 0.1413149 | 0.1610459 | 0.1429886 | 0.1442613 | 0.1442283 | 0.1501302 | 0.1579196 | 0.1454993 | 0.1534297
| 0.17 | 0.1384046 | 0.1465766 | 0.1463686 | 0.1685812 | 0.2321612 | 0.09976448 | 0.2611201 | 0.1647371 | 0.1282195 | 0.146944 | 0.1669567 | 0.1691741 | 0.1651812 | 0.1689244 | 0.195754 | 0.1768704 | 0.1839394 | 0.1750148 | 0.1875207 | 0.182675 | 0.1723952 | 0.1811339
| 0.2 | 0.1678227 | 0.180649 | 0.1774795 | 0.198175 | 0.3208257 | 0.1194007 | 0.3145615 | 0.1946893 | 0.1545616 | 0.1753717 | 0.1973124 | 0.2123033 | 0.1930152 | 0.2071256 | 0.2467983 | 0.2279855 | 0.250204 | 0.2504395 | 0.2093535 | 0.2302739 | 0.2393284 | 0.2022174
Viga RS3 - Harajlí e Naamam (1985) | 0.16 | 0.09633662 | 0.1112521 | 0.1073193 | 0.1446419 | 0.2041359 | 0.06809925 | 0.2124604 | 0.1379392 | 0.1125653 | 0.1214982 | 0.1414773 | 0.1200742 | 0.1225408 | 0.1220738 | 0.1200742 | 0.1389912 | 0.1523078 | 0.1543209 | 0.1555396 | 0.1602832 | 0.1518129 | 0.1631197
| 0.21 | 0.1304867 | 0.1537595 | 0.1453626 | 0.1896943 | 0.3511071 | 0.0907336 | 0.2857816 | 0.1809039 | 0.1532424 | 0.16215 | 0.185544 | 0.1705662 | 0.1638879 | 0.1689437 | 0.1705662 | 0.2084555 | 0.1929051 | 0.2037461 | 0.2004258 | 0.2097264 | 0.212286 | 0.2113162
Viga B1-a - Gilbert e Nejadi (2004) | 0.15 | 0.09776332 | 0.1220616 | 0.1620857 | 0.2514897 | 0.09527893 | 0.1706085 |  | 0.2624407 | 0.1385592 | 0.1353273 | 0.2054868 | 0.1220616 | 0.2137803 | 0.1448885 | 0.1238202 | 0.1037257 | 0.1570969 | 0.1503846 | 0.1538454 | 0.1521938 | 0.1531658 | 0.1521781
| 0.2 | 0.1420437 | 0.139516 | 0.1852635 | 0.287452 | 0.1244764 | 0.2120658 | 0.03363514 | 0.299969 | 0.1638282 | 0.1583595 | 0.2348708 | 0.1554804 | 0.2474703 | 0.1840266 | 0.144908 | 0.1220795 | 0.2072762 | 0.2088382 | 0.2035438 | 0.2043155 | 0.2005684 | 0.1978287
| 0.25 | 0.1863241 | 0.1569704 | 0.2084412 | 0.3234143 | 0.1575705 | 0.253523 | 0.1569806 | 0.3374973 | 0.1890973 | 0.1813918 | 0.2642548 | 0.1968173 | 0.2827649 | 0.2256897 | 0.1663327 | 0.1413143 | 0.212353 | 0.2126031 | 0.211692 | 0.2035305 | 0.2072069 | 0.2079458
| 0.28 | 0.2305287 | 0.174395 | 0.2315793 | 0.359315 | 0.1944944 | 0.2949092 | 0.2689216 | 0.3749612 | 0.2143231 | 0.2043846 | 0.2935885 | 0.2429381 | 0.3192026 | 0.269339 | 0.1880565 | 0.161395 | 0.2236605 | 0.2363958 | 0.2284884 | 0.2312277 | 0.2318361 | 0.2366726
| 0.28 | 0.2747332 | 0.1971164 | 0.2547174 | 0.3952157 | 0.2353016 | 0.3362955 | 0.3727285 | 0.4124252 | 0.2395489 | 0.2273774 | 0.3229222 | 0.2973268 | 0.3565727 | 0.3176867 | 0.2154129 | 0.1876507 | 0.2707233 | 0.2704321 | 0.2614465 | 0.2630893 | 0.2653517 | 0.258422
| 0.3 | 0.3190136 | 0.2407525 | 0.2783033 | 0.431178 | 0.280072 | 0.3777527 | 0.4705966 | 0.4499535 | 0.2648179 | 0.2504096 | 0.3523062 | 0.3672146 | 0.3947496 | 0.3775985 | 0.2640284 | 0.2357074 | 0.3017875 | 0.2940513 | 0.2952356 | 0.3122405 | 0.3040025 | 0.297779
| 0.33 | 0.363294 | 0.2843887 | 0.3169329 | 0.4671403 | 0.3287389 | 0.41921 | 0.5637556 | 0.4874818 | 0.290087 | 0.2734419 | 0.3816902 | 0.4371024 | 0.4335294 | 0.4358737 | 0.3129806 | 0.2846452 | 0.3332283 | 0.3364035 | 0.3362771 | 0.333509 | 0.3357943 | 0.3268352
| 0.33 | 0.4074228 | 0.3278753 | 0.3554302 | 0.5029794 | 0.3811157 | 0.4605252 | 0.6529145 | 0.5248815 | 0.3152695 | 0.2963953 | 0.4109736 | 0.5067508 | 0.4726708 | 0.4924847 | 0.3621002 | 0.3342919 | 0.3501043 | 0.3495808 | 0.3552824 | 0.3515456 | 0.3556281 | 0.3623693
Viga B1-b - Gilbert e Nejadi (2004) | 0.15 | 0.1420437 | 0.139516 | 0.1852635 | 0.287452 | 0.1244764 | 0.2120658 | 0.03363514 | 0.299969 | 0.1638282 | 0.1583595 | 0.2348708 | 0.1554804 | 0.2474703 | 0.1840266 | 0.144908 | 0.1220795 | 0.1570969 | 0.1503846 | 0.1548132 | 0.1579144 | 0.154335 | 0.1509222
| 0.18 | 0.1863241 | 0.1569704 | 0.2084412 | 0.3234143 | 0.1575705 | 0.253523 | 0.1569806 | 0.3374973 | 0.1890973 | 0.1813918 | 0.2642548 | 0.1968173 | 0.2827649 | 0.2256897 | 0.1663327 | 0.1413143 | 0.212353 | 0.2126031 | 0.211692 | 0.2035305 | 0.2072069 | 0.2079458
| 0.2 | 0.2305287 | 0.174395 | 0.2315793 | 0.359315 | 0.1944944 | 0.2949092 | 0.2689216 | 0.3749612 | 0.2143231 | 0.2043846 | 0.2935885 | 0.2429381 | 0.3192026 | 0.269339 | 0.1880565 | 0.161395 | 0.2236605 | 0.2363958 | 0.2284884 | 0.2312277 | 0.2318361 | 0.2366726
| 0.25 | 0.2747332 | 0.1971164 | 0.2547174 | 0.3952157 | 0.2353016 | 0.3362955 | 0.3727285 | 0.4124252 | 0.2395489 | 0.2273774 | 0.3229222 | 0.2973268 | 0.3565727 | 0.3176867 | 0.2154129 | 0.1876507 | 0.2707233 | 0.2704321 | 0.2614465 | 0.2630893 | 0.2653517 | 0.258422
| 0.3 | 0.3190136 | 0.2407525 | 0.2783033 | 0.431178 | 0.280072 | 0.3362955 | 0.4705966 | 0.4499535 | 0.2648179 | 0.2504096 | 0.3523062 | 0.3672146 | 0.3947496 | 0.3775985 | 0.2640284 | 0.2357074 | 0.3017875 | 0.2940513 | 0.2952356 | 0.3122405 | 0.3040025 | 0.297779
| 0.33 | 0.363294 | 0.2843887 | 0.3169329 | 0.4671403 | 0.3287389 | 0.41921 | 0.5637556 | 0.4874818 | 0.290087 | 0.2734419 | 0.3816902 | 0.4371024 | 0.4335294 | 0.4358737 | 0.3129806 | 0.2846452 | 0.3332283 | 0.3364035 | 0.3362771 | 0.333509 | 0.3357943 | 0.3268352
| 0.38 | 0.4074228 | 0.3278753 | 0.3554302 | 0.5029794 | 0.3811157 | 0.4605252 | 0.6529145 | 0.5248815 | 0.3152695 | 0.2963953 | 0.4109736 | 0.5067508 | 0.4726708 | 0.4924847 | 0.3621002 | 0.3342919 | 0.3501043 | 0.3495808 | 0.3552824 | 0.3515456 | 0.3556281 | 0.3623693
Viga B2-a - Gilbert e Nejadi (2004) | 0.15 | 0.1340925 | 0.09927475 | 0.143102 | 0.2642823 | 0.1244764 | 0.1457952 | 0.1085351 | 0.2126883 | 0.1464128 | 0.1347469 | 0.1729616 | 0.1106345 | 0.1874346 | 0.1309469 | 0.111891 | 0.09099305 | 0.1567531 | 0.1545157 | 0.1542025 | 0.1645501 | 0.1529865 | 0.1496411
| 0.18 | 0.1710732 | 0.1161786 | 0.161005 | 0.2973459 | 0.1575705 | 0.1742971 | 0.2139354 | 0.2392971 | 0.1689957 | 0.154296 | 0.1946003 | 0.1437734 | 0.2137726 | 0.1637682 | 0.1344611 | 0.1105733 | 0.2033692 | 0.190323 | 0.1997212 | 0.2012338 | 0.1874679 | 0.2014326
| 0.2 | 0.2079905 | 0.1471754 | 0.1788774 | 0.3303529 | 0.1944944 | 0.2027501 | 0.3105283 | 0.2658604 | 0.1915399 | 0.1738116 | 0.216202 | 0.1899003 | 0.2407454 | 0.2063567 | 0.171682 | 0.1450655 | 0.2191044 | 0.2159731 | 0.2215119 | 0.2308056 | 0.2273164 | 0.2271317
| 0.23 | 0.2449079 | 0.1781721 | 0.1976078 | 0.3633598 | 0.2353016 | 0.2312032 | 0.4008521 | 0.2924236 | 0.2140841 | 0.1933272 | 0.2378036 | 0.2360271 | 0.2682449 | 0.2477816 | 0.2094701 | 0.1803805 | 0.2641581 | 0.2521781 | 0.2585336 | 0.2583244 | 0.2601028 | 0.2510232
| 0.25 | 0.2818886 | 0.2092221 | 0.2274462 | 0.3964234 | 0.280072 | 0.259705 | 0.4866165 | 0.3190324 | 0.236667 | 0.2128762 | 0.2594423 | 0.2822331 | 0.2962111 | 0.2882281 | 0.2478915 | 0.2165809 | 0.2962052 | 0.2968663 | 0.280091 | 0.3016382 | 0.2955567 | 0.2852815
| 0.3 | 0.3188693 | 0.240272 | 0.2572847 | 0.429487 | 0.3287389 | 0.2882069 | 0.5687514 | 0.3456413 | 0.2592499 | 0.2324253 | 0.2810811 | 0.3284391 | 0.3245178 | 0.3277297 | 0.286882 | 0.2536071 | 0.333235 | 0.3384282 | 0.3219994 | 0.3275231 | 0.3305297 | 0.3211429
| 0.3 | 0.3557234 | 0.2712156 | 0.287021 | 0.4624374 | 0.3811157 | 0.3166111 | 0.647768 | 0.3721589 | 0.2817554 | 0.2519074 | 0.3026457 | 0.3744868 | 0.3530069 | 0.3662504 | 0.3263051 | 0.2913278 | 0.3466567 | 0.3606781 | 0.3589932 | 0.3448909 | 0.3501127 | 0.3633043
Viga B2-b - Gilbert e Nejadi (2004) | 0.15 | 0.09711179 | 0.08685477 | 0.1251989 | 0.2312187 | 0.09527893 | 0.1172934 |  | 0.1860795 | 0.1238299 | 0.1151978 | 0.1513228 | 0.08685477 | 0.1620029 | 0.1030976 | 0.09437379 | 0.07672227 | 0.1567531 | 0.1521052 | 0.1482113 | 0.1586249 | 0.1566713 | 0.1508971
| 0.18 | 0.1340925 | 0.09927475 | 0.143102 | 0.2642823 | 0.1244764 | 0.1457952 | 0.1085351 | 0.2126883 | 0.1464128 | 0.1347469 | 0.1729616 | 0.1106345 | 0.1874346 | 0.1309469 | 0.111891 | 0.09099305 | 0.2012577 | 0.1937525 | 0.1997212 | 0.2040085 | 0.1867825 | 0.1913156
| 0.18 | 0.1710732 | 0.1161786 | 0.161005 | 0.2973459 | 0.1575705 | 0.1742971 | 0.2139354 | 0.2392971 | 0.1689957 | 0.154296 | 0.1946003 | 0.1437734 | 0.2137726 | 0.1637682 | 0.1344611 | 0.1105733 | 0.2033692 | 0.190323 | 0.1997212 | 0.2012338 | 0.1874679 | 0.2014326
| 0.25 | 0.2079905 | 0.1471754 | 0.1788774 | 0.3303529 | 0.1944944 | 0.2027501 | 0.3105283 | 0.2658604 | 0.1915399 | 0.1738116 | 0.216202 | 0.1899003 | 0.2407454 | 0.2063567 | 0.171682 | 0.1450655 | 0.2191044 | 0.2159731 | 0.2215119 | 0.2308056 | 0.2273164 | 0.2271317
| 0.28 | 0.2449079 | 0.1781721 | 0.1976078 | 0.3633598 | 0.2353016 | 0.2312032 | 0.4008521 | 0.2924236 | 0.2140841 | 0.1933272 | 0.2378036 | 0.2360271 | 0.2682449 | 0.2477816 | 0.2094701 | 0.1803805 | 0.2641581 | 0.2521781 | 0.2585336 | 0.2583244 | 0.2601028 | 0.2510232
| 0.33 | 0.2818886 | 0.2092221 | 0.2274462 | 0.3964234 | 0.280072 | 0.259705 | 0.4866165 | 0.3190324 | 0.236667 | 0.2128762 | 0.2594423 | 0.2822331 | 0.2962111 | 0.2882281 | 0.2478915 | 0.2165809 | 0.2962052 | 0.2968663 | 0.280091 | 0.3016382 | 0.2955567 | 0.2852815
| 0.38 | 0.3188693 | 0.240272 | 0.2572847 | 0.429487 | 0.3287389 | 0.2882069 | 0.5687514 | 0.3456413 | 0.2592499 | 0.2324253 | 0.2810811 | 0.3284391 | 0.3245178 | 0.3277297 | 0.286882 | 0.2536071 | 0.333235 | 0.3384282 | 0.3219994 | 0.3275231 | 0.3305297 | 0.3211429
| 0.43 | 0.3557234 | 0.2712156 | 0.287021 | 0.4624374 | 0.3811157 | 0.3166111 | 0.647768 | 0.3721589 | 0.2817554 | 0.2519074 | 0.3026457 | 0.3744868 | 0.3530069 | 0.3662504 | 0.3263051 | 0.2913278 | 0.3466567 | 0.3606781 | 0.3589932 | 0.3448909 | 0.3501127 | 0.3633043
Viga B3-a - Gilbert e Nejadi (2004) | 0.15 | 0.1531062 | 0.1222673 | 0.1349783 | 0.1962478 | 0.1524818 | 0.130125 | 0.2519516 | 0.1800314 | 0.12518 | 0.1529778 | 0.167827 | 0.1379725 | 0.1824953 | 0.1509873 | 0.1469736 | 0.1251019 | 0.1515943 | 0.1558248 | 0.1461999 | 0.1543621 | 0.153063 | 0.1385541
| 0.18 | 0.1711648 | 0.1395829 | 0.1508988 | 0.2113039 | 0.1767762 | 0.1429623 | 0.2872191 | 0.1938434 | 0.1367712 | 0.1661725 | 0.1807028 | 0.161783 | 0.1980561 | 0.1734648 | 0.1688349 | 0.1454403 | 0.1694451 | 0.1738023 | 0.1713357 | 0.1797533 | 0.1717187 | 0.1795178
| 0.18 | 0.1892855 | 0.1569579 | 0.1668739 | 0.2264119 | 0.2029583 | 0.1558437 | 0.3215818 | 0.207703 | 0.1484021 | 0.1794125 | 0.1936227 | 0.1856753 | 0.213838 | 0.195661 | 0.1910325 | 0.1662505 | 0.1830837 | 0.1830378 | 0.1858066 | 0.1800151 | 0.1812644 | 0.1847172
| 0.2 | 0.2074062 | 0.1743329 | 0.1828491 | 0.2415198 | 0.2309479 | 0.1687251 | 0.3551095 | 0.2215625 | 0.1600331 | 0.1926524 | 0.2065427 | 0.2095677 | 0.2297621 | 0.2175231 | 0.2134915 | 0.1874632 | 0.1947433 | 0.1997665 | 0.1882265 | 0.1867648 | 0.192576 | 0.1951142
| 0.2 | 0.2255268 | 0.1917079 | 0.1988242 | 0.2566277 | 0.2607448 | 0.1816065 | 0.3879495 | 0.235422 | 0.1716641 | 0.2058924 | 0.2194627 | 0.23346 | 0.2458081 | 0.239074 | 0.2362121 | 0.2090785 | 0.2048449 | 0.1966418 | 0.207364 | 0.2006525 | 0.1997497 | 0.2036279
Viga B3-b - Gilbert e Nejadi (2004) | 0.15 | 0.1711648 | 0.1395829 | 0.1508988 | 0.2113039 | 0.1767762 | 0.1429623 | 0.2872191 | 0.1938434 | 0.1367712 | 0.1661725 | 0.1807028 | 0.161783 | 0.1980561 | 0.1734648 | 0.1688349 | 0.1454403 | 0.1477317 | 0.152827 | 0.1377014 | 0.1629263 | 0.1642647 | 0.1415987
| 0.18 | 0.1892855 | 0.1569579 | 0.1668739 | 0.2264119 | 0.2029583 | 0.1558437 | 0.3215818 | 0.207703 | 0.1484021 | 0.1794125 | 0.1936227 | 0.1856753 | 0.213838 | 0.195661 | 0.1910325 | 0.1662505 | 0.1830837 | 0.1830378 | 0.1858066 | 0.1800151 | 0.1812644 | 0.1847172
| 0.2 | 0.2074062 | 0.1743329 | 0.1828491 | 0.2415198 | 0.2309479 | 0.1687251 | 0.3551095 | 0.2215625 | 0.1600331 | 0.1926524 | 0.2065427 | 0.2095677 | 0.2297621 | 0.2175231 | 0.2134915 | 0.1874632 | 0.1947433 | 0.1997665 | 0.1882265 | 0.1867648 | 0.192576 | 0.1951142
| 0.2 | 0.2255268 | 0.1917079 | 0.1988242 | 0.2566277 | 0.2607448 | 0.1816065 | 0.3879495 | 0.235422 | 0.1716641 | 0.2058924 | 0.2194627 | 0.23346 | 0.2458081 | 0.239074 | 0.2362121 | 0.2090785 | 0.2048449 | 0.1966418 | 0.207364 | 0.2006525 | 0.1997497 | 0.2036279
Laje S1-a - Gilbert e Nejadi (2004) | 0.2 | 0.007169056 | 0.07214861 | 0.1314204 | 0.2425421 | 0.06436802 | 0.1785661 |  | 0.30305 | 0.1236261 | 0.08283971 | 0.1841683 | 0.07214861 | 0.1237802 | 0.0821736 | 0.07160727 | 0.05783255 | 0.1853954 | 0.2014109 | 0.2008633 | 0.1700707 | 0.1828441 | 0.1936222
| 0.25 | 0.1119252 | 0.09918503 | 0.1806678 | 0.3334304 | 0.1216484 | 0.3242251 |  | 0.4166127 | 0.1835497 | 0.1259634 | 0.2531822 | 0.1264954 | 0.1755447 | 0.1443142 | 0.1059502 | 0.08644116 | 0.2286575 | 0.2403304 | 0.2503302 | 0.2466955 | 0.2475955 | 0.2497397
| 0.33 | 0.2166813 | 0.129486 | 0.2299153 | 0.4243188 | 0.1970065 | 0.469884 |  | 0.5301753 | 0.2434733 | 0.1690871 | 0.322196 | 0.2067647 | 0.2326893 | 0.2160274 | 0.145486 | 0.1220962 | 0.2939097 | 0.301047 | 0.298377 | 0.2986369 | 0.3062823 | 0.2984904
Laje S1-b - Gilbert e Nejadi (2004) | 0.23 | 0.1119252 | 0.09918503 | 0.1806678 | 0.3334304 | 0.1216484 | 0.3242251 |  | 0.4166127 | 0.1835497 | 0.1259634 | 0.2531822 | 0.1264954 | 0.1755447 | 0.1443142 | 0.1059502 | 0.08644116 | 0.1853954 | 0.2014109 | 0.2228903 | 0.2033348 | 0.2120842 | 0.2228394
| 0.28 | 0.2166813 | 0.129486 | 0.2299153 | 0.4243188 | 0.1970065 | 0.469884 |  | 0.5301753 | 0.2434733 | 0.1690871 | 0.322196 | 0.2067647 | 0.2326893 | 0.2160274 | 0.145486 | 0.1220962 | 0.2939097 | 0.301047 | 0.298377 | 0.2986369 | 0.3062823 | 0.2984904
Laje S2-a - Gilbert e Nejadi (2004) | 0.18 | 0.1034745 | 0.08614757 | 0.1186726 | 0.2629375 | 0.09109717 | 0.2119764 |  | 0.2757561 | 0.1178054 | 0.1105174 | 0.1931039 | 0.09465062 | 0.1493985 | 0.1124085 | 0.08895919 | 0.07213224 | 0.171129 | 0.1765415 | 0.1674531 | 0.1739034 | 0.1806471 | 0.1723878
| 0.23 | 0.1528239 | 0.1046002 | 0.144092 | 0.3192582 | 0.1343025 | 0.2777136 | 0.1222037 | 0.3348226 | 0.1490194 | 0.1396744 | 0.2344665 | 0.1395413 | 0.1864453 | 0.1569629 | 0.1127893 | 0.09249498 | 0.2250332 | 0.2293906 | 0.2266014 | 0.233589 | 0.2281082 | 0.2260024
| 0.25 | 0.2021733 | 0.1230529 | 0.1735628 | 0.375579 | 0.1858671 | 0.3434507 | 0.2773366 | 0.3938891 | 0.1802334 | 0.1688313 | 0.275829 | 0.1931173 | 0.2254961 | 0.2047963 | 0.1375032 | 0.1145908 | 0.2608413 | 0.2546893 | 0.2547269 | 0.2534386 | 0.2504895 | 0.2515903
Laje S2-b - Gilbert e Nejadi (2004) | 0.18 | 0.1034745 | 0.08614757 | 0.1186726 | 0.2629375 | 0.09109717 | 0.2119764 |  | 0.2757561 | 0.1178054 | 0.1105174 | 0.1931039 | 0.09465062 | 0.1493985 | 0.1124085 | 0.08895919 | 0.07213224 | 0.171129 | 0.1765415 | 0.1675707 | 0.1739034 | 0.1806471 | 0.1723878
| 0.23 | 0.1528239 | 0.1046002 | 0.144092 | 0.3192582 | 0.1343025 | 0.2777136 | 0.1222037 | 0.3348226 | 0.1490194 | 0.1396744 | 0.2344665 | 0.1395413 | 0.1864453 | 0.1569629 | 0.1127893 | 0.09249498 | 0.2250332 | 0.2293906 | 0.2266014 | 0.233589 | 0.2281082 | 0.2260024
| 0.25 | 0.2021733 | 0.1230529 | 0.1735628 | 0.375579 | 0.1858671 | 0.3434507 | 0.2773366 | 0.3938891 | 0.1802334 | 0.1688313 | 0.275829 | 0.1931173 | 0.2254961 | 0.2047963 | 0.1375032 | 0.1145908 | 0.2608413 | 0.2546893 | 0.2547269 | 0.2534386 | 0.2504895 | 0.2515903
Laje S3-a - Gilbert e Nejadi (2004) | 0.15 | 0.1207908 | 0.09238499 | 0.1117755 | 0.231137 | 0.1078843 | 0.1954071 | 0.1567851 | 0.2480899 | 0.1082767 | 0.1252289 | 0.192533 | 0.1100971 | 0.1635201 | 0.1280844 | 0.0978159 | 0.07912289 | 0.1587761 | 0.1628558 | 0.149697 | 0.1561995 | 0.1647389 | 0.1485403
| 0.15 | 0.1502668 | 0.1062388 | 0.1390516 | 0.2657977 | 0.1426664 | 0.2328455 | 0.2364861 | 0.2852927 | 0.1279968 | 0.14735 | 0.2214047 | 0.1455926 | 0.1920174 | 0.1623178 | 0.116013 | 0.09505943 | 0.1874206 | 0.1846443 | 0.1904698 | 0.1847237 | 0.1832517 | 0.1928343
| 0.18 | 0.1797428 | 0.1200926 | 0.1663276 | 0.3004583 | 0.1823005 | 0.270284 | 0.3101572 | 0.3224956 | 0.147717 | 0.169471 | 0.2502764 | 0.1860396 | 0.2215434 | 0.1983128 | 0.1347197 | 0.1120578 | 0.2021272 | 0.199493 | 0.2112197 | 0.1957783 | 0.1978579 | 0.2049013
Laje S3-b - Gilbert e Nejadi (2004) | 0.18 | 0.1207908 | 0.09238499 | 0.1117755 | 0.231137 | 0.1078843 | 0.1954071 | 0.1567851 | 0.2480899 | 0.1082767 | 0.1252289 | 0.192533 | 0.1100971 | 0.1635201 | 0.1280844 | 0.0978159 | 0.07912289 | 0.1587761 | 0.1628558 | 0.1673941 | 0.1561995 | 0.1647389 | 0.167877
| 0.2 | 0.1502668 | 0.1062388 | 0.1390516 | 0.2657977 | 0.1426664 | 0.2328455 | 0.2364861 | 0.2852927 | 0.1279968 | 0.14735 | 0.2214047 | 0.1455926 | 0.1920174 | 0.1623178 | 0.116013 | 0.09505943 | 0.1874206 | 0.1846443 | 0.1904698 | 0.1847237 | 0.1832517 | 0.1928343
| 0.23 | 0.1797428 | 0.1200926 | 0.1663276 | 0.3004583 | 0.1823005 | 0.270284 | 0.3101572 | 0.3224956 | 0.147717 | 0.169471 | 0.2502764 | 0.1860396 | 0.2215434 | 0.1983128 | 0.1347197 | 0.1120578 | 0.2021272 | 0.199493 | 0.2112197 | 0.1957783 | 0.1978579 | 0.2049013
Viga 250-10-1 - Cornelissen (2022) | 0.16 | 0.1651272 | 0.1628513 | 0.2093563 | 0.2318752 | 0.1349186 | 0.3161553 | 0.168217 | 0.3297273 | 0.1939165 | 0.1308154 | 0.2852584 | 0.20977 | 0.2661428 | 0.2423727 | 0.1668991 | 0.1477569 | 0.1527464 | 0.1468389 | 0.1481904 | 0.1475848 | 0.145855 | 0.1470718
| 0.18 | 0.1941089 | 0.1747672 | 0.224675 | 0.2488417 | 0.1553851 | 0.3536419 | 0.2188284 | 0.3538537 | 0.2108772 | 0.1415172 | 0.3061309 | 0.2415912 | 0.2909328 | 0.272331 | 0.1803579 | 0.1606316 | 0.1862297 | 0.1835708 | 0.1927447 | 0.1764768 | 0.1755876 | 0.1961599
| 0.2 | 0.2269548 | 0.188272 | 0.2420363 | 0.2680704 | 0.180327 | 0.3961267 | 0.2733608 | 0.3811969 | 0.2300994 | 0.1536459 | 0.3297865 | 0.2803706 | 0.3195752 | 0.3072017 | 0.1957046 | 0.1755632 | 0.2051487 | 0.2104584 | 0.2093614 | 0.2008897 | 0.2010819 | 0.2112773
| 0.22 | 0.2559365 | 0.2001879 | 0.257355 | 0.2850369 | 0.2038756 | 0.4336133 | 0.3194483 | 0.4053233 | 0.2470601 | 0.1643476 | 0.3506591 | 0.3169836 | 0.3452574 | 0.3386621 | 0.2093281 | 0.1890382 | 0.2116786 | 0.2185958 | 0.2135406 | 0.2185197 | 0.2140486 | 0.2166706
| 0.24 | 0.2887824 | 0.2137276 | 0.2747163 | 0.3042655 | 0.2323104 | 0.4760981 | 0.3697999 | 0.4326666 | 0.2662822 | 0.1764763 | 0.3743146 | 0.3612126 | 0.3747589 | 0.3749953 | 0.2248964 | 0.2046849 | 0.2374228 | 0.238133 | 0.2421661 | 0.2352537 | 0.2393122 | 0.2311491
| 0.26 | 0.317764 | 0.2435175 | 0.290035 | 0.321232 | 0.258941 | 0.5135847 | 0.4128427 | 0.4567929 | 0.2832429 | 0.1871781 | 0.3951872 | 0.4111412 | 0.4010912 | 0.4157939 | 0.2565586 | 0.2366341 | 0.2730706 | 0.2685578 | 0.2698763 | 0.261838 | 0.2641541 | 0.2524008
| 0.28 | 0.352542 | 0.2792653 | 0.31057 | 0.3415918 | 0.2928047 | 0.5585686 | 0.4630639 | 0.4857446 | 0.3035957 | 0.2000202 | 0.4202343 | 0.4710555 | 0.4330129 | 0.4637522 | 0.2946551 | 0.2753445 | 0.2863435 | 0.2860567 | 0.2862529 | 0.2849505 | 0.2707866 | 0.2704161
Viga 250-10-2 - Cornelissen (2022) | 0.15 | 0.1322813 | 0.1493465 | 0.191995 | 0.2126465 | 0.1134697 | 0.2736705 | 0.1072933 | 0.3023841 | 0.1746944 | 0.1186868 | 0.2616028 | 0.1764215 | 0.2387061 | 0.2094942 | 0.1517391 | 0.1335056 | 0.1565859 | 0.1556932 | 0.1449369 | 0.1632113 | 0.1580773 | 0.1374863
| 0.17 | 0.1651272 | 0.1628513 | 0.2093563 | 0.2318752 | 0.1349186 | 0.3161553 | 0.168217 | 0.3297273 | 0.1939165 | 0.1308154 | 0.2852584 | 0.20977 | 0.2661428 | 0.2423727 | 0.1668991 | 0.1477569 | 0.1825596 | 0.1849892 | 0.1908882 | 0.1749945 | 0.1778531 | 0.1965934
| 0.19 | 0.196041 | 0.1755616 | 0.2256963 | 0.2499728 | 0.1568009 | 0.356141 | 0.2221133 | 0.3554621 | 0.2120079 | 0.1422307 | 0.3075224 | 0.2437924 | 0.2926025 | 0.2743567 | 0.1812579 | 0.1615 | 0.185805 | 0.1835708 | 0.1927447 | 0.1839638 | 0.1897899 | 0.198049
| 0.2 | 0.2240566 | 0.1870804 | 0.2405044 | 0.2663737 | 0.1780516 | 0.3923781 | 0.2686543 | 0.3787843 | 0.2284033 | 0.1525757 | 0.3276993 | 0.2768328 | 0.317027 | 0.3040894 | 0.1943465 | 0.1742312 | 0.1974712 | 0.200912 | 0.2016 | 0.2008897 | 0.2017464 | 0.2112773
| 0.22 | 0.2559365 | 0.2001879 | 0.257355 | 0.2850369 | 0.2038756 | 0.4336133 | 0.3194483 | 0.4053233 | 0.2470601 | 0.1643476 | 0.3506591 | 0.3169836 | 0.3452574 | 0.3386621 | 0.2093281 | 0.1890382 | 0.2116786 | 0.2185958 | 0.2135406 | 0.2185197 | 0.2140486 | 0.2166706
| 0.24 | 0.2878163 | 0.2132955 | 0.2742056 | 0.3037 | 0.2314476 | 0.4748486 | 0.3683441 | 0.4318623 | 0.2657168 | 0.1761196 | 0.3736189 | 0.3598523 | 0.3738858 | 0.3739009 | 0.2244032 | 0.2041857 | 0.2374228 | 0.238133 | 0.2421661 | 0.2352537 | 0.2393122 | 0.2311491
| 0.26 | 0.3148659 | 0.2405385 | 0.2885031 | 0.3195354 | 0.2562129 | 0.5098361 | 0.4085905 | 0.4543803 | 0.2815468 | 0.1861079 | 0.3931 | 0.4061484 | 0.3984463 | 0.4117492 | 0.2533889 | 0.2334265 | 0.2730706 | 0.2685578 | 0.2698763 | 0.261838 | 0.2641541 | 0.2524008
| 0.29 | 0.3409494 | 0.2673494 | 0.30229 | 0.3348052 | 0.2812856 | 0.543574 | 0.4464811 | 0.4760941 | 0.2968114 | 0.1957395 | 0.4118853 | 0.4510841 | 0.4223361 | 0.4478822 | 0.2819439 | 0.262396 | 0.2876614 | 0.2848204 | 0.2862529 | 0.2919458 | 0.2959471 | 0.2801369
Viga 250-20-2 - Cornelissen (2022) | 0.17 | 0.1324809 | 0.12448 | 0.1442124 | 0.1707385 | 0.1547853 | 0.1795078 | 0.2232831 | 0.2328008 | 0.190091 | 0.1006357 | 0.2463146 | 0.12448 | 0.1851826 | 0.1394436 | 0.147476 | 0.1267608 | 0.1727058 | 0.1592756 | 0.1733669 | 0.1690389 | 0.1635711 | 0.1729871
| 0.2 | 0.160924 | 0.1631915 | 0.1751741 | 0.1995285 | 0.2113862 | 0.2146421 | 0.2789634 | 0.2720558 | 0.2310043 | 0.119505 | 0.2878483 | 0.1727158 | 0.220226 | 0.1887129 | 0.1954773 | 0.1711802 | 0.2166279 | 0.2198902 | 0.2226972 | 0.2200275 | 0.2219701 | 0.2325454
| 0.24 | 0.1884544 | 0.2006609 | 0.2051425 | 0.2273948 | 0.2745539 | 0.2486491 | 0.3308522 | 0.3100513 | 0.2706049 | 0.137769 | 0.3280493 | 0.2213006 | 0.2547896 | 0.235222 | 0.2429046 | 0.2156376 | 0.2424242 | 0.2514086 | 0.24767 | 0.2465117 | 0.2479561 | 0.2499817
| 0.27 | 0.2158328 | 0.2379232 | 0.2349452 | 0.255107 | 0.3455505 | 0.2824682 | 0.3811452 | 0.3478368 | 0.3099866 | 0.155932 | 0.3680283 | 0.2696171 | 0.2896185 | 0.2804555 | 0.2910126 | 0.2612766 | 0.289045 | 0.2876205 | 0.2834584 | 0.2827799 | 0.281067 | 0.2852081
| 0.32 | 0.2429069 | 0.2747716 | 0.2644168 | 0.2825114 | 0.4237783 | 0.3159116 | 0.4299726 | 0.3852025 | 0.3489308 | 0.1738932 | 0.407563 | 0.3173967 | 0.3243995 | 0.3243003 | 0.3395104 | 0.3078082 | 0.3206386 | 0.3189785 | 0.3148435 | 0.3218933 | 0.3230061 | 0.3128379
| 0.34 | 0.2707416 | 0.312655 | 0.2947163 | 0.3106856 | 0.5125177 | 0.3502943 | 0.4794836 | 0.4236178 | 0.3889689 | 0.1923589 | 0.4482082 | 0.3665184 | 0.3604312 | 0.3685618 | 0.3903288 | 0.357098 | 0.3336149 | 0.3310905 | 0.3294291 | 0.3315904 | 0.3349996 | 0.3218993
Viga 250-20-3 - Cornelissen (2022) | 0.16 | 0.1060152 | 0.08845972 | 0.1154031 | 0.14395 | 0.1100246 | 0.146816 | 0.1684866 | 0.1962748 | 0.152022 | 0.08307808 | 0.2076683 | 0.08845972 | 0.1534511 | 0.09234505 | 0.1037229 | 0.08680908 | 0.1749389 | 0.1667167 | 0.1719488 | 0.1703918 | 0.1677935 | 0.1729654
| 0.2 | 0.1329372 | 0.1251011 | 0.1447091 | 0.1712004 | 0.1556238 | 0.1800714 | 0.2241984 | 0.2334306 | 0.1907474 | 0.1009384 | 0.246981 | 0.1251011 | 0.1857381 | 0.1402446 | 0.1482381 | 0.1274613 | 0.2158351 | 0.2203438 | 0.2242122 | 0.2164197 | 0.2213112 | 0.2230295
| 0.24 | 0.1604677 | 0.1625704 | 0.1746774 | 0.1990666 | 0.2104087 | 0.2140784 | 0.2780891 | 0.2714261 | 0.2303479 | 0.1192023 | 0.287182 | 0.1719105 | 0.2196579 | 0.1879326 | 0.1946992 | 0.1704555 | 0.217753 | 0.2198902 | 0.2226972 | 0.220453 | 0.2219701 | 0.2325454
| 0.27 | 0.1876939 | 0.1996258 | 0.2043146 | 0.226625 | 0.2726981 | 0.2477097 | 0.3294388 | 0.3090017 | 0.2695109 | 0.1372644 | 0.3269388 | 0.2199585 | 0.253828 | 0.2339516 | 0.2415817 | 0.2143901 | 0.243645 | 0.2522485 | 0.24767 | 0.2470813 | 0.2479561 | 0.2499817
| 0.29 | 0.2159849 | 0.2381302 | 0.2351108 | 0.255261 | 0.3459678 | 0.2826561 | 0.3814217 | 0.3480467 | 0.3102054 | 0.1560329 | 0.3682504 | 0.2698855 | 0.2898131 | 0.2807042 | 0.2912825 | 0.2615341 | 0.2910049 | 0.2876205 | 0.2834584 | 0.2905615 | 0.281067 | 0.2852081
| 0.32 | 0.2429069 | 0.2747716 | 0.2644168 | 0.2825114 | 0.4237783 | 0.3159116 | 0.4299726 | 0.3852025 | 0.3489308 | 0.1738932 | 0.407563 | 0.3173967 | 0.3243995 | 0.3243003 | 0.3395104 | 0.3078082 | 0.3206386 | 0.3189785 | 0.3148435 | 0.3218933 | 0.3230061 | 0.3128379
| 0.33 | 0.2559877 | 0.2925747 | 0.2786559 | 0.2957517 | 0.4644311 | 0.3320696 | 0.453315 | 0.4032556 | 0.3677465 | 0.1825711 | 0.426664 | 0.3404812 | 0.3413017 | 0.3451977 | 0.3632713 | 0.3307885 | 0.3350124 | 0.3328392 | 0.3294291 | 0.3316796 | 0.3329014 | 0.3193616
Viga 350-10-1 - Cornelissen (2022) | 0.15 | 0.1661269 | 0.1886184 | 0.2905605 | 0.2614293 | 0.1715029 | 0.290898 | 0.2577386 | 0.3389017 | 0.2211828 | 0.1662991 | 0.2978478 | 0.2750133 | 0.3184017 | 0.3038445 | 0.1955039 | 0.1754564 | 0.1572437 | 0.1518493 | 0.1449369 | 0.1551795 | 0.1553255 | 0.1493502
| 0.19 | 0.2043842 | 0.2007612 | 0.3092661 | 0.2782595 | 0.1942956 | 0.3282309 | 0.3042221 | 0.3607194 | 0.2378247 | 0.178275 | 0.3170226 | 0.3115626 | 0.3444502 | 0.3356968 | 0.2093217 | 0.1890587 | 0.1916159 | 0.1897101 | 0.1882236 | 0.1847659 | 0.1837406 | 0.1960658
| 0.2 | 0.2120357 | 0.2031898 | 0.3130073 | 0.2816255 | 0.1990248 | 0.3356975 | 0.3133112 | 0.365083 | 0.2411531 | 0.1806702 | 0.3208575 | 0.319146 | 0.3497036 | 0.3421409 | 0.2120945 | 0.1918127 | 0.1912928 | 0.1904108 | 0.1882236 | 0.194525 | 0.1944092 | 0.2048911
| 0.23 | 0.244342 | 0.2134437 | 0.3288031 | 0.2958377 | 0.2196191 | 0.367223 | 0.3510126 | 0.3835068 | 0.2552062 | 0.1907832 | 0.3370495 | 0.35217 | 0.3720296 | 0.3695925 | 0.2238354 | 0.2035635 | 0.208774 | 0.2082502 | 0.21209 | 0.2149382 | 0.2135025 | 0.2186296
| 0.25 | 0.2664462 | 0.2231979 | 0.3396108 | 0.3055618 | 0.2342941 | 0.3887931 | 0.3762362 | 0.3961126 | 0.2648215 | 0.1977026 | 0.3481283 | 0.3771548 | 0.3874308 | 0.3899285 | 0.2346385 | 0.2144566 | 0.2253932 | 0.2324838 | 0.2268904 | 0.2208598 | 0.2292752 | 0.221059
| 0.28 | 0.291101 | 0.2427613 | 0.3516655 | 0.3164079 | 0.2512222 | 0.4128521 | 0.403882 | 0.4101729 | 0.2755462 | 0.2054204 | 0.3604853 | 0.4099436 | 0.4047187 | 0.4167368 | 0.255402 | 0.2354002 | 0.2389775 | 0.2384181 | 0.2373342 | 0.2448283 | 0.2459087 | 0.2423107
| 0.31 | 0.3132053 | 0.260301 | 0.3624732 | 0.3261321 | 0.266901 | 0.4344222 | 0.4282708 | 0.4227787 | 0.2851615 | 0.2123398 | 0.3715641 | 0.4393405 | 0.4203092 | 0.4404947 | 0.2740446 | 0.2542757 | 0.2777329 | 0.2771102 | 0.2756911 | 0.2698828 | 0.2568401 | 0.2818181
| 0.36 | 0.3395603 | 0.2812136 | 0.3753593 | 0.3377262 | 0.2862152 | 0.4601404 | 0.456906 | 0.4378087 | 0.2966259 | 0.2205899 | 0.3847733 | 0.4743906 | 0.4390015 | 0.468494 | 0.2963058 | 0.276903 | 0.283425 | 0.2961974 | 0.2936794 | 0.2836779 | 0.2910766 | 0.2947591
Viga 350-10-2 - Cornelissen (2022) | 0.16 | 0.1635764 | 0.1878089 | 0.2893135 | 0.2603072 | 0.170034 | 0.2884092 | 0.2545732 | 0.3374472 | 0.2200734 | 0.1655007 | 0.2965695 | 0.2726578 | 0.3166789 | 0.3017443 | 0.1945854 | 0.1745595 | 0.1572437 | 0.15387 | 0.1478668 | 0.156651 | 0.1562311 | 0.1493502
| 0.18 | 0.1890813 | 0.1959041 | 0.3017839 | 0.2715274 | 0.185008 | 0.3132978 | 0.2858441 | 0.3519923 | 0.2311679 | 0.1734846 | 0.3093527 | 0.2966693 | 0.3339859 | 0.3228799 | 0.2037854 | 0.1835843 | 0.1904672 | 0.1880113 | 0.1927447 | 0.1848481 | 0.1823033 | 0.1960658
| 0.2 | 0.2128859 | 0.2034596 | 0.3134229 | 0.2819995 | 0.1995538 | 0.3365271 | 0.3143171 | 0.3655678 | 0.2415229 | 0.1809363 | 0.3212836 | 0.3199942 | 0.3502881 | 0.3428584 | 0.2124027 | 0.1921194 | 0.1901677 | 0.1904108 | 0.1882236 | 0.194525 | 0.1944092 | 0.2048911
| 0.23 | 0.2375406 | 0.211285 | 0.3254777 | 0.2928456 | 0.2151992 | 0.3605861 | 0.3431616 | 0.3796281 | 0.2522476 | 0.1886541 | 0.3336407 | 0.3450825 | 0.3673106 | 0.3637821 | 0.2213591 | 0.2010731 | 0.2076299 | 0.2081853 | 0.2093614 | 0.2149382 | 0.2138536 | 0.2186296
| 0.24 | 0.2638957 | 0.2211741 | 0.3383638 | 0.3044398 | 0.2325766 | 0.3863043 | 0.3733477 | 0.3946581 | 0.263712 | 0.1969042 | 0.3468499 | 0.3737629 | 0.3856488 | 0.387136 | 0.2324924 | 0.2122966 | 0.2253932 | 0.2324838 | 0.2268904 | 0.2208598 | 0.2292752 | 0.221059
| 0.25 | 0.291101 | 0.2427613 | 0.3516655 | 0.3164079 | 0.2512222 | 0.4128521 | 0.403882 | 0.4101729 | 0.2755462 | 0.2054204 | 0.3604853 | 0.4099436 | 0.4047187 | 0.4167368 | 0.255402 | 0.2354002 | 0.2389775 | 0.2384181 | 0.2373342 | 0.2448283 | 0.2459087 | 0.2423107
| 0.27 | 0.3157557 | 0.2623248 | 0.3637203 | 0.3272541 | 0.2687406 | 0.436911 | 0.4310624 | 0.4242332 | 0.286271 | 0.2131382 | 0.3728424 | 0.4427324 | 0.4221133 | 0.4432196 | 0.2761974 | 0.2564597 | 0.2777329 | 0.2771102 | 0.2719863 | 0.2698828 | 0.2620132 | 0.2818181
| 0.29 | 0.33786 | 0.2798644 | 0.3745279 | 0.3369782 | 0.2849488 | 0.4584811 | 0.4550723 | 0.436839 | 0.2958863 | 0.2200576 | 0.3839211 | 0.4721293 | 0.4377924 | 0.466698 | 0.2948685 | 0.2754391 | 0.283425 | 0.2961974 | 0.2742341 | 0.2836779 | 0.2910766 | 0.2870014
Viga 350-10-3 - Cornelissen (2022) | 0.15 | 0.1916318 | 0.1967136 | 0.3030309 | 0.2726494 | 0.1865401 | 0.3157866 | 0.2889262 | 0.3534469 | 0.2322774 | 0.174283 | 0.310631 | 0.2991262 | 0.3357259 | 0.3250092 | 0.2047072 | 0.1844936 | 0.1578287 | 0.1504992 | 0.1467934 | 0.1540899 | 0.152126 | 0.1442288
| 0.16 | 0.2162865 | 0.204539 | 0.3150857 | 0.2834955 | 0.2016766 | 0.3398456 | 0.318333 | 0.3675072 | 0.2430021 | 0.1820008 | 0.322988 | 0.3233983 | 0.352628 | 0.3457309 | 0.2136362 | 0.1933475 | 0.1901677 | 0.1890192 | 0.1842047 | 0.1976417 | 0.1975939 | 0.2048911
| 0.18 | 0.2511433 | 0.2156024 | 0.3321286 | 0.2988297 | 0.224084 | 0.37386 | 0.3588204 | 0.3873855 | 0.2581647 | 0.1929122 | 0.3404584 | 0.3593296 | 0.376758 | 0.3754186 | 0.2263142 | 0.2060628 | 0.2086145 | 0.2095136 | 0.2115666 | 0.2131422 | 0.209996 | 0.2158559
| 0.18 | 0.2715472 | 0.2272455 | 0.3421049 | 0.3078058 | 0.237748 | 0.3937708 | 0.3819966 | 0.3990216 | 0.2670404 | 0.1992994 | 0.3506849 | 0.3839387 | 0.3909984 | 0.3955025 | 0.2389318 | 0.2187802 | 0.2162103 | 0.2089607 | 0.232198 | 0.2189255 | 0.2108474 | 0.210845
| 0.19 | 0.291101 | 0.2427613 | 0.3516655 | 0.3164079 | 0.2512222 | 0.4128521 | 0.403882 | 0.4101729 | 0.2755462 | 0.2054204 | 0.3604853 | 0.4099436 | 0.4047187 | 0.4167368 | 0.255402 | 0.2354002 | 0.2389775 | 0.2384181 | 0.2373342 | 0.2448283 | 0.2459087 | 0.2423107
| 0.2 | 0.3123551 | 0.2596264 | 0.3620575 | 0.3257581 | 0.2662892 | 0.4335926 | 0.4273393 | 0.4222938 | 0.2847917 | 0.2120737 | 0.371138 | 0.4382098 | 0.4197081 | 0.4395856 | 0.2733272 | 0.253548 | 0.2399165 | 0.242267 | 0.2368679 | 0.2475024 | 0.2568401 | 0.2292739
| 0.22 | 0.3404105 | 0.2818882 | 0.375775 | 0.3381002 | 0.2868495 | 0.46097 | 0.4578222 | 0.4382935 | 0.2969957 | 0.220856 | 0.3851995 | 0.4755212 | 0.4396063 | 0.4693914 | 0.2970245 | 0.2776351 | 0.2727336 | 0.2651652 | 0.2609404 | 0.2766826 | 0.264939 | 0.2570761
Viga 350-20-1 - Cornelissen (2022) | 0.16 | 0.1762175 | 0.1625053 | 0.174795 | 0.1898758 | 0.1914281 | 0.1911226 | 0.2622622 | 0.2368495 | 0.2032742 | 0.1277858 | 0.2446106 | 0.1689722 | 0.2248363 | 0.1865945 | 0.1918528 | 0.1685919 | 0.1884364 | 0.1844127 | 0.1718194 | 0.1753035 | 0.1707901 | 0.1723518
| 0.2 | 0.2129582 | 0.2052966 | 0.2112391 | 0.2193875 | 0.2555587 | 0.2273046 | 0.3179786 | 0.2736623 | 0.2424649 | 0.1496674 | 0.2826296 | 0.2244579 | 0.2641278 | 0.2400686 | 0.244953 | 0.2183851 | 0.2263312 | 0.2159498 | 0.242443 | 0.224154 | 0.2222676 | 0.2345396
| 0.23 | 0.2495744 | 0.247943 | 0.2475597 | 0.2487993 | 0.3286737 | 0.2633639 | 0.3718687 | 0.3103502 | 0.2815227 | 0.1714749 | 0.3205198 | 0.2797555 | 0.3038869 | 0.2920816 | 0.2989437 | 0.2696303 | 0.2543391 | 0.2409639 | 0.2656705 | 0.2532713 | 0.2447485 | 0.2521818
Viga 350-20-2 - Cornelissen (2022) | 0.14 | 0.1762175 | 0.1625053 | 0.174795 | 0.1898758 | 0.1914281 | 0.1911226 | 0.2622622 | 0.2368495 | 0.2032742 | 0.1277858 | 0.2446106 | 0.1689722 | 0.2248363 | 0.1865945 | 0.1918528 | 0.1685919 | 0.1797284 | 0.1691059 | 0.1525045 | 0.1753035 | 0.1707901 | 0.1523147
| 0.17 | 0.21246 | 0.2047164 | 0.2107449 | 0.2189874 | 0.2546272 | 0.226814 | 0.3172356 | 0.2731631 | 0.2419335 | 0.1493707 | 0.2821141 | 0.2237056 | 0.2635906 | 0.2393525 | 0.2442258 | 0.217699 | 0.2244983 | 0.2146114 | 0.2296623 | 0.2247083 | 0.2222676 | 0.2345396
| 0.21 | 0.2489517 | 0.2472177 | 0.246942 | 0.2482991 | 0.3273534 | 0.2627507 | 0.3709626 | 0.3097263 | 0.2808585 | 0.171104 | 0.3198754 | 0.278815 | 0.3032066 | 0.2912068 | 0.2980165 | 0.2687453 | 0.2543391 | 0.2409639 | 0.2656705 | 0.2509303 | 0.2434024 | 0.2521818
Viga 350-20-3 - Cornelissen (2022) | 0.21 | 0.1019888 | 0.07605217 | 0.1011655 | 0.130252 | 0.09008144 | 0.1180226 | 0.1401041 | 0.1624753 | 0.1240957 | 0.08357756 | 0.1677993 | 0.07605217 | 0.1485256 | 0.07605217 | 0.08785505 | 0.07296377 | 0.1836811 | 0.1794728 | 0.1975179 | 0.178957 | 0.1789312 | 0.1973562
| 0.25 | 0.1398504 | 0.120149 | 0.1387215 | 0.1606641 | 0.137058 | 0.1553085 | 0.2046024 | 0.2004111 | 0.1644821 | 0.1061267 | 0.2069782 | 0.120149 | 0.1867875 | 0.1322247 | 0.1403521 | 0.1209096 | 0.2269051 | 0.2495803 | 0.2244464 | 0.2264928 | 0.2400414 | 0.2265938
| 0.29 | 0.1755948 | 0.16178 | 0.1741773 | 0.1893756 | 0.1904209 | 0.1905093 | 0.2612992 | 0.2362256 | 0.20261 | 0.1274149 | 0.2439662 | 0.1680318 | 0.2241769 | 0.1856761 | 0.190962 | 0.167762 | 0.2356956 | 0.2564086 | 0.2351596 | 0.2365811 | 0.2528603 | 0.2414623
| 0.33 | 0.2114637 | 0.203556 | 0.2097566 | 0.2181871 | 0.2527695 | 0.2258328 | 0.3157488 | 0.2721648 | 0.2408707 | 0.1487773 | 0.2810831 | 0.2222009 | 0.2625164 | 0.2379196 | 0.242772 | 0.2163278 | 0.2496676 | 0.2718754 | 0.242443 | 0.2539989 | 0.2631253 | 0.239213
| 0.37 | 0.2621534 | 0.2625936 | 0.2600371 | 0.2589033 | 0.3559114 | 0.2757517 | 0.3901052 | 0.3229539 | 0.2949405 | 0.1789665 | 0.3335365 | 0.2987523 | 0.3176537 | 0.3096833 | 0.3177381 | 0.2876084 | 0.291461 | 0.314148 | 0.2953849 | 0.3150334 | 0.317905 | 0.3073398
Viga G2 - Makhlouf e Malhas (1996) | 0.15 | 0.1316589 | 0.1111297 | 0.143722 | 0.1855342 | 0.1026441 | 0.1794511 | 0.1814263 | 0.2457997 | 0.09659004 | 0.2246294 | 0.2345757 | 0.1111297 | 0.209207 | 0.1258138 | 0.120265 | 0.1023801 | 0.165995 | 0.1500181 | 0.1628773 | 0.1598607 | 0.1508805 | 0.1631676
| 0.23 | 0.1920177 | 0.1581257 | 0.1923574 | 0.2323681 | 0.1610049 | 0.2397954 | 0.2865319 | 0.3078462 | 0.1283986 | 0.2931037 | 0.293789 | 0.1744719 | 0.2689011 | 0.2023458 | 0.1757587 | 0.1547142 | 0.2434058 | 0.2304609 | 0.2170296 | 0.249701 | 0.2375343 | 0.2194372
| 0.28 | 0.2523764 | 0.2282561 | 0.252823 | 0.279202 | 0.2324466 | 0.3001397 | 0.3828038 | 0.3698927 | 0.1602072 | 0.361578 | 0.3530023 | 0.2734036 | 0.3311872 | 0.2956061 | 0.2554662 | 0.2332246 | 0.2862373 | 0.2795496 | 0.2946402 | 0.2960366 | 0.2864107 | 0.2899274
Viga G3 - Makhlouf e Malhas (1996) | 0.18 | 0.122721 | 0.1179482 | 0.1379015 | 0.1505811 | 0.1003528 | 0.1292575 | 0.1825875 | 0.1856518 | 0.07264101 | 0.225804 | 0.2047489 | 0.1179482 | 0.1865464 | 0.1266462 | 0.1332684 | 0.1185119 | 0.1849023 | 0.1776755 | 0.1889086 | 0.1744877 | 0.1639112 | 0.1886627
| 0.26 | 0.167183 | 0.1751294 | 0.1878635 | 0.1879737 | 0.1563806 | 0.1681622 | 0.2517167 | 0.2317532 | 0.09629799 | 0.2919639 | 0.2555926 | 0.1830962 | 0.2379037 | 0.1997901 | 0.1994227 | 0.1829839 | 0.2687068 | 0.2633282 | 0.2427709 | 0.2629252 | 0.2623781 | 0.2508278
| 0.34 | 0.211645 | 0.2323106 | 0.2378255 | 0.2253663 | 0.2247847 | 0.2070668 | 0.3173348 | 0.2778547 | 0.119955 | 0.3581237 | 0.3064363 | 0.2567579 | 0.2906907 | 0.270475 | 0.2665865 | 0.250301 | 0.322747 | 0.3310842 | 0.3291758 | 0.3237732 | 0.3302928 | 0.3239381
Viga C1 - Kumar et al. (2007) | 0.15 | 0.129478 | 0.1175278 | 0.1315953 | 0.1799015 | 0.1502109 | 0.1379403 | 0.226441 | 0.2088864 | 0.1425497 | 0.1175756 | 0.186259 | 0.1317902 | 0.1698048 | 0.1432495 | 0.1430241 | 0.1209021 | 0.1495269 | 0.1496352 | 0.1374162 | 0.1528676 | 0.1456135 | 0.1377809
| 0.19 | 0.1882795 | 0.1894164 | 0.1913584 | 0.2419365 | 0.2716657 | 0.1930753 | 0.3324742 | 0.2809162 | 0.2018023 | 0.1622273 | 0.2504862 | 0.2295048 | 0.2358512 | 0.2331782 | 0.2368172 | 0.2062283 | 0.1798127 | 0.18254 | 0.1989214 | 0.1821837 | 0.1864078 | 0.2041121
| 0.22 | 0.2235604 | 0.2325496 | 0.2272163 | 0.2791575 | 0.361685 | 0.2261563 | 0.3935512 | 0.3241341 | 0.2373538 | 0.1890183 | 0.2890225 | 0.2881335 | 0.2764011 | 0.2846423 | 0.2953917 | 0.2604453 | 0.2115365 | 0.2105529 | 0.2186377 | 0.2108757 | 0.2224117 | 0.2155961
| 0.22 | 0.2529612 | 0.2684939 | 0.2570978 | 0.310175 | 0.4465248 | 0.2537238 | 0.4436037 | 0.360149 | 0.2669801 | 0.2113442 | 0.3211362 | 0.3369908 | 0.3105357 | 0.3263939 | 0.3455208 | 0.3073571 | 0.2318218 | 0.230201 | 0.2261519 | 0.2298147 | 0.222945 | 0.2203672
| 0.25 | 0.3000024 | 0.3260048 | 0.3049083 | 0.359803 | 0.6008437 | 0.2978318 | 0.5226133 | 0.4177728 | 0.3143821 | 0.2470655 | 0.3725179 | 0.4151624 | 0.3656233 | 0.391446 | 0.4282175 | 0.385689 | 0.2211722 | 0.2491416 | 0.2501193 | 0.2240101 | 0.2393401 | 0.2485969
| 0.29 | 0.3411635 | 0.3763268 | 0.3467425 | 0.3871366 | 0.6956014 | 0.3364263 | 0.5909958 | 0.4681937 | 0.3558589 | 0.2783217 | 0.417477 | 0.467276 | 0.3780127 | 0.4469406 | 0.5030913 | 0.457534 | 0.3287694 | 0.3100986 | 0.280174 | 0.3346044 | 0.3152529 | 0.2798693
Viga C2 - Kumar et al. (2007) | 0.17 | 0.135882 | 0.1512812 | 0.1461717 | 0.2051952 | 0.2525277 | 0.135786 | 0.2764537 | 0.225431 | 0.1841873 | 0.1384553 | 0.2199903 | 0.1675262 | 0.1804615 | 0.173009 | 0.1675262 | 0.1704587 | 0.1692571 | 0.1683049 | 0.157392 | 0.1642254 | 0.1607267 | 0.1581248
| 0.19 | 0.157689 | 0.1799064 | 0.1696301 | 0.2333593 | 0.3266064 | 0.1560505 | 0.320369 | 0.2563725 | 0.213848 | 0.1590026 | 0.2501851 | 0.2036219 | 0.2076234 | 0.2065461 | 0.2036219 | 0.2083573 | 0.1842322 | 0.1923496 | 0.2015064 | 0.1887854 | 0.1886438 | 0.2097554
| 0.21 | 0.1857267 | 0.2167103 | 0.1997909 | 0.2695702 | 0.4358312 | 0.1821049 | 0.3759738 | 0.2961545 | 0.2519831 | 0.1854206 | 0.2890069 | 0.2500307 | 0.2428733 | 0.2486815 | 0.2500307 | 0.2594394 | 0.2208121 | 0.2196498 | 0.2254152 | 0.2092577 | 0.207112 | 0.2216823
| 0.23 | 0.1981878 | 0.2330676 | 0.2131957 | 0.285664 | 0.4894241 | 0.1936846 | 0.4004645 | 0.3138353 | 0.268932 | 0.1971619 | 0.3062611 | 0.2706569 | 0.2586307 | 0.2671002 | 0.2706569 | 0.2829932 | 0.2229745 | 0.2281311 | 0.2254152 | 0.2322523 | 0.237738 | 0.2356759
| 0.25 | 0.2262255 | 0.2698715 | 0.2433565 | 0.3218749 | 0.6213677 | 0.219739 | 0.4552058 | 0.3536173 | 0.3070672 | 0.2235798 | 0.3450829 | 0.3170657 | 0.294243 | 0.3079489 | 0.3170657 | 0.3379029 | 0.2745712 | 0.2692455 | 0.2612797 | 0.2565844 | 0.2728329 | 0.2539999
| 0.25 | 0.285416 | 0.3475686 | 0.3070293 | 0.3807571 | 0.8695018 | 0.2747427 | 0.5696538 | 0.4376014 | 0.3875747 | 0.279351 | 0.4270401 | 0.4048428 | 0.3492573 | 0.3920217 | 0.4048428 | 0.4636799 | 0.346186 | 0.3332852 | 0.2757562 | 0.3519503 | 0.3391418 | 0.267817
Viga C3 - Kumar et al. (2007) | 0.18 | 0.09900154 | 0.1270385 | 0.1197226 | 0.1528115 | 0.2112745 | 0.08407845 | 0.1981626 | 0.1578893 | 0.1282092 | 0.1253738 | 0.1801633 | 0.1341997 | 0.1443372 | 0.1384096 | 0.1891761 | 0.1468227 | 0.1773628 | 0.1773713 | 0.1677589 | 0.1836703 | 0.1816878 | 0.1697091
| 0.19 | 0.1155374 | 0.1509963 | 0.1397195 | 0.1752838 | 0.2779832 | 0.09727337 | 0.2302395 | 0.1811084 | 0.1507082 | 0.1454284 | 0.2066579 | 0.1627277 | 0.1673712 | 0.1656801 | 0.230127 | 0.1796538 | 0.1944843 | 0.1920615 | 0.2058056 | 0.2008643 | 0.1959341 | 0.2067084
| 0.21 | 0.1304197 | 0.1725583 | 0.1577166 | 0.1955089 | 0.3458341 | 0.1091488 | 0.25884 | 0.2020055 | 0.1709574 | 0.1634776 | 0.230503 | 0.1884029 | 0.1882334 | 0.1898388 | 0.268414 | 0.2105092 | 0.2013599 | 0.209014 | 0.2184205 | 0.2089399 | 0.2113202 | 0.2132182
| 0.23 | 0.1486091 | 0.1989118 | 0.1797131 | 0.2202284 | 0.438815 | 0.1236632 | 0.2935562 | 0.2275464 | 0.1957063 | 0.1855377 | 0.2596471 | 0.2197836 | 0.2138579 | 0.218938 | 0.3170505 | 0.2499035 | 0.2242295 | 0.2281824 | 0.2248826 | 0.227856 | 0.22794 | 0.2297761
| 0.25 | 0.1667985 | 0.2252654 | 0.2017096 | 0.2449479 | 0.5428531 | 0.1381776 | 0.3280837 | 0.2530873 | 0.2204552 | 0.2075977 | 0.2887912 | 0.2511644 | 0.2395888 | 0.2476317 | 0.3677124 | 0.2911481 | 0.2489544 | 0.2477662 | 0.2505066 | 0.2315514 | 0.259496 | 0.2444976
| 0.29 | 0.1833344 | 0.2492232 | 0.2217064 | 0.2674202 | 0.6470283 | 0.1513725 | 0.3593524 | 0.2763064 | 0.2429542 | 0.2276523 | 0.3152858 | 0.2796924 | 0.2630524 | 0.2734157 | 0.4155262 | 0.3306272 | 0.2490903 | 0.2517654 | 0.2835634 | 0.256606 | 0.2620582 | 0.2802252
| 0.31 | 0.1998702 | 0.273181 | 0.2417032 | 0.2898925 | 0.7603416 | 0.1645675 | 0.3905346 | 0.2995254 | 0.2654532 | 0.247707 | 0.3417804 | 0.3082204 | 0.286571 | 0.2989528 | 0.4650139 | 0.372514 | 0.2298881 | 0.2636059 | 0.3037864 | 0.2241401 | 0.2490714 | 0.3042328
| 0.37 | 0.2147525 | 0.294743 | 0.2597004 | 0.3100043 | 0.8695018 | 0.1764429 | 0.4185399 | 0.3204225 | 0.2857023 | 0.2657561 | 0.3656255 | 0.3306174 | 0.3077766 | 0.3217528 | 0.510984 | 0.4102122 | 0.3381342 | 0.3181735 | 0.3564792 | 0.354099 | 0.3411399 | 0.3560408
Viga CS1 - Kumar et al. (2007) | 0.16 | 0.2359357 | 0.2505652 | 0.2389855 | 0.285361 | 0.4337416 | 0.2305997 | 0.3857633 | 0.3016875 | 0.2417632 | 0.1926168 | 0.293141 | 0.3001832 | 0.2852561 | 0.2968594 | 0.3300472 | 0.2844712 | 0.1597404 | 0.1534864 | 0.1699812 | 0.1669371 | 0.1630318 | 0.1718928
| 0.2 | 0.2890841 | 0.3149 | 0.2928209 | 0.3411925 | 0.62007 | 0.2800118 | 0.4690789 | 0.3607133 | 0.2947852 | 0.2326338 | 0.3504946 | 0.3844333 | 0.3471979 | 0.369244 | 0.4263541 | 0.3705762 | 0.1999585 | 0.2098893 | 0.2380582 | 0.2172023 | 0.2179943 | 0.2341379
| 0.26 | 0.348138 | 0.3863831 | 0.3526381 | 0.3871366 | 0.7983077 | 0.3349142 | 0.5604921 | 0.4262976 | 0.3536986 | 0.2770971 | 0.4142209 | 0.4646402 | 0.3900354 | 0.4473171 | 0.5389036 | 0.4720582 | 0.3539695 | 0.3374811 | 0.2672992 | 0.3558551 | 0.3332066 | 0.2684961
Viga CS2 - Kumar et al. (2007) | 0.17 | 0.1366242 | 0.1541435 | 0.1463779 | 0.2011718 | 0.2785599 | 0.132194 | 0.2580512 | 0.2011132 | 0.178461 | 0.1348132 | 0.2136059 | 0.16693 | 0.1776266 | 0.1725353 | 0.2291074 | 0.1747112 | 0.1748197 | 0.1735437 | 0.1602947 | 0.16691 | 0.1730932 | 0.1619219
| 0.19 | 0.158531 | 0.182595 | 0.1698486 | 0.2293358 | 0.3620164 | 0.152361 | 0.298771 | 0.229269 | 0.2079015 | 0.1552615 | 0.2435107 | 0.2017525 | 0.204879 | 0.2052086 | 0.2783026 | 0.2123918 | 0.1929311 | 0.1978017 | 0.2119941 | 0.1959814 | 0.1977835 | 0.2144737
| 0.23 | 0.1866969 | 0.2191755 | 0.2000253 | 0.2655468 | 0.4853627 | 0.1782899 | 0.3504562 | 0.2654694 | 0.2457536 | 0.1815523 | 0.2819597 | 0.2465244 | 0.2401903 | 0.2463753 | 0.3447162 | 0.2631298 | 0.2342245 | 0.2374944 | 0.2382874 | 0.2365441 | 0.230357 | 0.2403109
| 0.25 | 0.1992151 | 0.2354335 | 0.2134372 | 0.2816405 | 0.5459773 | 0.1898138 | 0.3732548 | 0.2815585 | 0.2625767 | 0.193237 | 0.2990482 | 0.266423 | 0.2559595 | 0.2644077 | 0.3753755 | 0.2865076 | 0.2358849 | 0.2444883 | 0.2382874 | 0.2498016 | 0.2585454 | 0.2469908
| 0.3 | 0.2179924 | 0.2598205 | 0.233555 | 0.3057811 | 0.6435847 | 0.2070998 | 0.4073034 | 0.3056921 | 0.2878114 | 0.2107642 | 0.3246809 | 0.2962709 | 0.2796822 | 0.2911903 | 0.4226822 | 0.3225291 | 0.2899459 | 0.3043174 | 0.2736013 | 0.2771247 | 0.2828846 | 0.2614197
| 0.32 | 0.2305105 | 0.2760785 | 0.2469668 | 0.3218749 | 0.7131133 | 0.2186237 | 0.4299204 | 0.3217811 | 0.3046346 | 0.222449 | 0.3417694 | 0.3161695 | 0.2955369 | 0.3088845 | 0.4550986 | 0.34718 | 0.3102473 | 0.3207029 | 0.2856157 | 0.2927561 | 0.2986681 | 0.2802704
| 0.36 | 0.2611801 | 0.3159106 | 0.2798259 | 0.3613045 | 0.8985272 | 0.2468574 | 0.4851155 | 0.3611993 | 0.3458513 | 0.2510766 | 0.3836361 | 0.364921 | 0.33449 | 0.3517624 | 0.5374891 | 0.4097269 | 0.3252128 | 0.3262311 | 0.322174 | 0.2913737 | 0.3239087 | 0.3338793
| 0.47 | 0.2918496 | 0.3557426 | 0.312685 | 0.3807571 | 0.9978846 | 0.2750911 | 0.5400761 | 0.4006175 | 0.387068 | 0.2797043 | 0.4255029 | 0.4048241 | 0.3569377 | 0.3940703 | 0.6240984 | 0.4756433 | 0.3739202 | 0.381961 | 0.4580794 | 0.3786044 | 0.3829583 | 0.4670886
Viga CS3 - Kumar et al. (2007) | 0.16 | 0.1278901 | 0.1692006 | 0.153998 | 0.1887672 | 0.3699966 | 0.1046022 | 0.2357262 | 0.1773928 | 0.1625134 | 0.1565673 | 0.219975 | 0.1813481 | 0.1818834 | 0.1834103 | 0.2767454 | 0.205602 | 0.1546976 | 0.1545451 | 0.1622719 | 0.1580708 | 0.1508967 | 0.1485343
| 0.18 | 0.1345267 | 0.178712 | 0.1619893 | 0.1977561 | 0.4060734 | 0.1098521 | 0.2475395 | 0.1858401 | 0.1714273 | 0.1645465 | 0.2304499 | 0.1924074 | 0.191161 | 0.1938386 | 0.2953857 | 0.2194626 | 0.179679 | 0.1689688 | 0.1836382 | 0.1871815 | 0.1692906 | 0.1801722
| 0.18 | 0.1511181 | 0.2024905 | 0.1819677 | 0.2202284 | 0.5036065 | 0.122977 | 0.2769703 | 0.2069583 | 0.1937121 | 0.1844947 | 0.2566374 | 0.2200558 | 0.2144149 | 0.2196905 | 0.3434223 | 0.2551546 | 0.1996955 | 0.1840397 | 0.1959981 | 0.1992092 | 0.1813742 | 0.1885192
| 0.2 | 0.1693686 | 0.2286469 | 0.2039439 | 0.2449479 | 0.623006 | 0.1374144 | 0.3092136 | 0.2301883 | 0.2182254 | 0.2064377 | 0.2854437 | 0.250469 | 0.2400745 | 0.2478069 | 0.3986318 | 0.2961324 | 0.2240322 | 0.206951 | 0.1962004 | 0.2243786 | 0.1981082 | 0.205357
| 0.2 | 0.1859599 | 0.2524254 | 0.2239223 | 0.2674202 | 0.7425627 | 0.1505393 | 0.338438 | 0.2513065 | 0.2405103 | 0.2263859 | 0.3116312 | 0.2781174 | 0.2634587 | 0.2731161 | 0.4509761 | 0.3349456 | 0.2473855 | 0.2383949 | 0.2086508 | 0.2308836 | 0.2171042 | 0.2123371
| 0.2 | 0.2008922 | 0.2738261 | 0.2419029 | 0.2876452 | 0.8591305 | 0.1623517 | 0.3646853 | 0.2703129 | 0.2605666 | 0.2443393 | 0.3351999 | 0.3030009 | 0.2845423 | 0.2957176 | 0.4998398 | 0.3721625 | 0.253192 | 0.2101854 | 0.207269 | 0.2259403 | 0.2211984 | 0.2123371
| 0.22 | 0.2191427 | 0.2999824 | 0.2638791 | 0.3100043 | 0.9978846 | 0.1767891 | 0.3967102 | 0.2935429 | 0.2850799 | 0.2662823 | 0.3640062 | 0.3305214 | 0.310351 | 0.3231446 | 0.5618185 | 0.4180178 | 0.3614381 | 0.341083 | 0.233867 | 0.361586 | 0.338818 | 0.2456334
Viga B6 - Maghsoudi e Sharifi (2008) | 0.2 | 0.03719887 | 0.03859697 | 0.04831282 | 0.0814173 | 0.03986308 | 0.03268112 | 0.08735786 | 0.08987471 | 0.04916978 | 0.0669985 | 0.09638055 | 0.03859697 | 0.06781954 | 0.03859697 | 0.05302227 | 0.03811289 | 0.2118587 | 0.2097062 | 0.2179456 | 0.210701 | 0.2001699 | 0.2189695
| 0.22 | 0.0560844 | 0.06764765 | 0.0728408 | 0.1104498 | 0.07336138 | 0.04564052 | 0.1389042 | 0.1219231 | 0.07652096 | 0.09598242 | 0.1307488 | 0.06764765 | 0.09351424 | 0.06764765 | 0.09496799 | 0.07145427 | 0.2532848 | 0.2426564 | 0.2609965 | 0.2666583 | 0.2557512 | 0.2474412
| 0.25 | 0.08010186 | 0.1045925 | 0.104034 | 0.1473716 | 0.1306066 | 0.0621215 | 0.1995318 | 0.1626802 | 0.1113045 | 0.1328424 | 0.1744563 | 0.1063497 | 0.1276409 | 0.1113163 | 0.15084 | 0.1172453 | 0.301775 | 0.293353 | 0.2847707 | 0.2874962 | 0.2887406 | 0.2823399
| 0.29 | 0.09385545 | 0.125749 | 0.1218968 | 0.1685149 | 0.1707709 | 0.07155933 | 0.2330504 | 0.1860197 | 0.1312233 | 0.1539503 | 0.1994853 | 0.1318588 | 0.1475939 | 0.1364239 | 0.1841096 | 0.1451763 | 0.3136193 | 0.3078969 | 0.2970836 | 0.3122567 | 0.3026619 | 0.3112518
| 0.31 | 0.1096618 | 0.1500632 | 0.1424256 | 0.1928138 | 0.2235701 | 0.08240578 | 0.2709535 | 0.2128428 | 0.1541151 | 0.1782085 | 0.2282501 | 0.1611751 | 0.1707622 | 0.1647485 | 0.223491 | 0.1788131 | 0.334438 | 0.3391296 | 0.3241578 | 0.3344536 | 0.333954 | 0.3262236
| 0.33 | 0.1342951 | 0.1879554 | 0.1744186 | 0.2306823 | 0.3200119 | 0.09930935 | 0.3291815 | 0.254645 | 0.1897906 | 0.2160137 | 0.2730782 | 0.206863 | 0.2072217 | 0.2079183 | 0.2873087 | 0.2345109 | 0.3471 | 0.3442924 | 0.3435075 | 0.3371873 | 0.3424043 | 0.3348999
| 0.34 | 0.146817 | 0.2072172 | 0.1906817 | 0.2499322 | 0.3756486 | 0.107902 | 0.3585155 | 0.2758944 | 0.2079256 | 0.2352313 | 0.2958659 | 0.2300876 | 0.2258757 | 0.2294716 | 0.3208908 | 0.2643543 | 0.3451376 | 0.3700224 | 0.3593656 | 0.3534261 | 0.3824843 | 0.3667965
| 0.37 | 0.1650867 | 0.2353206 | 0.2144099 | 0.2735803 | 0.4500979 | 0.1204388 | 0.4010921 | 0.3068977 | 0.2343849 | 0.2632701 | 0.3291134 | 0.2639727 | 0.249561 | 0.2605134 | 0.3712677 | 0.3111081 | 0.2015489 | 0.1983971 | 0.2021536 | 0.200872 | 0.2030232 | 0.210048
Viga F29-2D16-10A - Hong et al (2013) | 0.2 | 0.2498188 | 0.2672893 | 0.2547888 | 0.2819936 | 0.4311337 | 0.2434786 | 0.3862201 | 0.2724608 | 0.2413828 | 0.1970857 | 0.3028875 | 0.3177391 | 0.2970217 | 0.3156875 | 0.3353542 | 0.3143951 | 0.2889122 | 0.2865867 | 0.284642 | 0.286063 | 0.2865337 | 0.2776295
| 0.35 | 0.2743295 | 0.2970217 | 0.2797871 | 0.2918589 | 0.4618268 | 0.2662628 | 0.422629 | 0.295536 | 0.2643681 | 0.2148483 | 0.3285395 | 0.3564744 | 0.2970217 | 0.3494996 | 0.3763276 | 0.3563955 | 0.2022896 | 0.1990041 | 0.2021536 | 0.2033676 | 0.2035294 | 0.2068045
Viga F29-2D16-10B - Hong et al (2013) | 0.2 | 0.2508867 | 0.2685847 | 0.255878 | 0.2830342 | 0.4343213 | 0.2444713 | 0.3878127 | 0.2734662 | 0.2423843 | 0.1978596 | 0.3040051 | 0.3194268 | 0.2970217 | 0.3171713 | 0.3371242 | 0.3161982 | 0.2889122 | 0.2865867 | 0.284642 | 0.286063 | 0.2865337 | 0.2776295
| 0.25 | 0.2743295 | 0.2970217 | 0.2797871 | 0.2918589 | 0.4618268 | 0.2662628 | 0.422629 | 0.295536 | 0.2643681 | 0.2148483 | 0.3285395 | 0.3564744 | 0.2970217 | 0.3494996 | 0.3763276 | 0.3563955 | 0.2022896 | 0.1990041 | 0.2021536 | 0.2033676 | 0.2035294 | 0.2068045
Viga F29-2D16-10C - Hong et al (2013) | 0.2 | 0.2508867 | 0.2685847 | 0.255878 | 0.2830342 | 0.4343213 | 0.2444713 | 0.3878127 | 0.2734662 | 0.2423843 | 0.1978596 | 0.3040051 | 0.3194268 | 0.2970217 | 0.3171713 | 0.3371242 | 0.3161982 | 0.2889122 | 0.2865867 | 0.284642 | 0.286063 | 0.2865337 | 0.2776295
| 0.25 | 0.2743295 | 0.2970217 | 0.2797871 | 0.2918589 | 0.4618268 | 0.2662628 | 0.422629 | 0.295536 | 0.2643681 | 0.2148483 | 0.3285395 | 0.3564744 | 0.2970217 | 0.3494996 | 0.3763276 | 0.3563955 | 0.2014694 | 0.1984869 | 0.2021536 | 0.2032645 | 0.2007295 | 0.2068045
Viga F29-2D16-10D - Hong et al (2013) | 0.2 | 0.2519547 | 0.2698802 | 0.2569672 | 0.2840748 | 0.4375207 | 0.2454641 | 0.3894047 | 0.2744716 | 0.2433858 | 0.1986335 | 0.3051228 | 0.3211145 | 0.2970217 | 0.3186541 | 0.3388955 | 0.3180037 | 0.2889122 | 0.2865867 | 0.284642 | 0.286063 | 0.2865337 | 0.2776295
| 0.3 | 0.2743295 | 0.2970217 | 0.2797871 | 0.2918589 | 0.4618268 | 0.2662628 | 0.422629 | 0.295536 | 0.2643681 | 0.2148483 | 0.3285395 | 0.3564744 | 0.2970217 | 0.3494996 | 0.3763276 | 0.3563955 | 0.1446988 | 0.1482394 | 0.1554884 | 0.1492621 | 0.1470152 | 0.156387
Viga F30-2D13-10 - Hong et al (2013) | 0.15 | 0.2318108 | 0.2130207 | 0.2200341 | 0.2466187 | 0.2533316 | 0.2367789 | 0.32848 | 0.2514081 | 0.1886626 | 0.1669778 | 0.2518234 | 0.2670592 | 0.2718316 | 0.2729783 | 0.243272 | 0.2281191 | 0.2099594 | 0.200586 | 0.2154807 | 0.2205838 | 0.2105006 | 0.2233378
| 0.2 | 0.3046004 | 0.2922791 | 0.2891257 | 0.2927146 | 0.3568831 | 0.3040457 | 0.4269782 | 0.3110267 | 0.2398599 | 0.2098866 | 0.3115405 | 0.3782942 | 0.2922791 | 0.3681474 | 0.3386376 | 0.3270825 | 0.1446988 | 0.1482394 | 0.1554884 | 0.1481881 | 0.1471576 | 0.1544077
Viga F30-2D13-20 - Hong et al (2013) | 0.15 | 0.2337784 | 0.2151632 | 0.2219017 | 0.2481996 | 0.2565899 | 0.2385972 | 0.3311997 | 0.2530197 | 0.1900466 | 0.1681377 | 0.2534377 | 0.2700661 | 0.2738239 | 0.2756168 | 0.2458153 | 0.2307129 | 0.2099594 | 0.200586 | 0.2154807 | 0.2205838 | 0.2105006 | 0.2233378
| 0.2 | 0.3046004 | 0.2922791 | 0.2891257 | 0.2927146 | 0.3568831 | 0.3040457 | 0.4269782 | 0.3110267 | 0.2398599 | 0.2098866 | 0.3115405 | 0.3782942 | 0.2922791 | 0.3681474 | 0.3386376 | 0.3270825 | 0.1514236 | 0.1514059 | 0.156031 | 0.1494859 | 0.1502677 | 0.1524299
Viga F30-2D16-10 - Hong et al (2013) | 0.15 | 0.1674919 | 0.1659384 | 0.1707143 | 0.2029105 | 0.2159647 | 0.1678742 | 0.2635132 | 0.2001464 | 0.1650631 | 0.138144 | 0.2176169 | 0.1871541 | 0.2098776 | 0.1974745 | 0.2005782 | 0.180282 | 0.2535122 | 0.2521738 | 0.2422736 | 0.2544312 | 0.2490408 | 0.2452388
| 0.25 | 0.2519255 | 0.2681607 | 0.2567723 | 0.2851153 | 0.4263975 | 0.2462342 | 0.3935836 | 0.2812313 | 0.2440918 | 0.1992339 | 0.3057796 | 0.321302 | 0.2942884 | 0.3185561 | 0.3350811 | 0.314212 | 0.2755831 | 0.2798316 | 0.2745039 | 0.2684675 | 0.2725791 | 0.2646439
| 0.3 | 0.2735065 | 0.2942884 | 0.2787684 | 0.2918589 | 0.4468064 | 0.2662628 | 0.4259939 | 0.3019564 | 0.2642912 | 0.2148483 | 0.3283137 | 0.3555898 | 0.2942884 | 0.3483583 | 0.3707983 | 0.3508404 | 0.1514236 | 0.1514059 | 0.156031 | 0.1505061 | 0.1496362 | 0.1524299
Viga F30-2D16-20 - Hong et al (2013) | 0.15 | 0.1685607 | 0.1672324 | 0.1718036 | 0.2039511 | 0.2181854 | 0.1688661 | 0.2652085 | 0.2011728 | 0.1660635 | 0.1389173 | 0.2187329 | 0.1888521 | 0.2110818 | 0.1990602 | 0.2022286 | 0.181884 | 0.2518638 | 0.2521738 | 0.2422736 | 0.2526885 | 0.2572272 | 0.2485905
| 0.25 | 0.2529943 | 0.2694546 | 0.2578616 | 0.2861559 | 0.4295156 | 0.2472261 | 0.3951944 | 0.2822577 | 0.2450921 | 0.2000072 | 0.3068956 | 0.3230001 | 0.2942884 | 0.3200415 | 0.3368372 | 0.3160031 | 0.1598339 | 0.1578454 | 0.1587614 | 0.1601773 | 0.1583024 | 0.1613586
Viga F30-2D19-10 - Hong et al (2013) | 0.15 | 0.1038655 | 0.1024743 | 0.1124522 | 0.1481492 | 0.1355081 | 0.1045708 | 0.178163 | 0.1412623 | 0.120452 | 0.09796198 | 0.1651612 | 0.1024743 | 0.1395134 | 0.1123415 | 0.1297934 | 0.1085101 | 0.2235795 | 0.2235905 | 0.222845 | 0.2186428 | 0.2223238 | 0.2239052
| 0.2 | 0.155218 | 0.1691351 | 0.1680501 | 0.2068072 | 0.2640573 | 0.1522484 | 0.2695717 | 0.1971935 | 0.1811186 | 0.14156 | 0.230555 | 0.1855592 | 0.2015477 | 0.1933637 | 0.2219359 | 0.1929117 | 0.2920815 | 0.2849953 | 0.2717398 | 0.2742659 | 0.2896701 | 0.2698793
| 0.3 | 0.2072289 | 0.2366505 | 0.2243609 | 0.2662173 | 0.4375616 | 0.2005373 | 0.3582401 | 0.2538418 | 0.2425631 | 0.185717 | 0.2967872 | 0.270411 | 0.265949 | 0.2716761 | 0.3214549 | 0.2872717 | 0.3072184 | 0.3201954 | 0.3006675 | 0.3180493 | 0.3351414 | 0.2999616
| 0.33 | 0.2462185 | 0.2872629 | 0.2665738 | 0.2948455 | 0.5367297 | 0.2367367 | 0.4234787 | 0.2963078 | 0.2886245 | 0.218819 | 0.3464376 | 0.3340196 | 0.2872629 | 0.3285039 | 0.4001473 | 0.3638662 | 0.1598339 | 0.1544749 | 0.1587614 | 0.1608374 | 0.1583024 | 0.1613586
Viga F30-2D19-20 - Hong et al (2013) | 0.15 | 0.1032071 | 0.1016197 | 0.1117394 | 0.1473971 | 0.1341358 | 0.1039596 | 0.1769461 | 0.1405452 | 0.1196742 | 0.09740303 | 0.1643228 | 0.1016197 | 0.1387343 | 0.1112737 | 0.1286515 | 0.1074846 | 0.2237586 | 0.2235905 | 0.222845 | 0.2300814 | 0.2223238 | 0.2258874
| 0.25 | 0.1539013 | 0.1674259 | 0.1666246 | 0.2053032 | 0.2602304 | 0.1510259 | 0.26729 | 0.1957594 | 0.1795631 | 0.1404421 | 0.2288782 | 0.183411 | 0.1999332 | 0.1913368 | 0.2194973 | 0.1906388 | 0.2814423 | 0.2849953 | 0.2697398 | 0.2713014 | 0.2828349 | 0.2677309
| 0.28 | 0.2052538 | 0.2340866 | 0.2222225 | 0.2639612 | 0.4301768 | 0.1987035 | 0.3549133 | 0.2516906 | 0.2402298 | 0.1840402 | 0.294272 | 0.2671888 | 0.263485 | 0.2687587 | 0.3175619 | 0.2835252 | 0.1765643 | 0.1810423 | 0.1869273 | 0.1749145 | 0.1754949 | 0.1881488
Viga F37-2D16-10 - Hong et al (2013) | 0.2 | 0.2478761 | 0.2559319 | 0.2519793 | 0.2861559 | 0.3740629 | 0.2463075 | 0.4065333 | 0.3077536 | 0.2438842 | 0.1992911 | 0.3050077 | 0.3163857 | 0.2819277 | 0.3130256 | 0.3133101 | 0.2921761 | 0.2243423 | 0.2164187 | 0.2229341 | 0.2288453 | 0.2249626 | 0.24403
| 0.22 | 0.2695208 | 0.2819277 | 0.2739823 | 0.2918589 | 0.3891213 | 0.2662628 | 0.4407665 | 0.3303441 | 0.2639865 | 0.2148483 | 0.3273966 | 0.3516253 | 0.2819277 | 0.3432055 | 0.3476036 | 0.3272449 | 0.1765643 | 0.1810423 | 0.1821231 | 0.1749145 | 0.1754949 | 0.183332
Viga F37-2D16-20 - Hong et al (2013) | 0.17 | 0.2478761 | 0.2559319 | 0.2519793 | 0.2861559 | 0.3740629 | 0.2463075 | 0.4065333 | 0.3077536 | 0.2438842 | 0.1992911 | 0.3050077 | 0.3163857 | 0.2819277 | 0.3130256 | 0.3133101 | 0.2921761 | 0.2243423 | 0.2164187 | 0.2229341 | 0.2288453 | 0.2249626 | 0.24403
| 0.21 | 0.2695208 | 0.2819277 | 0.2739823 | 0.2918589 | 0.3891213 | 0.2662628 | 0.4407665 | 0.3303441 | 0.2639865 | 0.2148483 | 0.3273966 | 0.3516253 | 0.2819277 | 0.3432055 | 0.3476036 | 0.3272449 | 0.1514957 | 0.1598138 | 0.157342 | 0.1574838 | 0.1619674 | 0.1569122
Viga F37-2D19-10 - Hong et al (2013) | 0.17 | 0.1250242 | 0.1241857 | 0.1349508 | 0.1759741 | 0.1665061 | 0.1266448 | 0.2253867 | 0.1828725 | 0.1482325 | 0.1181472 | 0.1947186 | 0.1323938 | 0.165008 | 0.1432341 | 0.1566159 | 0.1329403 | 0.1915285 | 0.189906 | 0.1972256 | 0.1889962 | 0.188836 | 0.1954397
| 0.18 | 0.1514428 | 0.1581969 | 0.1634669 | 0.2060552 | 0.2282966 | 0.1510022 | 0.2745218 | 0.2141327 | 0.1791615 | 0.1404204 | 0.2280038 | 0.17633 | 0.1965221 | 0.1850717 | 0.2026057 | 0.175505 | 0.1977302 | 0.2045838 | 0.2124085 | 0.1950786 | 0.2018017 | 0.2096957
| 0.2 | 0.1772009 | 0.1913579 | 0.1912701 | 0.2353842 | 0.2979113 | 0.1747506 | 0.321226 | 0.2446115 | 0.2093173 | 0.1621368 | 0.2604569 | 0.2191679 | 0.2276963 | 0.2248039 | 0.2487279 | 0.2189894 | 0.2103744 | 0.1990668 | 0.2170989 | 0.211626 | 0.2081578 | 0.2264309
| 0.2 | 0.2036195 | 0.2253691 | 0.2197863 | 0.2654653 | 0.3789202 | 0.199108 | 0.3683104 | 0.2758717 | 0.2402464 | 0.18441 | 0.2937421 | 0.2631042 | 0.2600009 | 0.2646197 | 0.2973477 | 0.2656235 | 0.2341725 | 0.2313382 | 0.2336377 | 0.2352284 | 0.2346207 | 0.2385566
| 0.25 | 0.2287172 | 0.2576798 | 0.2468766 | 0.2940423 | 0.4648918 | 0.2222475 | 0.4125031 | 0.305569 | 0.269629 | 0.2055696 | 0.3253631 | 0.3048436 | 0.2779117 | 0.3016878 | 0.3447698 | 0.3118343 | 0.2618174 | 0.2723965 | 0.2661633 | 0.2691685 | 0.2573112 | 0.2525431
| 0.27 | 0.2444325 | 0.2779117 | 0.2638397 | 0.2948455 | 0.467435 | 0.2367367 | 0.4399741 | 0.3241645 | 0.2880274 | 0.218819 | 0.3451632 | 0.3309795 | 0.2779117 | 0.3245687 | 0.3750759 | 0.3417168 | 0.1616237 | 0.1763109 | 0.1675909 | 0.1636482 | 0.1742171 | 0.1673045
Viga F37-2D19-20 - Hong et al (2013) | 0.18 | 0.1772009 | 0.1913579 | 0.1912701 | 0.2353842 | 0.2979113 | 0.1747506 | 0.321226 | 0.2446115 | 0.2093173 | 0.1621368 | 0.2604569 | 0.2191679 | 0.2276963 | 0.2248039 | 0.2487279 | 0.2189894 | 0.2103744 | 0.1990668 | 0.2147681 | 0.2060322 | 0.1936971 | 0.216197
| 0.19 | 0.2022986 | 0.2236685 | 0.2183605 | 0.2639612 | 0.3746387 | 0.1978901 | 0.3659715 | 0.2743087 | 0.2386999 | 0.1832964 | 0.2920779 | 0.2609074 | 0.2583791 | 0.2626493 | 0.294885 | 0.2632428 | 0.2341725 | 0.2313382 | 0.2336377 | 0.2352284 | 0.2346207 | 0.2385566
| 0.21 | 0.2287172 | 0.2576798 | 0.2468766 | 0.2940423 | 0.4648918 | 0.2222475 | 0.4125031 | 0.305569 | 0.269629 | 0.2055696 | 0.3253631 | 0.3048436 | 0.2779117 | 0.3016878 | 0.3447698 | 0.3118343 | 0.2618174 | 0.2723965 | 0.2661633 | 0.2691685 | 0.2573112 | 0.2525431
| 0.26 | 0.2444325 | 0.2779117 | 0.2638397 | 0.2948455 | 0.467435 | 0.2367367 | 0.4399741 | 0.3241645 | 0.2880274 | 0.218819 | 0.3451632 | 0.3309795 | 0.2779117 | 0.3245687 | 0.3750759 | 0.3417168 | 0.1680116 | 0.1699031 | 0.1597762 | 0.1694501 | 0.1704609 | 0.1569918
Viga 15-6-6-1 - Clark (1956) | 0.17 | 0.1446126 | 0.1312742 | 0.1400539 | 0.1741971 | 0.1586552 | 0.1136845 | 0.2070565 | 0.1253951 | 0.1334847 | 0.1274737 | 0.1680526 | 0.1347916 | 0.1733964 | 0.1469057 | 0.1620544 | 0.1396925 | 0.2151939 | 0.2219177 | 0.2187246 | 0.2186937 | 0.2289725 | 0.2122045
| 0.23 | 0.1848695 | 0.173851 | 0.1790418 | 0.2097858 | 0.2301041 | 0.1423726 | 0.2612629 | 0.1510135 | 0.1674472 | 0.1566137 | 0.2023859 | 0.1885918 | 0.2059801 | 0.1988839 | 0.2182956 | 0.191961 | 0.238613 | 0.2490565 | 0.2252803 | 0.2422129 | 0.2501267 | 0.2316585
| 0.27 | 0.2152481 | 0.2059801 | 0.2084626 | 0.2260479 | 0.2671612 | 0.1640212 | 0.3010926 | 0.1703455 | 0.1930758 | 0.1786032 | 0.2282944 | 0.2291903 | 0.2059801 | 0.2371435 | 0.26193 | 0.2331943 | 0.1693615 | 0.1726828 | 0.1719594 | 0.1649441 | 0.1718804 | 0.1724229
Viga 15-6-6-2 - Clark (1956) | 0.16 | 0.2159641 | 0.2073257 | 0.2092322 | 0.2260479 | 0.272195 | 0.1640212 | 0.3000058 | 0.1682912 | 0.1930651 | 0.1786032 | 0.2283538 | 0.2301413 | 0.2073257 | 0.2379907 | 0.2644381 | 0.2354677 | 0.1840039 | 0.1643475 | 0.1728597 | 0.1727758 | 0.161043 | 0.1726886
Viga 15-6-6-3 - Clark (1956) | 0.16 | 0.2056697 | 0.2052762 | 0.2085453 | 0.2200318 | 0.2561234 | 0.1687437 | 0.2821317 | 0.1689987 | 0.179757 | 0.1691601 | 0.2335463 | 0.223161 | 0.235596 | 0.2343174 | 0.2489175 | 0.2265746 | 0.2290099 | 0.2129167 | 0.2497838 | 0.2221801 | 0.2206449 | 0.2508341
| 0.2 | 0.2326075 | 0.235596 | 0.2358597 | 0.2324238 | 0.2857851 | 0.1895063 | 0.3169414 | 0.1866291 | 0.202086 | 0.1884761 | 0.2579104 | 0.261283 | 0.235596 | 0.2702109 | 0.2881263 | 0.2650631 | 0.1644477 | 0.1671571 | 0.1773341 | 0.1816003 | 0.1736682 | 0.1729475
Viga 15-6-7-1 - Clark (1956) | 0.17 | 0.1185236 | 0.1189162 | 0.1061711 | 0.2121786 | 0.3350527 | 0.08199252 | 0.2411203 | 0.08983786 | 0.1738532 | 0.1443972 | 0.1459055 | 0.1243311 | 0.1212091 | 0.1264162 | 0.2973727 | 0.1670856 | 0.1585969 | 0.15386 | 0.1534088 | 0.1524059 | 0.1570652 | 0.151719
Viga 15-6-7-2 - Clark (1956) | 0.15 | 0.1450176 | 0.1549189 | 0.1551914 | 0.1729943 | 0.2068141 | 0.1165005 | 0.2079939 | 0.1196923 | 0.141203 | 0.1309569 | 0.1898253 | 0.1560123 | 0.186258 | 0.16611 | 0.1988808 | 0.1722963 | 0.2142123 | 0.2032927 | 0.200874 | 0.1930086 | 0.1926013 | 0.2050569
| 0.19 | 0.1737442 | 0.190185 | 0.1859333 | 0.2012189 | 0.2798044 | 0.1387736 | 0.2477131 | 0.1392206 | 0.1701817 | 0.1548508 | 0.220796 | 0.1981171 | 0.2196856 | 0.2073591 | 0.2482626 | 0.2180062 | 0.226097 | 0.2094054 | 0.224993 | 0.2257357 | 0.219247 | 0.2232602
| 0.22 | 0.204395 | 0.2278133 | 0.2187345 | 0.2313343 | 0.3698254 | 0.1625387 | 0.2893735 | 0.1600569 | 0.2011016 | 0.1803453 | 0.2538413 | 0.2430422 | 0.2443056 | 0.2505847 | 0.3026325 | 0.2691317 | 0.2480975 | 0.2734283 | 0.2632259 | 0.2617047 | 0.2616646 | 0.25964
| 0.27 | 0.2178291 | 0.2443056 | 0.2331111 | 0.2337781 | 0.3776804 | 0.1729548 | 0.3074673 | 0.1691894 | 0.2146536 | 0.1915194 | 0.2683249 | 0.2627326 | 0.2443056 | 0.2693005 | 0.3270092 | 0.2923057 | 0.1608247 | 0.1605554 | 0.1722449 | 0.1570713 | 0.1616423 | 0.1666773
Viga 15-6-7-3 - Clark (1956) | 0.17 | 0.1994208 | 0.2148654 | 0.2125375 | 0.2313343 | 0.3078306 | 0.1616425 | 0.2982682 | 0.1794455 | 0.1997546 | 0.179384 | 0.2516256 | 0.2325095 | 0.2327447 | 0.2412023 | 0.2764689 | 0.2458708 | 0.2437748 | 0.2353828 | 0.2449603 | 0.2468446 | 0.242594 | 0.2429649
| 0.2 | 0.2141515 | 0.2327447 | 0.2282371 | 0.2337781 | 0.3143688 | 0.1729548 | 0.319257 | 0.1906199 | 0.2144591 | 0.1915194 | 0.2672949 | 0.2544869 | 0.2327447 | 0.2619568 | 0.3015149 | 0.26981 | 0.1501324 | 0.1525799 | 0.1560509 | 0.1483813 | 0.1516532 | 0.1517125
Viga 15-6-7-4 - Clark (1956) | 0.15 | 0.140111 | 0.1432541 | 0.1493625 | 0.1729943 | 0.1740377 | 0.1158697 | 0.2110977 | 0.1332796 | 0.1402621 | 0.1302802 | 0.1882647 | 0.1443052 | 0.1818095 | 0.1557578 | 0.1794983 | 0.1550056 | 0.1908066 | 0.1890932 | 0.2030799 | 0.1904498 | 0.1830175 | 0.2099524
| 0.18 | 0.1689646 | 0.1782983 | 0.1801213 | 0.2012189 | 0.2354603 | 0.1380398 | 0.2534827 | 0.1550247 | 0.1690821 | 0.1540637 | 0.2189809 | 0.1873021 | 0.2145919 | 0.1978296 | 0.2265143 | 0.1986465 | 0.2201042 | 0.2159086 | 0.2230902 | 0.2097322 | 0.2090595 | 0.2167197
| 0.22 | 0.1997511 | 0.2156899 | 0.2129406 | 0.2313343 | 0.3112146 | 0.1616951 | 0.2977186 | 0.1782263 | 0.1998328 | 0.1794404 | 0.2517545 | 0.2331791 | 0.233488 | 0.2417996 | 0.2780257 | 0.2472769 | 0.2484892 | 0.2391319 | 0.2449603 | 0.2516076 | 0.2463564 | 0.2429649
| 0.25 | 0.2144051 | 0.233488 | 0.2285623 | 0.2337781 | 0.3178247 | 0.1729548 | 0.3185222 | 0.1892701 | 0.2144697 | 0.1915194 | 0.2673544 | 0.2550161 | 0.233488 | 0.2624298 | 0.3030328 | 0.2711739 | 0.1892576 | 0.1987904 | 0.1948526 | 0.1905913 | 0.2008059 | 0.1933912
Viga 15-6-7-5 - Clark (1956) | 0.2 | 0.1409682 | 0.1452364 | 0.150368 | 0.1729943 | 0.1789196 | 0.1159695 | 0.2106392 | 0.1310005 | 0.1404097 | 0.1303873 | 0.1885099 | 0.1462965 | 0.1825319 | 0.1575224 | 0.1826566 | 0.157851 | 0.2328746 | 0.2351252 | 0.244183 | 0.2447687 | 0.2485187 | 0.2541194
| 0.25 | 0.1698017 | 0.1803157 | 0.1811242 | 0.2012189 | 0.2420652 | 0.138156 | 0.2525543 | 0.1523738 | 0.1692546 | 0.1541883 | 0.2192661 | 0.1891377 | 0.2154233 | 0.1994496 | 0.2300259 | 0.2018089 | 0.2894922 | 0.2996947 | 0.2671817 | 0.2839228 | 0.2856398 | 0.2656042
| 0.3 | 0.2005667 | 0.2177448 | 0.2139406 | 0.2313343 | 0.3199444 | 0.1618286 | 0.2963381 | 0.1751787 | 0.2000318 | 0.1795836 | 0.2520824 | 0.2348486 | 0.2353365 | 0.2432882 | 0.2819635 | 0.2508213 | 0.320209 | 0.3224457 | 0.2974837 | 0.3198919 | 0.3328869 | 0.2935137
| 0.35 | 0.2150263 | 0.2353365 | 0.2293644 | 0.2337781 | 0.3267399 | 0.1729548 | 0.3166806 | 0.1858971 | 0.2144971 | 0.1915194 | 0.2675061 | 0.2563328 | 0.2353365 | 0.2636055 | 0.3068718 | 0.2746097 | 0.1676417 | 0.171998 | 0.1603689 | 0.172024 | 0.1683683 | 0.1576945
Viga 15-6-9-1 - Clark (1956) | 0.17 | 0.1221695 | 0.1348379 | 0.1249757 | 0.2063887 | 0.3370861 | 0.08703067 | 0.2237841 | 0.1106952 | 0.1741624 | 0.1442417 | 0.1798976 | 0.1386488 | 0.1451538 | 0.1421565 | 0.2768568 | 0.1766431 | 0.200203 | 0.198487 | 0.223772 | 0.2059762 | 0.2020732 | 0.2226562
| 0.2 | 0.1461083 | 0.1625832 | 0.1494643 | 0.2302676 | 0.4195993 | 0.1035087 | 0.2654221 | 0.129954 | 0.210707 | 0.1716532 | 0.2111962 | 0.1699146 | 0.1632321 | 0.1725054 | 0.3519674 | 0.2249914 | 0.1531464 | 0.1578266 | 0.1591247 | 0.1498925 | 0.1536491 | 0.1593467
Viga 15-6-9-2 - Clark (1956) | 0.17 | 0.1153219 | 0.1358875 | 0.1340583 | 0.16565 | 0.1965362 | 0.09356798 | 0.1986952 | 0.1204949 | 0.1436896 | 0.1232557 | 0.1898032 | 0.1358875 | 0.1610513 | 0.1420085 | 0.1918435 | 0.1534652 | 0.1868147 | 0.1826959 | 0.2061536 | 0.1936274 | 0.1840384 | 0.1968519
| 0.2 | 0.140424 | 0.1701189 | 0.1632388 | 0.1963324 | 0.2760855 | 0.1128612 | 0.2411138 | 0.1428135 | 0.1779361 | 0.1489135 | 0.2249594 | 0.1740183 | 0.1936291 | 0.1815698 | 0.245954 | 0.1991531 | 0.2390049 | 0.2349902 | 0.2306952 | 0.2352593 | 0.2323709 | 0.2321803
| 0.25 | 0.164954 | 0.2035701 | 0.1917541 | 0.2263155 | 0.3668497 | 0.1317148 | 0.2818925 | 0.1646234 | 0.2114021 | 0.1739866 | 0.2593142 | 0.213046 | 0.2257811 | 0.2195877 | 0.3010795 | 0.2462759 | 0.2652935 | 0.2702677 | 0.255968 | 0.2726612 | 0.2793585 | 0.2592928
| 0.29 | 0.1880336 | 0.2350436 | 0.2185835 | 0.2408756 | 0.415571 | 0.1494536 | 0.3198648 | 0.1851438 | 0.2428895 | 0.1975772 | 0.2916379 | 0.2497661 | 0.2350436 | 0.2548484 | 0.3549751 | 0.2928475 | 0.1616264 | 0.1586782 | 0.1686816 | 0.1683774 | 0.1637151 | 0.170786
Viga 15-6-9-3 - Clark (1956) | 0.17 | 0.1408759 | 0.1717253 | 0.1638949 | 0.1963324 | 0.2848707 | 0.1129802 | 0.2397927 | 0.1400699 | 0.1782336 | 0.1490717 | 0.2253948 | 0.1755539 | 0.1943674 | 0.1829391 | 0.2500936 | 0.2021226 | 0.1531464 | 0.1578266 | 0.1591247 | 0.1498925 | 0.1536491 | 0.1593467
Viga 15-6-9-4 - Clark (1956) | 0.15 | 0.1153219 | 0.1358875 | 0.1340583 | 0.16565 | 0.1965362 | 0.09356798 | 0.1986952 | 0.1204949 | 0.1436896 | 0.1232557 | 0.1898032 | 0.1358875 | 0.1610513 | 0.1420085 | 0.1918435 | 0.1534652 | 0.1868147 | 0.1826959 | 0.2061536 | 0.1936274 | 0.1840384 | 0.1968519
| 0.16 | 0.140424 | 0.1701189 | 0.1632388 | 0.1963324 | 0.2760855 | 0.1128612 | 0.2411138 | 0.1428135 | 0.1779361 | 0.1489135 | 0.2249594 | 0.1740183 | 0.1936291 | 0.1815698 | 0.245954 | 0.1991531 | 0.2390049 | 0.2349902 | 0.2306952 | 0.2352593 | 0.2323709 | 0.2321803
| 0.22 | 0.164954 | 0.2035701 | 0.1917541 | 0.2263155 | 0.3668497 | 0.1317148 | 0.2818925 | 0.1646234 | 0.2114021 | 0.1739866 | 0.2593142 | 0.213046 | 0.2257811 | 0.2195877 | 0.3010795 | 0.2462759 | 0.2652935 | 0.2702677 | 0.255968 | 0.2726612 | 0.2793585 | 0.2592928
| 0.26 | 0.1880336 | 0.2350436 | 0.2185835 | 0.2408756 | 0.415571 | 0.1494536 | 0.3198648 | 0.1851438 | 0.2428895 | 0.1975772 | 0.2916379 | 0.2497661 | 0.2350436 | 0.2548484 | 0.3549751 | 0.2928475 | 0.1478056 | 0.1666927 | 0.1634441 | 0.149746 | 0.1669284 | 0.1634549
Viga 15-6-9-5 - Clark (1956) | 0.17 | 0.1418591 | 0.1753246 | 0.1653487 | 0.1963324 | 0.3064087 | 0.1132591 | 0.2368019 | 0.1338903 | 0.1789377 | 0.1494426 | 0.2264236 | 0.1789934 | 0.1960689 | 0.1860034 | 0.2598546 | 0.2089989 | 0.199247 | 0.195078 | 0.2146691 | 0.2130861 | 0.2092389 | 0.209775
| 0.2 | 0.1663297 | 0.208923 | 0.1938713 | 0.2263155 | 0.4071418 | 0.1321734 | 0.276248 | 0.1543375 | 0.2125671 | 0.1745965 | 0.2610021 | 0.217701 | 0.2285209 | 0.223758 | 0.3175814 | 0.2577226 | 0.2749814 | 0.258781 | 0.2455766 | 0.2453729 | 0.245614 | 0.252587
| 0.24 | 0.1886863 | 0.2396187 | 0.2199297 | 0.2408756 | 0.4612142 | 0.1494536 | 0.3119712 | 0.1730182 | 0.2432911 | 0.1975772 | 0.2925933 | 0.2530646 | 0.2396187 | 0.2578052 | 0.3725506 | 0.3045491 | 0.170073 | 0.1643194 | 0.1670214 | 0.1709564 | 0.1716877 | 0.1655467
Viga 15-6-10-1 - Clark (1956) | 0.17 | 0.1497006 | 0.1430163 | 0.1482567 | 0.2284711 | 0.2177376 | 0.1534711 | 0.2629817 | 0.1685542 | 0.223576 | 0.1181281 | 0.2300008 | 0.1430163 | 0.1916159 | 0.1514544 | 0.1967627 | 0.1527594 | 0.2548607 | 0.2403724 | 0.2311608 | 0.2383569 | 0.2288602 | 0.2314604
| 0.23 | 0.1931367 | 0.1960506 | 0.1912739 | 0.2812254 | 0.3298981 | 0.1955092 | 0.3459292 | 0.2074736 | 0.2909868 | 0.1490379 | 0.2831083 | 0.2021982 | 0.240775 | 0.2159057 | 0.2784752 | 0.2193309 | 0.2941435 | 0.2804399 | 0.278078 | 0.3017832 | 0.2806282 | 0.2807301
| 0.27 | 0.2315672 | 0.2429732 | 0.2293337 | 0.3279002 | 0.4484914 | 0.2327027 | 0.4166449 | 0.2419079 | 0.350629 | 0.1763857 | 0.3300956 | 0.2597306 | 0.2842084 | 0.2715322 | 0.3547169 | 0.2817615 | 0.3219324 | 0.3158015 | 0.31341 | 0.3449133 | 0.320866 | 0.3155514
| 0.31 | 0.2590175 | 0.2764894 | 0.2565192 | 0.3517993 | 0.5162508 | 0.2592695 | 0.4661845 | 0.2665038 | 0.3932306 | 0.1959197 | 0.3636579 | 0.3008251 | 0.2842084 | 0.3105622 | 0.4114435 | 0.3283844 | 0.3260404 | 0.3317657 | 0.3567473 | 0.3466475 | 0.3386761 | 0.3492812
| 0.35 | 0.2653395 | 0.2842084 | 0.2627803 | 0.3517993 | 0.5162508 | 0.265388 | 0.4775064 | 0.2721684 | 0.403042 | 0.2004186 | 0.3713876 | 0.3102895 | 0.2842084 | 0.319475 | 0.4247758 | 0.3393616 | 0.1847482 | 0.1818275 | 0.1869554 | 0.1675101 | 0.1804333 | 0.1836502
Viga 15-6-10-2 - Clark (1956) | 0.19 | 0.1462902 | 0.1337691 | 0.1445467 | 0.2284711 | 0.1966173 | 0.1529642 | 0.2617192 | 0.1796104 | 0.2225376 | 0.1177554 | 0.2287995 | 0.1337691 | 0.1887292 | 0.1425536 | 0.1802725 | 0.1399918 | 0.2642389 | 0.2446014 | 0.2475059 | 0.2511679 | 0.2437915 | 0.2440579
| 0.24 | 0.1898673 | 0.1866261 | 0.1876043 | 0.2812254 | 0.2978984 | 0.1948852 | 0.3490589 | 0.2210826 | 0.2896925 | 0.1485791 | 0.2816295 | 0.1931797 | 0.2372037 | 0.2079821 | 0.258803 | 0.2047684 | 0.3114846 | 0.3016959 | 0.3024729 | 0.3171993 | 0.307722 | 0.3110161
| 0.29 | 0.2284224 | 0.2333918 | 0.2256999 | 0.3279002 | 0.4049882 | 0.2319752 | 0.4230975 | 0.2577756 | 0.3491084 | 0.1758507 | 0.3283714 | 0.2515607 | 0.2755211 | 0.2643357 | 0.3317304 | 0.2653592 | 0.3665002 | 0.3770402 | 0.3471265 | 0.368227 | 0.3714891 | 0.3428847
| 0.36 | 0.2559618 | 0.2667958 | 0.2529111 | 0.3517993 | 0.4661751 | 0.258468 | 0.4748057 | 0.2839848 | 0.3915484 | 0.1953304 | 0.3617585 | 0.2932615 | 0.2755211 | 0.3038157 | 0.3858028 | 0.3105231 | 0.3735747 | 0.3950759 | 0.3924313 | 0.3699612 | 0.3883812 | 0.3787974
| 0.42 | 0.2631552 | 0.2755211 | 0.2600187 | 0.3517993 | 0.4661751 | 0.265388 | 0.4881894 | 0.2908307 | 0.4026338 | 0.2004186 | 0.3704793 | 0.3041538 | 0.2755211 | 0.314031 | 0.4001986 | 0.3225788 | 0.1568316 | 0.1687494 | 0.1719079 | 0.1548277 | 0.1583814 | 0.1715925
Viga 23-6-9-1 - Clark (1956) | 0.18 | 0.1472794 | 0.1485988 | 0.1517712 | 0.1677264 | 0.2193417 | 0.08995293 | 0.2000638 | 0.1018392 | 0.1458097 | 0.1488478 | 0.1740711 | 0.1485988 | 0.1719069 | 0.1552061 | 0.2120495 | 0.1700081 | 0.2073325 | 0.215848 | 0.2218661 | 0.1967044 | 0.209625 | 0.2225778
| 0.22 | 0.1834963 | 0.1877267 | 0.1890926 | 0.2012845 | 0.3158921 | 0.1111458 | 0.2451656 | 0.1222147 | 0.18313 | 0.1823145 | 0.2088986 | 0.1926479 | 0.2093949 | 0.1998387 | 0.2754727 | 0.223311 | 0.2214676 | 0.2229646 | 0.2350834 | 0.2333708 | 0.2308362 | 0.2341147
| 0.27 | 0.211435 | 0.217911 | 0.2178835 | 0.2271721 | 0.4023726 | 0.1274945 | 0.2794929 | 0.1379331 | 0.2119198 | 0.2081317 | 0.2357656 | 0.2274921 | 0.2385555 | 0.233751 | 0.3265604 | 0.2666839 | 0.2883009 | 0.2723451 | 0.2689658 | 0.264566 | 0.2698071 | 0.2733035
| 0.32 | 0.2387301 | 0.2474 | 0.2460111 | 0.240743 | 0.4518827 | 0.1434667 | 0.3127692 | 0.1532893 | 0.2400465 | 0.2333541 | 0.2620135 | 0.2615336 | 0.2474 | 0.2664966 | 0.378289 | 0.3109531 | 0.1673285 | 0.176537 | 0.1639532 | 0.1731444 | 0.1802428 | 0.1638831
Viga 23-6-9-2 - Clark (1956) | 0.16 | 0.1834963 | 0.1877267 | 0.1890926 | 0.2012845 | 0.3158921 | 0.1111458 | 0.2451656 | 0.1222147 | 0.18313 | 0.1823145 | 0.2088986 | 0.1926479 | 0.2093949 | 0.1998387 | 0.2754727 | 0.223311 | 0.2214676 | 0.2229646 | 0.2350834 | 0.2333708 | 0.2308362 | 0.2341147
| 0.19 | 0.211435 | 0.217911 | 0.2178835 | 0.2271721 | 0.4023726 | 0.1274945 | 0.2794929 | 0.1379331 | 0.2119198 | 0.2081317 | 0.2357656 | 0.2274921 | 0.2385555 | 0.233751 | 0.3265604 | 0.2666839 | 0.2883009 | 0.2723451 | 0.2689658 | 0.264566 | 0.2698071 | 0.2733035
| 0.22 | 0.2387301 | 0.2474 | 0.2460111 | 0.240743 | 0.4518827 | 0.1434667 | 0.3127692 | 0.1532893 | 0.2400465 | 0.2333541 | 0.2620135 | 0.2615336 | 0.2474 | 0.2664966 | 0.378289 | 0.3109531 | 0.1780854 | 0.1739974 | 0.170616 | 0.1777336 | 0.1816002 | 0.169073
Viga 23-6-11-2 - Clark (1956) | 0.17 | 0.1315337 | 0.1506221 | 0.1466401 | 0.1767516 | 0.2817434 | 0.08171469 | 0.2036421 | 0.1014408 | 0.1601 | 0.1544844 | 0.1879609 | 0.1506221 | 0.1653308 | 0.1553874 | 0.2534581 | 0.1822331 | 0.1842648 | 0.1884323 | 0.1851767 | 0.1781451 | 0.1792679 | 0.1886302
Viga 23-6-11-3 - Clark (1956) | 0.19 | 0.09751465 | 0.108061 | 0.1084706 | 0.1383969 | 0.1596663 | 0.06180312 | 0.1567445 | 0.08339432 | 0.1153499 | 0.116635 | 0.1465651 | 0.108061 | 0.1258924 | 0.108061 | 0.1701278 | 0.1225785 | 0.2535999 | 0.2501915 | 0.2453823 | 0.2438057 | 0.247912 | 0.2440814
| 0.25 | 0.1304428 | 0.1478051 | 0.1450982 | 0.1767516 | 0.2604277 | 0.08149554 | 0.2066477 | 0.1065058 | 0.1596372 | 0.1540678 | 0.1871835 | 0.1478051 | 0.1639744 | 0.1527548 | 0.2427833 | 0.1764804