## Dados gerais
Autor | Inputs | [7 empty] | Output | Modelos normativos - wmax (mm) - utilizando a tensão na armadura medida no ensaio | [12 empty] | Sugestão |  |  | fib Model Code 2020 modificado |  |  | Modelos normativos - wmax (mm) | [12 empty] | Modelos empíricos - wmax (mm) | [17 empty] | Sugestão |  |  | fib Model Code 2020 modificado |  |  | Observação |  | Auxiliar 1 | Auxiliar 2 | Auxiliar 3
| Diâmetro da armadura f (mm) | Número de barras em uma camada | Espaçamento entre as barras (mm) | Resistência à tração do concreto fctm (MPa) | Cobrimento c (mm) | Distância ao centro de gravidade da armadura d' (mm) | Taxa de armadura r | Tensão na armadura (MPa) | wexp (mm) | fib Model Code 2010 | wm/wexp | LN(wm/wexp) | fib Model Code 2020 | wm/wexp | LN(wm/wexp) | Eurocode 2 | wm/wexp | LN(wm/wexp) | NBR 6118 - wk1 - fissuração estabilizada | NBR 6118 - wk2 - fissuração não estabilizada | wm/wexp | LN(wm/wexp) | b variável e < 0,6 | wm/wexp | LN(wm/wexp) | slip de Yuan et al. (2025) | wm/wexp | LN(wm/wexp) | fib Model Code 2010 | wk/wexp | LN(wk/wexp) | fib Model Code 2020 | wk/wexp | LN(wk/wexp) | Eurocode 2 | wk/wexp | LN(wk/wexp) | NBR 6118 - wk1 - fissuração estabilizada | NBR 6118 - wk2 - fissuração não estabilizada | wk/wexp | LN(wk/wexp) | Clark (1956) | wm/wexp | LN(wm/wexp) | Leonhardt (1977) | wm/wexp | LN(wm/wexp) | Desayi;Ganesan (1985) | wm/wexp | LN(wm/wexp) | Oh; Kang (1987) | wm/wexp | LN(wm/wexp) | Caldas (1997) | wm/wexp | LN(wm/wexp) | Gergely e Lutz (1968) | wm/wexp | LN(wm/wexp) | b variável e < 0,6 | wm/wexp | LN(wm/wexp) | slip de Yuan et al. (2025) | wm/wexp | LN(wm/wexp) |  |  | Barras com f £ 12,7 mm e c £ 45 mm | Barras com f > 12,7 mm e c £ 45 mm | Todas as barras com c £ 45 mm e pelo menos duas barras por camada
Viga S200-0.32-10 - Sokolov et al (2021) | 10 | 2 | 192 | 4.093313 | 25 | 30 | 0.009860051 | 329 | 0.16 | 0.105593 | 0.6599564 | -0.4155815 | 0.1351049 | 0.8444056 | -0.1691223 | 0.2566111 | 1.603819 | 0.4723879 | 0.3547343 | 0.1410313 | 0.8814458 | -0.1261918 | 0.2339156 | 1.461972 | 0.3797864 | 0.1716911 | 1.073069 | 0.07052301 | [39 empty] | TRUE | FALSE | TRUE
| 10 | 2 | 192 | 4.093313 | 25 | 30 | 0.009860051 | 355 | 0.18 | 0.1492643 | 0.8292462 | -0.1872382 | 0.1457819 | 0.8098994 | -0.2108453 | 0.2768904 | 1.53828 | 0.4306649 | 0.382768 | 0.1642028 | 0.9122376 | -0.09185476 | 0.2723479 | 1.513044 | 0.4141234 | 0.1863098 | 1.035055 | 0.03445422 | [39 empty] | TRUE | FALSE | TRUE
| 10 | 2 | 192 | 4.093313 | 25 | 30 | 0.009860051 | 387 | 0.19 | 0.2030136 | 1.068493 | 0.06624888 | 0.1781649 | 0.9377098 | -0.06431473 | 0.3018495 | 1.588682 | 0.4629046 | 0.4172711 | 0.1951397 | 1.027051 | 0.02669182 | 0.3296048 | 1.734762 | 0.5508704 | 0.2237555 | 1.17766 | 0.1635297 | [39 empty] | TRUE | FALSE | TRUE
| 10 | 2 | 192 | 4.093313 | 25 | 30 | 0.009860051 | 423 | 0.24 | 0.2634815 | 1.09784 | 0.09334436 | 0.2151237 | 0.8963486 | -0.1094259 | 0.3299286 | 1.374702 | 0.3182373 | 0.456087 | 0.2331334 | 0.9713892 | -0.02902806 | 0.3942413 | 1.642672 | 0.4963242 | 0.2666883 | 1.111201 | 0.1054417 | [39 empty] | TRUE | FALSE | TRUE
| 10 | 2 | 192 | 4.093313 | 25 | 30 | 0.009860051 | 463 | 0.27 | 0.3306681 | 1.224697 | 0.2026933 | 0.256189 | 0.9488481 | -0.0525066 | 0.3611275 | 1.337509 | 0.2908091 | 0.4992158 | 0.2793095 | 1.03448 | 0.03389866 | 0.4660595 | 1.726146 | 0.5458914 | 0.3147375 | 1.165694 | 0.153317 | [39 empty] | TRUE | FALSE | TRUE
| 10 | 2 | 192 | 4.093313 | 25 | 30 | 0.009860051 | 499 | 0.31 | 0.3911361 | 1.261729 | 0.2324832 | 0.2931478 | 0.945638 | -0.0558955 | 0.3892065 | 1.255505 | 0.2275378 | 0.5380317 | 0.3244329 | 1.046558 | 0.0455064 | 0.5122899 | 1.652548 | 0.5023183 | 0.3582931 | 1.155784 | 0.1447791 | [39 empty] | TRUE | FALSE | TRUE
Viga S200-1.76-20 - Sokolov et al (2021) | 20 | 2 | 126 | 4.120341 | 25 | 39 | 0.03727445 | 231.811 | 0.16 | 0.1244529 | 0.7778305 | -0.2512466 | 0.08463522 | 0.5289701 | -0.6368233 | 0.124015 | 0.7750936 | -0.2547715 | 0.2448372 | 0.1369466 | 0.8559163 | -0.1555827 | 0.09991343 | 0.6244589 | -0.4708697 | 0.1514588 | 0.9466178 | -0.05485991 | 0.1257341 | 0.7858379 | -0.2410047 | 0.08615938 | 0.5384961 | -0.6189749 | 0.1252917 | 0.7830728 | -0.2445296 | 0.2624678 | 0.1573797 | 0.983623 | -0.0165126 | 0.1810062 | 1.131289 | 0.1233573 | 0.2963741 | 1.852338 | 0.6164486 | 0.3126842 | 1.954276 | 0.6700199 | 0.185969 | 1.162307 | 0.1504064 | 0.1299976 | 0.8124853 | -0.2076575 | 0.2415279 | 1.50955 | 0.4118114 | 0.1021297 | 0.6383108 | -0.44893 | 0.1537089 | 0.9606809 | -0.04011302 |  |  | FALSE | TRUE | TRUE
| 20 | 2 | 126 | 4.120341 | 25 | 39 | 0.03727445 | 304.2519 | 0.23 | 0.1725592 | 0.7502576 | -0.2873387 | 0.1418648 | 0.6168036 | -0.4832046 | 0.1719521 | 0.7476177 | -0.2908635 | 0.3172238 | 0.2298943 | 0.9995403 | -0.0004598121 | 0.1831314 | 0.7962236 | -0.2278752 | 0.2380877 | 1.035164 | 0.03455987 | 0.1769822 | 0.7694877 | -0.2620304 | 0.1471265 | 0.6396806 | -0.4467863 | 0.1763594 | 0.7667801 | -0.2655552 | 0.344489 | 0.2711111 | 1.178744 | 0.1644493 | 0.2443625 | 1.062446 | 0.06057367 | 0.4470492 | 1.943692 | 0.6645893 | 0.410398 | 1.784339 | 0.5790482 | 0.2562037 | 1.113929 | 0.1078933 | 0.1747456 | 0.7597633 | -0.2747484 | 0.3170054 | 1.378284 | 0.3208396 | 0.1907825 | 0.8294892 | -0.1869452 | 0.2462733 | 1.070754 | 0.06836263 |  |  | FALSE | TRUE | TRUE
| 20 | 2 | 126 | 4.120341 | 25 | 39 | 0.03727445 | 314.2822 | 0.24 | 0.1852933 | 0.7720554 | -0.258699 | 0.1570138 | 0.6542244 | -0.4243049 | 0.1846413 | 0.7693387 | -0.2622239 | 0.336385 | 0.2585055 | 1.077106 | 0.07427803 | 0.2051597 | 0.8548322 | -0.1568501 | 0.2617555 | 1.090648 | 0.08677201 | 0.1840781 | 0.7669919 | -0.2652791 | 0.1555681 | 0.6482006 | -0.433555 | 0.1834303 | 0.7642931 | -0.2688039 | 0.3558457 | 0.2892812 | 1.205338 | 0.1867603 | 0.253135 | 1.054729 | 0.0532839 | 0.4669997 | 1.945832 | 0.6656897 | 0.4239276 | 1.766365 | 0.5689238 | 0.2659284 | 1.108035 | 0.1025884 | 0.1809414 | 0.7539226 | -0.2824656 | 0.3274562 | 1.364401 | 0.3107153 | 0.2030575 | 0.846073 | -0.1671496 | 0.2594835 | 1.081181 | 0.07805438 |  |  | FALSE | TRUE | TRUE
| 20 | 2 | 126 | 4.120341 | 25 | 39 | 0.03727445 | 363.3192 | 0.27 | 0.2383518 | 0.8827844 | -0.1246743 | 0.2201347 | 0.8153139 | -0.2041821 | 0.2375131 | 0.8796781 | -0.1281992 | 0.4162232 | 0.3957757 | 1.465836 | 0.3824257 | 0.2969443 | 1.099794 | 0.09512253 | 0.3636904 | 1.347002 | 0.2978811 | 0.2187691 | 0.8102558 | -0.2104053 | 0.1968382 | 0.7290305 | -0.3160398 | 0.2179993 | 0.8074048 | -0.2139301 | 0.4113678 | 0.3865958 | 1.431836 | 0.3589579 | 0.2960224 | 1.096379 | 0.09201306 | 0.5624975 | 2.083324 | 0.7339647 | 0.4900724 | 1.815083 | 0.5961311 | 0.3134719 | 1.161007 | 0.1492877 | 0.2112323 | 0.7823419 | -0.2454634 | 0.3785486 | 1.402032 | 0.3379225 | 0.2630686 | 0.9743283 | -0.02600697 | 0.3254452 | 1.205353 | 0.1867722 |  |  | FALSE | TRUE | TRUE
| 20 | 2 | 126 | 4.120341 | 25 | 39 | 0.03727445 | 459.1641 | 0.35 | 0.2800911 | 0.8002604 | -0.2228182 | 0.2697898 | 0.7708281 | -0.2602898 | 0.2791056 | 0.7974445 | -0.226343 | 0.4790292 | 0.5242285 | 1.368655 | 0.3138284 | 0.3691481 | 1.054709 | 0.05326483 | 0.4476413 | 1.278975 | 0.2460592 | 0.2865742 | 0.8187835 | -0.1999355 | 0.2775025 | 0.7928642 | -0.2321033 | 0.2855659 | 0.8159025 | -0.2034604 | 0.5198881 | 0.6174708 | 1.485395 | 0.3956805 | 0.3798477 | 1.085279 | 0.08183733 | 0.7426784 | 2.121938 | 0.7523299 | 0.6193553 | 1.769586 | 0.5707459 | 0.4063977 | 1.161136 | 0.149399 | 0.2704372 | 0.7726779 | -0.2578931 | 0.4784111 | 1.366889 | 0.3125373 | 0.3803631 | 1.086752 | 0.08319318 | 0.4609782 | 1.31708 | 0.2754175 |  |  | FALSE | TRUE | TRUE
| 20 | 2 | 126 | 4.120341 | 25 | 39 | 0.03727445 | 500 | 0.4 | 0.3069741 | 0.7674352 | -0.2647012 | 0.3017711 | 0.7544277 | -0.2817958 | 0.305894 | 0.7647349 | -0.2682261 | 0.5194806 | 0.6165031 | 1.298701 | 0.2613649 | 0.4107066 | 1.026767 | 0.02641461 | 0.5034654 | 1.258664 | 0.2300504 | 0.3154635 | 0.7886586 | -0.2374217 | 0.3118704 | 0.7796761 | -0.2488767 | 0.3143534 | 0.7858836 | -0.2409466 | 0.5322547 | 0.6471957 | 1.330637 | 0.2856576 | 0.4155626 | 1.038906 | 0.0381686 | 0.8178109 | 2.044527 | 0.7151666 | 0.6744378 | 1.686095 | 0.5224149 | 0.4459898 | 1.114975 | 0.1088316 | 0.2956622 | 0.7391556 | -0.3022469 | 0.5209588 | 1.302397 | 0.2642063 | 0.420806 | 1.052015 | 0.0507073 | 0.5213796 | 1.303449 | 0.2650138 |  |  | FALSE | TRUE | TRUE
Viga S200-1.98-10 - Sokolov et al (2021) | 10 | 8 | 40.7 | 4.120341 | 25 | 49 | 0.03022719 | 344 | 0.16 | 0.137745 | 0.8609062 | -0.1497697 | 0.1477343 | 0.9233395 | -0.0797583 | 0.163404 | 1.021275 | 0.02105173 | 0.1835371 | 0.1531731 | 0.9573319 | -0.04360516 | 0.1963397 | 1.227123 | 0.2046723 | 0.18643 | 1.165188 | 0.1528822 | [39 empty] | TRUE | FALSE | TRUE
| 10 | 8 | 40.7 | 4.120341 | 25 | 49 | 0.03022719 | 424 | 0.22 | 0.175636 | 0.7983455 | -0.2252139 | 0.2030159 | 0.9227996 | -0.08034314 | 0.2083533 | 0.9470603 | -0.05439248 | 0.2262202 | 0.2327005 | 1.028273 | 0.02788114 | 0.2768747 | 1.258521 | 0.2299375 | 0.25454 | 1.157 | 0.1458306 | [39 empty] | TRUE | FALSE | TRUE
| 10 | 8 | 40.7 | 4.120341 | 25 | 49 | 0.03022719 | 475 | 0.29 | 0.1997915 | 0.6889362 | -0.3726065 | 0.2382579 | 0.8215791 | -0.196527 | 0.2370084 | 0.8172705 | -0.2017851 | 0.2534306 | 0.2920471 | 0.8738986 | -0.1347909 | 0.3282158 | 1.131779 | 0.1237903 | 0.2987144 | 1.03005 | 0.02960712 | [39 empty] | TRUE | FALSE | TRUE
Viga S600-0.36-20 - Sokolov et al (2021) | 20 | 2 | 221 | 4.131127 | 25 | 41 | 0.02462552 | 262 | 0.16 | 0.2038408 | 1.274005 | 0.2421652 | 0.1574904 | 0.984315 | -0.01580929 | 0.202462 | 1.265387 | 0.2353782 | 0.3831294 | 0.1772404 | 1.107753 | 0.1023333 | 0.1866004 | 1.166253 | 0.1537957 | 0.2374498 | 1.484061 | 0.3947822 | [39 empty] | FALSE | TRUE | TRUE
| 20 | 2 | 221 | 4.131127 | 25 | 41 | 0.02462552 | 289 | 0.19 | 0.248661 | 1.308742 | 0.2690665 | 0.1856003 | 0.9768436 | -0.02342871 | 0.2233264 | 1.175402 | 0.1616101 | 0.4226122 | 0.2156532 | 1.135017 | 0.1266474 | 0.2256302 | 1.187527 | 0.1718731 | 0.2775001 | 1.460527 | 0.3787971 | [39 empty] | FALSE | TRUE | TRUE
| 20 | 2 | 221 | 4.131127 | 25 | 41 | 0.02462552 | 315 | 0.21 | 0.2918213 | 1.389625 | 0.329034 | 0.2126691 | 1.01271 | 0.01262973 | 0.243418 | 1.159133 | 0.1476726 | 0.4606327 | 0.2562013 | 1.220006 | 0.1988559 | 0.2632144 | 1.253402 | 0.2258612 | 0.3167205 | 1.508193 | 0.4109123 | [39 empty] | FALSE | TRUE | TRUE
| 20 | 2 | 221 | 4.131127 | 25 | 41 | 0.02462552 | 362 | 0.24 | 0.3698417 | 1.541007 | 0.4324362 | 0.2616011 | 1.090005 | 0.08618183 | 0.2869434 | 1.195597 | 0.1786459 | 0.529362 | 0.3383587 | 1.409828 | 0.3434676 | 0.331155 | 1.379813 | 0.3219477 | 0.3892461 | 1.621859 | 0.4835729 | [39 empty] | FALSE | TRUE | TRUE
| 20 | 2 | 221 | 4.131127 | 25 | 41 | 0.02462552 | 405 | 0.27 | 0.4412221 | 1.634156 | 0.4911265 | 0.3063687 | 1.134699 | 0.1263672 | 0.3423242 | 1.267867 | 0.2373362 | 0.592242 | 0.4235164 | 1.568579 | 0.4501703 | 0.3933135 | 1.456717 | 0.376185 | 0.4574345 | 1.694202 | 0.5272118 | [39 empty] | FALSE | TRUE | TRUE
| 20 | 2 | 221 | 4.131127 | 25 | 41 | 0.02462552 | 451 | 0.3 | 0.5175826 | 1.725275 | 0.5453866 | 0.3542596 | 1.180865 | 0.1662475 | 0.4015688 | 1.338563 | 0.2915963 | 0.659509 | 0.5251862 | 1.750621 | 0.5599703 | 0.4598086 | 1.532695 | 0.4270278 | 0.5323218 | 1.774406 | 0.5734657 | [39 empty] | FALSE | TRUE | TRUE
| 20 | 2 | 221 | 4.131127 | 25 | 41 | 0.02462552 | 489 | 0.33 | 0.580663 | 1.759585 | 0.5650778 | 0.3938216 | 1.193399 | 0.1768055 | 0.4505099 | 1.365182 | 0.3112875 | 0.7150774 | 0.6174161 | 1.870958 | 0.6264505 | 0.5091012 | 1.542731 | 0.4335542 | 0.5956988 | 1.805148 | 0.5906426 | [39 empty] | FALSE | TRUE | TRUE
Viga S600-0.37-10 - Sokolov et al (2021) | 10 | 8 | 87.7 | 4.131127 | 25 | 53 | 0.01923548 | 322.9197 | 0.16 | 0.1723521 | 1.0772 | 0.07436539 | 0.1368689 | 0.8554305 | -0.1561505 | 0.1899997 | 1.187498 | 0.1718486 | 0.2352555 | 0.1355253 | 0.8470328 | -0.1660158 | 0.2222701 | 1.389188 | 0.3287196 | 0.1725313 | 1.078321 | 0.07540487 | 0.171107 | 1.069419 | 0.06711506 | 0.1358067 | 0.848792 | -0.1639411 | 0.1893662 | 1.183539 | 0.1685088 | 0.2432138 | 0.1448495 | 0.9053096 | -0.09947831 | 0.1816875 | 1.135547 | 0.1271146 | 0.2567315 | 1.604572 | 0.4728568 | 0.2652974 | 1.658109 | 0.5056776 | 0.1048302 | 0.6551889 | -0.4228317 | 0.2549688 | 1.593555 | 0.4659674 | 0.1898425 | 1.186516 | 0.1710211 | 0.2205194 | 1.378246 | 0.3208117 | 0.171311 | 1.070694 | 0.06830675 |  |  | TRUE | FALSE | TRUE
| 10 | 8 | 87.7 | 4.131127 | 25 | 53 | 0.01923548 | 367.8209 | 0.18 | 0.2288273 | 1.271263 | 0.2400108 | 0.1850463 | 1.028035 | 0.02764909 | 0.2187342 | 1.21519 | 0.1949005 | 0.2708343 | 0.1796172 | 0.9978732 | -0.002129051 | 0.3016819 | 1.67601 | 0.5164162 | 0.2281589 | 1.267549 | 0.2370854 | 0.2228582 | 1.238101 | 0.2135787 | 0.1799542 | 0.9997453 | -0.0002547247 | 0.2156971 | 1.198317 | 0.1809183 | 0.2770321 | 0.1879321 | 1.044067 | 0.04312363 | 0.2197365 | 1.220758 | 0.1994722 | 0.3010927 | 1.672737 | 0.5144613 | 0.3021863 | 1.678813 | 0.518087 | 0.1214675 | 0.6748193 | -0.3933103 | 0.2967981 | 1.648879 | 0.5000954 | 0.2162397 | 1.201332 | 0.1834306 | 0.2932884 | 1.62938 | 0.4881997 | 0.2222538 | 1.234743 | 0.210863 |  |  | TRUE | FALSE | TRUE
| 10 | 8 | 87.7 | 4.131127 | 25 | 53 | 0.01923548 | 500 | 0.26 | 0.3417779 | 1.31453 | 0.2734794 | 0.2814011 | 1.082312 | 0.07909936 | 0.2898266 | 1.114718 | 0.1086013 | 0.3419918 | 0.2863993 | 1.101536 | 0.09670552 | 0.4605054 | 1.771175 | 0.5716429 | 0.3410352 | 1.311674 | 0.2713041 | 0.375202 | 1.443085 | 0.366783 | 0.3099142 | 1.191978 | 0.175614 | 0.3181702 | 1.223732 | 0.2019049 | 0.3630486 | 0.3227529 | 1.241357 | 0.2162055 | 0.331744 | 1.275939 | 0.243682 | 0.4274597 | 1.644076 | 0.4971784 | 0.4107792 | 1.57992 | 0.4573741 | 0.1704438 | 0.655553 | -0.4222762 | 0.437726 | 1.683561 | 0.5209115 | 0.3051747 | 1.173749 | 0.1602029 | 0.4916061 | 1.890793 | 0.6369962 | 0.3748519 | 1.441738 | 0.3658493 |  |  | TRUE | FALSE | TRUE
Viga V1 - Oliveira (2007) | 10 | 4 | 32.46667 | 3.262 | 25 | 36 | 0.02180556 | 285.048 | 0.16 | 0.1060104 | 0.6625648 | -0.4116369 | 0.09325393 | 0.5828371 | -0.5398476 | 0.120309 | 0.75193125 | -0.2851104 | 0.1450563 | 0.08293912 | 0.5183695 | -0.6570669 | 0.1036973 | 0.6481081 | -0.4336978 | 0.1185002 | 0.7406265 | -0.3002588 | 0.1600709 | 1.000443 | 0.00044314 | 0.1386803 | 0.8667518 | -0.1430026 | 0.1485933 | 0.928708 | -0.07396089 | 0.184404 | 0.1340377 | 0.8377357 | -0.1770526 | 0.1060173 | 0.662608 | -0.4115717 | 0.2221628 | 1.388518 | 0.3282367 | 0.1689296 | 1.05581 | 0.0543084 | 0.1108494 | 0.6928087 | -0.3670014 | 0.211761 | 1.323506 | 0.2802844 | 0.1708751 | 1.067969 | 0.06575879 | 0.1672473 | 1.045296 | 0.04429965 | 0.172126 | 1.075787 | 0.07305274 |  |  | TRUE | FALSE | TRUE
| 10 | 4 | 32.46667 | 3.262 | 25 | 36 | 0.02180556 | 324.9996 | 0.2 | 0.1662702 | 0.8313512 | -0.184703 | 0.1438895 | 0.7194475 | -0.3292717 | 0.1518367 | 0.7591837 | -0.2755115 | 0.1830692 | 0.1321043 | 0.6605215 | -0.4147255 | 0.1745348 | 0.872674 | -0.1361932 | 0.1783305 | 0.8916525 | -0.1146787 | 0.1998771 | 0.9993856 | -0.0006145824 | 0.1721289 | 0.8606446 | -0.1500737 | 0.1742916 | 0.8714582 | -0.1375874 | 0.2102496 | 0.1742435 | 0.8712177 | -0.1378633 | 0.1358818 | 0.6794088 | -0.3865323 | 0.269888 | 1.34944 | 0.2996898 | 0.1926064 | 0.9630319 | -0.03766876 | 0.1290705 | 0.6453526 | -0.4379584 | 0.2466862 | 1.233431 | 0.2097998 | 0.1948245 | 0.9741223 | -0.02621837 | 0.2140408 | 1.070204 | 0.06784934 | 0.212163 | 1.060815 | 0.05903733 |  |  | TRUE | FALSE | TRUE
| 10 | 4 | 32.46667 | 3.262 | 25 | 36 | 0.02180556 | 367.6446 | 0.2 | 0.2244378 | 1.122189 | 0.115281 | 0.1927669 | 0.9638344 | -0.03683576 | 0.1957084 | 0.9785418 | -0.02169179 | 0.2197622 | 0.1903674 | 0.9518369 | -0.04936157 | 0.2429127 | 1.214563 | 0.1943846 | 0.2370991 | 1.185496 | 0.1701609 | 0.2423669 | 1.211834 | 0.1921353 | 0.2078325 | 1.039162 | 0.03841508 | 0.2113425 | 1.056712 | 0.05516244 | 0.2378376 | 0.2229705 | 1.114852 | 0.108722 | 0.1677596 | 0.8387978 | -0.1757856 | 0.318972 | 1.59486 | 0.466786 | 0.2178793 | 1.089397 | 0.08562394 | 0.1485201 | 0.7426003 | -0.2975974 | 0.2839659 | 1.41983 | 0.3505369 | 0.2203885 | 1.101942 | 0.09707432 | 0.263989 | 1.319945 | 0.2775899 | 0.2554147 | 1.277074 | 0.2445712 |  |  | TRUE | FALSE | TRUE
| 10 | 4 | 32.46667 | 3.262 | 25 | 36 | 0.02180556 | 410.7385 | 0.24 | 0.2671218 | 1.113008 | 0.1070659 | 0.2286337 | 0.9526406 | -0.04851757 | 0.2329286 | 0.9705359 | -0.02990691 | 0.2466881 | 0.2398737 | 0.9994738 | -0.0005263187 | 0.2930892 | 1.221205 | 0.1998382 | 0.2808591 | 1.170246 | 0.1572141 | 0.2853039 | 1.188766 | 0.1729161 | 0.2439119 | 1.0163 | 0.0161682 | 0.2487833 | 1.036597 | 0.03594323 | 0.265716 | 0.2783055 | 1.10715 | 0.1017891 | 0.1999729 | 0.8332205 | -0.182457 | 0.3672196 | 1.530082 | 0.4253212 | 0.2434183 | 1.014243 | 0.01414236 | 0.1681743 | 0.7007263 | -0.3556379 | 0.3216381 | 1.340159 | 0.2927881 | 0.2462215 | 1.025923 | 0.02559275 | 0.3144629 | 1.310262 | 0.2702271 | 0.2996626 | 1.248594 | 0.2220183 |  |  | TRUE | FALSE | TRUE
| 10 | 4 | 32.46667 | 3.262 | 25 | 36 | 0.02180556 | 438.57 | 0.3 | 0.2792575 | 0.9308583 | -0.07164818 | 0.2388312 | 0.7961039 | -0.2280255 | 0.2435108 | 0.8117028 | -0.208621 | 0.2543435 | 0.2549925 | 0.8478115 | -0.1650969 | 0.3073551 | 1.024517 | 0.02422131 | 0.2933987 | 0.9779957 | -0.02224998 | 0.3130341 | 1.043447 | 0.04252959 | 0.2672132 | 0.8907106 | -0.1157357 | 0.2729638 | 0.9098794 | -0.09444324 | 0.2837208 | 0.317299 | 0.945736 | -0.05579183 | 0.2207774 | 0.7359246 | -0.3066276 | 0.3978438 | 1.326146 | 0.2822771 | 0.2599122 | 0.866374 | -0.1434386 | 0.1808677 | 0.6028923 | -0.5060167 | 0.345968 | 1.153227 | 0.1425639 | 0.2629054 | 0.8763513 | -0.1319882 | 0.3470606 | 1.156869 | 0.145717 | 0.3285284 | 1.095095 | 0.09084067 |  |  | TRUE | FALSE | TRUE
| 10 | 4 | 32.46667 | 3.262 | 25 | 36 | 0.02180556 | 498.2729 | 0.32 | [19 empty] | 0.3725198 | 1.164124 | 0.1519691 | 0.3171982 | 0.9912444 | -0.008794149 | 0.324835 | 1.015109 | 0.01499624 | 0.322344 | 0.4095675 | 1.007325 | 0.007298291 | 0.2654063 | 0.8293947 | -0.1870591 | 0.4624913 | 1.445285 | 0.3683068 | 0.2952943 | 0.9227947 | -0.08034848 | 0.208097 | 0.6503032 | -0.4303165 | 0.3981597 | 1.244249 | 0.2185321 | 0.298695 | 0.9334218 | -0.0688981 | 0.416988 | 1.303088 | 0.2647365 | 0.391215 | 1.222547 | 0.2009364 |  |  | TRUE | FALSE | TRUE
| 10 | 4 | 32.46667 | 3.262 | 25 | 36 | 0.02180556 | 502.7619 | 0.38 | [19 empty] | 0.3769924 | 0.9920852 | -0.007946324 | 0.3209565 | 0.8446223 | -0.1688657 | 0.328735 | 0.8650922 | -0.1449192 | 0.325248 | 0.4169804 | 0.8559158 | -0.1555833 | 0.2687619 | 0.707268 | -0.3463456 | 0.4673049 | 1.22975 | 0.2068107 | 0.2979546 | 0.7840911 | -0.2432301 | 0.2101444 | 0.5530115 | -0.5923766 | 0.4020838 | 1.058115 | 0.05648936 | 0.3013859 | 0.7931208 | -0.2317797 | 0.4209265 | 1.107701 | 0.1022869 | 0.3959705 | 1.042028 | 0.04116845 |  |  | TRUE | FALSE | TRUE
| 10 | 4 | 32.46667 | 3.262 | 25 | 36 | 0.02180556 | 538.6734 | 0.42 | [19 empty] | 0.4127732 | 0.9827934 | -0.01735638 | 0.3510227 | 0.8357682 | -0.1794039 | 0.3599357 | 0.8569898 | -0.1543292 | 0.34848 | 0.4786765 | 0.8297143 | -0.1866739 | 0.2956063 | 0.7038246 | -0.3512261 | 0.5056203 | 1.203858 | 0.1855313 | 0.3192371 | 0.7600883 | -0.2743207 | 0.2265229 | 0.5393402 | -0.6174086 | 0.4334773 | 1.032089 | 0.03158471 | 0.3229135 | 0.7688416 | -0.2628703 | 0.4509926 | 1.073792 | 0.07119631 | 0.4342266 | 1.033873 | 0.03331182 |  |  | TRUE | FALSE | TRUE
| 10 | 4 | 32.46667 | 3.262 | 25 | 36 | 0.02180556 | 628 | 0.44 | [19 empty] | 0.5017747 | 1.140397 | 0.1313764 | 0.4258094 | 0.9677486 | -0.03278296 | 0.4375444 | 0.9944192 | -0.005596443 | 0.394711 | 0.614108 | 0.8970704 | -0.1086209 | 0.3623793 | 0.8235894 | -0.1940832 | 0.599744 | 1.363055 | 0.3097282 | 0.3721752 | 0.8458527 | -0.16741 | 0.267263 | 0.6074158 | -0.4985416 | 0.5115655 | 1.162649 | 0.1507009 | 0.3764612 | 0.8555937 | -0.1559597 | 0.5257794 | 1.194953 | 0.1781069 | 0.5310226 | 1.20687 | 0.1880299 |  |  | TRUE | FALSE | TRUE
| 10 | 4 | 32.46667 | 3.262 | 25 | 36 | 0.02180556 | 628 | 0.5 | [19 empty] | 0.5017747 | 1.003549 | 0.003543022 | 0.4258094 | 0.8516187 | -0.1606163 | 0.4375444 | 0.8750889 | -0.1334298 | 0.394711 | 0.614108 | 0.7894219 | -0.2364543 | 0.3623793 | 0.7247587 | -0.3219165 | 0.599744 | 1.199488 | 0.1818948 | 0.3721752 | 0.7443504 | -0.2952434 | 0.267263 | 0.5345259 | -0.626375 | 0.5115655 | 1.023131 | 0.02286754 | 0.3764612 | 0.7529225 | -0.283793 | 0.5257794 | 1.051559 | 0.05027355 | 0.5310226 | 1.062045 | 0.06019656 |  |  | TRUE | FALSE | TRUE
Viga V2 - Oliveira (2007) | 10 | 4 | 32.46667 | 3.514 | 25 | 36 | 0.02180556 | 321.4719 | 0.24 | 0.1962733 | 0.8178053 | -0.201131 | 0.1692512 | 0.7052132 | -0.3492551 | 0.1712658 | 0.7136075 | -0.3374221 | 0.2064948 | 0.1560223 | 0.6500931 | -0.4306398 | 0.2147442 | 0.8947676 | -0.1111913 | 0.2073464 | 0.8639435 | -0.1462479 | 0.1892299 | 0.7884579 | -0.2376763 | 0.1633387 | 0.680578 | -0.3848128 | 0.1675807 | 0.6982531 | -0.3591736 | 0.209088 | 0.1599657 | 0.6665236 | -0.4056798 | 0.1332447 | 0.5551862 | -0.5884517 | 0.2659512 | 1.10813 | 0.1026738 | 0.1999573 | 0.8331555 | -0.1825349 | 0.1279072 | 0.5329467 | -0.6293339 | 0.2436023 | 1.015009 | 0.01489795 | 0.1924616 | 0.8019232 | -0.2207424 | 0.2063391 | 0.8597463 | -0.151118 | 0.2003165 | 0.8346522 | -0.1807401 |  |  | TRUE | FALSE | TRUE
| 10 | 4 | 32.46667 | 3.514 | 25 | 36 | 0.02180556 | 357.191 | 0.3 | 0.3172005 | 1.057335 | 0.05575145 | 0.2707615 | 0.9025384 | -0.1025441 | 0.2765969 | 0.9219896 | -0.08122139 | 0.2827777 | 0.2925895 | 0.9425922 | -0.05912149 | 0.3590511 | 1.196837 | 0.1796824 | 0.3300848 | 1.100283 | 0.09556722 | 0.224819 | 0.7493966 | -0.2884869 | 0.1932134 | 0.6440447 | -0.4399872 | 0.1960408 | 0.6534693 | -0.4254597 | 0.23232 | 0.1974885 | 0.6582949 | -0.4181023 | 0.1599453 | 0.5331509 | -0.6289507 | 0.3087246 | 1.029082 | 0.02866709 | 0.2221748 | 0.7405827 | -0.300318 | 0.1442549 | 0.4808498 | -0.7322004 | 0.2748275 | 0.9160916 | -0.0876389 | 0.2138462 | 0.7128206 | -0.3385254 | 0.2488089 | 0.829363 | -0.1870974 | 0.2359716 | 0.7865721 | -0.2400709 |  |  | TRUE | FALSE | TRUE
| 10 | 4 | 32.46667 | 3.514 | 25 | 36 | 0.02180556 | 370.5856 | 0.3 | 0.3453494 | 1.151165 | 0.1407743 | 0.2943907 | 0.9813023 | -0.01887467 | 0.3011426 | 1.003809 | 0.003801424 | 0.3005345 | 0.3304892 | 1.001782 | 0.001780124 | 0.3926424 | 1.308808 | 0.2691167 | 0.3592093 | 1.197364 | 0.1801227 | 0.2381649 | 0.793883 | -0.2308192 | 0.2044164 | 0.681388 | -0.3836234 | 0.2076783 | 0.6922611 | -0.367792 | 0.241032 | 0.2125778 | 0.7085927 | -0.3444743 | 0.169958 | 0.5665267 | -0.5682311 | 0.3244533 | 1.081511 | 0.07835918 | 0.2305064 | 0.7683546 | -0.263504 | 0.1503853 | 0.5012844 | -0.6905816 | 0.2865369 | 0.9551231 | -0.04591502 | 0.2218654 | 0.7395514 | -0.3017115 | 0.2647351 | 0.8824502 | -0.1250529 | 0.2494285 | 0.8314283 | -0.1846102 |  |  | TRUE | FALSE | TRUE
| 10 | 4 | 32.46667 | 3.514 | 25 | 36 | 0.02180556 | 392.9101 | 0.3 | 0.3723539 | 1.24118 | 0.2160624 | 0.3170592 | 1.056864 | 0.05530602 | 0.3246904 | 1.082301 | 0.07908953 | 0.3175694 | 0.3690166 | 1.058565 | 0.05691393 | 0.4225926 | 1.408642 | 0.3426261 | 0.3873462 | 1.291154 | 0.2555364 | 0.2604081 | 0.8680269 | -0.1415326 | 0.2230881 | 0.7436269 | -0.2962158 | 0.2270743 | 0.7569142 | -0.2785054 | 0.255552 | 0.238961 | 0.7965368 | -0.2274819 | 0.1866459 | 0.6221529 | -0.4745694 | 0.3503591 | 1.167864 | 0.1551763 | 0.2443923 | 0.814641 | -0.2050078 | 0.1606027 | 0.5353422 | -0.6248491 | 0.3060527 | 1.020176 | 0.01997481 | 0.2352308 | 0.7841027 | -0.2432153 | 0.2912787 | 0.9709289 | -0.02950199 | 0.2719611 | 0.9065369 | -0.09812352 |  |  | TRUE | FALSE | TRUE
| 10 | 4 | 32.46667 | 3.514 | 25 | 36 | 0.02180556 | 424.1643 | 0.38 | 0.3997807 | 1.052054 | 0.05074489 | 0.3400821 | 0.894953 | -0.1109841 | 0.3486063 | 0.9173851 | -0.08622795 | 0.3348707 | 0.4103201 | 0.8812386 | -0.1264269 | 0.4456155 | 1.172672 | 0.1592853 | 0.4161201 | 1.095053 | 0.09080274 | 0.2915485 | 0.767233 | -0.2649648 | 0.2492284 | 0.6558643 | -0.4218014 | 0.2542285 | 0.6690225 | -0.4019376 | 0.27588 | 0.2784896 | 0.726 | -0.3202053 | 0.2100089 | 0.552655 | -0.5930214 | 0.3860814 | 1.016004 | 0.01587686 | 0.2638326 | 0.6942963 | -0.3648565 | 0.1749069 | 0.4602814 | -0.7759173 | 0.3333748 | 0.877302 | -0.130904 | 0.2539424 | 0.6682694 | -0.403064 | 0.3284397 | 0.8643151 | -0.1458178 | 0.3037261 | 0.7992793 | -0.2240449 |  |  | TRUE | FALSE | TRUE
| 10 | 4 | 32.46667 | 3.514 | 25 | 36 | 0.02180556 | 491.1376 | 0.44 | 0.4946424 | 1.124187 | 0.1170603 | 0.4197122 | 0.9538914 | -0.04720548 | 0.4313251 | 0.9802844 | -0.01991258 | 0.394711 | 0.5700684 | 0.8970704 | -0.1086209 | 0.5252456 | 1.19374 | 0.1770912 | 0.5171724 | 1.175392 | 0.1616016 | 0.3582781 | 0.8142684 | -0.2054653 | 0.3052434 | 0.6937351 | -0.3656651 | 0.3124163 | 0.7100371 | -0.3424381 | 0.31944 | 0.3733766 | 0.726 | -0.3202053 | 0.2600725 | 0.5910739 | -0.5258143 | 0.4610106 | 1.047751 | 0.04664627 | 0.3054904 | 0.6942963 | -0.3648565 | 0.2055589 | 0.4671793 | -0.7610421 | 0.391922 | 0.8907319 | -0.1157118 | 0.2940385 | 0.6682694 | -0.403064 | 0.4080706 | 0.9274332 | -0.07533453 | 0.3726561 | 0.8469456 | -0.1661188 |  |  | TRUE | FALSE | TRUE
Viga T1F000 - Silva Neto (2017) | 16 | 4 | 37 | 4.2588 | 20 | 54 | 0.05925926 | 136.25 | 0.18 | 0.0411659 | 0.2286995 | -1.475347 | 0.04721891 | 0.2623273 | -1.338163 | 0.048247 | 0.2680389 | -1.316623 | 0.04747044 | 0.04043298 | 0.2246277 | -1.493311 | 0.04721891 | 0.2623273 | -1.338163 | 0.07484728 | 0.4158182 | -0.8775071 | 0.03853784 | 0.2140991 | -1.541316 | 0.04306889 | 0.2392716 | -1.430156 | 0.04516688 | 0.2509271 | -1.382593 | 0.04841803 | 0.04206331 | 0.2336851 | -1.453781 | 0.05333406 | 0.2963003 | -1.216382 | 0.07655305 | 0.4252947 | -0.8549728 | 0.1173934 | 0.6521853 | -0.4274265 | 0.05375539 | 0.2986411 | -1.208513 | 0.05804548 | 0.3224749 | -1.13173 | 0.1048989 | 0.5827716 | -0.53996 | 0.04306889 | 0.2392716 | -1.430156 | 0.06903537 | 0.3835299 | -0.9583378 |  |  | FALSE | TRUE | TRUE
| 16 | 4 | 37 | 4.2588 | 20 | 54 | 0.05925926 | 196.1401 | 0.2 | 0.07116288 | 0.3558144 | -1.033346 | 0.09458767 | 0.4729383 | -0.7487902 | 0.08340387 | 0.4170194 | -0.8746226 | 0.07346135 | 0.09682935 | 0.3673068 | -1.001558 | 0.0984722 | 0.492361 | -0.7085431 | 0.1435881 | 0.7179405 | -0.3313685 | 0.06146495 | 0.3073247 | -1.17985 | 0.07927349 | 0.3963674 | -0.9254136 | 0.07203776 | 0.3601888 | -1.021127 | 0.06970069 | 0.08716924 | 0.3485034 | -1.054107 | 0.0796917 | 0.3984585 | -0.920152 | 0.1270473 | 0.6352367 | -0.4537575 | 0.1689948 | 0.8449742 | -0.1684492 | 0.08741369 | 0.4370685 | -0.8276654 | 0.08825052 | 0.4412526 | -0.8181378 | 0.1510083 | 0.7550414 | -0.2809827 | 0.0797171 | 0.3985855 | -0.9198332 | 0.120881 | 0.6044051 | -0.5035107 |  |  | FALSE | TRUE | TRUE
| 16 | 4 | 37 | 4.2588 | 20 | 54 | 0.05925926 | 237.3145 | 0.26 | 0.08157634 | 0.3137552 | -1.159142 | 0.1110317 | 0.4270452 | -0.8508654 | 0.09560859 | 0.3677253 | -1.000419 | 0.0824841 | 0.1220758 | 0.3172466 | -1.148076 | 0.1186111 | 0.4561965 | -0.7848317 | 0.1684848 | 0.6480185 | -0.433836 | 0.07722733 | 0.2970282 | -1.213928 | 0.1041642 | 0.4006314 | -0.9147136 | 0.09051149 | 0.3481211 | -1.055205 | 0.08433251 | 0.1276084 | 0.3243558 | -1.125914 | 0.09781257 | 0.3762022 | -0.9776285 | 0.1597406 | 0.6143868 | -0.4871306 | 0.2044708 | 0.7864263 | -0.2402562 | 0.1105538 | 0.4252068 | -0.8551796 | 0.1090165 | 0.4192942 | -0.8691825 | 0.1827085 | 0.702725 | -0.3527897 | 0.1102004 | 0.4238477 | -0.858381 | 0.1580224 | 0.6077783 | -0.4979451 |  |  | FALSE | TRUE | TRUE
| 16 | 4 | 37 | 4.2588 | 20 | 54 | 0.05925926 | 305.4395 | 0.44 | 0.11678 | 0.2654092 | -1.326482 | 0.1666226 | 0.3786876 | -0.9710436 | 0.1368678 | 0.3110632 | -1.167759 | 0.1129864 | 0.2290559 | 0.2567872 | -1.359507 | 0.1866925 | 0.4243011 | -0.8573119 | 0.2565938 | 0.5831678 | -0.5392803 | 0.1033069 | 0.2347884 | -1.44907 | 0.1453469 | 0.3303338 | -1.107652 | 0.1210771 | 0.2751753 | -1.290347 | 0.1085415 | 0.2113883 | 0.2466853 | -1.399642 | 0.1277944 | 0.2904418 | -1.236352 | 0.2122194 | 0.4823167 | -0.7291543 | 0.2631675 | 0.598108 | -0.5139839 | 0.1488401 | 0.3382729 | -1.083902 | 0.1433747 | 0.3258516 | -1.121313 | 0.2351579 | 0.5344498 | -0.6265174 | 0.1606364 | 0.3650828 | -1.007631 | 0.2221539 | 0.5048952 | -0.6834043 |  |  | FALSE | TRUE | TRUE
| 16 | 4 | 37 | 4.2588 | 20 | 54 | 0.05925926 | 405.0068 | 0.6 | 0.1660497 | 0.2767495 | -1.284643 | 0.2444251 | 0.4073752 | -0.8980206 | 0.1946125 | 0.3243542 | -1.125919 | 0.1556761 | 0.4348437 | 0.2594602 | -1.349152 | 0.2819764 | 0.4699607 | -0.7551062 | 0.3901274 | 0.6502123 | -0.4304564 | 0.1414232 | 0.2357054 | -1.445173 | 0.205537 | 0.3425617 | -1.071303 | 0.16575 | 0.2762499 | -1.286449 | 0.1439239 | 0.371668 | 0.2398732 | -1.427645 | 0.1716139 | 0.2860232 | -1.251682 | 0.2871668 | 0.4786113 | -0.7368664 | 0.348955 | 0.5815916 | -0.5419867 | 0.204797 | 0.3413284 | -1.07491 | 0.1935906 | 0.322651 | -1.131184 | 0.3118148 | 0.5196913 | -0.6545202 | 0.2343506 | 0.3905844 | -0.9401113 | 0.3218931 | 0.5364884 | -0.6227103 |  |  | FALSE | TRUE | TRUE
Viga 12-20-00 - Caldentey et al (2013) | 12 | 4 | 79.3 | 2.693329 | 32 | 38 | 0.01699248 | 300.433 | 0.36 | [19 empty] | 0.2639822 | 0.7332838 | -0.3102225 | 0.2627182 | 0.7297728 | -0.3150221 | 0.233316 | 0.6480999 | -0.4337104 | 0.2793261 | 0.2269343 | 0.630373 | -0.4614435 | 0.1990162 | 0.5528228 | -0.5927177 | 0.3483826 | 0.9677295 | -0.03280263 | 0.2400894 | 0.6669149 | -0.4050928 | 0.1527689 | 0.4243581 | -0.8571776 | 0.2500248 | 0.6945134 | -0.3645438 | 0.2325751 | 0.646042 | -0.4368908 | 0.3440344 | 0.9556511 | -0.04536234 | 0.3102791 | 0.8618863 | -0.148632 |  |  | TRUE | FALSE | TRUE
| 12 | 4 | 79.3 | 2.693329 | 32 | 38 | 0.01699248 | 386.2709 | 0.43 | [19 empty] | 0.3966905 | 0.922536 | -0.08062891 | 0.3977601 | 0.9250234 | -0.07793625 | 0.3321076 | 0.7723432 | -0.2583262 | 0.3591335 | 0.3751363 | 0.8351942 | -0.180091 | 0.2978241 | 0.6926142 | -0.3672822 | 0.5232085 | 1.216764 | 0.1961948 | 0.3086863 | 0.7178752 | -0.3314595 | 0.2031211 | 0.4723747 | -0.7499827 | 0.3359451 | 0.7812676 | -0.2468376 | 0.2990252 | 0.6954073 | -0.3632575 | 0.5422958 | 1.261153 | 0.2320264 | 0.4659031 | 1.083495 | 0.08019237 |  |  | TRUE | FALSE | TRUE
| 12 | 4 | 79.3 | 2.693329 | 32 | 38 | 0.01699248 | 500 | 0.56 | [19 empty] | 0.5725193 | 1.022356 | 0.02210963 | 0.5766807 | 1.029787 | 0.02935187 | 0.4793107 | 0.855912 | -0.1555877 | 0.4519357 | 0.5940603 | 0.8070281 | -0.2143968 | 0.4287373 | 0.7656023 | -0.2670924 | 0.7374213 | 1.316824 | 0.2752226 | 0.3995723 | 0.713522 | -0.337542 | 0.2698341 | 0.4818467 | -0.7301293 | 0.4497831 | 0.8031841 | -0.2191714 | 0.3870666 | 0.6911903 | -0.36934 | 0.786609 | 1.404659 | 0.3397945 | 0.6768806 | 1.208715 | 0.1895581 |  |  | TRUE | FALSE | TRUE
| 12 | 4 | 79.3 | 2.693329 | 32 | 38 | 0.01699248 | 500 | 0.71 | [19 empty] | 0.5725193 | 0.8063652 | -0.2152186 | 0.5766807 | 0.8122263 | -0.2079763 | 0.4793107 | 0.6750855 | -0.3929159 | 0.4519357 | 0.5940603 | 0.6365292 | -0.451725 | 0.4287373 | 0.6038554 | -0.5044206 | 0.7374213 | 1.038622 | 0.03789444 | 0.3995723 | 0.5627779 | -0.5748702 | 0.2698341 | 0.3800481 | -0.9674575 | 0.4497831 | 0.6334973 | -0.4564996 | 0.3870666 | 0.5451642 | -0.6066682 | 0.786609 | 1.1079 | 0.1024663 | 0.6768806 | 0.9533529 | -0.04777012 |  |  | TRUE | FALSE | TRUE
| 12 | 4 | 79.3 | 2.693329 | 32 | 38 | 0.01699248 | 500 | 0.79 | [19 empty] | 0.5725193 | 0.7247079 | -0.3219865 | 0.5766807 | 0.7299755 | -0.3147443 | 0.4793107 | 0.6067224 | -0.4996839 | 0.4519357 | 0.5940603 | 0.5720705 | -0.558493 | 0.4287373 | 0.5427055 | -0.6111885 | 0.7374213 | 0.9334447 | -0.06887353 | 0.3995723 | 0.5057877 | -0.6816382 | 0.2698341 | 0.3415622 | -1.074225 | 0.4497831 | 0.5693457 | -0.5632675 | 0.3870666 | 0.4899577 | -0.7134362 | 0.786609 | 0.9957075 | -0.004301689 | 0.6768806 | 0.8568109 | -0.1545381 |  |  | TRUE | FALSE | TRUE
Viga 25-20-00 - Caldentey et al (2013) | 25 | 4 | 62 | 2.693329 | 32 | 44.5 | 0.06304976 | 85.21012 | 0.15 | [19 empty] | 0.04283042 | 0.2855361 | -1.253387 | 0.04107871 | 0.2738581 | -1.295145 | 0.04775912 | 0.3183941 | -1.144465 | 0.0838994 | 0.03948824 | 0.263255 | -1.334632 | 0.0348412 | 0.2322746 | -1.459835 | 0.03321708 | 0.2214472 | -1.507571 | 0.06365288 | 0.4243525 | -0.8571907 | 0.03444148 | 0.2296098 | -1.471374 | 0.06758138 | 0.4505425 | -0.7973028 | 0.07691047 | 0.5127365 | -0.6679932 | 0.04107871 | 0.2738581 | -1.295145 | 0.07006815 | 0.467121 | -0.7611669 |  |  | FALSE | TRUE | TRUE
| 25 | 4 | 62 | 2.693329 | 32 | 44.5 | 0.06304976 | 106.5127 | 0.2 | [19 empty] | 0.06322739 | 0.3161369 | -1.15158 | 0.06128577 | 0.3064289 | -1.18277 | 0.06168573 | 0.3084286 | -1.176265 | 0.1048743 | 0.06170038 | 0.3085019 | -1.176027 | 0.04860934 | 0.2430467 | -1.414502 | 0.0831088 | 0.415544 | -0.8781668 | 0.0795661 | 0.3978305 | -0.9217292 | 0.05066993 | 0.2533497 | -1.372985 | 0.09055025 | 0.4527513 | -0.7924124 | 0.09613809 | 0.4806905 | -0.7325317 | 0.06128577 | 0.3064289 | -1.18277 | 0.09980483 | 0.4990242 | -0.6951007 |  |  | FALSE | TRUE | TRUE
| 25 | 4 | 62 | 2.693329 | 32 | 44.5 | 0.06304976 | 191.7228 | 0.25 | [19 empty] | 0.1448153 | 0.5792611 | -0.546002 | 0.1639825 | 0.6559302 | -0.4217009 | 0.1412843 | 0.5651371 | -0.570687 | 0.1887737 | 0.1999092 | 0.7550946 | -0.2809122 | 0.1036819 | 0.4147277 | -0.8801332 | 0.2416016 | 0.9664065 | -0.03417072 | 0.143219 | 0.5728759 | -0.5570861 | 0.1155838 | 0.4623351 | -0.7714654 | 0.1824257 | 0.729703 | -0.3151177 | 0.1730486 | 0.6921943 | -0.3678886 | 0.1643824 | 0.6575297 | -0.4192654 | 0.2497491 | 0.9989964 | -0.001004063 |  |  | FALSE | TRUE | TRUE
| 25 | 4 | 62 | 2.693329 | 32 | 44.5 | 0.06304976 | 276.9329 | 0.36 | [19 empty] | 0.2264031 | 0.6288976 | -0.4637868 | 0.2666793 | 0.7407759 | -0.3000572 | 0.2208828 | 0.6135633 | -0.4884718 | 0.2726731 | 0.4170946 | 0.7574251 | -0.2778306 | 0.1587545 | 0.4409847 | -0.8187451 | 0.3798734 | 1.055204 | 0.05373402 | 0.2068719 | 0.5746441 | -0.5540044 | 0.1804976 | 0.5013822 | -0.6903865 | 0.2743012 | 0.7619479 | -0.2718772 | 0.249959 | 0.6943307 | -0.364807 | 0.287134 | 0.7975945 | -0.226155 | 0.4142998 | 1.150833 | 0.1404859 |  |  | FALSE | TRUE | TRUE
| 25 | 4 | 62 | 2.693329 | 32 | 44.5 | 0.06304976 | 362.143 | 0.47 | [19 empty] | 0.307991 | 0.6553 | -0.4226621 | 0.3693761 | 0.7859066 | -0.2409174 | 0.3004813 | 0.639322 | -0.447347 | 0.3565725 | 0.7132564 | 0.7586648 | -0.2761952 | 0.2138271 | 0.4549512 | -0.7875651 | 0.5121978 | 1.089783 | 0.08597821 | 0.2705247 | 0.5755846 | -0.5523691 | 0.2454114 | 0.522152 | -0.6497966 | 0.3661767 | 0.7790994 | -0.2496166 | 0.3268695 | 0.6954671 | -0.3631716 | 0.4098856 | 0.872097 | -0.1368546 | 0.593457 | 1.262674 | 0.2332321 |  |  | FALSE | TRUE | TRUE
| 25 | 4 | 62 | 2.693329 | 32 | 44.5 | 0.06304976 | 426.0506 | 0.57 | [19 empty] | 0.3691819 | 0.6476876 | -0.4343468 | 0.4463987 | 0.7831556 | -0.2444239 | 0.3601802 | 0.6318952 | -0.4590318 | 0.419497 | 0.9872061 | 0.7359597 | -0.30658 | 0.2551315 | 0.4475991 | -0.8038573 | 0.6096848 | 1.069622 | 0.06730572 | 0.3182644 | 0.5583586 | -0.5827539 | 0.2940968 | 0.5159593 | -0.6617274 | 0.4350833 | 0.7633041 | -0.2700988 | 0.3845524 | 0.6746533 | -0.3935564 | 0.5019493 | 0.8806128 | -0.1271373 | 0.7374104 | 1.293702 | 0.2575082 |  |  | FALSE | TRUE | TRUE
| 25 | 4 | 62 | 2.693329 | 32 | 44.5 | 0.06304976 | 500 | 0.78 | [19 empty] | 0.4399877 | 0.5640869 | -0.572547 | 0.5355238 | 0.686569 | -0.3760486 | 0.4292596 | 0.5503328 | -0.597232 | 0.469699 | 1.237626 | 0.6021782 | -0.5072019 | 0.3029261 | 0.3883668 | -0.9458051 | 0.7214492 | 0.9249349 | -0.07803188 | 0.3735054 | 0.4788531 | -0.7363615 | 0.3504321 | 0.4492719 | -0.8001269 | 0.5148172 | 0.6600221 | -0.415482 | 0.4512989 | 0.5785884 | -0.547164 | 0.602609 | 0.7725756 | -0.2580254 | 0.9142371 | 1.172099 | 0.1587961 |  |  | FALSE | TRUE | TRUE
Viga 12-20-10 - Caldentey et al (2013) | 12 | 4 | 79.3 | 2.693329 | 32 | 38 | 0.01699248 | 214.595 | 0.21 | [19 empty] | 0.1312738 | 0.6251135 | -0.469822 | 0.1350419 | 0.6430565 | -0.4415227 | 0.1666543 | 0.7935917 | -0.2311861 | 0.1995186 | 0.1157828 | 0.5513467 | -0.5953915 | 0.1002083 | 0.4771826 | -0.7398562 | 0.147206 | 0.7009809 | -0.3552746 | 0.1714924 | 0.8166305 | -0.2025685 | 0.1024167 | 0.4876986 | -0.7180577 | 0.1641046 | 0.7814505 | -0.2466035 | 0.1661251 | 0.7910718 | -0.2343665 | 0.1525036 | 0.7262076 | -0.3199194 | 0.1651287 | 0.7863272 | -0.2403822 |  |  | TRUE | FALSE | TRUE
| 12 | 4 | 79.3 | 2.693329 | 32 | 38 | 0.01699248 | 257.514 | 0.31 | [19 empty] | 0.197628 | 0.6375097 | -0.4501858 | 0.1951973 | 0.6296686 | -0.4625616 | 0.1999851 | 0.6451133 | -0.4383294 | 0.2394223 | 0.1667272 | 0.5378298 | -0.6202132 | 0.1496123 | 0.4826202 | -0.7285252 | 0.2527351 | 0.8152745 | -0.2042305 | 0.2057909 | 0.6638416 | -0.4097117 | 0.1275928 | 0.4115897 | -0.8877283 | 0.2070647 | 0.6679507 | -0.4035409 | 0.1993501 | 0.6430649 | -0.4415097 | 0.2449037 | 0.790012 | -0.2357072 | 0.2336326 | 0.7536536 | -0.2828225 |  |  | TRUE | FALSE | TRUE
| 12 | 4 | 79.3 | 2.693329 | 32 | 38 | 0.01699248 | 300.433 | 0.38 | [19 empty] | 0.2639822 | 0.6946899 | -0.3642898 | 0.2627182 | 0.6913637 | -0.3690893 | 0.233316 | 0.6139894 | -0.4877776 | 0.2793261 | 0.2269343 | 0.5971955 | -0.5155108 | 0.1990162 | 0.5237269 | -0.6467849 | 0.3483826 | 0.9167964 | -0.08686985 | 0.2400894 | 0.6318142 | -0.45916 | 0.1527689 | 0.4020235 | -0.9112448 | 0.2500248 | 0.6579601 | -0.418611 | 0.2325751 | 0.6120398 | -0.490958 | 0.3440344 | 0.9053537 | -0.09942956 | 0.3102791 | 0.8165238 | -0.2026992 |  |  | TRUE | FALSE | TRUE
| 12 | 4 | 79.3 | 2.693329 | 32 | 38 | 0.01699248 | 386.2709 | 0.52 | [19 empty] | 0.3966905 | 0.7628663 | -0.2706725 | 0.3977601 | 0.7649232 | -0.2679798 | 0.3321076 | 0.6386684 | -0.4483698 | 0.3591335 | 0.3751363 | 0.6906414 | -0.3701346 | 0.2978241 | 0.5727386 | -0.5573258 | 0.5232085 | 1.00617 | 0.006151227 | 0.3086863 | 0.5936276 | -0.5215031 | 0.2031211 | 0.3906176 | -0.9400263 | 0.3359451 | 0.6460482 | -0.4368812 | 0.2990252 | 0.5750484 | -0.5533011 | 0.5422958 | 1.042877 | 0.04198284 | 0.4659031 | 0.8959674 | -0.1098512 |  |  | TRUE | FALSE | TRUE
| 12 | 4 | 79.3 | 2.693329 | 32 | 38 | 0.01699248 | 500 | 0.74 | [19 empty] | 0.5725193 | 0.7736747 | -0.2566038 | 0.5766807 | 0.7792982 | -0.2493615 | 0.4793107 | 0.6477172 | -0.4343011 | 0.4519357 | 0.5940603 | 0.6107239 | -0.4931102 | 0.4287373 | 0.5793747 | -0.5458058 | 0.7374213 | 0.9965153 | -0.003490773 | 0.3995723 | 0.5399626 | -0.6162554 | 0.2698341 | 0.3646407 | -1.008843 | 0.4497831 | 0.607815 | -0.4978848 | 0.3870666 | 0.523063 | -0.6480534 | 0.786609 | 1.062985 | 0.06108107 | 0.6768806 | 0.9147035 | -0.08915533 |  |  | TRUE | FALSE | TRUE
Viga 12-20-30 - Caldentey et al (2013) | 12 | 4 | 79.3 | 2.693329 | 32 | 38 | 0.01699248 | 214.595 | 0.17 | [19 empty] | 0.1312738 | 0.7721991 | -0.2585129 | 0.1350419 | 0.7943639 | -0.2302136 | 0.1666543 | 0.9803192 | -0.01987705 | 0.1995186 | 0.1157828 | 0.6810753 | -0.3840824 | 0.1002083 | 0.5894608 | -0.5285471 | 0.147206 | 0.8659176 | -0.1439655 | 0.1714924 | 1.008779 | 0.008740592 | 0.1024167 | 0.6024512 | -0.5067486 | 0.1641046 | 0.9653212 | -0.0352944 | 0.1661251 | 0.9772064 | -0.0230574 | 0.1525036 | 0.8970799 | -0.1086103 | 0.1651287 | 0.9713454 | -0.02907313 |  |  | TRUE | FALSE | TRUE
| 12 | 4 | 79.3 | 2.693329 | 32 | 38 | 0.01699248 | 300.433 | 0.36 | [19 empty] | 0.2639822 | 0.7332838 | -0.3102225 | 0.2627182 | 0.7297728 | -0.3150221 | 0.233316 | 0.6480999 | -0.4337104 | 0.2793261 | 0.2269343 | 0.630373 | -0.4614435 | 0.1990162 | 0.5528228 | -0.5927177 | 0.3483826 | 0.9677295 | -0.03280263 | 0.2400894 | 0.6669149 | -0.4050928 | 0.1527689 | 0.4243581 | -0.8571776 | 0.2500248 | 0.6945134 | -0.3645438 | 0.2325751 | 0.646042 | -0.4368908 | 0.3440344 | 0.9556511 | -0.04536234 | 0.3102791 | 0.8618863 | -0.148632 |  |  | TRUE | FALSE | TRUE
| 12 | 4 | 79.3 | 2.693329 | 32 | 38 | 0.01699248 | 386.2709 | 0.56 | [19 empty] | 0.3966905 | 0.7083758 | -0.3447805 | 0.3977601 | 0.7102858 | -0.3420878 | 0.3321076 | 0.5930493 | -0.5224778 | 0.3591335 | 0.3751363 | 0.6413098 | -0.4442426 | 0.2978241 | 0.5318287 | -0.6314338 | 0.5232085 | 0.9343009 | -0.06795675 | 0.3086863 | 0.5512256 | -0.5956111 | 0.2031211 | 0.3627163 | -1.014134 | 0.3359451 | 0.5999019 | -0.5109892 | 0.2990252 | 0.5339735 | -0.6274091 | 0.5422958 | 0.9683854 | -0.03212513 | 0.4659031 | 0.8319697 | -0.1839592 |  |  | TRUE | FALSE | TRUE
| 12 | 4 | 79.3 | 2.693329 | 32 | 38 | 0.01699248 | 500 | 0.78 | [19 empty] | 0.5725193 | 0.7339991 | -0.3092475 | 0.5766807 | 0.7393342 | -0.3020053 | 0.4793107 | 0.6145009 | -0.4869448 | 0.4519357 | 0.5940603 | 0.5794048 | -0.545754 | 0.4287373 | 0.5496632 | -0.5984495 | 0.7374213 | 0.945412 | -0.05613451 | 0.3995723 | 0.5122722 | -0.6688992 | 0.2698341 | 0.3459412 | -1.061486 | 0.4497831 | 0.576645 | -0.5505285 | 0.3870666 | 0.4962392 | -0.7006972 | 0.786609 | 1.008473 | 0.008437336 | 0.6768806 | 0.8677956 | -0.1417991 |  |  | TRUE | FALSE | TRUE
Viga 12-70-00 - Caldentey et al (2013) | 12 | 4 | 46 | 2.693329 | 82 | 88 | 0.007337662 | 245.1948 | 0.31 | [19 empty] | 0.1869107 | 0.6029376 | -0.5059416 | 0.2809702 | 0.9063553 | -0.09832386 | 0.3519089 | 1.13519 | 0.1268 | 0.4211536 | 0.151607 | 0.489055 | -0.7152803 | 0.3538822 | 1.141555 | 0.1323917 | 0.04226028 | 0.1363235 | -1.992725 | 0.4336802 | 1.398968 | 0.3357352 | 0.1571178 | 0.5068315 | -0.6795766 | 0.2787386 | 0.8991567 | -0.106298 | 0.3887061 | 1.253891 | 0.2262514 | 0.3625463 | 1.169504 | 0.1565799 | 0.303712 | 0.9797163 | -0.02049226 |  |  | FALSE | FALSE | FALSE
| 12 | 4 | 46 | 2.693329 | 82 | 88 | 0.007337662 | 294.2337 | 0.44 | [19 empty] | 0.3070943 | 0.6979415 | -0.35962 | 0.3817751 | 0.8676706 | -0.1419431 | 0.4222907 | 0.9597515 | -0.04108085 | 0.5053843 | 0.2183141 | 0.4961685 | -0.7008397 | 0.4846052 | 1.101376 | 0.09655991 | 0.2729184 | 0.6202692 | -0.4776018 | 0.5204163 | 1.182764 | 0.1678543 | 0.1946669 | 0.4424248 | -0.8154847 | 0.3489994 | 0.7931804 | -0.2317046 | 0.4664474 | 1.060108 | 0.05837048 | 0.5503677 | 1.250836 | 0.2238119 | 0.4101047 | 0.9320562 | -0.07036221 |  |  | FALSE | FALSE | FALSE
Viga 12-70-10 - Caldentey et al (2013) | 12 | 4 | 46 | 2.693329 | 82 | 88 | 0.007337662 | 196.1558 | 0.14 | [19 empty] | 0.06672704 | 0.4766217 | -0.7410321 | 0.2247761 | 1.605544 | 0.4734625 | 0.2815271 | 2.010908 | 0.6985863 | 0.3369229 | 0.09702851 | 0.6930608 | -0.3666376 | 0.2231591 | 1.593993 | 0.4662423 |  |  |  | 0.3469442 | 2.478173 | 0.9075215 | 0.1195686 | 0.8540615 | -0.1577521 | 0.2084778 | 1.489127 | 0.3981901 | 0.3109649 | 2.221178 | 0.7980377 | 0.2320296 | 1.657355 | 0.5052227 | 0.2422767 | 1.730548 | 0.5484382 |  |  | FALSE | FALSE | FALSE
| 12 | 4 | 46 | 2.693329 | 82 | 88 | 0.007337662 | 245.1948 | 0.31 | [19 empty] | 0.1869107 | 0.6029376 | -0.5059416 | 0.2809702 | 0.9063553 | -0.09832386 | 0.3519089 | 1.13519 | 0.1268 | 0.4211536 | 0.151607 | 0.489055 | -0.7152803 | 0.3538822 | 1.141555 | 0.1323917 | 0.04226028 | 0.1363235 | -1.992725 | 0.4336802 | 1.398968 | 0.3357352 | 0.1571178 | 0.5068315 | -0.6795766 | 0.2787386 | 0.8991567 | -0.106298 | 0.3887061 | 1.253891 | 0.2262514 | 0.3625463 | 1.169504 | 0.1565799 | 0.303712 | 0.9797163 | -0.02049226 |  |  | FALSE | FALSE | FALSE
| 12 | 4 | 46 | 2.693329 | 82 | 88 | 0.007337662 | 294.2337 | 0.4 | [19 empty] | 0.3070943 | 0.7677357 | -0.2643098 | 0.3817751 | 0.9544377 | -0.0466329 | 0.4222907 | 1.055727 | 0.05422933 | 0.5053843 | 0.2183141 | 0.5457854 | -0.6055295 | 0.4846052 | 1.211513 | 0.1918701 | 0.2729184 | 0.6822961 | -0.3822916 | 0.5204163 | 1.301041 | 0.2631645 | 0.1946669 | 0.4866673 | -0.7201745 | 0.3489994 | 0.8724984 | -0.1363945 | 0.4664474 | 1.166118 | 0.1536807 | 0.5503677 | 1.375919 | 0.3191221 | 0.4101047 | 1.025262 | 0.02494797 |  |  | FALSE | FALSE | FALSE
Viga 12-70-30 - Caldentey et al (2013) | 12 | 4 | 46 | 2.693329 | 82 | 88 | 0.007337662 | 196.1558 | 0.25 | [19 empty] | 0.06672704 | 0.2669082 | -1.320851 | 0.2247761 | 0.8991045 | -0.106356 | 0.2815271 | 1.126108 | 0.1187679 | 0.3369229 | 0.09702851 | 0.388114 | -0.9464561 | 0.2231591 | 0.8926362 | -0.1135762 |  |  |  | 0.3469442 | 1.387777 | 0.327703 | 0.1195686 | 0.4782744 | -0.7375706 | 0.2084778 | 0.8339112 | -0.1816284 | 0.3109649 | 1.24386 | 0.2182192 | 0.2320296 | 0.9281186 | -0.07459578 | 0.2422767 | 0.9691069 | -0.03138032 |  |  | FALSE | FALSE | FALSE
| 12 | 4 | 46 | 2.693329 | 82 | 88 | 0.007337662 | 245.1948 | 0.44 | [19 empty] | 0.1869107 | 0.424797 | -0.856144 | 0.2809702 | 0.6385685 | -0.4485263 | 0.3519089 | 0.7997929 | -0.2234024 | 0.4211536 | 0.151607 | 0.3445615 | -1.065483 | 0.3538822 | 0.8042776 | -0.2178108 | 0.04226028 | 0.0960461 | -2.342927 | 0.4336802 | 0.9856369 | -0.01446725 | 0.1571178 | 0.3570858 | -1.029779 | 0.2787386 | 0.6334968 | -0.4565004 | 0.3887061 | 0.8834231 | -0.1239511 | 0.3625463 | 0.8239689 | -0.1936225 | 0.303712 | 0.6902546 | -0.3706947 |  |  | FALSE | FALSE | FALSE
| 12 | 4 | 46 | 2.693329 | 82 | 88 | 0.007337662 | 294.2337 | 0.56 | [19 empty] | 0.3070943 | 0.5483826 | -0.600782 | 0.3817751 | 0.6817412 | -0.3831051 | 0.4222907 | 0.7540905 | -0.2822429 | 0.5053843 | 0.2183141 | 0.3898467 | -0.9420017 | 0.4846052 | 0.8653665 | -0.1446021 | 0.2729184 | 0.4873543 | -0.7187638 | 0.5204163 | 0.9293148 | -0.07330775 | 0.1946669 | 0.3476195 | -1.056647 | 0.3489994 | 0.6232131 | -0.4728667 | 0.4664474 | 0.8329417 | -0.1827916 | 0.5503677 | 0.9827995 | -0.01735017 | 0.4101047 | 0.7323298 | -0.3115243 |  |  | FALSE | FALSE | FALSE
Viga 25-20-10 - Caldentey et al (2013) | 25 | 4 | 62 | 2.693329 | 32 | 44.5 | 0.06304976 | 213.0253 | 0.23 | [19 empty] | 0.1652122 | 0.7183141 | -0.3308484 | 0.1896567 | 0.8245945 | -0.1928635 | 0.1611839 | 0.7007996 | -0.3555334 | 0.2097485 | 0.2468015 | 0.91195 | -0.09217011 | 0.1174501 | 0.5106524 | -0.6720661 | 0.2771174 | 1.204858 | 0.1863621 | 0.1591322 | 0.6918791 | -0.368344 | 0.1318122 | 0.5730966 | -0.5567009 | 0.2053946 | 0.8930201 | -0.1131462 | 0.1922762 | 0.8359834 | -0.1791465 | 0.1950703 | 0.8481318 | -0.1647192 | 0.2895174 | 1.258771 | 0.2301362 |  |  | FALSE | TRUE | TRUE
| 25 | 4 | 62 | 2.693329 | 32 | 44.5 | 0.06304976 | 319.538 | 0.35 | [19 empty] | 0.2671971 | 0.7634202 | -0.2699466 | 0.3180277 | 0.9086506 | -0.09579467 | 0.2606821 | 0.7448059 | -0.2946316 | 0.3146228 | 0.5553034 | 0.8989222 | -0.1065588 | 0.1862908 | 0.5322594 | -0.6306244 | 0.4464817 | 1.275662 | 0.2434652 | 0.2386983 | 0.6819952 | -0.3827327 | 0.2129545 | 0.6084415 | -0.4968545 | 0.320239 | 0.9149685 | -0.08886565 | 0.2884143 | 0.8240408 | -0.1935352 | 0.3485098 | 0.9957423 | -0.004266785 | 0.5020526 | 1.434436 | 0.3607718 |  |  | FALSE | TRUE | TRUE
| 25 | 4 | 62 | 2.693329 | 32 | 44.5 | 0.06304976 | 426.0506 | 0.49 | [19 empty] | 0.3691819 | 0.7534325 | -0.2831159 | 0.4463987 | 0.9110177 | -0.09319297 | 0.3601802 | 0.7350617 | -0.3078008 | 0.419497 | 0.9872061 | 0.8561163 | -0.155349 | 0.2551315 | 0.5206765 | -0.6526263 | 0.6096848 | 1.244255 | 0.2185367 | 0.3182644 | 0.6495192 | -0.4315229 | 0.2940968 | 0.6001976 | -0.5104964 | 0.4350833 | 0.8879252 | -0.1188678 | 0.3845524 | 0.7848008 | -0.2423254 | 0.5019493 | 1.024386 | 0.02409372 | 0.7374104 | 1.504919 | 0.4087391 |  |  | FALSE | TRUE | TRUE
| 25 | 4 | 62 | 2.693329 | 32 | 44.5 | 0.06304976 | 500 | 0.67 | [19 empty] | 0.4399877 | 0.6566981 | -0.4205308 | 0.5355238 | 0.7992892 | -0.2240324 | 0.4292596 | 0.640686 | -0.4452158 | 0.469699 | 1.237626 | 0.7010432 | -0.3551857 | 0.3029261 | 0.4521285 | -0.7937889 | 0.7214492 | 1.07679 | 0.07398432 | 0.3735054 | 0.5574707 | -0.5843453 | 0.3504321 | 0.523033 | -0.6481107 | 0.5148172 | 0.7683839 | -0.2634658 | 0.4512989 | 0.6735805 | -0.3951478 | 0.602609 | 0.8994164 | -0.1060092 | 0.9142371 | 1.364533 | 0.3108123 |  |  | FALSE | TRUE | TRUE
Viga 25-20-30 - Caldentey et al (2013) | 25 | 4 | 62 | 2.693329 | 32 | 44.5 | 0.06304976 | 213.0253 | 0.27 | [19 empty] | 0.1652122 | 0.6118972 | -0.491191 | 0.1896567 | 0.7024324 | -0.3532062 | 0.1611839 | 0.5969774 | -0.515876 | 0.2097485 | 0.2468015 | 0.7768463 | -0.2525128 | 0.1174501 | 0.4350002 | -0.8324088 | 0.2771174 | 1.026361 | 0.02601941 | 0.1591322 | 0.5893785 | -0.5286866 | 0.1318122 | 0.4881934 | -0.7170436 | 0.2053946 | 0.7607208 | -0.2734889 | 0.1922762 | 0.712134 | -0.3394891 | 0.1950703 | 0.7224827 | -0.3250619 | 0.2895174 | 1.072287 | 0.06979357 |  |  | FALSE | TRUE | TRUE
| 25 | 4 | 62 | 2.693329 | 32 | 44.5 | 0.06304976 | 319.538 | 0.4 | [19 empty] | 0.2671971 | 0.6679927 | -0.403478 | 0.3180277 | 0.7950693 | -0.2293261 | 0.2606821 | 0.6517052 | -0.428163 | 0.3146228 | 0.5553034 | 0.7865569 | -0.2400902 | 0.1862908 | 0.4657269 | -0.7641558 | 0.4464817 | 1.116204 | 0.1099338 | 0.2386983 | 0.5967458 | -0.5162641 | 0.2129545 | 0.5323863 | -0.6303859 | 0.320239 | 0.8005974 | -0.222397 | 0.2884143 | 0.7210357 | -0.3270666 | 0.3485098 | 0.8712745 | -0.1377982 | 0.5020526 | 1.255132 | 0.2272404 |  |  | FALSE | TRUE | TRUE
| 25 | 4 | 62 | 2.693329 | 32 | 44.5 | 0.06304976 | 426.0506 | 0.53 | [19 empty] | 0.3691819 | 0.6965697 | -0.3615875 | 0.4463987 | 0.8422616 | -0.1716646 | 0.3601802 | 0.6795854 | -0.3862724 | 0.419497 | 0.9872061 | 0.7915038 | -0.2338206 | 0.2551315 | 0.4813802 | -0.7310979 | 0.6096848 | 1.150349 | 0.1400651 | 0.3182644 | 0.6004989 | -0.5099945 | 0.2940968 | 0.5548996 | -0.588968 | 0.4350833 | 0.8209119 | -0.1973394 | 0.3845524 | 0.7255705 | -0.320797 | 0.5019493 | 0.9470741 | -0.0543779 | 0.7374104 | 1.39134 | 0.3302675 |  |  | FALSE | TRUE | TRUE
| 25 | 4 | 62 | 2.693329 | 32 | 44.5 | 0.06304976 | 500 | 0.72 | [19 empty] | 0.4399877 | 0.6110941 | -0.4925043 | 0.5355238 | 0.743783 | -0.2960059 | 0.4292596 | 0.5961939 | -0.5171893 | 0.469699 | 1.237626 | 0.6523597 | -0.4271592 | 0.3029261 | 0.4207307 | -0.8657624 | 0.7214492 | 1.002013 | 0.002010823 | 0.3735054 | 0.5187575 | -0.6563188 | 0.3504321 | 0.4867113 | -0.7200842 | 0.5148172 | 0.7150239 | -0.3354393 | 0.4512989 | 0.6268041 | -0.4671213 | 0.602609 | 0.8369569 | -0.1779827 | 0.9142371 | 1.269774 | 0.2388388 |  |  | FALSE | TRUE | TRUE
Viga 25-70-00 - Caldentey et al (2013) | 25 | 4 | 28.7 | 2.693329 | 82 | 94.5 | 0.0296901 | 73.40446 | 0.15 | [19 empty] | 0.04718563 | 0.3145709 | -1.156546 | 0.07201239 | 0.4800826 | -0.7337971 | 0.07918143 | 0.5278762 | -0.6388935 | 0.1085504 | 0.0293996 | 0.1959973 | -1.629654 | 0.06255475 | 0.4170316 | -0.8745932 |  |  |  | 0.1112034 | 0.7413562 | -0.2992741 | 0.03564409 | 0.2376273 | -1.437052 | 0.07590015 | 0.506001 | -0.6812166 | 0.1329839 | 0.8865592 | -0.1204074 | 0.07201239 | 0.4800826 | -0.7337971 | 0.08752939 | 0.5835292 | -0.5386607 |  |  | FALSE | FALSE | FALSE
| 25 | 4 | 28.7 | 2.693329 | 82 | 94.5 | 0.0296901 | 122.3408 | 0.3 | [19 empty] | 0.1196045 | 0.3986817 | -0.919592 | 0.1200206 | 0.4000688 | -0.9161187 | 0.1453037 | 0.4843456 | -0.7249566 | 0.1809174 | 0.08166556 | 0.2722185 | -1.30115 | 0.1297204 | 0.4324013 | -0.8384012 | 0.1155173 | 0.3850577 | -0.9543622 | 0.185339 | 0.6177968 | -0.4815956 | 0.08786138 | 0.2928713 | -1.228022 | 0.1489111 | 0.4963703 | -0.7004331 | 0.2216398 | 0.7387993 | -0.3027289 | 0.1200206 | 0.4000688 | -0.9161187 | 0.1479546 | 0.4931819 | -0.7068773 |  |  | FALSE | FALSE | FALSE
| 25 | 4 | 28.7 | 2.693329 | 82 | 94.5 | 0.0296901 | 244.6815 | 0.57 | [19 empty] | 0.3006517 | 0.5274591 | -0.6396839 | 0.4185596 | 0.7343151 | -0.3088171 | 0.3652521 | 0.6407931 | -0.4450486 | 0.3618348 | 0.3266622 | 0.5730916 | -0.5567097 | 0.2976345 | 0.5221658 | -0.6497702 | 0.464601 | 0.8150895 | -0.2044573 | 0.3706781 | 0.6503124 | -0.4303023 | 0.2184046 | 0.383166 | -0.9592871 | 0.3314384 | 0.5814709 | -0.5421943 | 0.4432796 | 0.7776835 | -0.2514356 | 0.453372 | 0.7953894 | -0.2289234 | 0.4847887 | 0.8505065 | -0.1619233 |  |  | FALSE | FALSE | FALSE
Viga 25-70-10 - Caldentey et al (2013) | 25 | 4 | 28.7 | 2.693329 | 82 | 94.5 | 0.0296901 | 73.40446 | 0.15 | [19 empty] | 0.04718563 | 0.3145709 | -1.156546 | 0.07201239 | 0.4800826 | -0.7337971 | 0.07918143 | 0.5278762 | -0.6388935 | 0.1085504 | 0.0293996 | 0.1959973 | -1.629654 | 0.06255475 | 0.4170316 | -0.8745932 |  |  |  | 0.1112034 | 0.7413562 | -0.2992741 | 0.03564409 | 0.2376273 | -1.437052 | 0.07590015 | 0.506001 | -0.6812166 | 0.1329839 | 0.8865592 | -0.1204074 | 0.07201239 | 0.4800826 | -0.7337971 | 0.08752939 | 0.5835292 | -0.5386607 |  |  | FALSE | FALSE | FALSE
| 25 | 4 | 28.7 | 2.693329 | 82 | 94.5 | 0.0296901 | 122.3408 | 0.26 | [19 empty] | 0.1196045 | 0.4600173 | -0.7764911 | 0.1200206 | 0.4616179 | -0.7730179 | 0.1453037 | 0.5588603 | -0.5818558 | 0.1809174 | 0.08166556 | 0.3140983 | -1.158049 | 0.1297204 | 0.4989246 | -0.6953004 | 0.1155173 | 0.4442973 | -0.8112614 | 0.185339 | 0.7128425 | -0.3384948 | 0.08786138 | 0.3379284 | -1.084921 | 0.1489111 | 0.572735 | -0.5573322 | 0.2216398 | 0.8524608 | -0.1596281 | 0.1200206 | 0.4616179 | -0.7730179 | 0.1479546 | 0.569056 | -0.5637764 |  |  | FALSE | FALSE | FALSE
| 25 | 4 | 28.7 | 2.693329 | 82 | 94.5 | 0.0296901 | 244.6815 | 0.6 | [19 empty] | 0.3006517 | 0.5010862 | -0.6909772 | 0.4185596 | 0.6975993 | -0.3601104 | 0.3652521 | 0.6087535 | -0.4963419 | 0.3618348 | 0.3266622 | 0.5444371 | -0.6080029 | 0.2976345 | 0.4960575 | -0.7010635 | 0.464601 | 0.7743351 | -0.2557506 | 0.3706781 | 0.6177968 | -0.4815956 | 0.2184046 | 0.3640077 | -1.01058 | 0.3314384 | 0.5523974 | -0.5934876 | 0.4432796 | 0.7387993 | -0.3027289 | 0.453372 | 0.75562 | -0.2802167 | 0.4847887 | 0.8079811 | -0.2132166 |  |  | FALSE | FALSE | FALSE
Viga 25-70-30 - Caldentey et al (2013) | 25 | 4 | 28.7 | 2.693329 | 82 | 94.5 | 0.0296901 | 73.40446 | 0.16 | [19 empty] | 0.04718563 | 0.2949102 | -1.221084 | 0.07201239 | 0.4500774 | -0.7983357 | 0.07918143 | 0.4948839 | -0.703432 | 0.1085504 | 0.0293996 | 0.1837475 | -1.694193 | 0.06255475 | 0.3909672 | -0.9391317 |  |  |  | 0.1112034 | 0.6950214 | -0.3638126 | 0.03564409 | 0.2227756 | -1.50159 | 0.07590015 | 0.474376 | -0.7457551 | 0.1329839 | 0.8311492 | -0.1849459 | 0.07201239 | 0.4500774 | -0.7983357 | 0.08752939 | 0.5470587 | -0.6031992 |  |  | FALSE | FALSE | FALSE
| 25 | 4 | 28.7 | 2.693329 | 82 | 94.5 | 0.0296901 | 122.3408 | 0.27 | [19 empty] | 0.1196045 | 0.4429797 | -0.8142314 | 0.1200206 | 0.4445209 | -0.8107582 | 0.1453037 | 0.5381617 | -0.6195961 | 0.1809174 | 0.08166556 | 0.302465 | -1.19579 | 0.1297204 | 0.4804459 | -0.7330407 | 0.1155173 | 0.4278418 | -0.8490017 | 0.185339 | 0.6864409 | -0.3762351 | 0.08786138 | 0.3254125 | -1.122662 | 0.1489111 | 0.5515226 | -0.5950726 | 0.2216398 | 0.8208881 | -0.1973684 | 0.1200206 | 0.4445209 | -0.8107582 | 0.1479546 | 0.5479799 | -0.6015167 |  |  | FALSE | FALSE | FALSE
| 25 | 4 | 28.7 | 2.693329 | 82 | 94.5 | 0.0296901 | 244.6815 | 0.59 | [19 empty] | 0.3006517 | 0.5095792 | -0.6741701 | 0.4185596 | 0.709423 | -0.3433033 | 0.3652521 | 0.6190713 | -0.4795348 | 0.3618348 | 0.3266622 | 0.5536648 | -0.5911958 | 0.2976345 | 0.5044652 | -0.6842564 | 0.464601 | 0.7874594 | -0.2389435 | 0.3706781 | 0.628268 | -0.4647885 | 0.2184046 | 0.3701773 | -0.9937732 | 0.3314384 | 0.56176 | -0.5766805 | 0.4432796 | 0.7513213 | -0.2859218 | 0.453372 | 0.7684271 | -0.2634096 | 0.4847887 | 0.8216757 | -0.1964094 |  |  | FALSE | FALSE | FALSE
Viga RS1 - Harajlí e Naamam (1985) | 9.52 | 3 | 22.2 | 3.56416 | 20.64 | 25.4 | 0.03666618 | 295.4706 | 0.15 | [19 empty] | 0.1332938 | 0.8886254 | -0.1180795 | 0.1236621 | 0.8244143 | -0.1930821 | 0.1303357 | 0.8689048 | -0.1405217 | 0.1413375 | 0.1368483 | 0.912322 | -0.09176225 | 0.1057205 | 0.7048035 | -0.3498363 | 0.2081608 | 1.387738 | 0.3276753 | 0.14104 | 0.9402667 | -0.06159172 | 0.09760812 | 0.6507208 | -0.4296746 | 0.1218531 | 0.812354 | -0.207819 | 0.1396639 | 0.9310929 | -0.07139618 | 0.1457629 | 0.9717524 | -0.02865427 | 0.159113 | 1.060753 | 0.05897941 |  |  | TRUE | FALSE | TRUE
| 9.52 | 3 | 22.2 | 3.56416 | 20.64 | 25.4 | 0.03666618 | 343.8667 | 0.17 | [19 empty] | 0.1630033 | 0.9588432 | -0.04202776 | 0.1537023 | 0.9041312 | -0.1007808 | 0.1593859 | 0.9375642 | -0.06447001 | 0.1644876 | 0.1853493 | 0.9675742 | -0.0329632 | 0.1262024 | 0.7423668 | -0.2979119 | 0.2533803 | 1.490473 | 0.3990933 | 0.1641414 | 0.9655376 | -0.03507027 | 0.1160989 | 0.6829346 | -0.3813561 | 0.1435461 | 0.8443891 | -0.1691419 | 0.1625399 | 0.9561172 | -0.04487474 | 0.1859464 | 1.093802 | 0.08965993 | 0.1974639 | 1.161552 | 0.1497574 |  |  | TRUE | FALSE | TRUE
Viga RS2 - Harajlí e Naamam (1985) | 12.7 | 3 | 19.05 | 3.976608 | 19.05 | 25.4 | 0.06666736 | 303.256 | 0.15 | [19 empty] | 0.1176781 | 0.7845209 | -0.2426821 | 0.122571 | 0.8171401 | -0.2019447 | 0.1244495 | 0.8296634 | -0.1867352 | 0.1469861 | 0.1764915 | 0.9799074 | -0.02029721 | 0.08592987 | 0.5728658 | -0.5571037 | 0.2227834 | 1.485223 | 0.3955649 | 0.1436344 | 0.9575626 | -0.04336418 | 0.1096603 | 0.7310684 | -0.3132483 | 0.1269154 | 0.8461023 | -0.167115 | 0.1455696 | 0.9704643 | -0.02998064 | 0.1387877 | 0.9252513 | -0.07768991 | 0.1798635 | 1.19909 | 0.1815631 |  |  | TRUE | FALSE | TRUE
| 12.7 | 3 | 19.05 | 3.976608 | 19.05 | 25.4 | 0.06666736 | 347.8102 | 0.17 | [19 empty] | 0.1384046 | 0.8141444 | -0.2056175 | 0.1465766 | 0.8622152 | -0.1482504 | 0.1463686 | 0.8609916 | -0.1496706 | 0.1685812 | 0.2321612 | 0.9916543 | -0.008380759 | 0.09976448 | 0.5868499 | -0.5329862 | 0.2611201 | 1.536 | 0.4291819 | 0.1647371 | 0.9690416 | -0.03144773 | 0.1282195 | 0.7542322 | -0.282055 | 0.146944 | 0.8643763 | -0.1457471 | 0.1669567 | 0.982098 | -0.01806419 | 0.1691741 | 0.9951419 | -0.004869899 | 0.2163357 | 1.272563 | 0.241033 |  |  | TRUE | FALSE | TRUE
| 12.7 | 3 | 19.05 | 3.976608 | 19.05 | 25.4 | 0.06666736 | 411.0485 | 0.2 | [19 empty] | 0.1678227 | 0.8391135 | -0.1754093 | 0.180649 | 0.9032449 | -0.1017615 | 0.1774795 | 0.8873974 | -0.1194624 | 0.198175 | 0.3208257 | 0.9908751 | -0.009166818 | 0.1194007 | 0.5970035 | -0.5158324 | 0.3145615 | 1.572808 | 0.4528624 | 0.1946893 | 0.9734463 | -0.02691258 | 0.1545616 | 0.7728079 | -0.2577248 | 0.1753717 | 0.8768584 | -0.1314098 | 0.1973124 | 0.9865621 | -0.01352903 | 0.2123033 | 1.061516 | 0.05969838 | 0.2698839 | 1.34942 | 0.2996746 |  |  | TRUE | FALSE | TRUE
Viga RS3 - Harajlí e Naamam (1985) | 15.9 | 3 | 15.9 | 3.976608 | 17.46 | 25.4 | 0.1033335 | 289.7349 | 0.16 | [19 empty] | 0.09633662 | 0.6021039 | -0.5073253 | 0.1112521 | 0.6953254 | -0.3633753 | 0.1073193 | 0.6707456 | -0.3993653 | 0.1446419 | 0.2041359 | 0.9040117 | -0.1009129 | 0.06809925 | 0.4256203 | -0.8542076 | 0.2124604 | 1.327877 | 0.2835817 | 0.1379392 | 0.8621199 | -0.1483609 | 0.1125653 | 0.7035332 | -0.3516402 | 0.1214982 | 0.7593639 | -0.2752742 | 0.1414773 | 0.8842331 | -0.1230345 | 0.1200742 | 0.7504637 | -0.287064 | 0.1200742 | 0.7504637 | -0.287064 |  |  | FALSE | TRUE | TRUE
| 15.9 | 3 | 15.9 | 3.976608 | 17.46 | 25.4 | 0.1033335 | 379.9802 | 0.21 | [19 empty] | 0.1304867 | 0.6213651 | -0.4758365 | 0.1537595 | 0.7321879 | -0.3117181 | 0.1453626 | 0.6922027 | -0.3678765 | 0.1896943 | 0.3511071 | 0.903306 | -0.1016939 | 0.0907336 | 0.4320648 | -0.8391798 | 0.2857816 | 1.360865 | 0.3081203 | 0.1809039 | 0.8614469 | -0.1491418 | 0.1532424 | 0.7297258 | -0.3150865 | 0.16215 | 0.7721427 | -0.2585859 | 0.185544 | 0.8835429 | -0.1238155 | 0.1705662 | 0.81222 | -0.207984 | 0.1705662 | 0.81222 | -0.207984 |  |  | FALSE | TRUE | TRUE
Viga B1-a - Gilbert e Nejadi (2004) | 16 | 2 | 138 | 3.269 | 40 | 48 | 0.01666667 | 185.274 | 0.15 | [19 empty] | 0.09776332 | 0.6517555 | -0.4280859 | 0.1220616 | 0.8137437 | -0.2061099 | 0.1620857 | 1.080571 | 0.07748985 | 0.2514897 | 0.09527893 | 0.6351929 | -0.4538266 | 0.1706085 | 1.13739 | 0.1287363 |  |  |  | 0.2624407 | 1.749605 | 0.55939 | 0.1385592 | 0.9237279 | -0.07933773 | 0.1353273 | 0.9021818 | -0.1029392 | 0.2054868 | 1.369912 | 0.3147465 | 0.1220616 | 0.8137437 | -0.2061099 | 0.1533016 | 1.02201 | 0.02177171 |  |  | FALSE | TRUE | TRUE
| 16 | 2 | 138 | 3.269 | 40 | 48 | 0.01666667 | 211.7676 | 0.2 | [19 empty] | 0.1420437 | 0.7102186 | -0.3421825 | 0.139516 | 0.69758 | -0.3601381 | 0.1852635 | 0.9263173 | -0.07653841 | 0.287452 | 0.1244764 | 0.6223821 | -0.474201 | 0.2120658 | 1.060329 | 0.05857905 | 0.03363514 | 0.1681757 | -1.782746 | 0.299969 | 1.499845 | 0.4053618 | 0.1638282 | 0.8191412 | -0.1994988 | 0.1583595 | 0.7917976 | -0.2334494 | 0.2348708 | 1.174354 | 0.1607183 | 0.1554804 | 0.7774019 | -0.2517978 | 0.1765692 | 0.8828459 | -0.1246046 |  |  | FALSE | TRUE | TRUE
| 16 | 2 | 138 | 3.269 | 40 | 48 | 0.01666667 | 238.2612 | 0.25 | [19 empty] | 0.1863241 | 0.7452964 | -0.2939733 | 0.1569704 | 0.6278817 | -0.4654034 | 0.2084412 | 0.833765 | -0.1818037 | 0.3234143 | 0.1575705 | 0.6302819 | -0.4615881 | 0.253523 | 1.014092 | 0.01399361 | 0.1569806 | 0.6279223 | -0.4653389 | 0.3374973 | 1.349989 | 0.3000964 | 0.1890973 | 0.7563892 | -0.2791992 | 0.1813918 | 0.7255671 | -0.3208017 | 0.2642548 | 1.057019 | 0.05545296 | 0.1968173 | 0.7872694 | -0.2391848 | 0.2001736 | 0.8006943 | -0.2222761 |  |  | FALSE | TRUE | TRUE
| 16 | 2 | 138 | 3.269 | 40 | 48 | 0.01666667 | 264.7095 | 0.28 | [19 empty] | 0.2305287 | 0.8233167 | -0.1944144 | 0.174395 | 0.6228393 | -0.4734668 | 0.2315793 | 0.827069 | -0.1898671 | 0.359315 | 0.1944944 | 0.6946229 | -0.3643862 | 0.2949092 | 1.053247 | 0.05187806 | 0.2689216 | 0.9604343 | -0.04036967 | 0.3749612 | 1.339147 | 0.2920331 | 0.2143231 | 0.7654396 | -0.267305 | 0.2043846 | 0.7299449 | -0.3147862 | 0.2935885 | 1.04853 | 0.04738959 | 0.2429381 | 0.8676361 | -0.1419829 | 0.2240734 | 0.8002623 | -0.2228157 |  |  | FALSE | TRUE | TRUE
| 16 | 2 | 138 | 3.269 | 40 | 48 | 0.01666667 | 291.1578 | 0.28 | [19 empty] | 0.2747332 | 0.9811901 | -0.01898901 | 0.1971164 | 0.7039873 | -0.350995 | 0.2547174 | 0.9097051 | -0.09463482 | 0.3952157 | 0.2353016 | 0.8403628 | -0.1739216 | 0.3362955 | 1.201055 | 0.1832006 | 0.3727285 | 1.331173 | 0.2860607 | 0.4124252 | 1.472947 | 0.3872654 | 0.2395489 | 0.8555317 | -0.1560321 | 0.2273774 | 0.8120621 | -0.2081784 | 0.3229222 | 1.153294 | 0.1426219 | 0.2973268 | 1.061881 | 0.06004228 | 0.2536058 | 0.9057351 | -0.09900839 |  |  | FALSE | TRUE | TRUE
| 16 | 2 | 138 | 3.269 | 40 | 48 | 0.01666667 | 317.6514 | 0.3 | [19 empty] | 0.3190136 | 1.063379 | 0.06145136 | 0.2407525 | 0.8025085 | -0.2200128 | 0.2783033 | 0.9276776 | -0.07507103 | 0.431178 | 0.280072 | 0.9335732 | -0.06873592 | 0.3777527 | 1.259176 | 0.2304573 | 0.4705966 | 1.568655 | 0.4502187 | 0.4499535 | 1.499845 | 0.4053618 | 0.2648179 | 0.8827264 | -0.1247399 | 0.2504096 | 0.8346988 | -0.1806843 | 0.3523062 | 1.174354 | 0.1607183 | 0.3672146 | 1.224049 | 0.2021639 | 0.304401 | 1.01467 | 0.01456359 |  |  | FALSE | TRUE | TRUE
| 16 | 2 | 138 | 3.269 | 40 | 48 | 0.01666667 | 344.145 | 0.33 | [19 empty] | 0.363294 | 1.100891 | 0.09611984 | 0.2843887 | 0.8617838 | -0.1487508 | 0.3169329 | 0.9604027 | -0.04040256 | 0.4671403 | 0.3287389 | 0.9961785 | -0.003828859 | 0.41921 | 1.270333 | 0.2392792 | 0.5637556 | 1.70835 | 0.5355282 | 0.4874818 | 1.477217 | 0.3901602 | 0.290087 | 0.8790515 | -0.1289118 | 0.2734419 | 0.8286118 | -0.1880035 | 0.3816902 | 1.156637 | 0.1455167 | 0.4371024 | 1.324553 | 0.2810747 | 0.355533 | 1.077373 | 0.07452552 |  |  | FALSE | TRUE | TRUE
| 16 | 2 | 138 | 3.269 | 40 | 48 | 0.01666667 | 370.5479 | 0.33 | [19 empty] | 0.4074228 | 1.234614 | 0.2107587 | 0.3278753 | 0.9935616 | -0.006459228 | 0.3554302 | 1.077061 | 0.07423635 | 0.5029794 | 0.3811157 | 1.154896 | 0.1440104 | 0.4605252 | 1.395531 | 0.333275 | 0.6529145 | 1.978529 | 0.6823535 | 0.5248815 | 1.59055 | 0.4640798 | 0.3152695 | 0.9553622 | -0.04566479 | 0.2963953 | 0.8981675 | -0.1073987 | 0.4109736 | 1.245375 | 0.2194364 | 0.5067508 | 1.535608 | 0.4289267 | 0.406825 | 1.232803 | 0.2092904 |  |  | FALSE | TRUE | TRUE
Viga B1-b - Gilbert e Nejadi (2004) | 16 | 2 | 138 | 3.269 | 40 | 48 | 0.01666667 | 211.7676 | 0.15 | [19 empty] | 0.1420437 | 0.9469581 | -0.05450047 | 0.139516 | 0.9301066 | -0.07245604 | 0.1852635 | 1.23509 | 0.2111437 | 0.287452 | 0.1244764 | 0.8298428 | -0.186519 | 0.2120658 | 1.413772 | 0.3462611 | 0.03363514 | 0.2242343 | -1.495064 | 0.299969 | 1.999793 | 0.6930438 | 0.1638282 | 1.092188 | 0.08818328 | 0.1583595 | 1.05573 | 0.05423263 | 0.2348708 | 1.565805 | 0.4484003 | 0.1554804 | 1.036536 | 0.03588431 | 0.1765692 | 1.177128 | 0.1630775 |  |  | FALSE | TRUE | TRUE
| 16 | 2 | 138 | 3.269 | 40 | 48 | 0.01666667 | 238.2612 | 0.18 | [19 empty] | 0.1863241 | 1.035134 | 0.03453079 | 0.1569704 | 0.872058 | -0.1368994 | 0.2084412 | 1.158007 | 0.1467003 | 0.3234143 | 0.1575705 | 0.8753915 | -0.133084 | 0.253523 | 1.408461 | 0.3424977 | 0.1569806 | 0.8721142 | -0.1368348 | 0.3374973 | 1.874985 | 0.6286005 | 0.1890973 | 1.050541 | 0.04930484 | 0.1813918 | 1.007732 | 0.007702343 | 0.2642548 | 1.468082 | 0.383957 | 0.1968173 | 1.09343 | 0.08931924 | 0.2001736 | 1.112075 | 0.106228 |  |  | FALSE | TRUE | TRUE
| 16 | 2 | 138 | 3.269 | 40 | 48 | 0.01666667 | 264.7095 | 0.2 | [19 empty] | 0.2305287 | 1.152643 | 0.1420579 | 0.174395 | 0.871975 | -0.1369946 | 0.2315793 | 1.157897 | 0.1466051 | 0.359315 | 0.1944944 | 0.9724721 | -0.02791393 | 0.2949092 | 1.474546 | 0.3883503 | 0.2689216 | 1.344608 | 0.2961026 | 0.3749612 | 1.874806 | 0.6285053 | 0.2143231 | 1.071615 | 0.06916727 | 0.2043846 | 1.021923 | 0.02168608 | 0.2935885 | 1.467943 | 0.3838618 | 0.2429381 | 1.214691 | 0.1944893 | 0.2240734 | 1.120367 | 0.1136565 |  |  | FALSE | TRUE | TRUE
| 16 | 2 | 138 | 3.269 | 40 | 48 | 0.01666667 | 291.1578 | 0.25 | [19 empty] | 0.2747332 | 1.098933 | 0.09433968 | 0.1971164 | 0.7884658 | -0.2376663 | 0.2547174 | 1.01887 | 0.01869387 | 0.3952157 | 0.2353016 | 0.9412063 | -0.06059292 | 0.3362955 | 1.345182 | 0.2965293 | 0.3727285 | 1.490914 | 0.3993894 | 0.4124252 | 1.649701 | 0.500594 | 0.2395489 | 0.9581955 | -0.04270345 | 0.2273774 | 0.9095096 | -0.09484974 | 0.3229222 | 1.291689 | 0.2559505 | 0.2973268 | 1.189307 | 0.173371 | 0.2536058 | 1.014423 | 0.01432029 |  |  | FALSE | TRUE | TRUE
| 16 | 2 | 138 | 3.269 | 40 | 48 | 0.01666667 | 317.6514 | 0.3 | [19 empty] | 0.3190136 | 1.063379 | 0.06145136 | 0.2407525 | 0.8025085 | -0.2200128 | 0.2783033 | 0.9276776 | -0.07507103 | 0.431178 | 0.280072 | 0.9335732 | -0.06873592 | 0.3362955 | 1.120985 | 0.1142077 | 0.4705966 | 1.568655 | 0.4502187 | 0.4499535 | 1.499845 | 0.4053618 | 0.2648179 | 0.8827264 | -0.1247399 | 0.2504096 | 0.8346988 | -0.1806843 | 0.3523062 | 1.174354 | 0.1607183 | 0.3672146 | 1.224049 | 0.2021639 | 0.304401 | 1.01467 | 0.01456359 |  |  | FALSE | TRUE | TRUE
| 16 | 2 | 138 | 3.269 | 40 | 48 | 0.01666667 | 344.145 | 0.33 | [19 empty] | 0.363294 | 1.100891 | 0.09611984 | 0.2843887 | 0.8617838 | -0.1487508 | 0.3169329 | 0.9604027 | -0.04040256 | 0.4671403 | 0.3287389 | 0.9961785 | -0.003828859 | 0.41921 | 1.270333 | 0.2392792 | 0.5637556 | 1.70835 | 0.5355282 | 0.4874818 | 1.477217 | 0.3901602 | 0.290087 | 0.8790515 | -0.1289118 | 0.2734419 | 0.8286118 | -0.1880035 | 0.3816902 | 1.156637 | 0.1455167 | 0.4371024 | 1.324553 | 0.2810747 | 0.355533 | 1.077373 | 0.07452552 |  |  | FALSE | TRUE | TRUE
| 16 | 2 | 138 | 3.269 | 40 | 48 | 0.01666667 | 370.5479 | 0.38 | [19 empty] | 0.4074228 | 1.072165 | 0.06968015 | 0.3278753 | 0.8628298 | -0.1475378 | 0.3554302 | 0.9353427 | -0.06684225 | 0.5029794 | 0.3811157 | 1.002936 | 0.002931817 | 0.4605252 | 1.211908 | 0.1921964 | 0.6529145 | 1.718196 | 0.5412749 | 0.5248815 | 1.381267 | 0.3230012 | 0.3152695 | 0.8296566 | -0.1867434 | 0.2963953 | 0.7799875 | -0.2484773 | 0.4109736 | 1.08151 | 0.07835775 | 0.5067508 | 1.333555 | 0.2878481 | 0.406825 | 1.070592 | 0.06821177 |  |  | FALSE | TRUE | TRUE
Viga B2-a - Gilbert e Nejadi (2004) | 16 | 2 | 168 | 3.269 | 25 | 33 | 0.02424242 | 211.7676 | 0.15 | [19 empty] | 0.1340925 | 0.8939499 | -0.1121056 | 0.09927475 | 0.6618317 | -0.412744 | 0.143102 | 0.954013 | -0.04707796 | 0.2642823 | 0.1244764 | 0.8298428 | -0.186519 | 0.1457952 | 0.9719681 | -0.02843233 | 0.1085351 | 0.7235672 | -0.3235618 | 0.2126883 | 1.417922 | 0.3491924 | 0.1464128 | 0.9760855 | -0.02420512 | 0.1347469 | 0.8983126 | -0.1072371 | 0.1729616 | 1.153077 | 0.1424341 | 0.1106345 | 0.7375631 | -0.3044037 | 0.1479998 | 0.9866655 | -0.0134242 |  |  | FALSE | TRUE | TRUE
| 16 | 2 | 168 | 3.269 | 25 | 33 | 0.02424242 | 238.2612 | 0.18 | [19 empty] | 0.1710732 | 0.9504065 | -0.05086545 | 0.1161786 | 0.6454366 | -0.4378283 | 0.161005 | 0.8944724 | -0.1115213 | 0.2973459 | 0.1575705 | 0.8753915 | -0.133084 | 0.1742971 | 0.968317 | -0.03219577 | 0.2139354 | 1.18853 | 0.172717 | 0.2392971 | 1.329428 | 0.2847491 | 0.1689957 | 0.938865 | -0.06308356 | 0.154296 | 0.8571998 | -0.1540842 | 0.1946003 | 1.081113 | 0.07799077 | 0.1437734 | 0.7987414 | -0.2247181 | 0.1735583 | 0.9642129 | -0.03644319 |  |  | FALSE | TRUE | TRUE
| 16 | 2 | 168 | 3.269 | 25 | 33 | 0.02424242 | 264.7095 | 0.2 | [19 empty] | 0.2079905 | 1.039953 | 0.03917527 | 0.1471754 | 0.7358768 | -0.3066925 | 0.1788774 | 0.8943872 | -0.1116165 | 0.3303529 | 0.1944944 | 0.9724721 | -0.02791393 | 0.2027501 | 1.013751 | 0.01365684 | 0.3105283 | 1.552642 | 0.4399578 | 0.2658604 | 1.329302 | 0.2846539 | 0.1915399 | 0.9576996 | -0.04322114 | 0.1738116 | 0.8690578 | -0.1403456 | 0.216202 | 1.08101 | 0.07789557 | 0.1899003 | 0.9495014 | -0.05181822 | 0.2137625 | 1.068813 | 0.06654832 |  |  | FALSE | TRUE | TRUE
| 16 | 2 | 168 | 3.269 | 25 | 33 | 0.02424242 | 291.1578 | 0.23 | [19 empty] | 0.2449079 | 1.064817 | 0.062803 | 0.1781721 | 0.7746615 | -0.2553291 | 0.1976078 | 0.8591643 | -0.1517951 | 0.3633598 | 0.2353016 | 1.02305 | 0.02278868 | 0.2312032 | 1.005231 | 0.005217454 | 0.4008521 | 1.742835 | 0.5555133 | 0.2924236 | 1.271407 | 0.2401242 | 0.2140841 | 0.9308006 | -0.07171024 | 0.1933272 | 0.8405529 | -0.1736954 | 0.2378036 | 1.033929 | 0.0333659 | 0.2360271 | 1.026205 | 0.02586745 | 0.2545338 | 1.106669 | 0.1013545 |  |  | FALSE | TRUE | TRUE
| 16 | 2 | 168 | 3.269 | 25 | 33 | 0.02424242 | 317.6514 | 0.25 | [19 empty] | 0.2818886 | 1.127554 | 0.1200511 | 0.2092221 | 0.8368883 | -0.1780646 | 0.2274462 | 0.909785 | -0.09454698 | 0.3964234 | 0.280072 | 1.120288 | 0.1135856 | 0.259705 | 1.03882 | 0.03808545 | 0.4866165 | 1.946466 | 0.6660154 | 0.3190324 | 1.27613 | 0.2438319 | 0.236667 | 0.9466681 | -0.05480677 | 0.2128762 | 0.8515049 | -0.16075 | 0.2594423 | 1.037769 | 0.03707357 | 0.2822331 | 1.128932 | 0.1212724 | 0.2959436 | 1.183775 | 0.1687081 |  |  | FALSE | TRUE | TRUE
| 16 | 2 | 168 | 3.269 | 25 | 33 | 0.02424242 | 344.145 | 0.3 | [19 empty] | 0.3188693 | 1.062898 | 0.06099886 | 0.240272 | 0.8009068 | -0.2220107 | 0.2572847 | 0.8576157 | -0.1535992 | 0.429487 | 0.3287389 | 1.095796 | 0.09148132 | 0.2882069 | 0.9606895 | -0.04010402 | 0.5687514 | 1.895838 | 0.639661 | 0.3456413 | 1.152138 | 0.1416189 | 0.2592499 | 0.8641663 | -0.14599 | 0.2324253 | 0.774751 | -0.2552136 | 0.2810811 | 0.9369369 | -0.06513936 | 0.3284391 | 1.094797 | 0.09056882 | 0.3379225 | 1.126408 | 0.1190342 |  |  | FALSE | TRUE | TRUE
| 16 | 2 | 168 | 3.269 | 25 | 33 | 0.02424242 | 370.5479 | 0.3 | [19 empty] | 0.3557234 | 1.185745 | 0.1703709 | 0.2712156 | 0.9040521 | -0.1008683 | 0.287021 | 0.9567366 | -0.0442272 | 0.4624374 | 0.3811157 | 1.270386 | 0.2393206 | 0.3166111 | 1.05537 | 0.0538917 | 0.647768 | 2.159227 | 0.7697501 | 0.3721589 | 1.24053 | 0.2155386 | 0.2817554 | 0.9391848 | -0.06274302 | 0.2519074 | 0.8396914 | -0.1747208 | 0.3026457 | 1.008819 | 0.008780275 | 0.3744868 | 1.248289 | 0.221774 | 0.3803238 | 1.267746 | 0.2372404 |  |  | FALSE | TRUE | TRUE
Viga B2-b - Gilbert e Nejadi (2004) | 16 | 2 | 168 | 3.269 | 25 | 33 | 0.02424242 | 185.274 | 0.15 | [19 empty] | 0.09711179 | 0.6474119 | -0.4347725 | 0.08685477 | 0.5790318 | -0.5463978 | 0.1251989 | 0.8346592 | -0.1807318 | 0.2312187 | 0.09527893 | 0.6351929 | -0.4538266 | 0.1172934 | 0.7819557 | -0.2459571 |  |  |  | 0.1860795 | 1.24053 | 0.2155386 | 0.1238299 | 0.8255329 | -0.1917261 | 0.1151978 | 0.7679855 | -0.2639844 | 0.1513228 | 1.008819 | 0.008780275 | 0.08685477 | 0.5790318 | -0.5463978 | 0.1274942 | 0.8499617 | -0.162564 |  |  | FALSE | TRUE | TRUE
| 16 | 2 | 168 | 3.269 | 25 | 33 | 0.02424242 | 211.7676 | 0.18 | [19 empty] | 0.1340925 | 0.7449582 | -0.2944271 | 0.09927475 | 0.5515264 | -0.5950656 | 0.143102 | 0.7950109 | -0.2293995 | 0.2642823 | 0.1244764 | 0.6915357 | -0.3688405 | 0.1457952 | 0.8099734 | -0.2107539 | 0.1085351 | 0.6029727 | -0.5058834 | 0.2126883 | 1.181602 | 0.1668708 | 0.1464128 | 0.8134046 | -0.2065267 | 0.1347469 | 0.7485939 | -0.2895587 | 0.1729616 | 0.9608976 | -0.03988747 | 0.1106345 | 0.6146359 | -0.4867252 | 0.1479998 | 0.8222213 | -0.1957458 |  |  | FALSE | TRUE | TRUE
| 16 | 2 | 168 | 3.269 | 25 | 33 | 0.02424242 | 238.2612 | 0.18 | [19 empty] | 0.1710732 | 0.9504065 | -0.05086545 | 0.1161786 | 0.6454366 | -0.4378283 | 0.161005 | 0.8944724 | -0.1115213 | 0.2973459 | 0.1575705 | 0.8753915 | -0.133084 | 0.1742971 | 0.968317 | -0.03219577 | 0.2139354 | 1.18853 | 0.172717 | 0.2392971 | 1.329428 | 0.2847491 | 0.1689957 | 0.938865 | -0.06308356 | 0.154296 | 0.8571998 | -0.1540842 | 0.1946003 | 1.081113 | 0.07799077 | 0.1437734 | 0.7987414 | -0.2247181 | 0.1735583 | 0.9642129 | -0.03644319 |  |  | FALSE | TRUE | TRUE
| 16 | 2 | 168 | 3.269 | 25 | 33 | 0.02424242 | 264.7095 | 0.25 | [19 empty] | 0.2079905 | 0.8319622 | -0.1839683 | 0.1471754 | 0.5887015 | -0.5298361 | 0.1788774 | 0.7155098 | -0.33476 | 0.3303529 | 0.1944944 | 0.7779777 | -0.2510575 | 0.2027501 | 0.8110004 | -0.2094867 | 0.3105283 | 1.242113 | 0.2168142 | 0.2658604 | 1.063441 | 0.0615103 | 0.1915399 | 0.7661597 | -0.2663647 | 0.1738116 | 0.6952463 | -0.3634892 | 0.216202 | 0.8648078 | -0.145248 | 0.1899003 | 0.7596012 | -0.2749618 | 0.2137625 | 0.8550501 | -0.1565952 |  |  | FALSE | TRUE | TRUE
| 16 | 2 | 168 | 3.269 | 25 | 33 | 0.02424242 | 291.1578 | 0.28 | [19 empty] | 0.2449079 | 0.8746711 | -0.1339073 | 0.1781721 | 0.6363291 | -0.4520394 | 0.1976078 | 0.7057421 | -0.3485054 | 0.3633598 | 0.2353016 | 0.8403628 | -0.1739216 | 0.2312032 | 0.8257255 | -0.1914928 | 0.4008521 | 1.431615 | 0.358803 | 0.2924236 | 1.04437 | 0.04341389 | 0.2140841 | 0.7645862 | -0.2684205 | 0.1933272 | 0.6904542 | -0.3704057 | 0.2378036 | 0.8492986 | -0.1633444 | 0.2360271 | 0.842954 | -0.1708428 | 0.2545338 | 0.9090494 | -0.09535583 |  |  | FALSE | TRUE | TRUE
| 16 | 2 | 168 | 3.269 | 25 | 33 | 0.02424242 | 317.6514 | 0.33 | [19 empty] | 0.2818886 | 0.8542079 | -0.1575806 | 0.2092221 | 0.6340063 | -0.4556964 | 0.2274462 | 0.6892311 | -0.3721787 | 0.3964234 | 0.280072 | 0.8487029 | -0.1640461 | 0.259705 | 0.7869848 | -0.2395463 | 0.4866165 | 1.474595 | 0.3883836 | 0.3190324 | 0.966765 | -0.03379988 | 0.236667 | 0.7171728 | -0.3324385 | 0.2128762 | 0.6450795 | -0.4383817 | 0.2594423 | 0.7861889 | -0.2405582 | 0.2822331 | 0.8552518 | -0.1563594 | 0.2959436 | 0.8967989 | -0.1089236 |  |  | FALSE | TRUE | TRUE
| 16 | 2 | 168 | 3.269 | 25 | 33 | 0.02424242 | 344.145 | 0.38 | [19 empty] | 0.3188693 | 0.8391298 | -0.1753899 | 0.240272 | 0.6322948 | -0.4583995 | 0.2572847 | 0.677065 | -0.389988 | 0.429487 | 0.3287389 | 0.8651023 | -0.1449075 | 0.2882069 | 0.7584391 | -0.2764928 | 0.5687514 | 1.496714 | 0.4032723 | 0.3456413 | 0.9095822 | -0.09476986 | 0.2592499 | 0.6822366 | -0.3823788 | 0.2324253 | 0.6116455 | -0.4916023 | 0.2810811 | 0.739687 | -0.3015281 | 0.3284391 | 0.8643133 | -0.14582 | 0.3379225 | 0.8892698 | -0.1173546 |  |  | FALSE | TRUE | TRUE
| 16 | 2 | 168 | 3.269 | 25 | 33 | 0.02424242 | 370.5479 | 0.43 | [19 empty] | 0.3557234 | 0.8272636 | -0.1896319 | 0.2712156 | 0.630734 | -0.460871 | 0.287021 | 0.6674906 | -0.4042299 | 0.4624374 | 0.3811157 | 0.8863156 | -0.1206821 | 0.3166111 | 0.7363049 | -0.306111 | 0.647768 | 1.506437 | 0.4097474 | 0.3721589 | 0.8654859 | -0.1444642 | 0.2817554 | 0.6552452 | -0.4227458 | 0.2519074 | 0.5858312 | -0.5347235 | 0.3026457 | 0.7038272 | -0.3512225 | 0.3744868 | 0.8708995 | -0.1382287 | 0.3803238 | 0.8844739 | -0.1227623 |  |  | FALSE | TRUE | TRUE
Viga B3-a - Gilbert e Nejadi (2004) | 16 | 3 | 76 | 3.269 | 25 | 33 | 0.03636364 | 233.3047 | 0.15 | [19 empty] | 0.1531062 | 1.020708 | 0.02049674 | 0.1222673 | 0.8151156 | -0.2044253 | 0.1349783 | 0.8998554 | -0.1055212 | 0.1962478 | 0.1524818 | 1.016545 | 0.0164098 | 0.130125 | 0.8674997 | -0.1421401 | 0.2519516 | 1.679678 | 0.5186019 | 0.1800314 | 1.200209 | 0.1824959 | 0.12518 | 0.8345334 | -0.1808825 | 0.1529778 | 1.019852 | 0.01965779 | 0.167827 | 1.118847 | 0.1122985 | 0.1379725 | 0.9198165 | -0.08358104 | 0.1779847 | 1.186564 | 0.171062 |  |  | FALSE | TRUE | TRUE
| 16 | 3 | 76 | 3.269 | 25 | 33 | 0.03636364 | 251.2039 | 0.18 | [19 empty] | 0.1711648 | 0.9509158 | -0.05032976 | 0.1395829 | 0.7754604 | -0.2542984 | 0.1508988 | 0.8383264 | -0.1763477 | 0.2113039 | 0.1767762 | 0.9820898 | -0.01807248 | 0.1429623 | 0.7942348 | -0.2303761 | 0.2872191 | 1.595662 | 0.4672885 | 0.1938434 | 1.076908 | 0.07409399 | 0.1367712 | 0.7598397 | -0.2746478 | 0.1661725 | 0.9231804 | -0.07993059 | 0.1807028 | 1.003904 | 0.00389657 | 0.161783 | 0.8987944 | -0.1067009 | 0.2013975 | 1.118875 | 0.1123235 |  |  | FALSE | TRUE | TRUE
| 16 | 3 | 76 | 3.269 | 25 | 33 | 0.03636364 | 269.1646 | 0.18 | [19 empty] | 0.1892855 | 1.051586 | 0.05029965 | 0.1569579 | 0.8719883 | -0.1369793 | 0.1668739 | 0.9270773 | -0.07571834 | 0.2264119 | 0.2029583 | 1.127546 | 0.1200438 | 0.1558437 | 0.8657983 | -0.1441033 | 0.3215818 | 1.786566 | 0.5802952 | 0.207703 | 1.153905 | 0.1431522 | 0.1484021 | 0.8244562 | -0.1930312 | 0.1794125 | 0.9967358 | -0.003269491 | 0.1936227 | 1.075682 | 0.07295473 | 0.1856753 | 1.03153 | 0.03104277 | 0.2251518 | 1.250843 | 0.223818 |  |  | FALSE | TRUE | TRUE
| 16 | 3 | 76 | 3.269 | 25 | 33 | 0.03636364 | 287.1253 | 0.2 | [19 empty] | 0.2074062 | 1.037031 | 0.03636169 | 0.1743329 | 0.8716646 | -0.1373506 | 0.1828491 | 0.9142454 | -0.0896563 | 0.2415198 | 0.2309479 | 1.154739 | 0.1438746 | 0.1687251 | 0.8436255 | -0.1700466 | 0.3551095 | 1.775547 | 0.5741087 | 0.2215625 | 1.107812 | 0.1023873 | 0.1600331 | 0.8001655 | -0.2229367 | 0.1926524 | 0.9632621 | -0.03742969 | 0.2065427 | 1.032714 | 0.03218987 | 0.2095677 | 1.047838 | 0.04672932 | 0.2491677 | 1.245838 | 0.2198087 |  |  | FALSE | TRUE | TRUE
| 16 | 3 | 76 | 3.269 | 25 | 33 | 0.03636364 | 305.086 | 0.2 | [19 empty] | 0.2255268 | 1.127634 | 0.1201218 | 0.1917079 | 0.9585397 | -0.04234432 | 0.1988242 | 0.9941212 | -0.005896189 | 0.2566277 | 0.2607448 | 1.283139 | 0.249309 | 0.1816065 | 0.9080326 | -0.09647495 | 0.3879495 | 1.939748 | 0.6625578 | 0.235422 | 1.17711 | 0.1630623 | 0.1716641 | 0.8583204 | -0.1527779 | 0.2058924 | 1.029462 | 0.02903637 | 0.2194627 | 1.097313 | 0.09286489 | 0.23346 | 1.1673 | 0.1546934 | 0.2734451 | 1.367225 | 0.3127834 |  |  | FALSE | TRUE | TRUE
Viga B3-b - Gilbert e Nejadi (2004) | 16 | 3 | 76 | 3.269 | 25 | 33 | 0.03636364 | 251.2039 | 0.15 | [19 empty] | 0.1711648 | 1.141099 | 0.1319918 | 0.1395829 | 0.9305524 | -0.07197686 | 0.1508988 | 1.005992 | 0.005973808 | 0.2113039 | 0.1767762 | 1.178508 | 0.1642491 | 0.1429623 | 0.9530818 | -0.04805456 | 0.2872191 | 1.914794 | 0.6496101 | 0.1938434 | 1.29229 | 0.2564155 | 0.1367712 | 0.9118077 | -0.0923262 | 0.1661725 | 1.107817 | 0.102391 | 0.1807028 | 1.204685 | 0.1862181 | 0.161783 | 1.078553 | 0.07562061 | 0.2013975 | 1.34265 | 0.2946451 |  |  | FALSE | TRUE | TRUE
| 16 | 3 | 76 | 3.269 | 25 | 33 | 0.03636364 | 269.1646 | 0.18 | [19 empty] | 0.1892855 | 1.051586 | 0.05029965 | 0.1569579 | 0.8719883 | -0.1369793 | 0.1668739 | 0.9270773 | -0.07571834 | 0.2264119 | 0.2029583 | 1.127546 | 0.1200438 | 0.1558437 | 0.8657983 | -0.1441033 | 0.3215818 | 1.786566 | 0.5802952 | 0.207703 | 1.153905 | 0.1431522 | 0.1484021 | 0.8244562 | -0.1930312 | 0.1794125 | 0.9967358 | -0.003269491 | 0.1936227 | 1.075682 | 0.07295473 | 0.1856753 | 1.03153 | 0.03104277 | 0.2251518 | 1.250843 | 0.223818 |  |  | FALSE | TRUE | TRUE
| 16 | 3 | 76 | 3.269 | 25 | 33 | 0.03636364 | 287.1253 | 0.2 | [19 empty] | 0.2074062 | 1.037031 | 0.03636169 | 0.1743329 | 0.8716646 | -0.1373506 | 0.1828491 | 0.9142454 | -0.0896563 | 0.2415198 | 0.2309479 | 1.154739 | 0.1438746 | 0.1687251 | 0.8436255 | -0.1700466 | 0.3551095 | 1.775547 | 0.5741087 | 0.2215625 | 1.107812 | 0.1023873 | 0.1600331 | 0.8001655 | -0.2229367 | 0.1926524 | 0.9632621 | -0.03742969 | 0.2065427 | 1.032714 | 0.03218987 | 0.2095677 | 1.047838 | 0.04672932 | 0.2491677 | 1.245838 | 0.2198087 |  |  | FALSE | TRUE | TRUE
| 16 | 3 | 76 | 3.269 | 25 | 33 | 0.03636364 | 305.086 | 0.2 | [19 empty] | 0.2255268 | 1.127634 | 0.1201218 | 0.1917079 | 0.9585397 | -0.04234432 | 0.1988242 | 0.9941212 | -0.005896189 | 0.2566277 | 0.2607448 | 1.283139 | 0.249309 | 0.1816065 | 0.9080326 | -0.09647495 | 0.3879495 | 1.939748 | 0.6625578 | 0.235422 | 1.17711 | 0.1630623 | 0.1716641 | 0.8583204 | -0.1527779 | 0.2058924 | 1.029462 | 0.02903637 | 0.2194627 | 1.097313 | 0.09286489 | 0.23346 | 1.1673 | 0.1546934 | 0.2734451 | 1.367225 | 0.3127834 |  |  | FALSE | TRUE | TRUE
Laje S1-a - Gilbert e Nejadi (2004) | 12 | 2 | 296 | 3.269 | 25 | 31 | 0.008870968 | 176.2862 | 0.2 | [19 empty] | 0.007169056 | 0.03584528 | -3.328543 | 0.07214861 | 0.360743 | -1.019589 | 0.1314204 | 0.6571018 | -0.4199164 | 0.2425421 | 0.06436802 | 0.3218401 | -1.1337 | 0.1785661 | 0.8928304 | -0.1133586 |  |  |  | 0.30305 | 1.51525 | 0.4155805 | 0.1236261 | 0.6181305 | -0.4810556 | 0.08283971 | 0.4141986 | -0.8814098 | 0.1841683 | 0.9208417 | -0.08246718 | 0.07214861 | 0.360743 | -1.019589 | 0.09637321 | 0.4818661 | -0.7300891 |  |  | TRUE | FALSE | TRUE
| 12 | 2 | 296 | 3.269 | 25 | 31 | 0.008870968 | 242.3463 | 0.25 | [19 empty] | 0.1119252 | 0.4477007 | -0.8036304 | 0.09918503 | 0.3967401 | -0.9244739 | 0.1806678 | 0.7226713 | -0.3248009 | 0.3334304 | 0.1216484 | 0.4865936 | -0.720326 | 0.3242251 | 1.2969 | 0.259977 |  |  |  | 0.4166127 | 1.666451 | 0.510696 | 0.1835497 | 0.7341988 | -0.3089755 | 0.1259634 | 0.5038536 | -0.6854695 | 0.2531822 | 1.012729 | 0.01264831 | 0.1264954 | 0.5059815 | -0.6812552 | 0.1360243 | 0.5440974 | -0.6086271 |  |  | TRUE | FALSE | TRUE
| 12 | 2 | 296 | 3.269 | 25 | 31 | 0.008870968 | 308.4064 | 0.33 | [19 empty] | 0.2166813 | 0.6566099 | -0.4206651 | 0.129486 | 0.3923819 | -0.9355197 | 0.2299153 | 0.6967129 | -0.3613818 | 0.4243188 | 0.1970065 | 0.5969893 | -0.5158561 | 0.469884 | 1.423891 | 0.3533933 |  |  |  | 0.5301753 | 1.606592 | 0.4741151 | 0.2434733 | 0.7377978 | -0.3040854 | 0.1690871 | 0.5123852 | -0.6686786 | 0.322196 | 0.9763515 | -0.02393263 | 0.2067647 | 0.6265597 | -0.4675112 | 0.1808683 | 0.5480858 | -0.6013235 |  |  | TRUE | FALSE | TRUE
Laje S1-b - Gilbert e Nejadi (2004) | 12 | 2 | 296 | 3.269 | 25 | 31 | 0.008870968 | 242.3463 | 0.23 | [19 empty] | 0.1119252 | 0.4866312 | -0.7202488 | 0.09918503 | 0.4312392 | -0.8410922 | 0.1806678 | 0.7855122 | -0.2414192 | 0.3334304 | 0.1216484 | 0.5289061 | -0.6369443 | 0.3242251 | 1.409674 | 0.3433586 |  |  |  | 0.4166127 | 1.811359 | 0.5940776 | 0.1835497 | 0.7980422 | -0.2255938 | 0.1259634 | 0.547667 | -0.6020878 | 0.2531822 | 1.100792 | 0.09602992 | 0.1264954 | 0.5499799 | -0.5978736 | 0.1360243 | 0.5914102 | -0.5252455 |  |  | TRUE | FALSE | TRUE
| 12 | 2 | 296 | 3.269 | 25 | 31 | 0.008870968 | 308.4064 | 0.28 | [19 empty] | 0.2166813 | 0.7738617 | -0.2563621 | 0.129486 | 0.4624501 | -0.7712166 | 0.2299153 | 0.821126 | -0.1970788 | 0.4243188 | 0.1970065 | 0.7035945 | -0.3515531 | 0.469884 | 1.678157 | 0.5176964 |  |  |  | 0.5301753 | 1.893483 | 0.6384181 | 0.2434733 | 0.8695475 | -0.1397824 | 0.1690871 | 0.6038825 | -0.5043756 | 0.322196 | 1.1507 | 0.1403704 | 0.2067647 | 0.7384454 | -0.3032081 | 0.1808683 | 0.6459582 | -0.4370205 |  |  | TRUE | FALSE | TRUE
Laje S2-a - Gilbert e Nejadi (2004) | 12 | 3 | 142 | 3.269 | 25 | 31 | 0.01330645 | 208.7797 | 0.18 | [19 empty] | 0.1034745 | 0.5748581 | -0.553632 | 0.08614757 | 0.4785976 | -0.7368951 | 0.1186726 | 0.659292 | -0.4165888 | 0.2629375 | 0.09109717 | 0.5060954 | -0.6810301 | 0.2119764 | 1.177647 | 0.1635181 |  |  |  | 0.2757561 | 1.531978 | 0.4265599 | 0.1178054 | 0.6544744 | -0.4239229 | 0.1105174 | 0.6139856 | -0.4877837 | 0.1931039 | 1.0728 | 0.07027173 | 0.09465062 | 0.5258368 | -0.6427644 | 0.1163361 | 0.6463117 | -0.4364734 |  |  | TRUE | FALSE | TRUE
| 12 | 3 | 142 | 3.269 | 25 | 31 | 0.01330645 | 253.5 | 0.23 | [19 empty] | 0.1528239 | 0.6644517 | -0.4087931 | 0.1046002 | 0.4547836 | -0.7879336 | 0.144092 | 0.626487 | -0.4676272 | 0.3192582 | 0.1343025 | 0.583924 | -0.5379845 | 0.2777136 | 1.20745 | 0.1885109 | 0.1222037 | 0.5313205 | -0.6323899 | 0.3348226 | 1.45575 | 0.3755214 | 0.1490194 | 0.6479103 | -0.434003 | 0.1396744 | 0.6072799 | -0.4987655 | 0.2344665 | 1.019419 | 0.01923328 | 0.1395413 | 0.6067012 | -0.4997188 | 0.1437597 | 0.6250422 | -0.4699362 |  |  | TRUE | FALSE | TRUE
| 12 | 3 | 142 | 3.269 | 25 | 31 | 0.01330645 | 298.2203 | 0.25 | [19 empty] | 0.2021733 | 0.8086933 | -0.2123355 | 0.1230529 | 0.4922116 | -0.7088467 | 0.1735628 | 0.6942513 | -0.3649212 | 0.375579 | 0.1858671 | 0.7434683 | -0.2964291 | 0.3434507 | 1.373803 | 0.3175827 | 0.2773366 | 1.109346 | 0.103771 | 0.3938891 | 1.575556 | 0.4546084 | 0.1802334 | 0.7209334 | -0.3272085 | 0.1688313 | 0.6753253 | -0.3925607 | 0.275829 | 1.103316 | 0.0983202 | 0.1931173 | 0.772469 | -0.2581634 | 0.172067 | 0.6882678 | -0.3735772 |  |  | TRUE | FALSE | TRUE
Laje S2-b - Gilbert e Nejadi (2004) | 12 | 3 | 142 | 3.269 | 25 | 31 | 0.01330645 | 208.7797 | 0.18 | [19 empty] | 0.1034745 | 0.5748581 | -0.553632 | 0.08614757 | 0.4785976 | -0.7368951 | 0.1186726 | 0.659292 | -0.4165888 | 0.2629375 | 0.09109717 | 0.5060954 | -0.6810301 | 0.2119764 | 1.177647 | 0.1635181 |  |  |  | 0.2757561 | 1.531978 | 0.4265599 | 0.1178054 | 0.6544744 | -0.4239229 | 0.1105174 | 0.6139856 | -0.4877837 | 0.1931039 | 1.0728 | 0.07027173 | 0.09465062 | 0.5258368 | -0.6427644 | 0.1163361 | 0.6463117 | -0.4364734 |  |  | TRUE | FALSE | TRUE
| 12 | 3 | 142 | 3.269 | 25 | 31 | 0.01330645 | 253.5 | 0.23 | [19 empty] | 0.1528239 | 0.6644517 | -0.4087931 | 0.1046002 | 0.4547836 | -0.7879336 | 0.144092 | 0.626487 | -0.4676272 | 0.3192582 | 0.1343025 | 0.583924 | -0.5379845 | 0.2777136 | 1.20745 | 0.1885109 | 0.1222037 | 0.5313205 | -0.6323899 | 0.3348226 | 1.45575 | 0.3755214 | 0.1490194 | 0.6479103 | -0.434003 | 0.1396744 | 0.6072799 | -0.4987655 | 0.2344665 | 1.019419 | 0.01923328 | 0.1395413 | 0.6067012 | -0.4997188 | 0.1437597 | 0.6250422 | -0.4699362 |  |  | TRUE | FALSE | TRUE
| 12 | 3 | 142 | 3.269 | 25 | 31 | 0.01330645 | 298.2203 | 0.25 | [19 empty] | 0.2021733 | 0.8086933 | -0.2123355 | 0.1230529 | 0.4922116 | -0.7088467 | 0.1735628 | 0.6942513 | -0.3649212 | 0.375579 | 0.1858671 | 0.7434683 | -0.2964291 | 0.3434507 | 1.373803 | 0.3175827 | 0.2773366 | 1.109346 | 0.103771 | 0.3938891 | 1.575556 | 0.4546084 | 0.1802334 | 0.7209334 | -0.3272085 | 0.1688313 | 0.6753253 | -0.3925607 | 0.275829 | 1.103316 | 0.0983202 | 0.1931173 | 0.772469 | -0.2581634 | 0.172067 | 0.6882678 | -0.3735772 |  |  | TRUE | FALSE | TRUE
Laje S3-a - Gilbert e Nejadi (2004) | 12 | 4 | 90.67 | 3.269 | 25 | 31 | 0.01774194 | 226.4553 | 0.15 | [19 empty] | 0.1207908 | 0.8052718 | -0.2165754 | 0.09238499 | 0.6159 | -0.4846707 | 0.1117755 | 0.74517 | -0.2941429 | 0.231137 | 0.1078843 | 0.7192289 | -0.3295757 | 0.1954071 | 1.302714 | 0.2644498 | 0.1567851 | 1.045234 | 0.04424054 | 0.2480899 | 1.653933 | 0.5031559 | 0.1082767 | 0.7218446 | -0.3259454 | 0.1252289 | 0.8348596 | -0.1804917 | 0.192533 | 1.283553 | 0.2496323 | 0.1100971 | 0.7339809 | -0.3092722 | 0.1260137 | 0.8400911 | -0.174245 |  |  | TRUE | FALSE | TRUE
| 12 | 4 | 90.67 | 3.269 | 25 | 31 | 0.01774194 | 260.4139 | 0.15 | [19 empty] | 0.1502668 | 1.001779 | 0.001777019 | 0.1062388 | 0.7082586 | -0.3449461 | 0.1390516 | 0.9270104 | -0.07579051 | 0.2657977 | 0.1426664 | 0.9511093 | -0.05012628 | 0.2328455 | 1.552304 | 0.43974 | 0.2364861 | 1.576574 | 0.4552542 | 0.2852927 | 1.901952 | 0.6428805 | 0.1279968 | 0.8533122 | -0.1586298 | 0.14735 | 0.9823332 | -0.01782475 | 0.2214047 | 1.476031 | 0.389357 | 0.1455926 | 0.9706175 | -0.02982286 | 0.1468641 | 0.9790937 | -0.02112792 |  |  | TRUE | FALSE | TRUE
| 12 | 4 | 90.67 | 3.269 | 25 | 31 | 0.01774194 | 294.3725 | 0.18 | [19 empty] | 0.1797428 | 0.9985711 | -0.00142989 | 0.1200926 | 0.667181 | -0.4046939 | 0.1663276 | 0.9240423 | -0.07899742 | 0.3004583 | 0.1823005 | 1.01278 | 0.01269948 | 0.270284 | 1.501578 | 0.4065162 | 0.3101572 | 1.723096 | 0.5441226 | 0.3224956 | 1.791642 | 0.5831327 | 0.147717 | 0.8206498 | -0.1976588 | 0.169471 | 0.9415056 | -0.06027495 | 0.2502764 | 1.390424 | 0.3296091 | 0.1860396 | 1.033554 | 0.03300291 | 0.168224 | 0.9345778 | -0.06766041 |  |  | TRUE | FALSE | TRUE
Laje S3-b - Gilbert e Nejadi (2004) | 12 | 4 | 90.67 | 3.269 | 25 | 31 | 0.01774194 | 226.4553 | 0.18 | [19 empty] | 0.1207908 | 0.6710599 | -0.3988969 | 0.09238499 | 0.51325 | -0.6669923 | 0.1117755 | 0.620975 | -0.4764645 | 0.231137 | 0.1078843 | 0.5993574 | -0.5118972 | 0.1954071 | 1.085595 | 0.08212827 | 0.1567851 | 0.8710281 | -0.138081 | 0.2480899 | 1.378277 | 0.3208343 | 0.1082767 | 0.6015372 | -0.5082669 | 0.1252289 | 0.6957163 | -0.3628133 | 0.192533 | 1.069628 | 0.06731073 | 0.1100971 | 0.6116508 | -0.4915938 | 0.1260137 | 0.7000759 | -0.3565665 |  |  | TRUE | FALSE | TRUE
| 12 | 4 | 90.67 | 3.269 | 25 | 31 | 0.01774194 | 260.4139 | 0.2 | [19 empty] | 0.1502668 | 0.7513339 | -0.2859051 | 0.1062388 | 0.5311939 | -0.6326281 | 0.1390516 | 0.6952578 | -0.3634726 | 0.2657977 | 0.1426664 | 0.713332 | -0.3378084 | 0.2328455 | 1.164228 | 0.1520579 | 0.2364861 | 1.182431 | 0.1675721 | 0.2852927 | 1.426464 | 0.3551985 | 0.1279968 | 0.6399842 | -0.4463119 | 0.14735 | 0.7367499 | -0.3055068 | 0.2214047 | 1.107024 | 0.1016749 | 0.1455926 | 0.7279631 | -0.3175049 | 0.1468641 | 0.7343203 | -0.30881 |  |  | TRUE | FALSE | TRUE
| 12 | 4 | 90.67 | 3.269 | 25 | 31 | 0.01774194 | 294.3725 | 0.23 | [19 empty] | 0.1797428 | 0.7814905 | -0.2465523 | 0.1200926 | 0.5221416 | -0.6498164 | 0.1663276 | 0.7231635 | -0.3241199 | 0.3004583 | 0.1823005 | 0.7926108 | -0.232423 | 0.270284 | 1.175148 | 0.1613938 | 0.3101572 | 1.34851 | 0.2990001 | 0.3224956 | 1.402155 | 0.3380102 | 0.147717 | 0.6422477 | -0.4427812 | 0.169471 | 0.7368305 | -0.3053974 | 0.2502764 | 1.088158 | 0.08448662 | 0.1860396 | 0.808868 | -0.2121196 | 0.168224 | 0.7314087 | -0.3127829 |  |  | TRUE | FALSE | TRUE
Viga 250-10-1 - Cornelissen (2022) | 10 | 1 | 45 | 2.8 | 40 | 45 | 0.008722222 | 274.1436 | 0.16 | [19 empty] | 0.1651272 | 1.032045 | 0.03154234 | 0.1628513 | 1.01782 | 0.01766357 | 0.2093563 | 1.308477 | 0.2688636 | 0.2318752 | 0.1349186 | 0.8432413 | -0.1705021 | 0.3161553 | 1.975971 | 0.6810598 | 0.168217 | 1.051356 | 0.05008086 | 0.3297273 | 2.060796 | 0.7230921 | 0.1939165 | 1.211978 | 0.192254 | 0.1308154 | 0.8175965 | -0.2013863 | 0.2852584 | 1.782865 | 0.5782215 | 0.20977 | 1.311063 | 0.270838 | 0.1875518 | 1.172199 | 0.1588813 |  |  | TRUE | FALSE | FALSE
| 10 | 1 | 45 | 2.8 | 40 | 45 | 0.008722222 | 294.2029 | 0.18 | [19 empty] | 0.1941089 | 1.078383 | 0.07546241 | 0.1747672 | 0.970929 | -0.02950189 | 0.224675 | 1.248195 | 0.2216981 | 0.2488417 | 0.1553851 | 0.8632508 | -0.14705 | 0.3536419 | 1.964677 | 0.675328 | 0.2188284 | 1.215713 | 0.195331 | 0.3538537 | 1.965854 | 0.6759267 | 0.2108772 | 1.17154 | 0.1583193 | 0.1415172 | 0.7862067 | -0.2405355 | 0.3061309 | 1.700727 | 0.5310561 | 0.2415912 | 1.342173 | 0.2942901 | 0.2018413 | 1.121341 | 0.1145249 |  |  | TRUE | FALSE | FALSE
| 10 | 1 | 45 | 2.8 | 40 | 45 | 0.008722222 | 316.9368 | 0.2 | [19 empty] | 0.2269548 | 1.134774 | 0.1264334 | 0.188272 | 0.9413598 | -0.06042982 | 0.2420363 | 1.210181 | 0.1907702 | 0.2680704 | 0.180327 | 0.9016352 | -0.1035453 | 0.3961267 | 1.980634 | 0.6834168 | 0.2733608 | 1.366804 | 0.3124752 | 0.3811969 | 1.905985 | 0.6449987 | 0.2300994 | 1.150497 | 0.1401938 | 0.1536459 | 0.7682294 | -0.2636669 | 0.3297865 | 1.648933 | 0.5001281 | 0.2803706 | 1.401853 | 0.3377948 | 0.2181294 | 1.090647 | 0.08677105 |  |  | TRUE | FALSE | FALSE
| 10 | 1 | 45 | 2.8 | 40 | 45 | 0.008722222 | 336.9961 | 0.22 | [19 empty] | 0.2559365 | 1.163348 | 0.1513016 | 0.2001879 | 0.9099451 | -0.09437105 | 0.257355 | 1.169796 | 0.156829 | 0.2850369 | 0.2038756 | 0.9267072 | -0.07611761 | 0.4336133 | 1.97097 | 0.6785256 | 0.3194483 | 1.452038 | 0.3729679 | 0.4053233 | 1.842379 | 0.6110575 | 0.2470601 | 1.123 | 0.1160039 | 0.1643476 | 0.7470348 | -0.2916436 | 0.3506591 | 1.593905 | 0.4661869 | 0.3169836 | 1.440835 | 0.3652225 | 0.2325836 | 1.057198 | 0.05562213 |  |  | TRUE | FALSE | FALSE
| 10 | 1 | 45 | 2.8 | 40 | 45 | 0.008722222 | 359.7299 | 0.24 | [19 empty] | 0.2887824 | 1.20326 | 0.1850344 | 0.2137276 | 0.8905317 | -0.1159366 | 0.2747163 | 1.144651 | 0.1350999 | 0.3042655 | 0.2323104 | 0.9679601 | -0.0325644 | 0.4760981 | 1.983742 | 0.6849851 | 0.3697999 | 1.540833 | 0.432323 | 0.4326666 | 1.802777 | 0.5893284 | 0.2662822 | 1.109509 | 0.1039176 | 0.1764763 | 0.735318 | -0.3074522 | 0.3743146 | 1.559644 | 0.4444578 | 0.3612126 | 1.505053 | 0.4088279 | 0.2490933 | 1.037889 | 0.03718859 |  |  | TRUE | FALSE | FALSE
| 10 | 1 | 45 | 2.8 | 40 | 45 | 0.008722222 | 379.7892 | 0.26 | [19 empty] | 0.317764 | 1.222169 | 0.2006274 | 0.2435175 | 0.9366057 | -0.06549293 | 0.290035 | 1.115519 | 0.10932 | 0.321232 | 0.258941 | 0.9959269 | -0.004081394 | 0.5135847 | 1.975326 | 0.6807334 | 0.4128427 | 1.587857 | 0.462385 | 0.4567929 | 1.756896 | 0.5635486 | 0.2832429 | 1.089396 | 0.08562311 | 0.1871781 | 0.7199157 | -0.3286211 | 0.3951872 | 1.519951 | 0.418678 | 0.4111412 | 1.581312 | 0.4582552 | 0.2815861 | 1.083024 | 0.07975672 |  |  | TRUE | FALSE | FALSE
| 10 | 1 | 45 | 2.8 | 40 | 45 | 0.008722222 | 403.8604 | 0.28 | [19 empty] | 0.352542 | 1.259079 | 0.2303803 | 0.2792653 | 0.9973761 | -0.00262732 | 0.31057 | 1.109179 | 0.1036198 | 0.3415918 | 0.2928047 | 1.045731 | 0.04471619 | 0.5585686 | 1.994888 | 0.6905879 | 0.4630639 | 1.6538 | 0.5030755 | 0.4857446 | 1.734802 | 0.5508934 | 0.3035957 | 1.08427 | 0.08090731 | 0.2000202 | 0.7143579 | -0.3363712 | 0.4202343 | 1.500837 | 0.4060228 | 0.4710555 | 1.682341 | 0.5201864 | 0.3206794 | 1.145284 | 0.1356524 |  |  | TRUE | FALSE | FALSE
Viga 250-10-2 - Cornelissen (2022) | 10 | 1 | 45 | 2.8 | 40 | 45 | 0.008722222 | 251.4098 | 0.15 | [19 empty] | 0.1322813 | 0.8818754 | -0.1257045 | 0.1493465 | 0.9956436 | -0.004365921 | 0.191995 | 1.279967 | 0.2468341 | 0.2126465 | 0.1134697 | 0.7564645 | -0.2790996 | 0.2736705 | 1.82447 | 0.6012896 | 0.1072933 | 0.7152887 | -0.335069 | 0.3023841 | 2.015894 | 0.7010626 | 0.1746944 | 1.164629 | 0.1524029 | 0.1186868 | 0.7912451 | -0.2341475 | 0.2616028 | 1.744019 | 0.556192 | 0.1764215 | 1.176143 | 0.1622405 | 0.1714504 | 1.143003 | 0.1336587 |  |  | TRUE | FALSE | FALSE
| 10 | 1 | 45 | 2.8 | 40 | 45 | 0.008722222 | 274.1436 | 0.17 | [19 empty] | 0.1651272 | 0.9713365 | -0.02908228 | 0.1628513 | 0.9579487 | -0.04296105 | 0.2093563 | 1.231507 | 0.208239 | 0.2318752 | 0.1349186 | 0.7936389 | -0.2311267 | 0.3161553 | 1.859737 | 0.6204352 | 0.168217 | 0.9895116 | -0.01054376 | 0.3297273 | 1.939572 | 0.6624675 | 0.1939165 | 1.140685 | 0.1316294 | 0.1308154 | 0.7695026 | -0.262011 | 0.2852584 | 1.67799 | 0.5175969 | 0.20977 | 1.233941 | 0.2102134 | 0.1875518 | 1.103246 | 0.0982567 |  |  | TRUE | FALSE | FALSE
| 10 | 1 | 45 | 2.8 | 40 | 45 | 0.008722222 | 295.5402 | 0.19 | [19 empty] | 0.196041 | 1.031795 | 0.03129973 | 0.1755616 | 0.9240085 | -0.07903396 | 0.2256963 | 1.187875 | 0.1721661 | 0.2499728 | 0.1568009 | 0.8252682 | -0.1920469 | 0.356141 | 1.874426 | 0.6283027 | 0.2221133 | 1.169017 | 0.1561636 | 0.3554621 | 1.870853 | 0.6263946 | 0.2120079 | 1.115831 | 0.1095997 | 0.1422307 | 0.7485824 | -0.289574 | 0.3075224 | 1.618539 | 0.481524 | 0.2437924 | 1.283118 | 0.2492932 | 0.2027967 | 1.067351 | 0.06517982 |  |  | TRUE | FALSE | FALSE
| 10 | 1 | 45 | 2.8 | 40 | 45 | 0.008722222 | 314.9309 | 0.2 | [19 empty] | 0.2240566 | 1.120283 | 0.1135814 | 0.1870804 | 0.9354019 | -0.06677904 | 0.2405044 | 1.202522 | 0.184421 | 0.2663737 | 0.1780516 | 0.8902582 | -0.1162438 | 0.3923781 | 1.96189 | 0.6739085 | 0.2686543 | 1.343272 | 0.2951081 | 0.3787843 | 1.893921 | 0.6386495 | 0.2284033 | 1.142016 | 0.1327955 | 0.1525757 | 0.7628785 | -0.2706565 | 0.3276993 | 1.638496 | 0.4937789 | 0.2768328 | 1.384164 | 0.3250963 | 0.2166882 | 1.083441 | 0.08014217 |  |  | TRUE | FALSE | FALSE
| 10 | 1 | 45 | 2.8 | 40 | 45 | 0.008722222 | 336.9961 | 0.22 | [19 empty] | 0.2559365 | 1.163348 | 0.1513016 | 0.2001879 | 0.9099451 | -0.09437105 | 0.257355 | 1.169796 | 0.156829 | 0.2850369 | 0.2038756 | 0.9267072 | -0.07611761 | 0.4336133 | 1.97097 | 0.6785256 | 0.3194483 | 1.452038 | 0.3729679 | 0.4053233 | 1.842379 | 0.6110575 | 0.2470601 | 1.123 | 0.1160039 | 0.1643476 | 0.7470348 | -0.2916436 | 0.3506591 | 1.593905 | 0.4661869 | 0.3169836 | 1.440835 | 0.3652225 | 0.2325836 | 1.057198 | 0.05562213 |  |  | TRUE | FALSE | FALSE
| 10 | 1 | 45 | 2.8 | 40 | 45 | 0.008722222 | 359.0613 | 0.24 | [19 empty] | 0.2878163 | 1.199235 | 0.1816835 | 0.2132955 | 0.8887311 | -0.1179606 | 0.2742056 | 1.142524 | 0.1332394 | 0.3037 | 0.2314476 | 0.9643651 | -0.03628533 | 0.4748486 | 1.978536 | 0.682357 | 0.3683441 | 1.534767 | 0.4283787 | 0.4318623 | 1.799426 | 0.587468 | 0.2657168 | 1.107153 | 0.1017922 | 0.1761196 | 0.7338316 | -0.3094756 | 0.3736189 | 1.556745 | 0.4425973 | 0.3598523 | 1.499385 | 0.4050547 | 0.2485724 | 1.035718 | 0.03509514 |  |  | TRUE | FALSE | FALSE
| 10 | 1 | 45 | 2.8 | 40 | 45 | 0.008722222 | 377.7833 | 0.26 | [19 empty] | 0.3148659 | 1.211023 | 0.1914651 | 0.2405385 | 0.925148 | -0.07780152 | 0.2885031 | 1.109627 | 0.1040243 | 0.3195354 | 0.2562129 | 0.9854344 | -0.01467277 | 0.5098361 | 1.960908 | 0.6734076 | 0.4085905 | 1.571502 | 0.4520319 | 0.4543803 | 1.747617 | 0.5582529 | 0.2815468 | 1.082872 | 0.07961706 | 0.1861079 | 0.7157997 | -0.334355 | 0.3931 | 1.511923 | 0.4133823 | 0.4061484 | 1.562109 | 0.4460369 | 0.2783334 | 1.070513 | 0.06813793 |  |  | TRUE | FALSE | FALSE
| 10 | 1 | 45 | 2.8 | 40 | 45 | 0.008722222 | 395.8367 | 0.29 | [19 empty] | 0.3409494 | 1.175687 | 0.1618531 | 0.2673494 | 0.9218944 | -0.08132462 | 0.30229 | 1.042379 | 0.04150596 | 0.3348052 | 0.2812856 | 0.9699505 | -0.03051025 | 0.543574 | 1.874393 | 0.6282849 | 0.4464811 | 1.53959 | 0.4315161 | 0.4760941 | 1.641704 | 0.4957345 | 0.2968114 | 1.023488 | 0.0232161 | 0.1957395 | 0.6749638 | -0.3930962 | 0.4118853 | 1.420294 | 0.3508639 | 0.4510841 | 1.555462 | 0.4417729 | 0.307636 | 1.060814 | 0.05903626 |  |  | TRUE | FALSE | FALSE
Viga 250-20-2 - Cornelissen (2022) | 20 | 1 | 40 | 2.8 | 40 | 50 | 0.0315 | 201.3327 | 0.17 | [19 empty] | 0.1324809 | 0.7792995 | -0.2493598 | 0.12448 | 0.7322354 | -0.3116532 | 0.1442124 | 0.8483082 | -0.1645113 | 0.1707385 | 0.1547853 | 0.9105016 | -0.09375957 | 0.1795078 | 1.055928 | 0.05442018 | 0.2232831 | 1.31343 | 0.2726419 | 0.2328008 | 1.369417 | 0.3143849 | 0.190091 | 1.118183 | 0.1117046 | 0.1006357 | 0.5919745 | -0.5242917 | 0.2463146 | 1.44891 | 0.3708113 | 0.12448 | 0.7322354 | -0.3116532 | 0.1750586 | 1.029756 | 0.02932235 |  |  | FALSE | TRUE | FALSE
| 20 | 1 | 40 | 2.8 | 40 | 50 | 0.0315 | 235.2815 | 0.2 | [19 empty] | 0.160924 | 0.8046199 | -0.2173853 | 0.1631915 | 0.8159574 | -0.2033931 | 0.1751741 | 0.8758707 | -0.1325368 | 0.1995285 | 0.2113862 | 0.9976425 | -0.002360264 | 0.2146421 | 1.07321 | 0.07065462 | 0.2789634 | 1.394817 | 0.3327633 | 0.2720558 | 1.360279 | 0.3076899 | 0.2310043 | 1.155022 | 0.144119 | 0.119505 | 0.5975251 | -0.5149589 | 0.2878483 | 1.439242 | 0.3641163 | 0.1727158 | 0.8635788 | -0.1466702 | 0.2258142 | 1.129071 | 0.1213953 |  |  | FALSE | TRUE | FALSE
| 20 | 1 | 40 | 2.8 | 40 | 50 | 0.0315 | 268.141 | 0.24 | [19 empty] | 0.1884544 | 0.7852268 | -0.2417827 | 0.2006609 | 0.8360869 | -0.1790227 | 0.2051425 | 0.8547603 | -0.1569342 | 0.2273948 | 0.2745539 | 0.9474781 | -0.05395142 | 0.2486491 | 1.036038 | 0.03540375 | 0.3308522 | 1.378551 | 0.3210329 | 0.3100513 | 1.29188 | 0.2560987 | 0.2706049 | 1.12752 | 0.1200207 | 0.137769 | 0.5740373 | -0.5550609 | 0.3280493 | 1.366872 | 0.3125251 | 0.2213006 | 0.9220859 | -0.08111687 | 0.2759076 | 1.149615 | 0.139427 |  |  | FALSE | TRUE | FALSE
| 20 | 1 | 40 | 2.8 | 40 | 50 | 0.0315 | 300.819 | 0.27 | [19 empty] | 0.2158328 | 0.7993806 | -0.2239181 | 0.2379232 | 0.8811972 | -0.1264739 | 0.2349452 | 0.8701675 | -0.1390695 | 0.255107 | 0.3455505 | 0.9448409 | -0.05673872 | 0.2824682 | 1.046179 | 0.04514409 | 0.3811452 | 1.411649 | 0.3447584 | 0.3478368 | 1.288284 | 0.2533114 | 0.3099866 | 1.148099 | 0.1381072 | 0.155932 | 0.5775258 | -0.5490021 | 0.3680283 | 1.363068 | 0.3097378 | 0.2696171 | 0.9985817 | -0.001419277 | 0.3266667 | 1.209877 | 0.1905186 |  |  | FALSE | TRUE | FALSE
| 20 | 1 | 40 | 2.8 | 40 | 50 | 0.0315 | 333.1339 | 0.32 | [19 empty] | 0.2429069 | 0.7590841 | -0.2756427 | 0.2747716 | 0.8586612 | -0.1523809 | 0.2644168 | 0.8263026 | -0.1907942 | 0.2825114 | 0.4237783 | 0.8828482 | -0.124602 | 0.3159116 | 0.9872237 | -0.01285866 | 0.4299726 | 1.343664 | 0.2954005 | 0.3852025 | 1.203758 | 0.1854481 | 0.3489308 | 1.090409 | 0.08655265 | 0.1738932 | 0.5434162 | -0.6098797 | 0.407563 | 1.273634 | 0.2418745 | 0.3173967 | 0.9918646 | -0.0081687 | 0.3777863 | 1.180582 | 0.1660078 |  |  | FALSE | TRUE | FALSE
| 20 | 1 | 40 | 2.8 | 40 | 50 | 0.0315 | 366.3565 | 0.34 | [19 empty] | 0.2707416 | 0.7962987 | -0.2277809 | 0.312655 | 0.9195735 | -0.0838453 | 0.2947163 | 0.8668127 | -0.1429324 | 0.3106856 | 0.5125177 | 0.9137811 | -0.09016419 | 0.3502943 | 1.030277 | 0.02982817 | 0.4794836 | 1.410246 | 0.343764 | 0.4236178 | 1.245935 | 0.2198859 | 0.3889689 | 1.144026 | 0.1345539 | 0.1923589 | 0.5657616 | -0.5695826 | 0.4482082 | 1.31826 | 0.2763123 | 0.3665184 | 1.077995 | 0.07510306 | 0.4313002 | 1.26853 | 0.2378587 |  |  | FALSE | TRUE | FALSE
Viga 250-20-3 - Cornelissen (2022) | 20 | 1 | 40 | 2.8 | 40 | 50 | 0.0315 | 169.744 | 0.16 | [19 empty] | 0.1060152 | 0.6625949 | -0.4115914 | 0.08845972 | 0.5528733 | -0.5926265 | 0.1154031 | 0.7212691 | -0.3267429 | 0.14395 | 0.1100246 | 0.6876537 | -0.3744699 | 0.146816 | 0.9175999 | -0.08599387 | 0.1684866 | 1.053041 | 0.05168248 | 0.1962748 | 1.226718 | 0.2043421 | 0.152022 | 0.9501374 | -0.05114864 | 0.08307808 | 0.519238 | -0.6553929 | 0.2076683 | 1.297927 | 0.2607685 | 0.08845972 | 0.5528733 | -0.5926265 | 0.1287426 | 0.8046414 | -0.2173586 |  |  | FALSE | TRUE | FALSE
| 20 | 1 | 40 | 2.8 | 40 | 50 | 0.0315 | 201.8773 | 0.2 | [19 empty] | 0.1329372 | 0.6646861 | -0.4084403 | 0.1251011 | 0.6255053 | -0.4691955 | 0.1447091 | 0.7235455 | -0.3235918 | 0.1712004 | 0.1556238 | 0.7781192 | -0.2508755 | 0.1800714 | 0.9003572 | -0.1049637 | 0.2241984 | 1.120992 | 0.114214 | 0.2334306 | 1.167153 | 0.1545675 | 0.1907474 | 0.9537369 | -0.04736738 | 0.1009384 | 0.5046919 | -0.6838071 | 0.246981 | 1.234905 | 0.2109939 | 0.1251011 | 0.6255053 | -0.4691955 | 0.1758649 | 0.8793243 | -0.1286015 |  |  | FALSE | TRUE | FALSE
| 20 | 1 | 40 | 2.8 | 40 | 50 | 0.0315 | 234.7368 | 0.24 | [19 empty] | 0.1604677 | 0.6686153 | -0.4025464 | 0.1625704 | 0.6773768 | -0.3895275 | 0.1746774 | 0.7278226 | -0.3176979 | 0.1990666 | 0.2104087 | 0.8294443 | -0.1869993 | 0.2140784 | 0.8919935 | -0.1142964 | 0.2780891 | 1.158705 | 0.1473028 | 0.2714261 | 1.130942 | 0.1230508 | 0.2303479 | 0.9597831 | -0.04104797 | 0.1192023 | 0.4966763 | -0.6998168 | 0.287182 | 1.196592 | 0.1794772 | 0.1719105 | 0.7162937 | -0.3336651 | 0.224992 | 0.9374665 | -0.06457423 |  |  | FALSE | TRUE | FALSE
| 20 | 1 | 40 | 2.8 | 40 | 50 | 0.0315 | 267.2333 | 0.27 | [19 empty] | 0.1876939 | 0.6951627 | -0.3636094 | 0.1996258 | 0.7393548 | -0.3019774 | 0.2043146 | 0.7567208 | -0.2787609 | 0.226625 | 0.2726981 | 0.8393517 | -0.1751254 | 0.2477097 | 0.9174433 | -0.08616453 | 0.3294388 | 1.220144 | 0.1989686 | 0.3090017 | 1.144451 | 0.1349247 | 0.2695109 | 0.9981886 | -0.001813058 | 0.1372644 | 0.5083868 | -0.6765128 | 0.3269388 | 1.210885 | 0.1913511 | 0.2199585 | 0.8146611 | -0.2049831 | 0.274511 | 1.016707 | 0.0165694 |  |  | FALSE | TRUE | FALSE
| 20 | 1 | 40 | 2.8 | 40 | 50 | 0.0315 | 301.0005 | 0.29 | [19 empty] | 0.2159849 | 0.7447754 | -0.2946726 | 0.2381302 | 0.8211388 | -0.1970631 | 0.2351108 | 0.8107269 | -0.209824 | 0.255261 | 0.3459678 | 0.8802104 | -0.1275944 | 0.2826561 | 0.9746762 | -0.02564994 | 0.3814217 | 1.315247 | 0.2740248 | 0.3480467 | 1.200161 | 0.1824558 | 0.3102054 | 1.069674 | 0.06735376 | 0.1560329 | 0.5380444 | -0.6198141 | 0.3682504 | 1.269829 | 0.2388822 | 0.2698855 | 0.9306396 | -0.07188316 | 0.3269514 | 1.127419 | 0.1199305 |  |  | FALSE | TRUE | FALSE
| 20 | 1 | 40 | 2.8 | 40 | 50 | 0.0315 | 333.1339 | 0.32 | [19 empty] | 0.2429069 | 0.7590841 | -0.2756427 | 0.2747716 | 0.8586612 | -0.1523809 | 0.2644168 | 0.8263026 | -0.1907942 | 0.2825114 | 0.4237783 | 0.8828482 | -0.124602 | 0.3159116 | 0.9872237 | -0.01285866 | 0.4299726 | 1.343664 | 0.2954005 | 0.3852025 | 1.203758 | 0.1854481 | 0.3489308 | 1.090409 | 0.08655265 | 0.1738932 | 0.5434162 | -0.6098797 | 0.407563 | 1.273634 | 0.2418745 | 0.3173967 | 0.9918646 | -0.0081687 | 0.3777863 | 1.180582 | 0.1660078 |  |  | FALSE | TRUE | FALSE
| 20 | 1 | 40 | 2.8 | 40 | 50 | 0.0315 | 348.7467 | 0.33 | [19 empty] | 0.2559877 | 0.7757202 | -0.2539634 | 0.2925747 | 0.88659 | -0.1203726 | 0.2786559 | 0.8444119 | -0.1691148 | 0.2957517 | 0.4644311 | 0.8962174 | -0.1095723 | 0.3320696 | 1.006272 | 0.006251919 | 0.453315 | 1.373682 | 0.3174946 | 0.4032556 | 1.221987 | 0.2004779 | 0.3677465 | 1.114383 | 0.1083013 | 0.1825711 | 0.5532457 | -0.5919531 | 0.426664 | 1.292921 | 0.2569043 | 0.3404812 | 1.031761 | 0.03126722 | 0.4028139 | 1.220648 | 0.199382 |  |  | FALSE | TRUE | FALSE
Viga 350-10-1 - Cornelissen (2022) | 10 | 1 | 45 | 2.8 | 40 | 45 | 0.008722222 | 310.3099 | 0.15 | [19 empty] | 0.1661269 | 1.107512 | 0.1021164 | 0.1886184 | 1.257456 | 0.2290907 | 0.2905605 | 1.93707 | 0.6611766 | 0.2614293 | 0.1715029 | 1.143353 | 0.1339651 | 0.290898 | 1.93932 | 0.6623376 | 0.2577386 | 1.718257 | 0.5413107 | 0.3389017 | 2.259345 | 0.8150749 | 0.2211828 | 1.474552 | 0.3883543 | 0.1662991 | 1.108661 | 0.1031525 | 0.2978478 | 1.985652 | 0.6859473 | 0.2750133 | 1.833422 | 0.6061843 | 0.2176542 | 1.451028 | 0.3722725 |  |  | TRUE | FALSE | FALSE
| 10 | 1 | 45 | 2.8 | 40 | 45 | 0.008722222 | 330.2869 | 0.19 | [19 empty] | 0.2043842 | 1.075707 | 0.07297771 | 0.2007612 | 1.056638 | 0.05509221 | 0.3092661 | 1.627717 | 0.4871781 | 0.2782595 | 0.1942956 | 1.022609 | 0.02235689 | 0.3282309 | 1.727531 | 0.5466933 | 0.3042221 | 1.601169 | 0.470734 | 0.3607194 | 1.898523 | 0.6410764 | 0.2378247 | 1.251709 | 0.2245097 | 0.178275 | 0.9382894 | -0.06369684 | 0.3170226 | 1.66854 | 0.5119489 | 0.3115626 | 1.639803 | 0.4945761 | 0.2322993 | 1.222628 | 0.2010027 |  |  | TRUE | FALSE | FALSE
| 10 | 1 | 45 | 2.8 | 40 | 45 | 0.008722222 | 334.2823 | 0.2 | [19 empty] | 0.2120357 | 1.060179 | 0.0584374 | 0.2031898 | 1.015949 | 0.01582311 | 0.3130073 | 1.565036 | 0.447909 | 0.2816255 | 0.1990248 | 0.9951239 | -0.004888014 | 0.3356975 | 1.678487 | 0.5178931 | 0.3133112 | 1.566556 | 0.4488794 | 0.365083 | 1.825415 | 0.6018073 | 0.2411531 | 1.205765 | 0.1871144 | 0.1806702 | 0.9033509 | -0.1016443 | 0.3208575 | 1.604288 | 0.4726798 | 0.319146 | 1.59573 | 0.4673312 | 0.2352376 | 1.176188 | 0.1622785 |  |  | TRUE | FALSE | FALSE
| 10 | 1 | 45 | 2.8 | 40 | 45 | 0.008722222 | 351.1518 | 0.23 | [19 empty] | 0.244342 | 1.062356 | 0.06048941 | 0.2134437 | 0.9280162 | -0.07470609 | 0.3288031 | 1.429579 | 0.3573798 | 0.2958377 | 0.2196191 | 0.9548658 | -0.04618448 | 0.367223 | 1.596622 | 0.46789 | 0.3510126 | 1.526142 | 0.4227429 | 0.3835068 | 1.667421 | 0.5112781 | 0.2552062 | 1.109592 | 0.1039924 | 0.1907832 | 0.829492 | -0.1869418 | 0.3370495 | 1.465433 | 0.3821506 | 0.35217 | 1.531174 | 0.4260347 | 0.2476771 | 1.076857 | 0.07404654 |  |  | TRUE | FALSE | FALSE
| 10 | 1 | 45 | 2.8 | 40 | 45 | 0.008722222 | 362.6941 | 0.25 | [19 empty] | 0.2664462 | 1.065785 | 0.06371153 | 0.2231979 | 0.8927916 | -0.1134021 | 0.3396108 | 1.358443 | 0.3063393 | 0.3055618 | 0.2342941 | 0.9371763 | -0.06488383 | 0.3887931 | 1.555173 | 0.4415865 | 0.3762362 | 1.504945 | 0.4087562 | 0.3961126 | 1.58445 | 0.4602376 | 0.2648215 | 1.059286 | 0.05759496 | 0.1977026 | 0.7908103 | -0.2346971 | 0.3481283 | 1.392513 | 0.3311101 | 0.3771548 | 1.508619 | 0.4111948 | 0.2589581 | 1.035833 | 0.03520554 |  |  | TRUE | FALSE | FALSE
| 10 | 1 | 45 | 2.8 | 40 | 45 | 0.008722222 | 375.5681 | 0.28 | [19 empty] | 0.291101 | 1.039646 | 0.03888063 | 0.2427613 | 0.8670048 | -0.1427108 | 0.3516655 | 1.255948 | 0.2278909 | 0.3164079 | 0.2512222 | 0.897222 | -0.108452 | 0.4128521 | 1.474472 | 0.3882998 | 0.403882 | 1.442436 | 0.3663331 | 0.4101729 | 1.464903 | 0.3817892 | 0.2755462 | 0.9840936 | -0.01603424 | 0.2054204 | 0.7336443 | -0.309731 | 0.3604853 | 1.287448 | 0.2526617 | 0.4099436 | 1.464084 | 0.38123 | 0.2802548 | 1.00091 | 0.0009095294 |  |  | TRUE | FALSE | FALSE
| 10 | 1 | 45 | 2.8 | 40 | 45 | 0.008722222 | 387.1104 | 0.31 | [19 empty] | 0.3132053 | 1.01034 | 0.01028643 | 0.260301 | 0.8396805 | -0.1747338 | 0.3624732 | 1.169268 | 0.1563783 | 0.3261321 | 0.266901 | 0.8609709 | -0.1496946 | 0.4344222 | 1.401362 | 0.3374445 | 0.4282708 | 1.381519 | 0.3231835 | 0.4227787 | 1.363802 | 0.3102765 | 0.2851615 | 0.9198758 | -0.08351659 | 0.2123398 | 0.6849671 | -0.3783844 | 0.3715641 | 1.198594 | 0.181149 | 0.4393405 | 1.417227 | 0.3487024 | 0.2993754 | 0.965727 | -0.03487413 |  |  | TRUE | FALSE | FALSE
| 10 | 1 | 45 | 2.8 | 40 | 45 | 0.008722222 | 400.8724 | 0.36 | [19 empty] | 0.3395603 | 0.9432232 | -0.05845237 | 0.2812136 | 0.7811488 | -0.2469896 | 0.3753593 | 1.042665 | 0.04177968 | 0.3377262 | 0.2862152 | 0.7950422 | -0.22936 | 0.4601404 | 1.278168 | 0.2454276 | 0.456906 | 1.269183 | 0.2383737 | 0.4378087 | 1.216135 | 0.1956779 | 0.2966259 | 0.8239608 | -0.1936323 | 0.2205899 | 0.6127497 | -0.4897988 | 0.3847733 | 1.068815 | 0.06655042 | 0.4743906 | 1.317752 | 0.275927 | 0.3222064 | 0.8950177 | -0.1109118 |  |  | TRUE | FALSE | FALSE
Viga 350-10-2 - Cornelissen (2022) | 10 | 1 | 45 | 2.8 | 40 | 45 | 0.008722222 | 308.9781 | 0.16 | [19 empty] | 0.1635764 | 1.022352 | 0.02210616 | 0.1878089 | 1.173806 | 0.1602511 | 0.2893135 | 1.808209 | 0.592337 | 0.2603072 | 0.170034 | 1.062712 | 0.0608244 | 0.2884092 | 1.802557 | 0.5892065 | 0.2545732 | 1.591082 | 0.4644144 | 0.3374472 | 2.109045 | 0.7462353 | 0.2200734 | 1.375459 | 0.3187872 | 0.1655007 | 1.034379 | 0.0338015 | 0.2965695 | 1.853559 | 0.6171077 | 0.2726578 | 1.704111 | 0.5330436 | 0.2166806 | 1.354254 | 0.3032507 |  |  | TRUE | FALSE | FALSE
| 10 | 1 | 45 | 2.8 | 40 | 45 | 0.008722222 | 322.2961 | 0.18 | [19 empty] | 0.1890813 | 1.050452 | 0.04922019 | 0.1959041 | 1.088356 | 0.08466841 | 0.3017839 | 1.676577 | 0.5167543 | 0.2715274 | 0.185008 | 1.027822 | 0.02744208 | 0.3132978 | 1.740543 | 0.5541972 | 0.2858441 | 1.588023 | 0.4624898 | 0.3519923 | 1.955513 | 0.6706526 | 0.2311679 | 1.284266 | 0.2501876 | 0.1734846 | 0.9638035 | -0.03686788 | 0.3093527 | 1.718626 | 0.5415251 | 0.2966693 | 1.648163 | 0.4996612 | 0.2264321 | 1.257956 | 0.2294883 |  |  | TRUE | FALSE | FALSE
| 10 | 1 | 45 | 2.8 | 40 | 45 | 0.008722222 | 334.7262 | 0.2 | [19 empty] | 0.2128859 | 1.064429 | 0.06243892 | 0.2034596 | 1.017298 | 0.01715025 | 0.3134229 | 1.567115 | 0.4492362 | 0.2819995 | 0.1995538 | 0.9977688 | -0.002233734 | 0.3365271 | 1.682636 | 0.5203613 | 0.3143171 | 1.571585 | 0.4520849 | 0.3655678 | 1.827839 | 0.6031344 | 0.2415229 | 1.207614 | 0.1886468 | 0.1809363 | 0.9046815 | -0.1001723 | 0.3212836 | 1.606418 | 0.4740069 | 0.3199942 | 1.599971 | 0.4699854 | 0.2355642 | 1.177821 | 0.1636662 |  |  | TRUE | FALSE | FALSE
| 10 | 1 | 45 | 2.8 | 40 | 45 | 0.008722222 | 347.6003 | 0.23 | [19 empty] | 0.2375406 | 1.032785 | 0.03225944 | 0.211285 | 0.9186304 | -0.08487136 | 0.3254777 | 1.41512 | 0.3472145 | 0.2928456 | 0.2151992 | 0.9356489 | -0.06651502 | 0.3605861 | 1.567766 | 0.4496514 | 0.3431616 | 1.492007 | 0.4001222 | 0.3796281 | 1.650557 | 0.5011128 | 0.2522476 | 1.096729 | 0.09233192 | 0.1886541 | 0.8202353 | -0.1981641 | 0.3336407 | 1.450612 | 0.3719853 | 0.3450825 | 1.500359 | 0.4057042 | 0.2450537 | 1.065451 | 0.06339808 |  |  | TRUE | FALSE | FALSE
| 10 | 1 | 45 | 2.8 | 40 | 45 | 0.008722222 | 361.3623 | 0.24 | [19 empty] | 0.2638957 | 1.099566 | 0.09491515 | 0.2211741 | 0.9215588 | -0.08168874 | 0.3383638 | 1.409849 | 0.3434826 | 0.3044398 | 0.2325766 | 0.9690692 | -0.03141929 | 0.3863043 | 1.609601 | 0.4759864 | 0.3733477 | 1.555616 | 0.4418713 | 0.3946581 | 1.644409 | 0.4973809 | 0.263712 | 1.0988 | 0.09421871 | 0.1969042 | 0.8204341 | -0.1979217 | 0.3468499 | 1.445208 | 0.3682533 | 0.3737629 | 1.557345 | 0.4429826 | 0.2567569 | 1.06982 | 0.06749065 |  |  | TRUE | FALSE | FALSE
| 10 | 1 | 45 | 2.8 | 40 | 45 | 0.008722222 | 375.5681 | 0.25 | [19 empty] | 0.291101 | 1.164404 | 0.1522093 | 0.2427613 | 0.9710453 | -0.02938213 | 0.3516655 | 1.406662 | 0.3412196 | 0.3164079 | 0.2512222 | 1.004889 | 0.004876698 | 0.4128521 | 1.651408 | 0.5016285 | 0.403882 | 1.615528 | 0.4796618 | 0.4101729 | 1.640692 | 0.4951179 | 0.2755462 | 1.102185 | 0.09729444 | 0.2054204 | 0.8216816 | -0.1964024 | 0.3604853 | 1.441941 | 0.3659903 | 0.4099436 | 1.639774 | 0.4945587 | 0.2802548 | 1.121019 | 0.1142382 |  |  | TRUE | FALSE | FALSE
| 10 | 1 | 45 | 2.8 | 40 | 45 | 0.008722222 | 388.4422 | 0.27 | [19 empty] | 0.3157557 | 1.169466 | 0.156547 | 0.2623248 | 0.9715732 | -0.02883869 | 0.3637203 | 1.347112 | 0.2979631 | 0.3272541 | 0.2687406 | 0.9953356 | -0.004675289 | 0.436911 | 1.618189 | 0.4813077 | 0.4310624 | 1.596527 | 0.4678309 | 0.4242332 | 1.571234 | 0.4518613 | 0.286271 | 1.060263 | 0.05851683 | 0.2131382 | 0.7894007 | -0.2364812 | 0.3728424 | 1.380898 | 0.3227338 | 0.4427324 | 1.63975 | 0.4945436 | 0.3015832 | 1.116975 | 0.1106241 |  |  | TRUE | FALSE | FALSE
| 10 | 1 | 45 | 2.8 | 40 | 45 | 0.008722222 | 399.9845 | 0.29 | [19 empty] | 0.33786 | 1.165035 | 0.1527507 | 0.2798644 | 0.9650496 | -0.03557579 | 0.3745279 | 1.291476 | 0.2557855 | 0.3369782 | 0.2849488 | 0.982582 | -0.01757151 | 0.4584811 | 1.580969 | 0.4580382 | 0.4550723 | 1.569215 | 0.4505753 | 0.436839 | 1.506341 | 0.4096838 | 0.2958863 | 1.020297 | 0.02009419 | 0.2200576 | 0.7588194 | -0.2759915 | 0.3839211 | 1.323866 | 0.2805562 | 0.4721293 | 1.628032 | 0.4873719 | 0.3207323 | 1.105973 | 0.1007259 |  |  | TRUE | FALSE | FALSE
Viga 350-10-3 - Cornelissen (2022) | 10 | 1 | 45 | 2.8 | 40 | 45 | 0.008722222 | 323.6279 | 0.15 | [19 empty] | 0.1916318 | 1.277545 | 0.2449405 | 0.1967136 | 1.311424 | 0.2711137 | 0.3030309 | 2.020206 | 0.7031996 | 0.2726494 | 0.1865401 | 1.243601 | 0.2180111 | 0.3157866 | 2.105244 | 0.7444315 | 0.2889262 | 1.926175 | 0.6555362 | 0.3534469 | 2.356312 | 0.8570979 | 0.2322774 | 1.548516 | 0.437297 | 0.174283 | 1.161887 | 0.1500452 | 0.310631 | 2.070873 | 0.7279703 | 0.2991262 | 1.994175 | 0.6902302 | 0.2274091 | 1.516061 | 0.4161155 |  |  | TRUE | FALSE | FALSE
| 10 | 1 | 45 | 2.8 | 40 | 45 | 0.008722222 | 336.502 | 0.16 | [19 empty] | 0.2162865 | 1.351791 | 0.3014303 | 0.204539 | 1.278369 | 0.2455848 | 0.3150857 | 1.969285 | 0.6776707 | 0.2834955 | 0.2016766 | 1.260479 | 0.2314919 | 0.3398456 | 2.124035 | 0.7533175 | 0.318333 | 1.989581 | 0.6879243 | 0.3675072 | 2.29692 | 0.831569 | 0.2430021 | 1.518763 | 0.4178965 | 0.1820008 | 1.137505 | 0.1288374 | 0.322988 | 2.018675 | 0.7024415 | 0.3233983 | 2.02124 | 0.703711 | 0.2368712 | 1.480445 | 0.3923428 |  |  | TRUE | FALSE | FALSE
| 10 | 1 | 45 | 2.8 | 40 | 45 | 0.008722222 | 354.7033 | 0.18 | [19 empty] | 0.2511433 | 1.39524 | 0.3330667 | 0.2156024 | 1.197791 | 0.1804793 | 0.3321286 | 1.845159 | 0.6125653 | 0.2988297 | 0.224084 | 1.244911 | 0.2190639 | 0.37386 | 2.077 | 0.7309245 | 0.3588204 | 1.993447 | 0.6898652 | 0.3873855 | 2.152142 | 0.7664635 | 0.2581647 | 1.434248 | 0.360641 | 0.1929122 | 1.071735 | 0.06927839 | 0.3404584 | 1.891435 | 0.637336 | 0.3593296 | 1.996275 | 0.6912831 | 0.2503029 | 1.390572 | 0.3297149 |  |  | TRUE | FALSE | FALSE
| 10 | 1 | 45 | 2.8 | 40 | 45 | 0.008722222 | 365.3577 | 0.18 | [19 empty] | 0.2715472 | 1.508596 | 0.4111792 | 0.2272455 | 1.262475 | 0.2330741 | 0.3421049 | 1.900583 | 0.6421605 | 0.3078058 | 0.237748 | 1.320822 | 0.2782544 | 0.3937708 | 2.187616 | 0.7828123 | 0.3819966 | 2.122203 | 0.7524549 | 0.3990216 | 2.216787 | 0.7960588 | 0.2670404 | 1.483558 | 0.394443 | 0.1992994 | 1.107219 | 0.1018512 | 0.3506849 | 1.948249 | 0.6669312 | 0.3839387 | 2.132993 | 0.7575261 | 0.2633617 | 1.463121 | 0.3805717 |  |  | TRUE | FALSE | FALSE
| 10 | 1 | 45 | 2.8 | 40 | 45 | 0.008722222 | 375.5681 | 0.19 | [19 empty] | 0.291101 | 1.53211 | 0.4266462 | 0.2427613 | 1.277691 | 0.2450547 | 0.3516655 | 1.850871 | 0.6156564 | 0.3164079 | 0.2512222 | 1.322222 | 0.2793135 | 0.4128521 | 2.172906 | 0.7760653 | 0.403882 | 2.125695 | 0.7540987 | 0.4101729 | 2.158805 | 0.7695547 | 0.2755462 | 1.450243 | 0.3717313 | 0.2054204 | 1.08116 | 0.07803449 | 0.3604853 | 1.897291 | 0.6404272 | 0.4099436 | 2.157598 | 0.7689956 | 0.2802548 | 1.475025 | 0.3886751 |  |  | TRUE | FALSE | FALSE
| 10 | 1 | 45 | 2.8 | 40 | 45 | 0.008722222 | 386.6665 | 0.2 | [19 empty] | 0.3123551 | 1.561775 | 0.4458233 | 0.2596264 | 1.298132 | 0.2609261 | 0.3620575 | 1.810288 | 0.5934858 | 0.3257581 | 0.2662892 | 1.331446 | 0.2862655 | 0.4335926 | 2.167963 | 0.7737879 | 0.4273393 | 2.136697 | 0.759261 | 0.4222938 | 2.111469 | 0.747384 | 0.2847917 | 1.423958 | 0.3534406 | 0.2120737 | 1.060368 | 0.05861638 | 0.371138 | 1.85569 | 0.6182565 | 0.4382098 | 2.191049 | 0.7843805 | 0.2986395 | 1.493197 | 0.4009197 |  |  | TRUE | FALSE | FALSE
| 10 | 1 | 45 | 2.8 | 40 | 45 | 0.008722222 | 401.3163 | 0.22 | [19 empty] | 0.3404105 | 1.54732 | 0.4365247 | 0.2818882 | 1.28131 | 0.2478829 | 0.375775 | 1.708068 | 0.535363 | 0.3381002 | 0.2868495 | 1.303861 | 0.2653301 | 0.46097 | 2.095318 | 0.7397054 | 0.4578222 | 2.08101 | 0.7328533 | 0.4382935 | 1.992243 | 0.6892612 | 0.2969957 | 1.349981 | 0.3000902 | 0.220856 | 1.003891 | 0.003883413 | 0.3851995 | 1.750907 | 0.5601337 | 0.4755212 | 2.16146 | 0.770784 | 0.3229435 | 1.467925 | 0.3838497 |  |  | TRUE | FALSE | FALSE
Viga 350-20-1 - Cornelissen (2022) | 20 | 1 | 40 | 2.8 | 40 | 50 | 0.0315 | 224.9365 | 0.16 | [19 empty] | 0.1762175 | 1.101359 | 0.09654525 | 0.1625053 | 1.015658 | 0.01553658 | 0.174795 | 1.092468 | 0.08843979 | 0.1898758 | 0.1914281 | 1.186724 | 0.1711962 | 0.1911226 | 1.194516 | 0.177741 | 0.2622622 | 1.639139 | 0.4941709 | 0.2368495 | 1.480309 | 0.3922511 | 0.2032742 | 1.270464 | 0.239382 | 0.1277858 | 0.7986614 | -0.2248182 | 0.2446106 | 1.528816 | 0.4244937 | 0.1689722 | 1.056076 | 0.0545606 | 0.2213504 | 1.38344 | 0.3245732 |  |  | FALSE | TRUE | FALSE
| 20 | 1 | 40 | 2.8 | 40 | 50 | 0.0315 | 259.8976 | 0.2 | [19 empty] | 0.2129582 | 1.064791 | 0.06277864 | 0.2052966 | 1.026483 | 0.02613862 | 0.2112391 | 1.056195 | 0.05467318 | 0.2193875 | 0.2555587 | 1.096938 | 0.09252241 | 0.2273046 | 1.136523 | 0.1279735 | 0.3179786 | 1.589893 | 0.4636667 | 0.2736623 | 1.368311 | 0.3135774 | 0.2424649 | 1.212324 | 0.1925395 | 0.1496674 | 0.7483371 | -0.2899017 | 0.2826296 | 1.413148 | 0.3458199 | 0.2244579 | 1.12229 | 0.1153708 | 0.2772871 | 1.386436 | 0.3267361 |  |  | FALSE | TRUE | FALSE
| 20 | 1 | 40 | 2.8 | 40 | 50 | 0.0315 | 294.7403 | 0.23 | [19 empty] | 0.2495744 | 1.085106 | 0.08167772 | 0.247943 | 1.078013 | 0.07511946 | 0.2475597 | 1.076346 | 0.07357227 | 0.2487993 | 0.3286737 | 1.081736 | 0.07856716 | 0.2633639 | 1.145061 | 0.1354575 | 0.3718687 | 1.61682 | 0.4804614 | 0.3103502 | 1.349349 | 0.2996221 | 0.2815227 | 1.224012 | 0.2021338 | 0.1714749 | 0.7455429 | -0.2936426 | 0.3205198 | 1.393564 | 0.3318646 | 0.2797555 | 1.216328 | 0.1958366 | 0.3341047 | 1.452629 | 0.373375 |  |  | FALSE | TRUE | FALSE
Viga 350-20-2 - Cornelissen (2022) | 20 | 1 | 40 | 2.8 | 40 | 50 | 0.0315 | 224.9365 | 0.14 | [19 empty] | 0.1762175 | 1.258696 | 0.2300766 | 0.1625053 | 1.160752 | 0.149068 | 0.174795 | 1.248535 | 0.2219712 | 0.1898758 | 0.1914281 | 1.356255 | 0.3047276 | 0.1911226 | 1.365161 | 0.3112724 | 0.2622622 | 1.873301 | 0.6277023 | 0.2368495 | 1.691782 | 0.5257825 | 0.2032742 | 1.451959 | 0.3729134 | 0.1277858 | 0.9127559 | -0.09128682 | 0.2446106 | 1.747218 | 0.5580251 | 0.1689722 | 1.206945 | 0.188092 | 0.2213504 | 1.581074 | 0.4581046 |  |  | FALSE | TRUE | FALSE
| 20 | 1 | 40 | 2.8 | 40 | 50 | 0.0315 | 259.4236 | 0.17 | [19 empty] | 0.21246 | 1.249765 | 0.2229555 | 0.2047164 | 1.204214 | 0.1858273 | 0.2107449 | 1.239676 | 0.21485 | 0.2189874 | 0.2546272 | 1.288161 | 0.2532157 | 0.226814 | 1.3342 | 0.2883317 | 0.3172356 | 1.866092 | 0.6238464 | 0.2731631 | 1.606842 | 0.4742706 | 0.2419335 | 1.423138 | 0.3528644 | 0.1493707 | 0.8786513 | -0.1293671 | 0.2821141 | 1.659495 | 0.5065132 | 0.2237056 | 1.315915 | 0.2745323 | 0.2765214 | 1.626597 | 0.4864899 |  |  | FALSE | TRUE | FALSE
| 20 | 1 | 40 | 2.8 | 40 | 50 | 0.0315 | 294.1477 | 0.21 | [19 empty] | 0.2489517 | 1.185484 | 0.1701512 | 0.2472177 | 1.177227 | 0.1631618 | 0.246942 | 1.175914 | 0.1620458 | 0.2482991 | 0.3273534 | 1.182377 | 0.1675265 | 0.2627507 | 1.251194 | 0.2240981 | 0.3709626 | 1.766489 | 0.5689937 | 0.3097263 | 1.474887 | 0.3885814 | 0.2808585 | 1.337421 | 0.2907433 | 0.171104 | 0.8147809 | -0.2048361 | 0.3198754 | 1.523216 | 0.4208239 | 0.278815 | 1.327691 | 0.2834411 | 0.3331294 | 1.586331 | 0.4614236 |  |  | FALSE | TRUE | FALSE
Viga 350-20-3 - Cornelissen (2022) | 20 | 1 | 40 | 2.8 | 40 | 50 | 0.0315 | 154.3031 | 0.21 | [19 empty] | 0.1019888 | 0.485661 | -0.7222445 | 0.07605217 | 0.3621532 | -1.015688 | 0.1011655 | 0.4817404 | -0.7303499 | 0.130252 | 0.09008144 | 0.4289592 | -0.8463934 | 0.1180226 | 0.5620124 | -0.5762313 | 0.1401041 | 0.6671621 | -0.4047222 | 0.1624753 | 0.7736918 | -0.2565817 | 0.1240957 | 0.5909321 | -0.5260541 | 0.08357756 | 0.3979884 | -0.9213325 | 0.1677993 | 0.7990441 | -0.2243392 | 0.07605217 | 0.3621532 | -1.015688 | 0.1116221 | 0.5315336 | -0.6319889 |  |  | FALSE | TRUE | FALSE
| 20 | 1 | 40 | 2.8 | 40 | 50 | 0.0315 | 190.3309 | 0.25 | [19 empty] | 0.1398504 | 0.5594017 | -0.5808875 | 0.120149 | 0.4805962 | -0.7327279 | 0.1387215 | 0.5548858 | -0.5889929 | 0.1606641 | 0.137058 | 0.5482321 | -0.6010566 | 0.1553085 | 0.621234 | -0.4760475 | 0.2046024 | 0.8184094 | -0.2003926 | 0.2004111 | 0.8016445 | -0.22109 | 0.1644821 | 0.6579283 | -0.4186593 | 0.1061267 | 0.424507 | -0.8568269 | 0.2069782 | 0.8279127 | -0.1888475 | 0.120149 | 0.4805962 | -0.7327279 | 0.1670421 | 0.6681685 | -0.4032148 |  |  | FALSE | TRUE | FALSE
| 20 | 1 | 40 | 2.8 | 40 | 50 | 0.0315 | 224.3439 | 0.29 | [19 empty] | 0.1755948 | 0.6054992 | -0.501702 | 0.16178 | 0.557862 | -0.5836436 | 0.1741773 | 0.6006112 | -0.5098074 | 0.1893756 | 0.1904209 | 0.6530192 | -0.4261487 | 0.1905093 | 0.6569286 | -0.4201799 | 0.2612992 | 0.9010317 | -0.1042148 | 0.2362256 | 0.8145709 | -0.2050938 | 0.20261 | 0.698655 | -0.3585982 | 0.1274149 | 0.4393619 | -0.8224319 | 0.2439662 | 0.8412627 | -0.1728513 | 0.1680318 | 0.57942 | -0.5457277 | 0.2204116 | 0.76004 | -0.2743842 |  |  | FALSE | TRUE | FALSE
| 20 | 1 | 40 | 2.8 | 40 | 50 | 0.0315 | 258.4755 | 0.33 | [19 empty] | 0.2114637 | 0.640799 | -0.4450394 | 0.203556 | 0.6168363 | -0.4831516 | 0.2097566 | 0.6356261 | -0.4531448 | 0.2181871 | 0.2527695 | 0.6611729 | -0.4137399 | 0.2258328 | 0.6843417 | -0.3792979 | 0.3157488 | 0.9568145 | -0.04414571 | 0.2721648 | 0.8247418 | -0.1926849 | 0.2408707 | 0.7299112 | -0.3148324 | 0.1487773 | 0.4508404 | -0.7966419 | 0.2810831 | 0.8517669 | -0.1604424 | 0.2222009 | 0.6733359 | -0.3955109 | 0.2749907 | 0.8333052 | -0.1823553 |  |  | FALSE | TRUE | FALSE
| 20 | 1 | 40 | 2.8 | 40 | 50 | 0.0315 | 306.71 | 0.37 | [19 empty] | 0.2621534 | 0.7085227 | -0.3445731 | 0.2625936 | 0.7097124 | -0.3428955 | 0.2600371 | 0.7028031 | -0.3526786 | 0.2589033 | 0.3559114 | 0.6997387 | -0.3570483 | 0.2757517 | 0.7452748 | -0.2940023 | 0.3901052 | 1.054338 | 0.05291351 | 0.3229539 | 0.8728484 | -0.1359934 | 0.2949405 | 0.7971366 | -0.2267292 | 0.1789665 | 0.4836933 | -0.7263042 | 0.3335365 | 0.9014499 | -0.1037508 | 0.2987523 | 0.8074386 | -0.2138883 | 0.3538702 | 0.9564061 | -0.04457271 |  |  | FALSE | TRUE | FALSE
Viga G2 - Makhlouf e Malhas (1996) | 20 | 6 | 84 | 3.508821 | 50 | 64 | 0.02453125 | 179.888 | 0.15 | [19 empty] | 0.1316589 | 0.8777259 | -0.1304209 | 0.1111297 | 0.7408645 | -0.2999375 | 0.143722 | 0.9581467 | -0.04275435 | 0.1855342 | 0.1026441 | 0.6842943 | -0.3793672 | 0.1794511 | 1.19634 | 0.1792673 | 0.1814263 | 1.209508 | 0.190214 | 0.2457997 | 1.638664 | 0.4938816 | 0.09659004 | 0.6439336 | -0.4401597 | 0.2246294 | 1.49753 | 0.4038168 | 0.2345757 | 1.563838 | 0.447143 | 0.1111297 | 0.7408645 | -0.2999375 | 0.14576 | 0.9717334 | -0.02867377 |  |  | FALSE | FALSE | FALSE
| 20 | 6 | 84 | 3.508821 | 50 | 64 | 0.02453125 | 225.2967 | 0.23 | [19 empty] | 0.1920177 | 0.8348594 | -0.1804919 | 0.1581257 | 0.6875031 | -0.3746889 | 0.1923574 | 0.8363365 | -0.1787243 | 0.2323681 | 0.1610049 | 0.7000214 | -0.3566444 | 0.2397954 | 1.042589 | 0.04170669 | 0.2865319 | 1.245791 | 0.2197704 | 0.3078462 | 1.338462 | 0.291521 | 0.1283986 | 0.5582548 | -0.5829397 | 0.2931037 | 1.274364 | 0.2424473 | 0.293789 | 1.277343 | 0.2447824 | 0.1744719 | 0.7585736 | -0.2763154 | 0.2041756 | 0.8877199 | -0.119099 |  |  | FALSE | FALSE | FALSE
| 20 | 6 | 84 | 3.508821 | 50 | 64 | 0.02453125 | 270.7053 | 0.28 | [19 empty] | 0.2523764 | 0.9013444 | -0.1038678 | 0.2282561 | 0.8152003 | -0.2043214 | 0.252823 | 0.9029391 | -0.1021001 | 0.279202 | 0.2324466 | 0.8301663 | -0.1861292 | 0.3001397 | 1.071927 | 0.06945842 | 0.3828038 | 1.367156 | 0.312733 | 0.3698927 | 1.321045 | 0.2784234 | 0.1602072 | 0.5721685 | -0.5583217 | 0.361578 | 1.29135 | 0.2556883 | 0.3530023 | 1.260722 | 0.2316849 | 0.2734036 | 0.9764415 | -0.02384045 | 0.286805 | 1.024303 | 0.0240128 |  |  | FALSE | FALSE | FALSE
Viga G3 - Makhlouf e Malhas (1996) | 20 | 9 | 45 | 3.508821 | 50 | 64 | 0.036796875 | 176.8396 | 0.18 | [19 empty] | 0.122721 | 0.6817831 | -0.3830437 | 0.1179482 | 0.6552679 | -0.4227112 | 0.1379015 | 0.7661195 | -0.2664171 | 0.1505811 | 0.1003528 | 0.5575156 | -0.5842648 | 0.1292575 | 0.7180972 | -0.3311503 | 0.1825875 | 1.014375 | 0.01427248 | 0.1856518 | 1.031399 | 0.030916 | 0.07264101 | 0.4035611 | -0.9074273 | 0.225804 | 1.254467 | 0.2267107 | 0.2047489 | 1.137494 | 0.1288276 | 0.1179482 | 0.6552679 | -0.4227112 | 0.1518506 | 0.8436143 | -0.1700598 |  |  | FALSE | FALSE | FALSE
| 20 | 9 | 45 | 3.508821 | 50 | 64 | 0.036796875 | 220.7528 | 0.26 | [19 empty] | 0.167183 | 0.6430115 | -0.4415926 | 0.1751294 | 0.6735746 | -0.3951565 | 0.1878635 | 0.7225519 | -0.3249661 | 0.1879737 | 0.1563806 | 0.6014639 | -0.5083888 | 0.1681622 | 0.6467775 | -0.4357529 | 0.2517167 | 0.968141 | -0.03237758 | 0.2317532 | 0.8913586 | -0.1150084 | 0.09629799 | 0.3703769 | -0.9932342 | 0.2919639 | 1.122938 | 0.1159485 | 0.2555926 | 0.9830485 | -0.01709686 | 0.1830962 | 0.704216 | -0.3506702 | 0.2199879 | 0.8461075 | -0.1671089 |  |  | FALSE | FALSE | FALSE
| 20 | 9 | 45 | 3.508821 | 50 | 64 | 0.036796875 | 264.6659 | 0.34 | [19 empty] | 0.211645 | 0.6224854 | -0.4740351 | 0.2323106 | 0.6832664 | -0.3808704 | 0.2378255 | 0.6994866 | -0.3574086 | 0.2253663 | 0.2247847 | 0.6611314 | -0.4138026 | 0.2070668 | 0.60902 | -0.4959041 | 0.3173348 | 0.9333376 | -0.06898834 | 0.2778547 | 0.8172197 | -0.2018473 | 0.119955 | 0.3528088 | -1.041829 | 0.3581237 | 1.053305 | 0.05193296 | 0.3064363 | 0.9012832 | -0.1039357 | 0.2567579 | 0.7551702 | -0.2808122 | 0.2891348 | 0.8503966 | -0.1620525 |  |  | FALSE | FALSE | FALSE
Viga C1 - Kumar et al. (2007) | 16 | 2 | 52 | 3.42 | 27 | 35 | 0.03828571 | 234.7223 | 0.15 | [19 empty] | 0.129478 | 0.8631866 | -0.1471244 | 0.1175278 | 0.7835185 | -0.2439605 | 0.1315953 | 0.8773022 | -0.1309038 | 0.1799015 | 0.1502109 | 1.001406 | 0.001405186 | 0.1379403 | 0.9196023 | -0.08381403 | 0.226441 | 1.509607 | 0.4118492 | 0.2088864 | 1.392576 | 0.3311554 | 0.1425497 | 0.9503316 | -0.05094433 | 0.1175756 | 0.7838375 | -0.2435536 | 0.186259 | 1.241726 | 0.2165027 | 0.1317902 | 0.8786014 | -0.1294239 | 0.1715395 | 1.143597 | 0.1341786 |  |  | FALSE | TRUE | TRUE
| 16 | 2 | 52 | 3.42 | 27 | 35 | 0.03828571 | 315.6611 | 0.19 | [19 empty] | 0.1882795 | 0.9909448 | -0.009096469 | 0.1894164 | 0.9969284 | -0.003076328 | 0.1913584 | 1.00715 | 0.007124156 | 0.2419365 | 0.2716657 | 1.27335 | 0.2416511 | 0.1930753 | 1.016186 | 0.01605633 | 0.3324742 | 1.749864 | 0.5595381 | 0.2809162 | 1.478506 | 0.3910324 | 0.2018023 | 1.062117 | 0.06026437 | 0.1622273 | 0.8538279 | -0.1580256 | 0.2504862 | 1.318348 | 0.2763798 | 0.2295048 | 1.20792 | 0.1888997 | 0.2713913 | 1.428375 | 0.3565375 |  |  | FALSE | TRUE | TRUE
| 16 | 2 | 52 | 3.42 | 27 | 35 | 0.03828571 | 364.2243 | 0.22 | [19 empty] | 0.2235604 | 1.016184 | 0.01605416 | 0.2325496 | 1.057043 | 0.05547584 | 0.2272163 | 1.032801 | 0.03227479 | 0.2791575 | 0.361685 | 1.268898 | 0.2381485 | 0.2261563 | 1.027983 | 0.02759888 | 0.3935512 | 1.788869 | 0.5815836 | 0.3241341 | 1.473337 | 0.3875298 | 0.2373538 | 1.078881 | 0.07592439 | 0.1890183 | 0.8591742 | -0.1517836 | 0.2890225 | 1.313739 | 0.2728772 | 0.2881335 | 1.309698 | 0.2697964 | 0.333601 | 1.516368 | 0.416318 |  |  | FALSE | TRUE | TRUE
| 16 | 2 | 52 | 3.42 | 27 | 35 | 0.03828571 | 404.6937 | 0.22 | [19 empty] | 0.2529612 | 1.149824 | 0.1396085 | 0.2684939 | 1.220427 | 0.1992005 | 0.2570978 | 1.168626 | 0.1558291 | 0.310175 | 0.4465248 | 1.409886 | 0.343509 | 0.2537238 | 1.15329 | 0.1426188 | 0.4436037 | 2.01638 | 0.701304 | 0.360149 | 1.637041 | 0.4928903 | 0.2669801 | 1.213546 | 0.1935466 | 0.2113442 | 0.9606553 | -0.04013967 | 0.3211362 | 1.45971 | 0.3782377 | 0.3369908 | 1.531776 | 0.426428 | 0.3867593 | 1.757997 | 0.564175 |  |  | FALSE | TRUE | TRUE
| 16 | 2 | 52 | 3.42 | 27 | 35 | 0.03828571 | 469.4447 | 0.25 | [19 empty] | 0.3000024 | 1.20001 | 0.1823295 | 0.3260048 | 1.304019 | 0.2654511 | 0.3049083 | 1.219633 | 0.1985502 | 0.359803 | 0.6008437 | 1.439212 | 0.3640956 | 0.2978318 | 1.191327 | 0.175068 | 0.5226133 | 2.090453 | 0.7373809 | 0.4177728 | 1.671091 | 0.5134769 | 0.3143821 | 1.257529 | 0.2291483 | 0.2470655 | 0.988262 | -0.01180743 | 0.3725179 | 1.490072 | 0.3988243 | 0.4151624 | 1.66065 | 0.5072089 | 0.4743029 | 1.897212 | 0.6403853 |  |  | FALSE | TRUE | TRUE
| 16 | 2 | 52 | 3.42 | 27 | 35 | 0.03828571 | 526.1018 | 0.29 | [19 empty] | 0.3411635 | 1.176426 | 0.1624808 | 0.3763268 | 1.297679 | 0.260577 | 0.3467425 | 1.195664 | 0.1787014 | 0.3871366 | 0.6956014 | 1.334954 | 0.2888966 | 0.3364263 | 1.160091 | 0.1484982 | 0.5909958 | 2.037917 | 0.711928 | 0.4681937 | 1.614461 | 0.4790012 | 0.3558589 | 1.2271 | 0.2046534 | 0.2783217 | 0.9597299 | -0.04110336 | 0.417477 | 1.439576 | 0.3643486 | 0.467276 | 1.611297 | 0.4770391 | 0.5534177 | 1.908337 | 0.6462322 |  |  | FALSE | TRUE | TRUE
Viga C2 - Kumar et al. (2007) | 20 | 2 | 44 | 3.42 | 25 | 35 | 0.05980952 | 270.8701 | 0.17 | [19 empty] | 0.135882 | 0.7993058 | -0.2240116 | 0.1512812 | 0.8898894 | -0.1166581 | 0.1461717 | 0.8598337 | -0.1510163 | 0.2051952 | 0.2525277 | 1.207031 | 0.1881634 | 0.135786 | 0.7987413 | -0.2247181 | 0.2764537 | 1.626198 | 0.4862448 | 0.225431 | 1.326065 | 0.2822157 | 0.1841873 | 1.083455 | 0.08015467 | 0.1384553 | 0.814443 | -0.2052509 | 0.2199903 | 1.294061 | 0.2577852 | 0.1675262 | 0.9854483 | -0.01465857 | 0.1675262 | 0.9854483 | -0.01465857 |  |  | FALSE | TRUE | TRUE
| 20 | 2 | 44 | 3.42 | 25 | 35 | 0.05980952 | 308.0484 | 0.19 | [19 empty] | 0.157689 | 0.8299423 | -0.1863991 | 0.1799064 | 0.946876 | -0.05458709 | 0.1696301 | 0.8927901 | -0.1134037 | 0.2333593 | 0.3266064 | 1.228207 | 0.2055552 | 0.1560505 | 0.8213187 | -0.1968441 | 0.320369 | 1.686152 | 0.5224493 | 0.2563725 | 1.349329 | 0.2996074 | 0.213848 | 1.125516 | 0.1182412 | 0.1590026 | 0.8368558 | -0.1781035 | 0.2501851 | 1.316764 | 0.2751769 | 0.2036219 | 1.071694 | 0.06924099 | 0.2036219 | 1.071694 | 0.06924099 |  |  | FALSE | TRUE | TRUE
| 20 | 2 | 44 | 3.42 | 25 | 35 | 0.05980952 | 355.849 | 0.21 | [19 empty] | 0.1857267 | 0.8844127 | -0.1228315 | 0.2167103 | 1.031954 | 0.03145407 | 0.1997909 | 0.9513854 | -0.04983609 | 0.2695702 | 0.4358312 | 1.283668 | 0.2497213 | 0.1821049 | 0.8671663 | -0.1425245 | 0.3759738 | 1.790351 | 0.5824118 | 0.2961545 | 1.410259 | 0.3437736 | 0.2519831 | 1.199919 | 0.1822545 | 0.1854206 | 0.882955 | -0.124481 | 0.2890069 | 1.376223 | 0.3193431 | 0.2500307 | 1.190623 | 0.1744763 | 0.2500307 | 1.190623 | 0.1744763 |  |  | FALSE | TRUE | TRUE
| 20 | 2 | 44 | 3.42 | 25 | 35 | 0.05980952 | 377.0937 | 0.23 | [19 empty] | 0.1981878 | 0.8616863 | -0.1488641 | 0.2330676 | 1.013337 | 0.01324931 | 0.2131957 | 0.9269379 | -0.07586868 | 0.285664 | 0.4894241 | 1.242017 | 0.2167368 | 0.1936846 | 0.8421072 | -0.171848 | 0.4004645 | 1.74115 | 0.5545458 | 0.3138353 | 1.364501 | 0.3107891 | 0.268932 | 1.16927 | 0.1563794 | 0.1971619 | 0.8572255 | -0.1540543 | 0.3062611 | 1.33157 | 0.2863586 | 0.2706569 | 1.176769 | 0.1627725 | 0.2706569 | 1.176769 | 0.1627725 |  |  | FALSE | TRUE | TRUE
| 20 | 2 | 44 | 3.42 | 25 | 35 | 0.05980952 | 424.8943 | 0.25 | [19 empty] | 0.2262255 | 0.9049019 | -0.09992876 | 0.2698715 | 1.079486 | 0.07648503 | 0.2433565 | 0.9734261 | -0.02693339 | 0.3218749 | 0.6213677 | 1.287499 | 0.252702 | 0.219739 | 0.8789561 | -0.1290203 | 0.4552058 | 1.820823 | 0.5992886 | 0.3536173 | 1.414469 | 0.3467542 | 0.3070672 | 1.228269 | 0.2056056 | 0.2235798 | 0.8943192 | -0.1116925 | 0.3450829 | 1.380332 | 0.3223237 | 0.3170657 | 1.268263 | 0.237648 | 0.3170657 | 1.268263 | 0.237648 |  |  | FALSE | TRUE | TRUE
| 20 | 2 | 44 | 3.42 | 25 | 35 | 0.05980952 | 525.8067 | 0.25 | [19 empty] | 0.285416 | 1.141664 | 0.1324869 | 0.3475686 | 1.390274 | 0.3295011 | 0.3070293 | 1.228117 | 0.2054823 | 0.3807571 | 0.8695018 | 1.523028 | 0.4207006 | 0.2747427 | 1.098971 | 0.09437414 | 0.5696538 | 2.278615 | 0.8235678 | 0.4376014 | 1.750405 | 0.5598474 | 0.3875747 | 1.550299 | 0.4384477 | 0.279351 | 1.117404 | 0.1110083 | 0.4270401 | 1.70816 | 0.5354169 | 0.4048428 | 1.619371 | 0.4820378 | 0.4048428 | 1.619371 | 0.4820378 |  |  | FALSE | TRUE | TRUE
Viga C3 - Kumar et al. (2007) | 20 | 3 | 12 | 3.42 | 25 | 35 | 0.08971429 | 246.9219 | 0.18 | [19 empty] | 0.09900154 | 0.5500086 | -0.5978214 | 0.1270385 | 0.7057694 | -0.3484667 | 0.1197226 | 0.6651258 | -0.4077791 | 0.1528115 | 0.2112745 | 0.848953 | -0.1637515 | 0.08407845 | 0.4671025 | -0.7612066 | 0.1981626 | 1.100904 | 0.09613129 | 0.1578893 | 0.877163 | -0.1310624 | 0.1282092 | 0.7122735 | -0.3392934 | 0.1253738 | 0.6965212 | -0.3616571 | 0.1801633 | 1.000907 | 0.0009067488 | 0.1341997 | 0.7455537 | -0.2936281 | 0.215245 | 1.195806 | 0.1788202 |  |  | FALSE | TRUE | TRUE
| 20 | 3 | 12 | 3.42 | 25 | 35 | 0.08971429 | 283.234 | 0.19 | [19 empty] | 0.1155374 | 0.6080915 | -0.4974299 | 0.1509963 | 0.7947173 | -0.2297689 | 0.1397195 | 0.7353656 | -0.3073875 | 0.1752838 | 0.2779832 | 0.9225464 | -0.0806176 | 0.09727337 | 0.5119651 | -0.6694988 | 0.2302395 | 1.211787 | 0.1920961 | 0.1811084 | 0.9532019 | -0.0479285 | 0.1507082 | 0.7932013 | -0.2316783 | 0.1454284 | 0.7654128 | -0.26734 | 0.2066579 | 1.087673 | 0.08404065 | 0.1627277 | 0.8564614 | -0.1549461 | 0.2587024 | 1.361592 | 0.3086545 |  |  | FALSE | TRUE | TRUE
| 20 | 3 | 12 | 3.42 | 25 | 35 | 0.08971429 | 315.9148 | 0.21 | [19 empty] | 0.1304197 | 0.621046 | -0.4763501 | 0.1725583 | 0.8217061 | -0.1963725 | 0.1577166 | 0.7510314 | -0.2863078 | 0.1955089 | 0.3458341 | 0.9309946 | -0.07150177 | 0.1091488 | 0.5197562 | -0.6543955 | 0.25884 | 1.232571 | 0.2091025 | 0.2020055 | 0.9619309 | -0.03881266 | 0.1709574 | 0.8140826 | -0.2056934 | 0.1634776 | 0.7784647 | -0.2504317 | 0.230503 | 1.097633 | 0.09315648 | 0.1884029 | 0.8971564 | -0.108525 | 0.2992453 | 1.424977 | 0.354156 |  |  | FALSE | TRUE | TRUE
| 20 | 3 | 12 | 3.42 | 25 | 35 | 0.08971429 | 355.8581 | 0.23 | [19 empty] | 0.1486091 | 0.6461265 | -0.43676 | 0.1989118 | 0.8648341 | -0.1452176 | 0.1797131 | 0.7813613 | -0.2467177 | 0.2202284 | 0.438815 | 0.9575147 | -0.04341419 | 0.1236632 | 0.5376661 | -0.6205175 | 0.2935562 | 1.276331 | 0.2439899 | 0.2275464 | 0.9893322 | -0.01072508 | 0.1957063 | 0.8508968 | -0.1614644 | 0.1855377 | 0.8066855 | -0.2148214 | 0.2596471 | 1.1289 | 0.1212441 | 0.2197836 | 0.9555811 | -0.04543567 | 0.3506389 | 1.524517 | 0.4216775 |  |  | FALSE | TRUE | TRUE
| 20 | 3 | 12 | 3.42 | 25 | 35 | 0.08971429 | 395.8013 | 0.25 | [19 empty] | 0.1667985 | 0.6671941 | -0.4046742 | 0.2252654 | 0.9010616 | -0.1041817 | 0.2017096 | 0.8068384 | -0.2146319 | 0.2449479 | 0.5428531 | 0.9797916 | -0.02041539 | 0.1381776 | 0.5527105 | -0.592921 | 0.3280837 | 1.312335 | 0.2718077 | 0.2530873 | 1.012349 | 0.01227371 | 0.2204552 | 0.8818207 | -0.1257665 | 0.2075977 | 0.8303909 | -0.1858587 | 0.2887912 | 1.155165 | 0.1442429 | 0.2511644 | 1.004658 | 0.004646951 | 0.4040578 | 1.616231 | 0.4800971 |  |  | FALSE | TRUE | TRUE
| 20 | 3 | 12 | 3.42 | 25 | 35 | 0.08971429 | 432.1133 | 0.29 | [19 empty] | 0.1833344 | 0.6321875 | -0.4585692 | 0.2492232 | 0.8593903 | -0.1515321 | 0.2217064 | 0.7645049 | -0.2685269 | 0.2674202 | 0.6470283 | 0.9221386 | -0.08105979 | 0.1513725 | 0.5219743 | -0.650137 | 0.3593524 | 1.239146 | 0.2144227 | 0.2763064 | 0.9527805 | -0.04837068 | 0.2429542 | 0.8377731 | -0.177008 | 0.2276523 | 0.7850081 | -0.2420612 | 0.3152858 | 1.087192 | 0.08359846 | 0.2796924 | 0.9644567 | -0.03619037 | 0.4543781 | 1.566821 | 0.4490487 |  |  | FALSE | TRUE | TRUE
| 20 | 3 | 12 | 3.42 | 25 | 35 | 0.08971429 | 468.4254 | 0.31 | [19 empty] | 0.1998702 | 0.6447427 | -0.438904 | 0.273181 | 0.8812289 | -0.1264379 | 0.2417032 | 0.7796878 | -0.2488617 | 0.2898925 | 0.7603416 | 0.935137 | -0.06706225 | 0.1645675 | 0.5308627 | -0.6332518 | 0.3905346 | 1.259789 | 0.2309442 | 0.2995254 | 0.9662109 | -0.03437314 | 0.2654532 | 0.8563007 | -0.1551337 | 0.247707 | 0.7990547 | -0.2243258 | 0.3417804 | 1.102517 | 0.097596 | 0.3082204 | 0.9942594 | -0.005757091 | 0.5063722 | 1.633459 | 0.4906997 |  |  | FALSE | TRUE | TRUE
| 20 | 3 | 12 | 3.42 | 25 | 35 | 0.08971429 | 501.1062 | 0.37 | [19 empty] | 0.2147525 | 0.5804122 | -0.5440168 | 0.294743 | 0.7966026 | -0.2273993 | 0.2597004 | 0.7018929 | -0.3539745 | 0.3100043 | 0.8695018 | 0.8378496 | -0.1769167 | 0.1764429 | 0.4768726 | -0.7405058 | 0.4185399 | 1.131189 | 0.1232693 | 0.3204225 | 0.8660068 | -0.1438626 | 0.2857023 | 0.7721685 | -0.2585525 | 0.2657561 | 0.7182598 | -0.330924 | 0.3656255 | 0.988177 | -0.01189343 | 0.3306174 | 0.8935605 | -0.1125412 | 0.5545981 | 1.498914 | 0.4047407 |  |  | FALSE | TRUE | TRUE
Viga CS1 - Kumar et al. (2007) | 16 | 2 | 52 | 2.98 | 27 | 35 | 0.03828571 | 370.7473 | 0.16 | [19 empty] | 0.2359357 | 1.474598 | 0.3883853 | 0.2505652 | 1.566033 | 0.4485454 | 0.2389855 | 1.493659 | 0.4012289 | 0.285361 | 0.4337416 | 1.783506 | 0.5785811 | 0.2305997 | 1.441248 | 0.3655096 | 0.3857633 | 2.411021 | 0.8800502 | 0.3016875 | 1.885547 | 0.634218 | 0.2417632 | 1.51102 | 0.4127848 | 0.1926168 | 1.203855 | 0.1855292 | 0.293141 | 1.832131 | 0.6054798 | 0.3001832 | 1.876145 | 0.6292191 | 0.36956 | 2.30975 | 0.8371394 |  |  | FALSE | TRUE | TRUE
| 16 | 2 | 52 | 2.98 | 27 | 35 | 0.03828571 | 443.2848 | 0.2 | [19 empty] | 0.2890841 | 1.445421 | 0.3684003 | 0.3149 | 1.5745 | 0.4539378 | 0.2928209 | 1.464105 | 0.3812439 | 0.3411925 | 0.62007 | 1.705962 | 0.5341293 | 0.2800118 | 1.400059 | 0.3365145 | 0.4690789 | 2.345395 | 0.8524537 | 0.3607133 | 1.803567 | 0.5897662 | 0.2947852 | 1.473926 | 0.3879296 | 0.2326338 | 1.163169 | 0.1511482 | 0.3504946 | 1.752473 | 0.561028 | 0.3844333 | 1.922166 | 0.6534529 | 0.4716147 | 2.358074 | 0.857845 |  |  | FALSE | TRUE | TRUE
| 16 | 2 | 52 | 2.98 | 27 | 35 | 0.03828571 | 523.882 | 0.26 | [19 empty] | 0.348138 | 1.338992 | 0.2919172 | 0.3863831 | 1.486089 | 0.3961478 | 0.3526381 | 1.356301 | 0.3047608 | 0.3871366 | 0.7983077 | 1.488987 | 0.3980959 | 0.3349142 | 1.288132 | 0.2531927 | 0.5604921 | 2.155739 | 0.7681335 | 0.4262976 | 1.639606 | 0.494456 | 0.3536986 | 1.360379 | 0.3077635 | 0.2770971 | 1.065758 | 0.06368632 | 0.4142209 | 1.593157 | 0.4657178 | 0.4646402 | 1.787078 | 0.5805816 | 0.5905508 | 2.271349 | 0.820374 |  |  | FALSE | TRUE | TRUE
Viga CS2 - Kumar et al. (2007) | 20 | 2 | 44 | 2.98 | 25 | 35 | 0.05980952 | 264.2801 | 0.17 | [19 empty] | 0.1366242 | 0.8036717 | -0.2185644 | 0.1541435 | 0.9067265 | -0.09791447 | 0.1463779 | 0.8610464 | -0.1496069 | 0.2011718 | 0.2785599 | 1.183364 | 0.1683608 | 0.132194 | 0.777612 | -0.2515276 | 0.2580512 | 1.517948 | 0.4173597 | 0.2011132 | 1.183019 | 0.1680695 | 0.178461 | 1.049771 | 0.04857179 | 0.1348132 | 0.7930188 | -0.2319084 | 0.2136059 | 1.256505 | 0.2283341 | 0.16693 | 0.9819412 | -0.01822387 | 0.2662383 | 1.566108 | 0.4485933 |  |  | FALSE | TRUE | TRUE
| 20 | 2 | 44 | 2.98 | 25 | 35 | 0.05980952 | 301.2793 | 0.19 | [19 empty] | 0.158531 | 0.8343737 | -0.1810739 | 0.182595 | 0.9610263 | -0.03975354 | 0.1698486 | 0.8939402 | -0.1121164 | 0.2293358 | 0.3620164 | 1.207031 | 0.1881634 | 0.152361 | 0.8018998 | -0.2207716 | 0.298771 | 1.572479 | 0.4526534 | 0.229269 | 1.206679 | 0.1878721 | 0.2079015 | 1.094219 | 0.09004045 | 0.1552615 | 0.817166 | -0.2019131 | 0.2435107 | 1.281635 | 0.2481367 | 0.2017525 | 1.061855 | 0.06001783 | 0.3191466 | 1.679719 | 0.5186264 |  |  | FALSE | TRUE | TRUE
| 20 | 2 | 44 | 2.98 | 25 | 35 | 0.05980952 | 348.8497 | 0.23 | [19 empty] | 0.1866969 | 0.8117257 | -0.2085928 | 0.2191755 | 0.9529369 | -0.04820661 | 0.2000253 | 0.8696753 | -0.1396353 | 0.2655468 | 0.4853627 | 1.154551 | 0.1437117 | 0.1782899 | 0.7751734 | -0.2546686 | 0.3504562 | 1.523722 | 0.4211563 | 0.2654694 | 1.154215 | 0.1434203 | 0.2457536 | 1.068494 | 0.06625006 | 0.1815523 | 0.7893577 | -0.2365357 | 0.2819597 | 1.225912 | 0.2036849 | 0.2465244 | 1.071845 | 0.06938157 | 0.3903343 | 1.697106 | 0.5289242 |  |  | FALSE | TRUE | TRUE
| 20 | 2 | 44 | 2.98 | 25 | 35 | 0.05980952 | 369.9921 | 0.25 | [19 empty] | 0.1992151 | 0.7968604 | -0.2270758 | 0.2354335 | 0.9417339 | -0.06003252 | 0.2134372 | 0.8537488 | -0.1581183 | 0.2816405 | 0.5459773 | 1.126562 | 0.1191706 | 0.1898138 | 0.7592553 | -0.2754172 | 0.3732548 | 1.493019 | 0.4008004 | 0.2815585 | 1.126234 | 0.1188792 | 0.2625767 | 1.050307 | 0.04908243 | 0.193237 | 0.7729481 | -0.2575433 | 0.2990482 | 1.196193 | 0.1791438 | 0.266423 | 1.065692 | 0.06362424 | 0.4231154 | 1.692461 | 0.526184 |  |  | FALSE | TRUE | TRUE
| 20 | 2 | 44 | 2.98 | 25 | 35 | 0.05980952 | 401.7057 | 0.3 | [19 empty] | 0.2179924 | 0.7266412 | -0.3193224 | 0.2598205 | 0.8660682 | -0.1437916 | 0.233555 | 0.7785166 | -0.250365 | 0.3057811 | 0.6435847 | 1.01927 | 0.01908711 | 0.2070998 | 0.6903326 | -0.3705818 | 0.4073034 | 1.357678 | 0.3057759 | 0.3056921 | 1.018974 | 0.01879578 | 0.2878114 | 0.9593715 | -0.04147692 | 0.2107642 | 0.7025473 | -0.3530426 | 0.3246809 | 1.08227 | 0.07906037 | 0.2962709 | 0.9875695 | -0.01250837 | 0.4736048 | 1.578683 | 0.4565908 |  |  | FALSE | TRUE | TRUE
| 20 | 2 | 44 | 2.98 | 25 | 35 | 0.05980952 | 422.8482 | 0.32 | [19 empty] | 0.2305105 | 0.7203454 | -0.3280244 | 0.2760785 | 0.8627452 | -0.1476359 | 0.2469668 | 0.7717714 | -0.2590669 | 0.3218749 | 0.7131133 | 1.005859 | 0.005841886 | 0.2186237 | 0.6831991 | -0.3809689 | 0.4299204 | 1.343501 | 0.2952791 | 0.3217811 | 1.005566 | 0.005550556 | 0.3046346 | 0.9519831 | -0.04920802 | 0.222449 | 0.695153 | -0.3636233 | 0.3417694 | 1.068029 | 0.06581514 | 0.3161695 | 0.9880295 | -0.01204268 | 0.508143 | 1.587947 | 0.4624419 |  |  | FALSE | TRUE | TRUE
| 20 | 2 | 44 | 2.98 | 25 | 35 | 0.05980952 | 474.647 | 0.36 | [19 empty] | 0.2611801 | 0.7255002 | -0.3208939 | 0.3159106 | 0.8775293 | -0.1306449 | 0.2798259 | 0.7772942 | -0.2519364 | 0.3613045 | 0.8985272 | 1.003624 | 0.003617191 | 0.2468574 | 0.6857151 | -0.3772931 | 0.4851155 | 1.347543 | 0.298283 | 0.3611993 | 1.003331 | 0.003325861 | 0.3458513 | 0.960698 | -0.04009517 | 0.2510766 | 0.6974351 | -0.3603458 | 0.3836361 | 1.065656 | 0.06359045 | 0.364921 | 1.013669 | 0.01357689 | 0.5957319 | 1.654811 | 0.5036868 |  |  | FALSE | TRUE | TRUE
| 20 | 2 | 44 | 2.98 | 25 | 35 | 0.05980952 | 526.4459 | 0.47 | [19 empty] | 0.2918496 | 0.6209566 | -0.476494 | 0.3557426 | 0.7568993 | -0.2785251 | 0.312685 | 0.6652871 | -0.4075365 | 0.3807571 | 0.9978846 | 0.8101214 | -0.2105711 | 0.2750911 | 0.5853003 | -0.5356303 | 0.5400761 | 1.149098 | 0.1389774 | 0.4006175 | 0.8523776 | -0.1597256 | 0.387068 | 0.8235489 | -0.1941324 | 0.2797043 | 0.5951156 | -0.5189997 | 0.4255029 | 0.9053252 | -0.09946103 | 0.4048241 | 0.8613279 | -0.14928 | 0.6875397 | 1.46285 | 0.3803868 |  |  | FALSE | TRUE | TRUE
Viga CS3 - Kumar et al. (2007) | 20 | 3 | 12 | 2.98 | 25 | 35 | 0.08971429 | 303.4026 | 0.16 | [19 empty] | 0.1278901 | 0.7993133 | -0.2240023 | 0.1692006 | 1.057504 | 0.05591115 | 0.153998 | 0.9624873 | -0.03823436 | 0.1887672 | 0.3699966 | 1.179795 | 0.1653406 | 0.1046022 | 0.6537634 | -0.4250097 | 0.2357262 | 1.473289 | 0.3874971 | 0.1773928 | 1.108705 | 0.1031928 | 0.1625134 | 1.015709 | 0.01558661 | 0.1565673 | 0.9785454 | -0.02168813 | 0.219975 | 1.374843 | 0.3183399 | 0.1813481 | 1.133426 | 0.1252445 | 0.307221 | 1.920131 | 0.6523935 |  |  | FALSE | TRUE | TRUE
| 20 | 3 | 12 | 2.98 | 25 | 35 | 0.08971429 | 317.8503 | 0.18 | [19 empty] | 0.1345267 | 0.7473704 | -0.2911943 | 0.178712 | 0.9928444 | -0.007181275 | 0.1619893 | 0.8999407 | -0.1054264 | 0.1977561 | 0.4060734 | 1.098645 | 0.0940776 | 0.1098521 | 0.6102895 | -0.4938218 | 0.2475395 | 1.37522 | 0.3186135 | 0.1858401 | 1.032445 | 0.03192979 | 0.1714273 | 0.952374 | -0.04879745 | 0.1645465 | 0.9141474 | -0.08976343 | 0.2304499 | 1.280277 | 0.2470768 | 0.1924074 | 1.06893 | 0.06665832 | 0.326915 | 1.816195 | 0.5967435 |  |  | FALSE | TRUE | TRUE
| 20 | 3 | 12 | 2.98 | 25 | 35 | 0.08971429 | 353.9697 | 0.18 | [19 empty] | 0.1511181 | 0.8395448 | -0.1748955 | 0.2024905 | 1.124947 | 0.1177362 | 0.1819677 | 1.010932 | 0.01087244 | 0.2202284 | 0.5036065 | 1.223491 | 0.2017083 | 0.122977 | 0.6832056 | -0.3809594 | 0.2769703 | 1.538724 | 0.4309533 | 0.2069583 | 1.149768 | 0.1395605 | 0.1937121 | 1.076179 | 0.0734164 | 0.1844947 | 1.024971 | 0.02466404 | 0.2566374 | 1.425764 | 0.3547075 | 0.2200558 | 1.222532 | 0.2009243 | 0.3775861 | 2.097701 | 0.7408418 |  |  | FALSE | TRUE | TRUE
| 20 | 3 | 12 | 2.98 | 25 | 35 | 0.08971429 | 393.701 | 0.2 | [19 empty] | 0.1693686 | 0.8468429 | -0.1662401 | 0.2286469 | 1.143234 | 0.1338614 | 0.2039439 | 1.01972 | 0.01952779 | 0.2449479 | 0.623006 | 1.224739 | 0.2027282 | 0.1374144 | 0.687072 | -0.3753162 | 0.3092136 | 1.546068 | 0.435715 | 0.2301883 | 1.150942 | 0.1405803 | 0.2182254 | 1.091127 | 0.0872113 | 0.2064377 | 1.032189 | 0.03168151 | 0.2854437 | 1.427218 | 0.3557274 | 0.250469 | 1.252345 | 0.2250178 | 0.4356935 | 2.178468 | 0.7786218 |  |  | FALSE | TRUE | TRUE
| 20 | 3 | 12 | 2.98 | 25 | 35 | 0.08971429 | 429.8203 | 0.2 | [19 empty] | 0.1859599 | 0.9297997 | -0.07278605 | 0.2524254 | 1.262127 | 0.2327984 | 0.2239223 | 1.119612 | 0.1129819 | 0.2674202 | 0.7425627 | 1.337101 | 0.2905038 | 0.1505393 | 0.7526965 | -0.2840932 | 0.338438 | 1.69219 | 0.5260237 | 0.2513065 | 1.256533 | 0.228356 | 0.2405103 | 1.202551 | 0.1844454 | 0.2263859 | 1.13193 | 0.1239239 | 0.3116312 | 1.558156 | 0.443503 | 0.2781174 | 1.390587 | 0.3297259 | 0.4906723 | 2.453362 | 0.8974592 |  |  | FALSE | TRUE | TRUE
| 20 | 3 | 12 | 2.98 | 25 | 35 | 0.08971429 | 462.3277 | 0.2 | [19 empty] | 0.2008922 | 1.004461 | 0.004451012 | 0.2738261 | 1.36913 | 0.3141757 | 0.2419029 | 1.209514 | 0.1902189 | 0.2876452 | 0.8591305 | 1.438226 | 0.3634105 | 0.1623517 | 0.8117585 | -0.2085524 | 0.3646853 | 1.823427 | 0.6007175 | 0.2703129 | 1.351564 | 0.3012627 | 0.2605666 | 1.302833 | 0.2645411 | 0.2443393 | 1.221697 | 0.2002405 | 0.3351999 | 1.676 | 0.5164098 | 0.3030009 | 1.515005 | 0.4154184 | 0.5419071 | 2.709535 | 0.9967772 |  |  | FALSE | TRUE | TRUE
| 20 | 3 | 12 | 2.98 | 25 | 35 | 0.08971429 | 502.059 | 0.22 | [19 empty] | 0.2191427 | 0.9961032 | -0.003904426 | 0.2999824 | 1.363556 | 0.3100963 | 0.2638791 | 1.19945 | 0.1818635 | 0.3100043 | 0.9978846 | 1.409111 | 0.3429587 | 0.1767891 | 0.8035868 | -0.2186701 | 0.3967102 | 1.803228 | 0.5895785 | 0.2935429 | 1.334286 | 0.2883962 | 0.2850799 | 1.295818 | 0.259142 | 0.2662823 | 1.210374 | 0.1909296 | 0.3640062 | 1.654574 | 0.5035433 | 0.3305214 | 1.50237 | 0.4070437 | 0.6067837 | 2.758108 | 1.014545 |  |  | FALSE | TRUE | TRUE
Viga B6 - Maghsoudi e Sharifi (2008) | 28 | 4 | 16 | 5.308474 | 30 | 44 | 0.1399432 | 111.4353 | 0.2 | [19 empty] | 0.03719887 | 0.1859943 | -1.682039 | 0.03859697 | 0.1929848 | -1.645144 | 0.04831282 | 0.2415641 | -1.42062 | 0 | 0 | 0 | #NUM! | 0.03268112 | 0.1634056 | -1.81152 | 0.08735786 | 0.4367893 | -0.8283043 | 0.08987471 | 0.4493735 | -0.7999008 | 0.04916978 | 0.2458489 | -1.403038 | 0.0669985 | 0.3349925 | -1.093647 | 0.09638055 | 0.4819027 | -0.730013 | 0.03859697 | 0.1929848 | -1.645144 | 0.07266632 | 0.3633316 | -1.012439 |  |  | FALSE | TRUE | TRUE
| 28 | 4 | 16 | 5.308474 | 30 | 44 | 0.1399432 | 151.172 | 0.22 | [19 empty] | 0.0560844 | 0.2549291 | -1.36677 | 0.06764765 | 0.3074893 | -1.179315 | 0.0728408 | 0.3310945 | -1.105351 | 0.1104498 | 0.07336138 | 0.3334608 | -1.09823 | 0.04564052 | 0.2074569 | -1.572832 | 0.1389042 | 0.6313825 | -0.4598434 | 0.1219231 | 0.5541957 | -0.5902374 | 0.07652096 | 0.3478226 | -1.056063 | 0.09598242 | 0.4362837 | -0.8294625 | 0.1307488 | 0.5943127 | -0.5203496 | 0.06764765 | 0.3074893 | -1.179315 | 0.1171947 | 0.532703 | -0.6297913 |  |  | FALSE | TRUE | TRUE
| 28 | 4 | 16 | 5.308474 | 30 | 44 | 0.1399432 | 201.7066 | 0.25 | [19 empty] | 0.08010186 | 0.3204074 | -1.138162 | 0.1045925 | 0.4183702 | -0.8713886 | 0.104034 | 0.416136 | -0.8767432 | 0.1473716 | 0.1306066 | 0.5224264 | -0.6492711 | 0.0621215 | 0.248486 | -1.392369 | 0.1995318 | 0.7981272 | -0.2254873 | 0.1626802 | 0.6507207 | -0.4296747 | 0.1113045 | 0.4452182 | -0.8091909 | 0.1328424 | 0.5313696 | -0.6322974 | 0.1744563 | 0.697825 | -0.3597869 | 0.1063497 | 0.4253989 | -0.854728 | 0.1763511 | 0.7054043 | -0.3489842 |  |  | FALSE | TRUE | TRUE
| 28 | 4 | 16 | 5.308474 | 30 | 44 | 0.1399432 | 230.6452 | 0.29 | [19 empty] | 0.09385545 | 0.3236395 | -1.128125 | 0.125749 | 0.4336173 | -0.8355929 | 0.1218968 | 0.4203337 | -0.8667065 | 0.1685149 | 0.1707709 | 0.5810858 | -0.5428569 | 0.07155933 | 0.2467563 | -1.399354 | 0.2330504 | 0.8036219 | -0.2186263 | 0.1860197 | 0.6414474 | -0.4440281 | 0.1312233 | 0.4524943 | -0.7929802 | 0.1539503 | 0.530863 | -0.6332513 | 0.1994853 | 0.6878804 | -0.3741403 | 0.1318588 | 0.4546854 | -0.7881495 | 0.2115014 | 0.7293153 | -0.3156491 |  |  | FALSE | TRUE | TRUE
| 28 | 4 | 16 | 5.308474 | 30 | 44 | 0.1399432 | 263.9031 | 0.31 | [19 empty] | 0.1096618 | 0.3537478 | -1.039171 | 0.1500632 | 0.4840748 | -0.7255159 | 0.1424256 | 0.4594375 | -0.7777525 | 0.1928138 | 0.2235701 | 0.6219801 | -0.4748472 | 0.08240578 | 0.2658251 | -1.324917 | 0.2709535 | 0.8740437 | -0.1346249 | 0.2128428 | 0.6865897 | -0.3760184 | 0.1541151 | 0.4971455 | -0.6988726 | 0.1782085 | 0.5748663 | -0.5536178 | 0.2282501 | 0.7362905 | -0.3061305 | 0.1611751 | 0.5199198 | -0.6540808 | 0.2530444 | 0.8162724 | -0.2030071 |  |  | FALSE | TRUE | TRUE
| 28 | 4 | 16 | 5.308474 | 30 | 44 | 0.1399432 | 315.7335 | 0.33 | [19 empty] | 0.1342951 | 0.4069549 | -0.8990529 | 0.1879554 | 0.5695618 | -0.5628881 | 0.1744186 | 0.5285413 | -0.6376343 | 0.2306823 | 0.3200119 | 0.6990374 | -0.358051 | 0.09930935 | 0.3009374 | -1.200853 | 0.3291815 | 0.9975196 | -0.00248346 | 0.254645 | 0.7716515 | -0.2592222 | 0.1897906 | 0.5751229 | -0.5531715 | 0.2160137 | 0.6545869 | -0.423751 | 0.2730782 | 0.8275097 | -0.1893344 | 0.206863 | 0.6268574 | -0.4670361 | 0.3202307 | 0.9703962 | -0.03005088 |  |  | FALSE | TRUE | TRUE
| 28 | 4 | 16 | 5.308474 | 30 | 44 | 0.1399432 | 342.0806 | 0.34 | [19 empty] | 0.146817 | 0.4318148 | -0.8397584 | 0.2072172 | 0.6094625 | -0.4951779 | 0.1906817 | 0.5608287 | -0.5783398 | 0.2499322 | 0.3756486 | 0.7350946 | -0.307756 | 0.107902 | 0.3173588 | -1.147722 | 0.3585155 | 1.054457 | 0.05302637 | 0.2758944 | 0.8114543 | -0.2089273 | 0.2079256 | 0.6115458 | -0.4917654 | 0.2352313 | 0.6918567 | -0.3683765 | 0.2958659 | 0.8701937 | -0.1390394 | 0.2300876 | 0.6767283 | -0.3904855 | 0.3555252 | 1.045662 | 0.0446505 |  |  | FALSE | TRUE | TRUE
| 28 | 4 | 16 | 5.308474 | 30 | 44 | 0.1399432 | 380.5214 | 0.37 | [19 empty] | 0.1650867 | 0.4461804 | -0.807032 | 0.2353206 | 0.6360017 | -0.452554 | 0.2144099 | 0.5794862 | -0.5456134 | 0.2735803 | 0.4500979 | 0.7394062 | -0.3019079 | 0.1204388 | 0.3255103 | -1.122361 | 0.4010921 | 1.084033 | 0.08068798 | 0.3068977 | 0.8294534 | -0.1869884 | 0.2343849 | 0.6334727 | -0.4565384 | 0.2632701 | 0.7115407 | -0.3403226 | 0.3291134 | 0.8894957 | -0.1171006 | 0.2639727 | 0.7134399 | -0.3376571 | 0.4084005 | 1.103785 | 0.09874539 |  |  | FALSE | TRUE | TRUE
Viga F29-2D16-10A - Hong et al (2013) | 15.9 | 2 | 46 | 2.825877 | 30 | 38 | 0.03484211 | 361.6696 | 0.2 | [19 empty] | 0.2498188 | 1.249094 | 0.2224185 | 0.2672893 | 1.336446 | 0.2900142 | 0.2547888 | 1.273944 | 0.2421177 | 0.2819936 | 0.4311337 | 1.409968 | 0.3435671 | 0.2434786 | 1.217393 | 0.1967118 | 0.3862201 | 1.931101 | 0.6580901 | 0.2724608 | 1.362304 | 0.3091774 | 0.2413828 | 1.206914 | 0.1880668 | 0.1970857 | 0.9854283 | -0.01467895 | 0.3028875 | 1.514437 | 0.4150439 | 0.3177391 | 1.588696 | 0.4629134 | 0.3689093 | 1.844547 | 0.6122336 | As barras desse estudo tem nervuras perpendiculares e não oblíquas como as das normas europeias e brasileira |  | FALSE | TRUE | TRUE
| 15.9 | 2 | 46 | 2.825877 | 30 | 38 | 0.03484211 | 392.3 | 0.35 | [19 empty] | 0.2743295 | 0.7837985 | -0.2436033 | 0.2970217 | 0.8486335 | -0.1641279 | 0.2797871 | 0.7993918 | -0.2239041 | 0.2918589 | 0.4618268 | 0.8338825 | -0.1816628 | 0.2662628 | 0.7607509 | -0.2734493 | 0.422629 | 1.207511 | 0.1885615 | 0.295536 | 0.8443885 | -0.1691425 | 0.2643681 | 0.7553374 | -0.2805907 | 0.2148483 | 0.6138524 | -0.4880008 | 0.3285395 | 0.9386843 | -0.06327602 | 0.3564744 | 1.018498 | 0.01832931 | 0.4119528 | 1.177008 | 0.1629757 |  |  | FALSE | TRUE | TRUE
Viga F29-2D16-10B - Hong et al (2013) | 15.9 | 2 | 46 | 2.825877 | 30 | 38 | 0.03484211 | 363.0041 | 0.2 | [19 empty] | 0.2508867 | 1.254434 | 0.2266842 | 0.2685847 | 1.342924 | 0.2948491 | 0.255878 | 1.27939 | 0.2463834 | 0.2830342 | 0.4343213 | 1.415171 | 0.3472503 | 0.2444713 | 1.222357 | 0.2007807 | 0.3878127 | 1.939063 | 0.6622051 | 0.2734662 | 1.367331 | 0.3128607 | 0.2423843 | 1.211922 | 0.1922072 | 0.1978596 | 0.9892979 | -0.0107598 | 0.3040051 | 1.520026 | 0.4187272 | 0.3194268 | 1.597134 | 0.4682109 | 0.3707695 | 1.853847 | 0.6172631 |  |  | FALSE | TRUE | TRUE
| 15.9 | 2 | 46 | 2.825877 | 30 | 38 | 0.03484211 | 392.3 | 0.25 | [19 empty] | 0.2743295 | 1.097318 | 0.09286898 | 0.2970217 | 1.188087 | 0.1723444 | 0.2797871 | 1.119148 | 0.1125681 | 0.2918589 | 0.4618268 | 1.167435 | 0.1548094 | 0.2662628 | 1.065051 | 0.06302292 | 0.422629 | 1.690516 | 0.5250338 | 0.295536 | 1.182144 | 0.1673297 | 0.2643681 | 1.057472 | 0.05588153 | 0.2148483 | 0.8593933 | -0.1515286 | 0.3285395 | 1.314158 | 0.2731962 | 0.3564744 | 1.425898 | 0.3548015 | 0.4119528 | 1.647811 | 0.4994479 |  |  | FALSE | TRUE | TRUE
Viga F29-2D16-10C - Hong et al (2013) | 15.9 | 2 | 46 | 2.825877 | 30 | 38 | 0.03484211 | 363.0041 | 0.2 | [19 empty] | 0.2508867 | 1.254434 | 0.2266842 | 0.2685847 | 1.342924 | 0.2948491 | 0.255878 | 1.27939 | 0.2463834 | 0.2830342 | 0.4343213 | 1.415171 | 0.3472503 | 0.2444713 | 1.222357 | 0.2007807 | 0.3878127 | 1.939063 | 0.6622051 | 0.2734662 | 1.367331 | 0.3128607 | 0.2423843 | 1.211922 | 0.1922072 | 0.1978596 | 0.9892979 | -0.0107598 | 0.3040051 | 1.520026 | 0.4187272 | 0.3194268 | 1.597134 | 0.4682109 | 0.3707695 | 1.853847 | 0.6172631 |  |  | FALSE | TRUE | TRUE
| 15.9 | 2 | 46 | 2.825877 | 30 | 38 | 0.03484211 | 392.3 | 0.25 | [19 empty] | 0.2743295 | 1.097318 | 0.09286898 | 0.2970217 | 1.188087 | 0.1723444 | 0.2797871 | 1.119148 | 0.1125681 | 0.2918589 | 0.4618268 | 1.167435 | 0.1548094 | 0.2662628 | 1.065051 | 0.06302292 | 0.422629 | 1.690516 | 0.5250338 | 0.295536 | 1.182144 | 0.1673297 | 0.2643681 | 1.057472 | 0.05588153 | 0.2148483 | 0.8593933 | -0.1515286 | 0.3285395 | 1.314158 | 0.2731962 | 0.3564744 | 1.425898 | 0.3548015 | 0.4119528 | 1.647811 | 0.4994479 |  |  | FALSE | TRUE | TRUE
Viga F29-2D16-10D - Hong et al (2013) | 15.9 | 2 | 46 | 2.825877 | 30 | 38 | 0.03484211 | 364.3387 | 0.2 | [19 empty] | 0.2519547 | 1.259773 | 0.2309319 | 0.2698802 | 1.349401 | 0.2996608 | 0.2569672 | 1.284836 | 0.250631 | 0.2840748 | 0.4375207 | 1.420374 | 0.35092 | 0.2454641 | 1.22732 | 0.2048332 | 0.3894047 | 1.947023 | 0.6663017 | 0.2744716 | 1.372358 | 0.3165304 | 0.2433858 | 1.216929 | 0.1963304 | 0.1986335 | 0.9931675 | -0.006855952 | 0.3051228 | 1.525614 | 0.4223969 | 0.3211145 | 1.605573 | 0.4734805 | 0.372631 | 1.863155 | 0.6222712 |  |  | FALSE | TRUE | TRUE
| 15.9 | 2 | 46 | 2.825877 | 30 | 38 | 0.03484211 | 392.3 | 0.3 | [19 empty] | 0.2743295 | 0.9144316 | -0.08945258 | 0.2970217 | 0.9900724 | -0.009977176 | 0.2797871 | 0.9326237 | -0.06975343 | 0.2918589 | 0.4618268 | 0.9728629 | -0.02751213 | 0.2662628 | 0.8875427 | -0.1192986 | 0.422629 | 1.408763 | 0.3427122 | 0.295536 | 0.98512 | -0.01499185 | 0.2643681 | 0.881227 | -0.12644 | 0.2148483 | 0.7161611 | -0.3338501 | 0.3285395 | 1.095132 | 0.09087466 | 0.3564744 | 1.188248 | 0.17248 | 0.4119528 | 1.373176 | 0.3171264 |  |  | FALSE | TRUE | TRUE
Viga F30-2D13-10 - Hong et al (2013) | 12.7 | 2 | 52 | 2.920876 | 30 | 36.5 | 0.02314155 | 317.1027 | 0.15 | [19 empty] | 0.2318108 | 1.545405 | 0.4352862 | 0.2130207 | 1.420138 | 0.350754 | 0.2200341 | 1.466894 | 0.3831471 | 0.2466187 | 0.2533316 | 1.644125 | 0.4972083 | 0.2367789 | 1.578526 | 0.4564914 | 0.32848 | 2.189867 | 0.7838408 | 0.2514081 | 1.676054 | 0.5164424 | 0.1886626 | 1.257751 | 0.229325 | 0.1669778 | 1.113185 | 0.1072255 | 0.2518234 | 1.678823 | 0.5180929 | 0.2670592 | 1.780395 | 0.5768351 | 0.2689691 | 1.793127 | 0.5839612 |  |  | TRUE | FALSE | TRUE
| 12.7 | 2 | 52 | 2.920876 | 30 | 36.5 | 0.02314155 | 392.3 | 0.2 | [19 empty] | 0.3046004 | 1.523002 | 0.4206832 | 0.2922791 | 1.461395 | 0.3793917 | 0.2891257 | 1.445628 | 0.368544 | 0.2927146 | 0.3568831 | 1.463573 | 0.3808806 | 0.3040457 | 1.520229 | 0.4188608 | 0.4269782 | 2.134891 | 0.7584156 | 0.3110267 | 1.555134 | 0.4415614 | 0.2398599 | 1.1993 | 0.1817378 | 0.2098866 | 1.049433 | 0.04825024 | 0.3115405 | 1.557702 | 0.4432119 | 0.3782942 | 1.891471 | 0.6373549 | 0.3683586 | 1.841793 | 0.6107395 |  |  | TRUE | FALSE | TRUE
Viga F30-2D13-20 - Hong et al (2013) | 12.7 | 2 | 52 | 2.920876 | 30 | 36.5 | 0.02314155 | 319.1354 | 0.15 | [19 empty] | 0.2337784 | 1.558523 | 0.4437385 | 0.2151632 | 1.434421 | 0.3607614 | 0.2219017 | 1.479345 | 0.3915993 | 0.2481996 | 0.2565899 | 1.654664 | 0.5035981 | 0.2385972 | 1.590648 | 0.4641416 | 0.3311997 | 2.207998 | 0.7920862 | 0.2530197 | 1.686798 | 0.5228322 | 0.1900466 | 1.266977 | 0.2366338 | 0.1681377 | 1.120918 | 0.1141479 | 0.2534377 | 1.689585 | 0.5244826 | 0.2700661 | 1.800441 | 0.5880314 | 0.2716212 | 1.810808 | 0.593773 |  |  | TRUE | FALSE | TRUE
| 12.7 | 2 | 52 | 2.920876 | 30 | 36.5 | 0.02314155 | 392.3 | 0.2 | [19 empty] | 0.3046004 | 1.523002 | 0.4206832 | 0.2922791 | 1.461395 | 0.3793917 | 0.2891257 | 1.445628 | 0.368544 | 0.2927146 | 0.3568831 | 1.463573 | 0.3808806 | 0.3040457 | 1.520229 | 0.4188608 | 0.4269782 | 2.134891 | 0.7584156 | 0.3110267 | 1.555134 | 0.4415614 | 0.2398599 | 1.1993 | 0.1817378 | 0.2098866 | 1.049433 | 0.04825024 | 0.3115405 | 1.557702 | 0.4432119 | 0.3782942 | 1.891471 | 0.6373549 | 0.3683586 | 1.841793 | 0.6107395 |  |  | TRUE | FALSE | TRUE
Viga F30-2D16-10 - Hong et al (2013) | 15.9 | 2 | 46 | 2.920876 | 30 | 38 | 0.03484211 | 260.029 | 0.15 | [19 empty] | 0.1674919 | 1.116613 | 0.1102997 | 0.1659384 | 1.106256 | 0.1009815 | 0.1707143 | 1.138095 | 0.1293559 | 0.2029105 | 0.2159647 | 1.352737 | 0.3021299 | 0.1678742 | 1.119161 | 0.1125795 | 0.2635132 | 1.756754 | 0.563468 | 0.2001464 | 1.334309 | 0.2884137 | 0.1650631 | 1.100421 | 0.09569276 | 0.138144 | 0.9209598 | -0.08233886 | 0.2176169 | 1.450779 | 0.3721008 | 0.1871541 | 1.247694 | 0.2212969 | 0.2273106 | 1.515404 | 0.4156822 |  |  | FALSE | TRUE | TRUE
| 15.9 | 2 | 46 | 2.920876 | 30 | 38 | 0.03484211 | 365.3741 | 0.25 | [19 empty] | 0.2519255 | 1.007702 | 0.007672474 | 0.2681607 | 1.072643 | 0.07012537 | 0.2567723 | 1.027089 | 0.0267286 | 0.2851153 | 0.4263975 | 1.140461 | 0.1314328 | 0.2462342 | 0.9849369 | -0.01517771 | 0.3935836 | 1.574334 | 0.4538326 | 0.2812313 | 1.124925 | 0.1177167 | 0.2440918 | 0.9763671 | -0.02391668 | 0.1992339 | 0.7969357 | -0.2269813 | 0.3057796 | 1.223118 | 0.2014037 | 0.321302 | 1.285208 | 0.2509205 | 0.368863 | 1.475452 | 0.3889643 |  |  | FALSE | TRUE | TRUE
| 15.9 | 2 | 46 | 2.920876 | 30 | 38 | 0.03484211 | 392.3 | 0.3 | [19 empty] | 0.2735065 | 0.9116882 | -0.09245721 | 0.2942884 | 0.9809612 | -0.01922237 | 0.2787684 | 0.9292281 | -0.07340109 | 0.2918589 | 0.4468064 | 0.9728629 | -0.02751213 | 0.2662628 | 0.8875427 | -0.1192986 | 0.4259939 | 1.41998 | 0.3506425 | 0.3019564 | 1.006521 | 0.006500159 | 0.2642912 | 0.8809708 | -0.1267308 | 0.2148483 | 0.7161611 | -0.3338501 | 0.3283137 | 1.094379 | 0.09018718 | 0.3555898 | 1.185299 | 0.1699953 | 0.4063819 | 1.354606 | 0.3035109 |  |  | FALSE | TRUE | TRUE
Viga F30-2D16-20 - Hong et al (2013) | 15.9 | 2 | 46 | 2.920876 | 30 | 38 | 0.03484211 | 261.3625 | 0.15 | [19 empty] | 0.1685607 | 1.123738 | 0.1166605 | 0.1672324 | 1.114882 | 0.108749 | 0.1718036 | 1.145357 | 0.1357167 | 0.2039511 | 0.2181854 | 1.359674 | 0.307245 | 0.1688661 | 1.125774 | 0.1184707 | 0.2652085 | 1.768056 | 0.5698808 | 0.2011728 | 1.341152 | 0.2935288 | 0.1660635 | 1.10709 | 0.101735 | 0.1389173 | 0.9261151 | -0.07675675 | 0.2187329 | 1.458219 | 0.3772159 | 0.1888521 | 1.259014 | 0.2303291 | 0.2290503 | 1.527002 | 0.4233064 |  |  | FALSE | TRUE | TRUE
| 15.9 | 2 | 46 | 2.920876 | 30 | 38 | 0.03484211 | 366.7076 | 0.25 | [19 empty] | 0.2529943 | 1.011977 | 0.01190594 | 0.2694546 | 1.077818 | 0.07493906 | 0.2578616 | 1.031446 | 0.03096206 | 0.2861559 | 0.4295156 | 1.144624 | 0.1350758 | 0.2472261 | 0.9889045 | -0.01115752 | 0.3951944 | 1.580778 | 0.4579168 | 0.2822577 | 1.129031 | 0.1213597 | 0.2450921 | 0.9803685 | -0.01982675 | 0.2000072 | 0.8000289 | -0.2231075 | 0.3068956 | 1.227582 | 0.2050467 | 0.3230001 | 1.292 | 0.2561916 | 0.3707082 | 1.482833 | 0.3939544 |  |  | FALSE | TRUE | TRUE
Viga F30-2D19-10 - Hong et al (2013) | 19.1 | 2 | 40 | 2.920876 | 30 | 39.5 | 0.04835443 | 187.0257 | 0.15 | [19 empty] | 0.1038655 | 0.6924366 | -0.3675386 | 0.1024743 | 0.6831623 | -0.3810228 | 0.1124522 | 0.7496814 | -0.288107 | 0.1481492 | 0.1355081 | 0.9033872 | -0.1016041 | 0.1045708 | 0.6971389 | -0.3607706 | 0.178163 | 1.187754 | 0.1720638 | 0.1412623 | 0.9417484 | -0.06001717 | 0.120452 | 0.803013 | -0.2193843 | 0.09796198 | 0.6530799 | -0.4260558 | 0.1651612 | 1.101075 | 0.09628678 | 0.1024743 | 0.6831623 | -0.3810228 | 0.1549444 | 1.032963 | 0.03243115 |  |  | FALSE | TRUE | TRUE
| 19.1 | 2 | 40 | 2.920876 | 30 | 39.5 | 0.04835443 | 261.0765 | 0.2 | [19 empty] | 0.155218 | 0.7760902 | -0.2534866 | 0.1691351 | 0.8456755 | -0.1676195 | 0.1680501 | 0.8402507 | -0.1740549 | 0.2068072 | 0.2640573 | 1.034036 | 0.0334697 | 0.1522484 | 0.7612422 | -0.2728037 | 0.2695717 | 1.347858 | 0.2985169 | 0.1971935 | 0.9859675 | -0.01413187 | 0.1811186 | 0.9055932 | -0.09916511 | 0.14156 | 0.7078002 | -0.3455935 | 0.230555 | 1.152775 | 0.1421721 | 0.1855592 | 0.9277958 | -0.07494362 | 0.2530942 | 1.265471 | 0.2354444 |  |  | FALSE | TRUE | TRUE
| 19.1 | 2 | 40 | 2.920876 | 30 | 39.5 | 0.04835443 | 336.0767 | 0.3 | [19 empty] | 0.2072289 | 0.6907632 | -0.3699583 | 0.2366505 | 0.788835 | -0.2371982 | 0.2243609 | 0.7478696 | -0.2905267 | 0.2662173 | 0.4375616 | 0.887391 | -0.1194696 | 0.2005373 | 0.6684577 | -0.4027822 | 0.3582401 | 1.194134 | 0.1774209 | 0.2538418 | 0.8461394 | -0.1670712 | 0.2425631 | 0.8085436 | -0.2125206 | 0.185717 | 0.6190568 | -0.4795582 | 0.2967872 | 0.9892905 | -0.01076722 | 0.270411 | 0.9013701 | -0.1038393 | 0.3586975 | 1.195658 | 0.1786969 |  |  | FALSE | TRUE | TRUE
| 19.1 | 2 | 40 | 2.920876 | 30 | 39.5 | 0.04835443 | 392.3 | 0.33 | [19 empty] | 0.2462185 | 0.7461167 | -0.2928732 | 0.2872629 | 0.8704935 | -0.1386949 | 0.2665738 | 0.8077993 | -0.2134416 | 0.2948455 | 0.5367297 | 0.8934711 | -0.1126413 | 0.2367367 | 0.7173838 | -0.3321442 | 0.4234787 | 1.283269 | 0.2494106 | 0.2963078 | 0.8979024 | -0.1076939 | 0.2886245 | 0.8746195 | -0.1339663 | 0.218819 | 0.6630879 | -0.4108478 | 0.3464376 | 1.049811 | 0.04861002 | 0.3340196 | 1.012181 | 0.01210702 | 0.4419509 | 1.339245 | 0.2921061 |  |  | FALSE | TRUE | TRUE
Viga F30-2D19-20 - Hong et al (2013) | 19.1 | 2 | 40 | 2.920876 | 30 | 39.5 | 0.04835443 | 186.0764 | 0.15 | [19 empty] | 0.1032071 | 0.6880475 | -0.3738974 | 0.1016197 | 0.6774648 | -0.3893977 | 0.1117394 | 0.7449294 | -0.2944658 | 0.1473971 | 0.1341358 | 0.894239 | -0.1117822 | 0.1039596 | 0.6930639 | -0.3666331 | 0.1769461 | 1.179641 | 0.16521 | 0.1405452 | 0.9369679 | -0.06510624 | 0.1196742 | 0.7978278 | -0.2258624 | 0.09740303 | 0.6493535 | -0.431778 | 0.1643228 | 1.095486 | 0.09119771 | 0.1016197 | 0.6774648 | -0.3893977 | 0.1537255 | 1.024837 | 0.02453354 |  |  | FALSE | TRUE | TRUE
| 19.1 | 2 | 40 | 2.920876 | 30 | 39.5 | 0.04835443 | 259.1778 | 0.25 | [19 empty] | 0.1539013 | 0.6156052 | -0.4851494 | 0.1674259 | 0.6697034 | -0.4009203 | 0.1666246 | 0.6664982 | -0.4057178 | 0.2053032 | 0.2602304 | 0.8212127 | -0.1969732 | 0.1510259 | 0.6041038 | -0.5040093 | 0.26729 | 1.06916 | 0.06687334 | 0.1957594 | 0.7830375 | -0.2445747 | 0.1795631 | 0.7182523 | -0.3309344 | 0.1404421 | 0.5617685 | -0.5766653 | 0.2288782 | 0.9155129 | -0.08827078 | 0.183411 | 0.733644 | -0.3097313 | 0.2505016 | 1.002006 | 0.002004447 |  |  | FALSE | TRUE | TRUE
| 19.1 | 2 | 40 | 2.920876 | 30 | 39.5 | 0.04835443 | 333.2286 | 0.28 | [19 empty] | 0.2052538 | 0.7330495 | -0.3105421 | 0.2340866 | 0.8360236 | -0.1790984 | 0.2222225 | 0.7936518 | -0.2311105 | 0.2639612 | 0.4301768 | 0.9427186 | -0.05898741 | 0.1987035 | 0.7096555 | -0.3429756 | 0.3549133 | 1.267547 | 0.2370838 | 0.2516906 | 0.8988951 | -0.106589 | 0.2402298 | 0.8579634 | -0.1531938 | 0.1840402 | 0.6572864 | -0.4196354 | 0.294272 | 1.050971 | 0.04971497 | 0.2671888 | 0.9542458 | -0.046834 | 0.3545734 | 1.266333 | 0.2361256 |  |  | FALSE | TRUE | TRUE
Viga F37-2D16-10 - Hong et al (2013) | 15.9 | 2 | 46 | 3.353879 | 30 | 38 | 0.03484211 | 365.4727 | 0.2 | [19 empty] | 0.2478761 | 1.23938 | 0.2146116 | 0.2559319 | 1.279659 | 0.2465938 | 0.2519793 | 1.259897 | 0.2310296 | 0.2861559 | 0.3740629 | 1.430779 | 0.3582194 | 0.2463075 | 1.231538 | 0.2082636 | 0.4065333 | 2.032667 | 0.7093485 | 0.3077536 | 1.538768 | 0.4309822 | 0.2438842 | 1.219421 | 0.198376 | 0.1992911 | 0.9964555 | -0.00355084 | 0.3050077 | 1.525039 | 0.4220197 | 0.3163857 | 1.581928 | 0.4586445 | 0.3470494 | 1.735247 | 0.5511496 |  |  | FALSE | TRUE | TRUE
| 15.9 | 2 | 46 | 3.353879 | 30 | 38 | 0.03484211 | 392.3 | 0.22 | [19 empty] | 0.2695208 | 1.225094 | 0.203018 | 0.2819277 | 1.28149 | 0.2480231 | 0.2739823 | 1.245374 | 0.2194359 | 0.2918589 | 0.3891213 | 1.326631 | 0.2826428 | 0.2662628 | 1.210286 | 0.1908563 | 0.4407665 | 2.003484 | 0.6948876 | 0.3303441 | 1.501564 | 0.4065073 | 0.2639865 | 1.199939 | 0.1822703 | 0.2148483 | 0.9765833 | -0.0236952 | 0.3273966 | 1.488166 | 0.3975448 | 0.3516253 | 1.598297 | 0.4689385 | 0.3830636 | 1.741198 | 0.5545734 |  |  | FALSE | TRUE | TRUE
Viga F37-2D16-20 - Hong et al (2013) | 15.9 | 2 | 46 | 3.353879 | 30 | 38 | 0.03484211 | 365.4727 | 0.17 | [19 empty] | 0.2478761 | 1.458095 | 0.3771306 | 0.2559319 | 1.505481 | 0.4091128 | 0.2519793 | 1.482231 | 0.3935485 | 0.2861559 | 0.3740629 | 1.68327 | 0.5207383 | 0.2463075 | 1.448868 | 0.3707825 | 0.4065333 | 2.391372 | 0.8718674 | 0.3077536 | 1.810315 | 0.5935011 | 0.2438842 | 1.434613 | 0.3608949 | 0.1992911 | 1.172301 | 0.1589681 | 0.3050077 | 1.794163 | 0.5845386 | 0.3163857 | 1.861092 | 0.6211635 | 0.3470494 | 2.041467 | 0.7136686 |  |  | FALSE | TRUE | TRUE
| 15.9 | 2 | 46 | 3.353879 | 30 | 38 | 0.03484211 | 392.3 | 0.21 | [19 empty] | 0.2695208 | 1.283432 | 0.249538 | 0.2819277 | 1.342513 | 0.2945431 | 0.2739823 | 1.304678 | 0.2659559 | 0.2918589 | 0.3891213 | 1.389804 | 0.3291628 | 0.2662628 | 1.267918 | 0.2373763 | 0.4407665 | 2.098888 | 0.7414077 | 0.3303441 | 1.573067 | 0.4530273 | 0.2639865 | 1.257078 | 0.2287903 | 0.2148483 | 1.023087 | 0.02282482 | 0.3273966 | 1.559032 | 0.4440648 | 0.3516253 | 1.674406 | 0.5154585 | 0.3830636 | 1.824112 | 0.6010935 |  |  | FALSE | TRUE | TRUE
Viga F37-2D19-10 - Hong et al (2013) | 19.1 | 2 | 40 | 3.353879 | 30 | 39.5 | 0.04835443 | 221.3101 | 0.17 | [19 empty] | 0.1250242 | 0.7354365 | -0.307291 | 0.1241857 | 0.730504 | -0.3140205 | 0.1349508 | 0.793828 | -0.2308885 | 0.1759741 | 0.1665061 | 0.9794475 | -0.02076664 | 0.1266448 | 0.7449697 | -0.2944118 | 0.2253867 | 1.325804 | 0.2820194 | 0.1828725 | 1.075721 | 0.0729907 | 0.1482325 | 0.8719556 | -0.1370168 | 0.1181472 | 0.6949836 | -0.363867 | 0.1947186 | 1.145403 | 0.1357569 | 0.1323938 | 0.7787869 | -0.2500179 | 0.1847078 | 1.086517 | 0.08297679 |  |  | FALSE | TRUE | TRUE
| 19.1 | 2 | 40 | 3.353879 | 30 | 39.5 | 0.04835443 | 259.1409 | 0.18 | [19 empty] | 0.1514428 | 0.8413489 | -0.1727488 | 0.1581969 | 0.8788718 | -0.1291163 | 0.1634669 | 0.9081495 | -0.0963463 | 0.2060552 | 0.2282966 | 1.144751 | 0.1351872 | 0.1510022 | 0.8389011 | -0.1756625 | 0.2745218 | 1.525121 | 0.4220738 | 0.2141327 | 1.189626 | 0.1736393 | 0.1791615 | 0.9953417 | -0.00466916 | 0.1404204 | 0.7801135 | -0.2483159 | 0.2280038 | 1.266688 | 0.2364055 | 0.17633 | 0.9796113 | -0.0205994 | 0.2336254 | 1.297919 | 0.2607623 |  |  | FALSE | TRUE | TRUE
| 19.1 | 2 | 40 | 3.353879 | 30 | 39.5 | 0.04835443 | 296.0259 | 0.2 | [19 empty] | 0.1772009 | 0.8860047 | -0.1210331 | 0.1913579 | 0.9567894 | -0.04417201 | 0.1912701 | 0.9563507 | -0.04463054 | 0.2353842 | 0.2979113 | 1.176921 | 0.1629018 | 0.1747506 | 0.8737531 | -0.1349575 | 0.321226 | 1.60613 | 0.4738277 | 0.2446115 | 1.223057 | 0.2013538 | 0.2093173 | 1.046587 | 0.0455341 | 0.1621368 | 0.810684 | -0.2098769 | 0.2604569 | 1.302285 | 0.2641201 | 0.2191679 | 1.095839 | 0.09152073 | 0.2826022 | 1.413011 | 0.3457229 |  |  | FALSE | TRUE | TRUE
| 19.1 | 2 | 40 | 3.353879 | 30 | 39.5 | 0.04835443 | 333.8567 | 0.2 | [19 empty] | 0.2036195 | 1.018098 | 0.0179358 | 0.2253691 | 1.126846 | 0.1194222 | 0.2197863 | 1.098931 | 0.09433834 | 0.2654653 | 0.3789202 | 1.327326 | 0.2831667 | 0.199108 | 0.9955399 | -0.004470114 | 0.3683104 | 1.841552 | 0.6106086 | 0.2758717 | 1.379359 | 0.3216187 | 0.2402464 | 1.201232 | 0.1833477 | 0.18441 | 0.9220501 | -0.08115575 | 0.2937421 | 1.468711 | 0.384385 | 0.2631042 | 1.315521 | 0.2742327 | 0.3341497 | 1.670749 | 0.5132718 |  |  | FALSE | TRUE | TRUE
| 19.1 | 2 | 40 | 3.353879 | 30 | 39.5 | 0.04835443 | 369.796 | 0.25 | [19 empty] | 0.2287172 | 0.9148687 | -0.08897467 | 0.2576798 | 1.030719 | 0.03025674 | 0.2468766 | 0.9875066 | -0.01257214 | 0.2940423 | 0.4648918 | 1.176169 | 0.1622626 | 0.2222475 | 0.8889898 | -0.1176695 | 0.4125031 | 1.650012 | 0.5007828 | 0.305569 | 1.222276 | 0.2007147 | 0.269629 | 1.078516 | 0.07558601 | 0.2055696 | 0.8222783 | -0.1956764 | 0.3253631 | 1.301452 | 0.2634809 | 0.3048436 | 1.219374 | 0.198338 | 0.3843533 | 1.537413 | 0.4301012 |  |  | FALSE | TRUE | TRUE
| 19.1 | 2 | 40 | 3.353879 | 30 | 39.5 | 0.04835443 | 392.3 | 0.27 | [19 empty] | 0.2444325 | 0.9053057 | -0.0994826 | 0.2779117 | 1.029303 | 0.02888145 | 0.2638397 | 0.9771842 | -0.02308006 | 0.2948455 | 0.467435 | 1.09202 | 0.08802942 | 0.2367367 | 0.8768025 | -0.1314735 | 0.4399741 | 1.629534 | 0.4882938 | 0.3241645 | 1.200609 | 0.182829 | 0.2880274 | 1.066768 | 0.06463381 | 0.218819 | 0.8104407 | -0.2101771 | 0.3451632 | 1.278382 | 0.2455952 | 0.3309795 | 1.22585 | 0.2036346 | 0.416401 | 1.542226 | 0.4332268 |  |  | FALSE | TRUE | TRUE
Viga F37-2D19-20 - Hong et al (2013) | 19.1 | 2 | 40 | 3.353879 | 30 | 39.5 | 0.04835443 | 296.0259 | 0.18 | [19 empty] | 0.1772009 | 0.9844496 | -0.01567256 | 0.1913579 | 1.063099 | 0.06118851 | 0.1912701 | 1.062612 | 0.06072998 | 0.2353842 | 0.2979113 | 1.30769 | 0.2682623 | 0.1747506 | 0.9708368 | -0.02959694 | 0.321226 | 1.784589 | 0.5791882 | 0.2446115 | 1.358953 | 0.3067144 | 0.2093173 | 1.162874 | 0.1508946 | 0.1621368 | 0.90076 | -0.1045164 | 0.2604569 | 1.446983 | 0.3694806 | 0.2191679 | 1.217599 | 0.1968812 | 0.2826022 | 1.570012 | 0.4510834 |  |  | FALSE | TRUE | TRUE
| 19.1 | 2 | 40 | 3.353879 | 30 | 39.5 | 0.04835443 | 331.9652 | 0.19 | [19 empty] | 0.2022986 | 1.064729 | 0.06272072 | 0.2236685 | 1.177203 | 0.1631412 | 0.2183605 | 1.149266 | 0.1391233 | 0.2639612 | 0.3746387 | 1.38927 | 0.3287781 | 0.1978901 | 1.041527 | 0.04068778 | 0.3659715 | 1.926166 | 0.6555314 | 0.2743087 | 1.44373 | 0.3672302 | 0.2386999 | 1.256315 | 0.2281832 | 0.1832964 | 0.9647177 | -0.03591981 | 0.2920779 | 1.537252 | 0.4299964 | 0.2609074 | 1.373197 | 0.3171413 | 0.3315407 | 1.744951 | 0.5567266 |  |  | FALSE | TRUE | TRUE
| 19.1 | 2 | 40 | 3.353879 | 30 | 39.5 | 0.04835443 | 369.796 | 0.21 | [19 empty] | 0.2287172 | 1.089129 | 0.08537871 | 0.2576798 | 1.227047 | 0.2046101 | 0.2468766 | 1.175603 | 0.1617812 | 0.2940423 | 0.4648918 | 1.400201 | 0.336616 | 0.2222475 | 1.058321 | 0.05668391 | 0.4125031 | 1.964301 | 0.6751362 | 0.305569 | 1.45509 | 0.375068 | 0.269629 | 1.283948 | 0.2499394 | 0.2055696 | 0.9789027 | -0.02132305 | 0.3253631 | 1.549348 | 0.4378343 | 0.3048436 | 1.451636 | 0.3726914 | 0.3843533 | 1.830254 | 0.6044546 |  |  | FALSE | TRUE | TRUE
| 19.1 | 2 | 40 | 3.353879 | 30 | 39.5 | 0.04835443 | 392.3 | 0.26 | [19 empty] | 0.2444325 | 0.9401252 | -0.06174227 | 0.2779117 | 1.068891 | 0.06662177 | 0.2638397 | 1.014768 | 0.01466027 | 0.2948455 | 0.467435 | 1.134021 | 0.1257697 | 0.2367367 | 0.9105256 | -0.09373322 | 0.4399741 | 1.692208 | 0.5260341 | 0.3241645 | 1.246786 | 0.2205693 | 0.2880274 | 1.107798 | 0.1023741 | 0.218819 | 0.8416115 | -0.1724367 | 0.3451632 | 1.327551 | 0.2833356 | 0.3309795 | 1.272998 | 0.2413749 | 0.416401 | 1.601542 | 0.4709671 |  |  | FALSE | TRUE | TRUE
Média | [10 empty] | 0.9775679 | -0.1231295 |  | 0.8338475 | -0.2290899 |  | 0.9776103 | -0.1017661 |  |  | 0.966888 | -0.1313092 |  | 1.156647 | 0.06622324 |  | 1.139953 | 0.09022264 |  | 0.8654719 | -0.2173155 |  | 0.8543771 | -0.2116193 |  | 0.9286601 | -0.1359946 |  |  | 0.907279 | #NUM! |  | 0.9817868 | -0.1374205 |  | 1.350083 | 0.2142566 |  | 1.221555 | 0.1307549 |  | 0.8528328 | -0.2421181 |  | 0.807902 | -0.2501594 |  | 1.159247 | 0.0978029 |  | 1.073591 | -0.005195288 |  | 1.170733 | 0.09798745 |  | Total | 106 | 178 | 222
Desvio Padrão | [10 empty] | 0.3820359 | 0.5008536 |  | 0.2264827 | 0.3371948 |  | 0.3412848 | 0.4403979 |  |  | 0.3704471 | 0.4972041 |  | 0.3973691 | 0.4435134 |  | 0.3082755 | 0.3029708 |  | 0.2893428 | 0.4289549 |  | 0.2665135 | 0.3456274 |  | 0.3260256 | 0.3617703 |  |  | 0.3124006 | #NUM! |  | 0.4661095 | 0.5071406 |  | 0.4622128 | 0.4796146 |  | 0.4376667 | 0.3844082 |  | 0.3176513 | 0.4321187 |  | 0.2140295 | 0.2783565 |  | 0.354408 | 0.3249401 |  | 0.395716 | 0.4121997 |  | 0.4053736 | 0.3516175
CoV | [10 empty] | 39.08% |  |  | 27.16% |  |  | 34.91% |  |  |  | 38.31% |  |  | 34.36% |  |  | 27.04% |  |  | 33.43% |  |  | 31.19% |  |  | 35.11% |  |  |  | 34.43% |  |  | 47.48% |  |  | 34.24% |  |  | 35.83% |  |  | 37.25% |  |  | 26.49% |  |  | 30.57% |  |  | 36.86% |  |  | 34.63%
Valor característico com Pf = 25% e distribuição lognormal (a média deve ser maior que 1,0) | [11 empty] | 0.6308389 |  |  | 0.6335862 |  |  | 0.6712629 |  |  |  | 0.6272408 |  |  | 0.7923874 |  |  | 0.8922761 |  |  | 0.6026425 |  |  | 0.6410985 |  |  | 0.6839792 |  |  |  | #NUM! |  |  | 0.619258 |  |  | 0.8967271 |  |  | 0.8795576 |  |  | 0.586627 |  |  | 0.6454731 |  |  | 0.8858508 |  |  | 0.7535063 |  |  | 0.8702256
Valor a multiplicar a abertura de fissurada calculada para garantir Pf < 25% | [11 empty] | 1.585191 |  |  | 1.578317 |  |  | 1.489729 |  |  |  | 1.594284 |  |  | 1.262009 |  |  | 1.120729 |  |  | 1.659359 |  |  | 1.559823 |  |  | 1.462033 |  |  |  | #NUM! |  |  | 1.614836 |  |  | 1.115166 |  |  | 1.136935 |  |  | 1.704661 |  |  | 1.549251 |  |  | 1.128858 |  |  | 1.327129 |  |  | 1.149127
Barras com f £ 12,7 mm e c £ 45 mm
Média | [10 empty] | 1.011167 | -0.01018101 |  | 0.8924335 | -0.1227911 |  | 1.082295 | 0.05130572 |  |  | 0.9168896 | -0.100688 |  | 1.319195 | 0.2491155 |  |  |  |  | 0.981443 | -0.07853753 |  | 0.8639394 | -0.1932285 |  | 1.062857 | -0.002318813 |  |  | 0.882626 | -0.1656887 |  | 1.28061 | 0.1325171 |  | 1.379533 | 0.2798575 |  | 1.398804 | 0.2514243 |  | 0.8602307 | -0.2321625 |  | 0.8467671 | -0.1954711 |  | 1.21343 | 0.1256278 |  | 1.236378 | 0.1446734 |  | 1.049834 | 0.0111188
Desvio Padrão | [10 empty] | 0.204588 | 0.2156721 |  | 0.1162978 | 0.1409584 |  | 0.2658102 | 0.2393215 |  |  | 0.142476 | 0.179282 |  | 0.3010108 | 0.2501144 |  |  |  |  | 0.2779878 | 0.4323706 |  | 0.2555459 | 0.31774 |  | 0.3907673 | 0.3540236 |  |  | 0.2539847 | 0.2904943 |  | 0.5662764 | 0.5029515 |  | 0.3868169 | 0.299933 |  | 0.5246569 | 0.4341517 |  | 0.3357096 | 0.4165438 |  | 0.2064662 | 0.2434072 |  | 0.4269772 | 0.3819802 |  | 0.436146 | 0.3824422 |  | 0.2879746 | 0.2785763
CoV | [10 empty] | 20.23% |  |  | 13.03% |  |  | 24.56% |  |  |  | 15.54% |  |  | 22.82% | [5 empty] | 28.32% |  |  | 29.58% |  |  | 36.77% |  |  |  | 28.78% |  |  | 44.22% |  |  | 28.04% |  |  | 37.51% |  |  | 39.03% |  |  | 24.38% |  |  | 35.19% |  |  | 35.28% |  |  | 27.43%
Valor característico com Pf = 25% e distribuição lognormal (a média deve ser maior que 1,0) | [11 empty] | 0.8559494 |  |  | 0.8042886 |  |  | 0.8958369 |  |  |  | 0.8012966 |  |  | 1.08387 | [5 empty] | 0.6907652 |  |  | 0.6653878 |  |  | 0.7858961 |  |  |  | 0.6966432 |  |  | 0.8134489 |  |  | 1.080801 |  |  | 0.9596429 |  |  | 0.5987489 |  |  | 0.698006 |  |  | 0.8764927 |  |  | 0.8930679 |  |  | 0.83808
Valor a multiplicar a abertura de fissurada calculada para garantir Pf < 25% | [11 empty] | 1.168293 |  |  | 1.243335 |  |  | 1.116275 |  |  |  | 1.247977 |  |  | 1 | [5 empty] | 1.44767 |  |  | 1.502883 |  |  | 1.272433 |  |  |  | 1.435455 |  |  | 1.229333 |  |  | 1 |  |  | 1.042054 |  |  | 1.670149 |  |  | 1.432652 |  |  | 1.140911 |  |  | 1.119736 |  |  | 1.193203
Barras com f > 12,7 mm e c £ 45 mm
Média | [10 empty] | 0.9346359 | -0.2674525 |  | 0.7589876 | -0.3649161 |  | 0.8438467 | -0.297358 |  |  | 1.030775 | -0.1704364 |  | 0.9489482 | -0.1674724 |  |  |  |  | 0.8429946 | -0.2362609 |  | 0.8675806 | -0.1988344 |  | 0.8673372 | -0.1946063 |  |  | 0.9810901 | #NUM! |  | 0.8381215 | -0.2653948 |  | 1.406576 | 0.2678426 |  | 1.144237 | 0.08331246 |  | 0.908998 | -0.1532037 |  | 0.7811632 | -0.2818202 |  | 1.142557 | 0.09328186 |  | 1.015447 | -0.054227 |  | 1.286031 | 0.1914308
Desvio Padrão | [10 empty] | 0.5345739 | 0.7005255 |  | 0.3043226 | 0.4549677 |  | 0.3858131 | 0.5567999 |  |  | 0.5375157 | 0.7329325 |  | 0.4157576 | 0.5280107 |  |  |  |  | 0.2704941 | 0.3943347 |  | 0.2706617 | 0.3599285 |  | 0.2540595 | 0.3477826 |  |  | 0.3076222 | #NUM! |  | 0.3128858 | 0.4574396 |  | 0.4536332 | 0.4339911 |  | 0.3427937 | 0.3365388 |  | 0.2768109 | 0.3668617 |  | 0.1932234 | 0.276323 |  | 0.3050049 | 0.2944458 |  | 0.3445381 | 0.4030465 |  | 0.4338459 | 0.3603735
CoV | [10 empty] | 57.2% |  |  | 40.1% |  |  | 45.72% |  |  |  | 52.15% |  |  | 43.81% | [5 empty] | 32.09% |  |  | 31.2% |  |  | 29.29% |  |  |  | 31.36% |  |  | 37.33% |  |  | 32.25% |  |  | 29.96% |  |  | 30.45% |  |  | 24.74% |  |  | 26.69% |  |  | 33.93% |  |  | 33.74%
Valor característico com Pf = 25% e distribuição lognormal (a média deve ser maior que 1,0) | [11 empty] | 0.4773016 |  |  | 0.5109087 |  |  | 0.5103589 |  |  |  | 0.5145653 |  |  | 0.5925313 | [5 empty] | 0.6052931 |  |  | 0.6431186 |  |  | 0.6511522 |  |  |  | #NUM! |  |  | 0.5634317 |  |  | 0.9756344 |  |  | 0.8663081 |  |  | 0.6700061 |  |  | 0.6262148 |  |  | 0.9001673 |  |  | 0.7218916 |  |  | 0.9498407
Valor a multiplicar a abertura de fissurada calculada para garantir Pf < 25% | [11 empty] | 2.095111 |  |  | 1.957297 |  |  | 1.959406 |  |  |  | 1.943388 |  |  | 1.687675 | [5 empty] | 1.652092 |  |  | 1.554923 |  |  | 1.535739 |  |  |  | #NUM! |  |  | 1.774838 |  |  | 1.024974 |  |  | 1.154324 |  |  | 1.492524 |  |  | 1.596896 |  |  | 1.110905 |  |  | 1.38525 |  |  | 1.052808
Todas as barras com c £ 45 mm e pelo menos duas barras por camada
Média | [10 empty] | 0.9775679 | -0.1231295 |  | 0.8338475 | -0.2290899 |  | 0.9776103 | -0.1017661 |  |  | 0.966888 | -0.1313092 |  | 1.156647 | 0.06622324 |  |  |  |  | 0.8389225 | -0.2503655 |  | 0.8399181 | -0.237508 |  | 0.8516589 | -0.21189 |  |  | 0.9413104 | #NUM! |  | 0.8444414 | -0.2672024 |  | 1.377499 | 0.2428837 |  | 1.134423 | 0.06212964 |  | 0.8258462 | -0.2610386 |  | 0.800548 | -0.2515822 |  | 1.079378 | 0.02878859 |  | 1.013961 | -0.05602538 |  | 1.221028 | 0.1286033
Desvio Padrão | [10 empty] | 0.3820359 | 0.5008536 |  | 0.2264827 | 0.3371948 |  | 0.3412848 | 0.4403979 |  |  | 0.3704471 | 0.4972041 |  | 0.3973691 | 0.4435134 |  |  |  |  | 0.2786627 | 0.444946 |  | 0.2841406 | 0.3727065 |  | 0.2567292 | 0.3385144 |  |  | 0.3255062 | #NUM! |  | 0.3473287 | 0.4698651 |  | 0.4700997 | 0.4383793 |  | 0.3832378 | 0.3722637 |  | 0.2868865 | 0.3934177 |  | 0.1813894 | 0.2526253 |  | 0.3186753 | 0.3188342 |  | 0.3539258 | 0.3989193 |  | 0.4552347 | 0.3866789
CoV | [10 empty] | 39.08% |  |  | 27.16% |  |  | 34.91% |  |  |  | 38.31% |  |  | 34.36% | [5 empty] | 33.22% |  |  | 33.83% |  |  | 30.14% |  |  |  | 34.58% |  |  | 41.13% |  |  | 34.13% |  |  | 33.78% |  |  | 34.74% |  |  | 22.66% |  |  | 29.52% |  |  | 34.91% |  |  | 37.28%
Valor característico com Pf = 25% e distribuição lognormal (a média deve ser maior que 1,0) | [11 empty] | 0.6308389 |  |  | 0.6335862 |  |  | 0.6712629 |  |  |  | 0.6272408 |  |  | 0.7923874 | [5 empty] | 0.5768003 |  |  | 0.6134159 |  |  | 0.6440051 |  |  |  | #NUM! |  |  | 0.5577238 |  |  | 0.9487747 |  |  | 0.8279719 |  |  | 0.5908446 |  |  | 0.6558313 |  |  | 0.8301859 |  |  | 0.7226018 |  |  | 0.876325
Valor a multiplicar a abertura de fissurada calculada para garantir Pf < 25% | [11 empty] | 1.585191 |  |  | 1.578317 |  |  | 1.489729 |  |  |  | 1.594284 |  |  | 1.262009 | [5 empty] | 1.733702 |  |  | 1.630215 |  |  | 1.552783 |  |  |  | #NUM! |  |  | 1.793002 |  |  | 1.053991 |  |  | 1.20777 |  |  | 1.692492 |  |  | 1.524782 |  |  | 1.20455 |  |  | 1.383888 |  |  | 1.141129
Note on K1: Daniel Lima Araujo: Valores calculados a partir da tensão experimental na armadura
Note on AD1: Daniel Lima Araujo: Valores calculados com a tensão teórica na armadura
Note on AQ1: Daniel Lima Araujo: Valores calculados com a tensão real na armadura. Quando não for informada no ensaio, foi usada a tensão teórica na armadura
Note on H2: [Comentário encadeado] Sua versão do Excel permite que você leia este comentário encadeado, no entanto, as edições serão removidas se o arquivo for aberto em uma versão mais recente do Excel. Saiba mais: https://go.microsoft.com/fwlink/?linkid=870924 Comentário: Adotado conforme sugestão de Holmberg and Lindgren (1970). Holmberg Å, Lindgren S. Crack spacing and crack widths due to normal force or bending moment. Stockholm: National Swedish Council for Building Research, 1970; Acef = b*2*d'
Note on I2: [Comentário encadeado] Sua versão do Excel permite que você leia este comentário encadeado, no entanto, as edições serão removidas se o arquivo for aberto em uma versão mais recente do Excel. Saiba mais: https://go.microsoft.com/fwlink/?linkid=870924 Comentário: Valor calculado analiticamente no estádio II
Note on J2: [Comentário encadeado] Sua versão do Excel permite que você leia este comentário encadeado, no entanto, as edições serão removidas se o arquivo for aberto em uma versão mais recente do Excel. Saiba mais: https://go.microsoft.com/fwlink/?linkid=870924 Comentário: Valores entre 0,15-0,2 mm e 0,8 mm para considerar apenas a fissuração estabilizada

## Sem outliers
Autor | Inputs | [7 empty] | Output | Modelos normativos - wmax (mm) | [12 empty] | Modelos empíricos - wmax (mm) | [17 empty] | Sugestão |  |  | fib Model Code 2020 modificado |  |  | Observação |  | Auxiliar 1 | Auxiliar 2 | Auxiliar 3
| Diâmetro da armadura f (mm) | Número de barras em uma camada | Espaçamento entre as barras (mm) | Resistência à tração do concreto fctm (MPa) | Cobrimento c (mm) | Distância ao centro de gravidade da armadura d' (mm) | Taxa de armadura r | Tensão na armadura (MPa) | wexp (mm) | fib Model Code 2010 | wk/wexp | LN(wk/wexp) | fib Model Code 2020 | wk/wexp | LN(wk/wexp) | Eurocode 2 | wk/wexp | LN(wk/wexp) | NBR 6118 - wk1 - fissuração estabilizada | NBR 6118 - wk2 - fissuração não estabilizada | wk/wexp | LN(wk/wexp) | Clark (1956) | wm/wexp | LN(wm/wexp) | Leonhardt (1977) | wm/wexp | LN(wm/wexp) | Desayi;Ganesan (1985) | wm/wexp | LN(wm/wexp) | Oh; Kang (1987) | wm/wexp | LN(wm/wexp) | Caldas (1997) | wm/wexp | LN(wm/wexp) | Gergely e Lutz (1968) | wm/wexp | LN(wm/wexp) | b variável e < 0,6 | wm/wexp | LN(wm/wexp) | slip de Yuan et al. (2025) | wm/wexp | LN(wm/wexp) |  |  | Barras com f £ 12,7 mm e c £ 45 mm | Barras com f > 12,7 mm e c £ 45 mm | Todas as barras com c £ 45 mm e pelo menos duas barras por camada
Viga S200-1.76-20 - Sokolov et al (2021) | 20 | 2 | 126 | 4.120341 | 25 | 39 | 0.03727445 | 231.811 | 0.16 | 0.1257341 | 0.7858379 | -0.2410047 | 0.08615938 | 0.5384961 | -0.6189749 | 0.1252917 | 0.7830728 | -0.2445296 | 0.2624678 | 0.1573797 | 0.983623 | -0.0165126 | 0.1810062 | 1.131289 | 0.1233573 | 0.2963741 | 1.852338 | 0.6164486 | 0.3126842 | 1.954276 | 0.6700199 | 0.185969 | 1.162307 | 0.1504064 | 0.1299976 | 0.8124853 | -0.2076575 | 0.2415279 | 1.50955 | 0.4118114 | 0.1021297 | 0.6383108 | -0.44893 | 0.1537089 | 0.9606809 | -0.04011302 |  |  | FALSE | TRUE | TRUE
| 20 | 2 | 126 | 4.120341 | 25 | 39 | 0.03727445 | 304.2519 | 0.23 | 0.1769822 | 0.7694877 | -0.2620304 | 0.1471265 | 0.6396806 | -0.4467863 | 0.1763594 | 0.7667801 | -0.2655552 | 0.344489 | 0.2711111 | 1.178744 | 0.1644493 | 0.2443625 | 1.062446 | 0.06057367 | 0.4470492 | 1.943692 | 0.6645893 | 0.410398 | 1.784339 | 0.5790482 | 0.2562037 | 1.113929 | 0.1078933 | 0.1747456 | 0.7597633 | -0.2747484 | 0.3170054 | 1.378284 | 0.3208396 | 0.1907825 | 0.8294892 | -0.1869452 | 0.2462733 | 1.070754 | 0.06836263 |  |  | FALSE | TRUE | TRUE
| 20 | 2 | 126 | 4.120341 | 25 | 39 | 0.03727445 | 314.2822 | 0.24 | 0.1840781 | 0.7669919 | -0.2652791 | 0.1555681 | 0.6482006 | -0.433555 | 0.1834303 | 0.7642931 | -0.2688039 | 0.3558457 | 0.2892812 | 1.205338 | 0.1867603 | 0.253135 | 1.054729 | 0.0532839 | 0.4669997 | 1.945832 | 0.6656897 | 0.4239276 | 1.766365 | 0.5689238 | 0.2659284 | 1.108035 | 0.1025884 | 0.1809414 | 0.7539226 | -0.2824656 | 0.3274562 | 1.364401 | 0.3107153 | 0.2030575 | 0.846073 | -0.1671496 | 0.2594835 | 1.081181 | 0.07805438 |  |  | FALSE | TRUE | TRUE
| 20 | 2 | 126 | 4.120341 | 25 | 39 | 0.03727445 | 363.3192 | 0.27 | 0.2187691 | 0.8102558 | -0.2104053 | 0.1968382 | 0.7290305 | -0.3160398 | 0.2179993 | 0.8074048 | -0.2139301 | 0.4113678 | 0.3865958 | 1.431836 | 0.3589579 | 0.2960224 | 1.096379 | 0.09201306 | 0.5624975 | 2.083324 | 0.7339647 | 0.4900724 | 1.815083 | 0.5961311 | 0.3134719 | 1.161007 | 0.1492877 | 0.2112323 | 0.7823419 | -0.2454634 | 0.3785486 | 1.402032 | 0.3379225 | 0.2630686 | 0.9743283 | -0.02600697 | 0.3254452 | 1.205353 | 0.1867722 |  |  | FALSE | TRUE | TRUE
| 20 | 2 | 126 | 4.120341 | 25 | 39 | 0.03727445 | 459.1641 | 0.35 | 0.2865742 | 0.8187835 | -0.1999355 | 0.2775025 | 0.7928642 | -0.2321033 | 0.2855659 | 0.8159025 | -0.2034604 | 0.5198881 | 0.6174708 | 1.485395 | 0.3956805 | 0.3798477 | 1.085279 | 0.08183733 | 0.7426784 | 2.121938 | 0.7523299 | 0.6193553 | 1.769586 | 0.5707459 | 0.4063977 | 1.161136 | 0.149399 | 0.2704372 | 0.7726779 | -0.2578931 | 0.4784111 | 1.366889 | 0.3125373 | 0.3803631 | 1.086752 | 0.08319318 | 0.4609782 | 1.31708 | 0.2754175 |  |  | FALSE | TRUE | TRUE
| 20 | 2 | 126 | 4.120341 | 25 | 39 | 0.03727445 | 500 | 0.4 | 0.3154635 | 0.7886586 | -0.2374217 | 0.3118704 | 0.7796761 | -0.2488767 | 0.3143534 | 0.7858836 | -0.2409466 | 0.5322547 | 0.6471957 | 1.330637 | 0.2856576 | 0.4155626 | 1.038906 | 0.0381686 | 0.8178109 | 2.044527 | 0.7151666 | 0.6744378 | 1.686095 | 0.5224149 | 0.4459898 | 1.114975 | 0.1088316 | 0.2956622 | 0.7391556 | -0.3022469 | 0.5209588 | 1.302397 | 0.2642063 | 0.420806 | 1.052015 | 0.0507073 | 0.5213796 | 1.303449 | 0.2650138 |  |  | FALSE | TRUE | TRUE
Viga S600-0.37-10 - Sokolov et al (2021) | 10 | 8 | 87.7 | 4.131127 | 25 | 53 | 0.01923548 | 322.9197 | 0.16 | 0.171107 | 1.069419 | 0.06711506 | 0.1358067 | 0.848792 | -0.1639411 | 0.1893662 | 1.183539 | 0.1685088 | 0.2432138 | 0.1448495 | 0.9053096 | -0.09947831 | 0.1816875 | 1.135547 | 0.1271146 | 0.2567315 | 1.604572 | 0.4728568 | 0.2652974 | 1.658109 | 0.5056776 | 0.1048302 | 0.6551889 | -0.4228317 | 0.2549688 | 1.593555 | 0.4659674 | 0.1898425 | 1.186516 | 0.1710211 | 0.2205194 | 1.378246 | 0.3208117 | 0.171311 | 1.070694 | 0.06830675 |  |  | TRUE | FALSE | TRUE
| 10 | 8 | 87.7 | 4.131127 | 25 | 53 | 0.01923548 | 367.8209 | 0.18 | 0.2228582 | 1.238101 | 0.2135787 | 0.1799542 | 0.9997453 | -0.0002547247 | 0.2156971 | 1.198317 | 0.1809183 | 0.2770321 | 0.1879321 | 1.044067 | 0.04312363 | 0.2197365 | 1.220758 | 0.1994722 | 0.3010927 | 1.672737 | 0.5144613 | 0.3021863 | 1.678813 | 0.518087 | 0.1214675 | 0.6748193 | -0.3933103 | 0.2967981 | 1.648879 | 0.5000954 | 0.2162397 | 1.201332 | 0.1834306 | 0.2932884 | 1.62938 | 0.4881997 | 0.2222538 | 1.234743 | 0.210863 |  |  | TRUE | FALSE | TRUE
| 10 | 8 | 87.7 | 4.131127 | 25 | 53 | 0.01923548 | 500 | 0.26 | 0.375202 | 1.443085 | 0.366783 | 0.3099142 | 1.191978 | 0.175614 | 0.3181702 | 1.223732 | 0.2019049 | 0.3630486 | 0.3227529 | 1.241357 | 0.2162055 | 0.331744 | 1.275939 | 0.243682 | 0.4274597 | 1.644076 | 0.4971784 | 0.4107792 | 1.57992 | 0.4573741 | 0.1704438 | 0.655553 | -0.4222762 | 0.437726 | 1.683561 | 0.5209115 | 0.3051747 | 1.173749 | 0.1602029 | 0.4916061 | 1.890793 | 0.6369962 | 0.3748519 | 1.441738 | 0.3658493 |  |  | TRUE | FALSE | TRUE
Viga V1 - Oliveira (2007) | 10 | 4 | 32.46667 | 3.262 | 25 | 36 | 0.02180556 | 285.048 | 0.16 | 0.1600709 | 1.000443 | 0.00044314 | 0.1386803 | 0.8667518 | -0.1430026 | 0.1485933 | 0.928708 | -0.07396089 | 0.184404 | 0.1340377 | 0.8377357 | -0.1770526 | 0.1060173 | 0.662608 | -0.4115717 | 0.2221628 | 1.388518 | 0.3282367 | 0.1689296 | 1.05581 | 0.0543084 | 0.1108494 | 0.6928087 | -0.3670014 | 0.211761 | 1.323506 | 0.2802844 | 0.1708751 | 1.067969 | 0.06575879 | 0.1672473 | 1.045296 | 0.04429965 | 0.172126 | 1.075787 | 0.07305274 |  |  | TRUE | FALSE | TRUE
| 10 | 4 | 32.46667 | 3.262 | 25 | 36 | 0.02180556 | 324.9996 | 0.2 | 0.1998771 | 0.9993856 | -0.0006145824 | 0.1721289 | 0.8606446 | -0.1500737 | 0.1742916 | 0.8714582 | -0.1375874 | 0.2102496 | 0.1742435 | 0.8712177 | -0.1378633 | 0.1358818 | 0.6794088 | -0.3865323 | 0.269888 | 1.34944 | 0.2996898 | 0.1926064 | 0.9630319 | -0.03766876 | 0.1290705 | 0.6453526 | -0.4379584 | 0.2466862 | 1.233431 | 0.2097998 | 0.1948245 | 0.9741223 | -0.02621837 | 0.2140408 | 1.070204 | 0.06784934 | 0.212163 | 1.060815 | 0.05903733 |  |  | TRUE | FALSE | TRUE
| 10 | 4 | 32.46667 | 3.262 | 25 | 36 | 0.02180556 | 367.6446 | 0.2 | 0.2423669 | 1.211834 | 0.1921353 | 0.2078325 | 1.039162 | 0.03841508 | 0.2113425 | 1.056712 | 0.05516244 | 0.2378376 | 0.2229705 | 1.114852 | 0.108722 | 0.1677596 | 0.8387978 | -0.1757856 | 0.318972 | 1.59486 | 0.466786 | 0.2178793 | 1.089397 | 0.08562394 | 0.1485201 | 0.7426003 | -0.2975974 | 0.2839659 | 1.41983 | 0.3505369 | 0.2203885 | 1.101942 | 0.09707432 | 0.263989 | 1.319945 | 0.2775899 | 0.2554147 | 1.277074 | 0.2445712 |  |  | TRUE | FALSE | TRUE
| 10 | 4 | 32.46667 | 3.262 | 25 | 36 | 0.02180556 | 410.7385 | 0.24 | 0.2853039 | 1.188766 | 0.1729161 | 0.2439119 | 1.0163 | 0.0161682 | 0.2487833 | 1.036597 | 0.03594323 | 0.265716 | 0.2783055 | 1.10715 | 0.1017891 | 0.1999729 | 0.8332205 | -0.182457 | 0.3672196 | 1.530082 | 0.4253212 | 0.2434183 | 1.014243 | 0.01414236 | 0.1681743 | 0.7007263 | -0.3556379 | 0.3216381 | 1.340159 | 0.2927881 | 0.2462215 | 1.025923 | 0.02559275 | 0.3144629 | 1.310262 | 0.2702271 | 0.2996626 | 1.248594 | 0.2220183 |  |  | TRUE | FALSE | TRUE
| 10 | 4 | 32.46667 | 3.262 | 25 | 36 | 0.02180556 | 438.57 | 0.3 | 0.3130341 | 1.043447 | 0.04252959 | 0.2672132 | 0.8907106 | -0.1157357 | 0.2729638 | 0.9098794 | -0.09444324 | 0.2837208 | 0.317299 | 0.945736 | -0.05579183 | 0.2207774 | 0.7359246 | -0.3066276 | 0.3978438 | 1.326146 | 0.2822771 | 0.2599122 | 0.866374 | -0.1434386 | 0.1808677 | 0.6028923 | -0.5060167 | 0.345968 | 1.153227 | 0.1425639 | 0.2629054 | 0.8763513 | -0.1319882 | 0.3470606 | 1.156869 | 0.145717 | 0.3285284 | 1.095095 | 0.09084067 |  |  | TRUE | FALSE | TRUE
| 10 | 4 | 32.46667 | 3.262 | 25 | 36 | 0.02180556 | 498.2729 | 0.32 | 0.3725198 | 1.164124 | 0.1519691 | 0.3171982 | 0.9912444 | -0.008794149 | 0.324835 | 1.015109 | 0.01499624 | 0.322344 | 0.4095675 | 1.007325 | 0.007298291 | 0.2654063 | 0.8293947 | -0.1870591 | 0.4624913 | 1.445285 | 0.3683068 | 0.2952943 | 0.9227947 | -0.08034848 | 0.208097 | 0.6503032 | -0.4303165 | 0.3981597 | 1.244249 | 0.2185321 | 0.298695 | 0.9334218 | -0.0688981 | 0.416988 | 1.303088 | 0.2647365 | 0.391215 | 1.222547 | 0.2009364 |  |  | TRUE | FALSE | TRUE
| 10 | 4 | 32.46667 | 3.262 | 25 | 36 | 0.02180556 | 502.7619 | 0.38 | 0.3769924 | 0.9920852 | -0.007946324 | 0.3209565 | 0.8446223 | -0.1688657 | 0.328735 | 0.8650922 | -0.1449192 | 0.325248 | 0.4169804 | 0.8559158 | -0.1555833 | 0.2687619 | 0.707268 | -0.3463456 | 0.4673049 | 1.22975 | 0.2068107 | 0.2979546 | 0.7840911 | -0.2432301 | 0.2101444 | 0.5530115 | -0.5923766 | 0.4020838 | 1.058115 | 0.05648936 | 0.3013859 | 0.7931208 | -0.2317797 | 0.4209265 | 1.107701 | 0.1022869 | 0.3959705 | 1.042028 | 0.04116845 |  |  | TRUE | FALSE | TRUE
| 10 | 4 | 32.46667 | 3.262 | 25 | 36 | 0.02180556 | 538.6734 | 0.42 | 0.4127732 | 0.9827934 | -0.01735638 | 0.3510227 | 0.8357682 | -0.1794039 | 0.3599357 | 0.8569898 | -0.1543292 | 0.34848 | 0.4786765 | 0.8297143 | -0.1866739 | 0.2956063 | 0.7038246 | -0.3512261 | 0.5056203 | 1.203858 | 0.1855313 | 0.3192371 | 0.7600883 | -0.2743207 | 0.2265229 | 0.5393402 | -0.6174086 | 0.4334773 | 1.032089 | 0.03158471 | 0.3229135 | 0.7688416 | -0.2628703 | 0.4509926 | 1.073792 | 0.07119631 | 0.4342266 | 1.033873 | 0.03331182 |  |  | TRUE | FALSE | TRUE
| 10 | 4 | 32.46667 | 3.262 | 25 | 36 | 0.02180556 | 628 | 0.44 | 0.5017747 | 1.140397 | 0.1313764 | 0.4258094 | 0.9677486 | -0.03278296 | 0.4375444 | 0.9944192 | -0.005596443 | 0.394711 | 0.614108 | 0.8970704 | -0.1086209 | 0.3623793 | 0.8235894 | -0.1940832 | 0.599744 | 1.363055 | 0.3097282 | 0.3721752 | 0.8458527 | -0.16741 | 0.267263 | 0.6074158 | -0.4985416 | 0.5115655 | 1.162649 | 0.1507009 | 0.3764612 | 0.8555937 | -0.1559597 | 0.5257794 | 1.194953 | 0.1781069 | 0.5310226 | 1.20687 | 0.1880299 |  |  | TRUE | FALSE | TRUE
| 10 | 4 | 32.46667 | 3.262 | 25 | 36 | 0.02180556 | 628 | 0.5 | 0.5017747 | 1.003549 | 0.003543022 | 0.4258094 | 0.8516187 | -0.1606163 | 0.4375444 | 0.8750889 | -0.1334298 | 0.394711 | 0.614108 | 0.7894219 | -0.2364543 | 0.3623793 | 0.7247587 | -0.3219165 | 0.599744 | 1.199488 | 0.1818948 | 0.3721752 | 0.7443504 | -0.2952434 | 0.267263 | 0.5345259 | -0.626375 | 0.5115655 | 1.023131 | 0.02286754 | 0.3764612 | 0.7529225 | -0.283793 | 0.5257794 | 1.051559 | 0.05027355 | 0.5310226 | 1.062045 | 0.06019656 |  |  | TRUE | FALSE | TRUE
Viga V2 - Oliveira (2007) | 10 | 4 | 32.46667 | 3.514 | 25 | 36 | 0.02180556 | 321.4719 | 0.24 | 0.1892299 | 0.7884579 | -0.2376763 | 0.1633387 | 0.680578 | -0.3848128 | 0.1675807 | 0.6982531 | -0.3591736 | 0.209088 | 0.1599657 | 0.6665236 | -0.4056798 | 0.1332447 | 0.5551862 | -0.5884517 | 0.2659512 | 1.10813 | 0.1026738 | 0.1999573 | 0.8331555 | -0.1825349 | 0.1279072 | 0.5329467 | -0.6293339 | 0.2436023 | 1.015009 | 0.01489795 | 0.1924616 | 0.8019232 | -0.2207424 | 0.2063391 | 0.8597463 | -0.151118 | 0.2003165 | 0.8346522 | -0.1807401 |  |  | TRUE | FALSE | TRUE
| 10 | 4 | 32.46667 | 3.514 | 25 | 36 | 0.02180556 | 357.191 | 0.3 | 0.224819 | 0.7493966 | -0.2884869 | 0.1932134 | 0.6440447 | -0.4399872 | 0.1960408 | 0.6534693 | -0.4254597 | 0.23232 | 0.1974885 | 0.6582949 | -0.4181023 | 0.1599453 | 0.5331509 | -0.6289507 | 0.3087246 | 1.029082 | 0.02866709 | 0.2221748 | 0.7405827 | -0.300318 | 0.1442549 | 0.4808498 | -0.7322004 | 0.2748275 | 0.9160916 | -0.0876389 | 0.2138462 | 0.7128206 | -0.3385254 | 0.2488089 | 0.829363 | -0.1870974 | 0.2359716 | 0.7865721 | -0.2400709 |  |  | TRUE | FALSE | TRUE
| 10 | 4 | 32.46667 | 3.514 | 25 | 36 | 0.02180556 | 370.5856 | 0.3 | 0.2381649 | 0.793883 | -0.2308192 | 0.2044164 | 0.681388 | -0.3836234 | 0.2076783 | 0.6922611 | -0.367792 | 0.241032 | 0.2125778 | 0.7085927 | -0.3444743 | 0.169958 | 0.5665267 | -0.5682311 | 0.3244533 | 1.081511 | 0.07835918 | 0.2305064 | 0.7683546 | -0.263504 | 0.1503853 | 0.5012844 | -0.6905816 | 0.2865369 | 0.9551231 | -0.04591502 | 0.2218654 | 0.7395514 | -0.3017115 | 0.2647351 | 0.8824502 | -0.1250529 | 0.2494285 | 0.8314283 | -0.1846102 |  |  | TRUE | FALSE | TRUE
| 10 | 4 | 32.46667 | 3.514 | 25 | 36 | 0.02180556 | 392.9101 | 0.3 | 0.2604081 | 0.8680269 | -0.1415326 | 0.2230881 | 0.7436269 | -0.2962158 | 0.2270743 | 0.7569142 | -0.2785054 | 0.255552 | 0.238961 | 0.7965368 | -0.2274819 | 0.1866459 | 0.6221529 | -0.4745694 | 0.3503591 | 1.167864 | 0.1551763 | 0.2443923 | 0.814641 | -0.2050078 | 0.1606027 | 0.5353422 | -0.6248491 | 0.3060527 | 1.020176 | 0.01997481 | 0.2352308 | 0.7841027 | -0.2432153 | 0.2912787 | 0.9709289 | -0.02950199 | 0.2719611 | 0.9065369 | -0.09812352 |  |  | TRUE | FALSE | TRUE
| 10 | 4 | 32.46667 | 3.514 | 25 | 36 | 0.02180556 | 424.1643 | 0.38 | 0.2915485 | 0.767233 | -0.2649648 | 0.2492284 | 0.6558643 | -0.4218014 | 0.2542285 | 0.6690225 | -0.4019376 | 0.27588 | 0.2784896 | 0.726 | -0.3202053 | 0.2100089 | 0.552655 | -0.5930214 | 0.3860814 | 1.016004 | 0.01587686 | 0.2638326 | 0.6942963 | -0.3648565 | 0.1749069 | 0.4602814 | -0.7759173 | 0.3333748 | 0.877302 | -0.130904 | 0.2539424 | 0.6682694 | -0.403064 | 0.3284397 | 0.8643151 | -0.1458178 | 0.3037261 | 0.7992793 | -0.2240449 |  |  | TRUE | FALSE | TRUE
| 10 | 4 | 32.46667 | 3.514 | 25 | 36 | 0.02180556 | 491.1376 | 0.44 | 0.3582781 | 0.8142684 | -0.2054653 | 0.3052434 | 0.6937351 | -0.3656651 | 0.3124163 | 0.7100371 | -0.3424381 | 0.31944 | 0.3733766 | 0.726 | -0.3202053 | 0.2600725 | 0.5910739 | -0.5258143 | 0.4610106 | 1.047751 | 0.04664627 | 0.3054904 | 0.6942963 | -0.3648565 | 0.2055589 | 0.4671793 | -0.7610421 | 0.391922 | 0.8907319 | -0.1157118 | 0.2940385 | 0.6682694 | -0.403064 | 0.4080706 | 0.9274332 | -0.07533453 | 0.3726561 | 0.8469456 | -0.1661188 |  |  | TRUE | FALSE | TRUE
Viga T1F000 - Silva Neto (2017) | 16 | 4 | 37 | 4.2588 | 20 | 54 | 0.05925926 | 136.25 | 0.18 | 0.03853784 |  |  | 0.04306889 |  |  | 0.04516688 |  |  | 0.04841803 | 0.04206331 |  |  | 0.05333406 | 0.2963003 | -1.216382 | 0.07655305 | 0.4252947 | -0.8549728 | 0.1173934 | 0.6521853 | -0.4274265 | 0.05375539 | 0.2986411 | -1.208513 | 0.05804548 | 0.3224749 | -1.13173 | 0.1048989 | 0.5827716 | -0.53996 | 0.04306889 |  |  | 0.06903537 | 0.3835299 | -0.9583378 |  |  | FALSE | TRUE | TRUE
| 16 | 4 | 37 | 4.2588 | 20 | 54 | 0.05925926 | 196.1401 | 0.2 | 0.06146495 | 0.3073247 | -1.17985 | 0.07927349 | 0.3963674 | -0.9254136 | 0.07203776 | 0.3601888 | -1.021127 | 0.06970069 | 0.08716924 | 0.3485034 | -1.054107 | 0.0796917 | 0.3984585 | -0.920152 | 0.1270473 | 0.6352367 | -0.4537575 | 0.1689948 | 0.8449742 | -0.1684492 | 0.08741369 | 0.4370685 | -0.8276654 | 0.08825052 | 0.4412526 | -0.8181378 | 0.1510083 | 0.7550414 | -0.2809827 | 0.0797171 | 0.3985855 | -0.9198332 | 0.120881 | 0.6044051 | -0.5035107 |  |  | FALSE | TRUE | TRUE
| 16 | 4 | 37 | 4.2588 | 20 | 54 | 0.05925926 | 237.3145 | 0.26 | 0.07722733 | 0.2970282 | -1.213928 | 0.1041642 | 0.4006314 | -0.9147136 | 0.09051149 | 0.3481211 | -1.055205 | 0.08433251 | 0.1276084 | 0.3243558 | -1.125914 | 0.09781257 | 0.3762022 | -0.9776285 | 0.1597406 | 0.6143868 | -0.4871306 | 0.2044708 | 0.7864263 | -0.2402562 | 0.1105538 | 0.4252068 | -0.8551796 | 0.1090165 | 0.4192942 | -0.8691825 | 0.1827085 | 0.702725 | -0.3527897 | 0.1102004 | 0.4238477 | -0.858381 | 0.1580224 | 0.6077783 | -0.4979451 |  |  | FALSE | TRUE | TRUE
| 16 | 4 | 37 | 4.2588 | 20 | 54 | 0.05925926 | 305.4395 | 0.44 | 0.1033069 |  |  | 0.1453469 | 0.3303338 | -1.107652 | 0.1210771 |  |  | 0.1085415 | 0.2113883 |  |  | 0.1277944 | 0.2904418 | -1.236352 | 0.2122194 | 0.4823167 | -0.7291543 | 0.2631675 | 0.598108 | -0.5139839 | 0.1488401 | 0.3382729 | -1.083902 | 0.1433747 | 0.3258516 | -1.121313 | 0.2351579 | 0.5344498 | -0.6265174 | 0.1606364 | 0.3650828 | -1.007631 | 0.2221539 | 0.5048952 | -0.6834043 |  |  | FALSE | TRUE | TRUE
| 16 | 4 | 37 | 4.2588 | 20 | 54 | 0.05925926 | 405.0068 | 0.6 | 0.1414232 |  |  | 0.205537 | 0.3425617 | -1.071303 | 0.16575 |  |  | 0.1439239 | 0.371668 |  |  | 0.1716139 | 0.2860232 | -1.251682 | 0.2871668 | 0.4786113 | -0.7368664 | 0.348955 | 0.5815916 | -0.5419867 | 0.204797 | 0.3413284 | -1.07491 | 0.1935906 | 0.322651 | -1.131184 | 0.3118148 | 0.5196913 | -0.6545202 | 0.2343506 | 0.3905844 | -0.9401113 | 0.3218931 | 0.5364884 | -0.6227103 |  |  | FALSE | TRUE | TRUE
Viga 12-20-00 - Caldentey et al (2013) | 12 | 4 | 79.3 | 2.693329 | 32 | 38 | 0.01699248 | 300.433 | 0.36 | 0.2639822 | 0.7332838 | -0.3102225 | 0.2627182 | 0.7297728 | -0.3150221 | 0.233316 | 0.6480999 | -0.4337104 | 0.2793261 | 0.2269343 | 0.630373 | -0.4614435 | 0.1990162 | 0.5528228 | -0.5927177 | 0.3483826 | 0.9677295 | -0.03280263 | 0.2400894 | 0.6669149 | -0.4050928 | 0.1527689 | 0.4243581 | -0.8571776 | 0.2500248 | 0.6945134 | -0.3645438 | 0.2325751 | 0.646042 | -0.4368908 | 0.3440344 | 0.9556511 | -0.04536234 | 0.3102791 | 0.8618863 | -0.148632 |  |  | TRUE | FALSE | TRUE
| 12 | 4 | 79.3 | 2.693329 | 32 | 38 | 0.01699248 | 386.2709 | 0.43 | 0.3966905 | 0.922536 | -0.08062891 | 0.3977601 | 0.9250234 | -0.07793625 | 0.3321076 | 0.7723432 | -0.2583262 | 0.3591335 | 0.3751363 | 0.8351942 | -0.180091 | 0.2978241 | 0.6926142 | -0.3672822 | 0.5232085 | 1.216764 | 0.1961948 | 0.3086863 | 0.7178752 | -0.3314595 | 0.2031211 | 0.4723747 | -0.7499827 | 0.3359451 | 0.7812676 | -0.2468376 | 0.2990252 | 0.6954073 | -0.3632575 | 0.5422958 | 1.261153 | 0.2320264 | 0.4659031 | 1.083495 | 0.08019237 |  |  | TRUE | FALSE | TRUE
| 12 | 4 | 79.3 | 2.693329 | 32 | 38 | 0.01699248 | 500 | 0.56 | 0.5725193 | 1.022356 | 0.02210963 | 0.5766807 | 1.029787 | 0.02935187 | 0.4793107 | 0.855912 | -0.1555877 | 0.4519357 | 0.5940603 | 0.8070281 | -0.2143968 | 0.4287373 | 0.7656023 | -0.2670924 | 0.7374213 | 1.316824 | 0.2752226 | 0.3995723 | 0.713522 | -0.337542 | 0.2698341 | 0.4818467 | -0.7301293 | 0.4497831 | 0.8031841 | -0.2191714 | 0.3870666 | 0.6911903 | -0.36934 | 0.786609 | 1.404659 | 0.3397945 | 0.6768806 | 1.208715 | 0.1895581 |  |  | TRUE | FALSE | TRUE
| 12 | 4 | 79.3 | 2.693329 | 32 | 38 | 0.01699248 | 500 | 0.71 | 0.5725193 | 0.8063652 | -0.2152186 | 0.5766807 | 0.8122263 | -0.2079763 | 0.4793107 | 0.6750855 | -0.3929159 | 0.4519357 | 0.5940603 | 0.6365292 | -0.451725 | 0.4287373 | 0.6038554 | -0.5044206 | 0.7374213 | 1.038622 | 0.03789444 | 0.3995723 | 0.5627779 | -0.5748702 | 0.2698341 | 0.3800481 | -0.9674575 | 0.4497831 | 0.6334973 | -0.4564996 | 0.3870666 | 0.5451642 | -0.6066682 | 0.786609 | 1.1079 | 0.1024663 | 0.6768806 | 0.9533529 | -0.04777012 |  |  | TRUE | FALSE | TRUE
| 12 | 4 | 79.3 | 2.693329 | 32 | 38 | 0.01699248 | 500 | 0.79 | 0.5725193 | 0.7247079 | -0.3219865 | 0.5766807 | 0.7299755 | -0.3147443 | 0.4793107 | 0.6067224 | -0.4996839 | 0.4519357 | 0.5940603 | 0.5720705 | -0.558493 | 0.4287373 | 0.5427055 | -0.6111885 | 0.7374213 | 0.9334447 | -0.06887353 | 0.3995723 | 0.5057877 | -0.6816382 | 0.2698341 | 0.3415622 | -1.074225 | 0.4497831 | 0.5693457 | -0.5632675 | 0.3870666 | 0.4899577 | -0.7134362 | 0.786609 | 0.9957075 | -0.004301689 | 0.6768806 | 0.8568109 | -0.1545381 |  |  | TRUE | FALSE | TRUE
Viga 25-20-00 - Caldentey et al (2013) | 25 | 4 | 62 | 2.693329 | 32 | 44.5 | 0.06304976 | 85.21012 | 0.15 | 0.04283042 | 0.2855361 | -1.253387 | 0.04107871 |  |  | 0.04775912 | 0.3183941 | -1.144465 | 0.0838994 | 0.03948824 |  |  | 0.0348412 | 0.2322746 | -1.459835 | 0.03321708 |  |  | 0.06365288 | 0.4243525 | -0.8571907 | 0.03444148 | 0.2296098 | -1.471374 | 0.06758138 | 0.4505425 | -0.7973028 | 0.07691047 | 0.5127365 | -0.6679932 | 0.04107871 |  |  | 0.07006815 | 0.467121 | -0.7611669 |  |  | FALSE | TRUE | TRUE
| 25 | 4 | 62 | 2.693329 | 32 | 44.5 | 0.06304976 | 106.5127 | 0.2 | 0.06322739 | 0.3161369 | -1.15158 | 0.06128577 | 0.3064289 | -1.18277 | 0.06168573 | 0.3084286 | -1.176265 | 0.1048743 | 0.06170038 | 0.3085019 | -1.176027 | 0.04860934 | 0.2430467 | -1.414502 | 0.0831088 | 0.415544 | -0.8781668 | 0.0795661 | 0.3978305 | -0.9217292 | 0.05066993 | 0.2533497 | -1.372985 | 0.09055025 | 0.4527513 | -0.7924124 | 0.09613809 | 0.4806905 | -0.7325317 | 0.06128577 | 0.3064289 | -1.18277 | 0.09980483 | 0.4990242 | -0.6951007 |  |  | FALSE | TRUE | TRUE
| 25 | 4 | 62 | 2.693329 | 32 | 44.5 | 0.06304976 | 191.7228 | 0.25 | 0.1448153 | 0.5792611 | -0.546002 | 0.1639825 | 0.6559302 | -0.4217009 | 0.1412843 | 0.5651371 | -0.570687 | 0.1887737 | 0.1999092 | 0.7550946 | -0.2809122 | 0.1036819 | 0.4147277 | -0.8801332 | 0.2416016 | 0.9664065 | -0.03417072 | 0.143219 | 0.5728759 | -0.5570861 | 0.1155838 | 0.4623351 | -0.7714654 | 0.1824257 | 0.729703 | -0.3151177 | 0.1730486 | 0.6921943 | -0.3678886 | 0.1643824 | 0.6575297 | -0.4192654 | 0.2497491 | 0.9989964 | -0.001004063 |  |  | FALSE | TRUE | TRUE
| 25 | 4 | 62 | 2.693329 | 32 | 44.5 | 0.06304976 | 276.9329 | 0.36 | 0.2264031 | 0.6288976 | -0.4637868 | 0.2666793 | 0.7407759 | -0.3000572 | 0.2208828 | 0.6135633 | -0.4884718 | 0.2726731 | 0.4170946 | 0.7574251 | -0.2778306 | 0.1587545 | 0.4409847 | -0.8187451 | 0.3798734 | 1.055204 | 0.05373402 | 0.2068719 | 0.5746441 | -0.5540044 | 0.1804976 | 0.5013822 | -0.6903865 | 0.2743012 | 0.7619479 | -0.2718772 | 0.249959 | 0.6943307 | -0.364807 | 0.287134 | 0.7975945 | -0.226155 | 0.4142998 | 1.150833 | 0.1404859 |  |  | FALSE | TRUE | TRUE
| 25 | 4 | 62 | 2.693329 | 32 | 44.5 | 0.06304976 | 362.143 | 0.47 | 0.307991 | 0.6553 | -0.4226621 | 0.3693761 | 0.7859066 | -0.2409174 | 0.3004813 | 0.639322 | -0.447347 | 0.3565725 | 0.7132564 | 0.7586648 | -0.2761952 | 0.2138271 | 0.4549512 | -0.7875651 | 0.5121978 | 1.089783 | 0.08597821 | 0.2705247 | 0.5755846 | -0.5523691 | 0.2454114 | 0.522152 | -0.6497966 | 0.3661767 | 0.7790994 | -0.2496166 | 0.3268695 | 0.6954671 | -0.3631716 | 0.4098856 | 0.872097 | -0.1368546 | 0.593457 | 1.262674 | 0.2332321 |  |  | FALSE | TRUE | TRUE
| 25 | 4 | 62 | 2.693329 | 32 | 44.5 | 0.06304976 | 426.0506 | 0.57 | 0.3691819 | 0.6476876 | -0.4343468 | 0.4463987 | 0.7831556 | -0.2444239 | 0.3601802 | 0.6318952 | -0.4590318 | 0.419497 | 0.9872061 | 0.7359597 | -0.30658 | 0.2551315 | 0.4475991 | -0.8038573 | 0.6096848 | 1.069622 | 0.06730572 | 0.3182644 | 0.5583586 | -0.5827539 | 0.2940968 | 0.5159593 | -0.6617274 | 0.4350833 | 0.7633041 | -0.2700988 | 0.3845524 | 0.6746533 | -0.3935564 | 0.5019493 | 0.8806128 | -0.1271373 | 0.7374104 | 1.293702 | 0.2575082 |  |  | FALSE | TRUE | TRUE
| 25 | 4 | 62 | 2.693329 | 32 | 44.5 | 0.06304976 | 500 | 0.78 | 0.4399877 | 0.5640869 | -0.572547 | 0.5355238 | 0.686569 | -0.3760486 | 0.4292596 | 0.5503328 | -0.597232 | 0.469699 | 1.237626 | 0.6021782 | -0.5072019 | 0.3029261 | 0.3883668 | -0.9458051 | 0.7214492 | 0.9249349 | -0.07803188 | 0.3735054 | 0.4788531 | -0.7363615 | 0.3504321 | 0.4492719 | -0.8001269 | 0.5148172 | 0.6600221 | -0.415482 | 0.4512989 | 0.5785884 | -0.547164 | 0.602609 | 0.7725756 | -0.2580254 | 0.9142371 | 1.172099 | 0.1587961 |  |  | FALSE | TRUE | TRUE
Viga 12-20-10 - Caldentey et al (2013) | 12 | 4 | 79.3 | 2.693329 | 32 | 38 | 0.01699248 | 214.595 | 0.21 | 0.1312738 | 0.6251135 | -0.469822 | 0.1350419 | 0.6430565 | -0.4415227 | 0.1666543 | 0.7935917 | -0.2311861 | 0.1995186 | 0.1157828 | 0.5513467 | -0.5953915 | 0.1002083 | 0.4771826 | -0.7398562 | 0.147206 | 0.7009809 | -0.3552746 | 0.1714924 | 0.8166305 | -0.2025685 | 0.1024167 | 0.4876986 | -0.7180577 | 0.1641046 | 0.7814505 | -0.2466035 | 0.1661251 | 0.7910718 | -0.2343665 | 0.1525036 | 0.7262076 | -0.3199194 | 0.1651287 | 0.7863272 | -0.2403822 |  |  | TRUE | FALSE | TRUE
| 12 | 4 | 79.3 | 2.693329 | 32 | 38 | 0.01699248 | 257.514 | 0.31 | 0.197628 | 0.6375097 | -0.4501858 | 0.1951973 | 0.6296686 | -0.4625616 | 0.1999851 | 0.6451133 | -0.4383294 | 0.2394223 | 0.1667272 | 0.5378298 | -0.6202132 | 0.1496123 | 0.4826202 | -0.7285252 | 0.2527351 | 0.8152745 | -0.2042305 | 0.2057909 | 0.6638416 | -0.4097117 | 0.1275928 | 0.4115897 | -0.8877283 | 0.2070647 | 0.6679507 | -0.4035409 | 0.1993501 | 0.6430649 | -0.4415097 | 0.2449037 | 0.790012 | -0.2357072 | 0.2336326 | 0.7536536 | -0.2828225 |  |  | TRUE | FALSE | TRUE
| 12 | 4 | 79.3 | 2.693329 | 32 | 38 | 0.01699248 | 300.433 | 0.38 | 0.2639822 | 0.6946899 | -0.3642898 | 0.2627182 | 0.6913637 | -0.3690893 | 0.233316 | 0.6139894 | -0.4877776 | 0.2793261 | 0.2269343 | 0.5971955 | -0.5155108 | 0.1990162 | 0.5237269 | -0.6467849 | 0.3483826 | 0.9167964 | -0.08686985 | 0.2400894 | 0.6318142 | -0.45916 | 0.1527689 | 0.4020235 | -0.9112448 | 0.2500248 | 0.6579601 | -0.418611 | 0.2325751 | 0.6120398 | -0.490958 | 0.3440344 | 0.9053537 | -0.09942956 | 0.3102791 | 0.8165238 | -0.2026992 |  |  | TRUE | FALSE | TRUE
| 12 | 4 | 79.3 | 2.693329 | 32 | 38 | 0.01699248 | 386.2709 | 0.52 | 0.3966905 | 0.7628663 | -0.2706725 | 0.3977601 | 0.7649232 | -0.2679798 | 0.3321076 | 0.6386684 | -0.4483698 | 0.3591335 | 0.3751363 | 0.6906414 | -0.3701346 | 0.2978241 | 0.5727386 | -0.5573258 | 0.5232085 | 1.00617 | 0.006151227 | 0.3086863 | 0.5936276 | -0.5215031 | 0.2031211 | 0.3906176 | -0.9400263 | 0.3359451 | 0.6460482 | -0.4368812 | 0.2990252 | 0.5750484 | -0.5533011 | 0.5422958 | 1.042877 | 0.04198284 | 0.4659031 | 0.8959674 | -0.1098512 |  |  | TRUE | FALSE | TRUE
| 12 | 4 | 79.3 | 2.693329 | 32 | 38 | 0.01699248 | 500 | 0.74 | 0.5725193 | 0.7736747 | -0.2566038 | 0.5766807 | 0.7792982 | -0.2493615 | 0.4793107 | 0.6477172 | -0.4343011 | 0.4519357 | 0.5940603 | 0.6107239 | -0.4931102 | 0.4287373 | 0.5793747 | -0.5458058 | 0.7374213 | 0.9965153 | -0.003490773 | 0.3995723 | 0.5399626 | -0.6162554 | 0.2698341 | 0.3646407 | -1.008843 | 0.4497831 | 0.607815 | -0.4978848 | 0.3870666 | 0.523063 | -0.6480534 | 0.786609 | 1.062985 | 0.06108107 | 0.6768806 | 0.9147035 | -0.08915533 |  |  | TRUE | FALSE | TRUE
Viga 12-20-30 - Caldentey et al (2013) | 12 | 4 | 79.3 | 2.693329 | 32 | 38 | 0.01699248 | 214.595 | 0.17 | 0.1312738 | 0.7721991 | -0.2585129 | 0.1350419 | 0.7943639 | -0.2302136 | 0.1666543 | 0.9803192 | -0.01987705 | 0.1995186 | 0.1157828 | 0.6810753 | -0.3840824 | 0.1002083 | 0.5894608 | -0.5285471 | 0.147206 | 0.8659176 | -0.1439655 | 0.1714924 | 1.008779 | 0.008740592 | 0.1024167 | 0.6024512 | -0.5067486 | 0.1641046 | 0.9653212 | -0.0352944 | 0.1661251 | 0.9772064 | -0.0230574 | 0.1525036 | 0.8970799 | -0.1086103 | 0.1651287 | 0.9713454 | -0.02907313 |  |  | TRUE | FALSE | TRUE
| 12 | 4 | 79.3 | 2.693329 | 32 | 38 | 0.01699248 | 300.433 | 0.36 | 0.2639822 | 0.7332838 | -0.3102225 | 0.2627182 | 0.7297728 | -0.3150221 | 0.233316 | 0.6480999 | -0.4337104 | 0.2793261 | 0.2269343 | 0.630373 | -0.4614435 | 0.1990162 | 0.5528228 | -0.5927177 | 0.3483826 | 0.9677295 | -0.03280263 | 0.2400894 | 0.6669149 | -0.4050928 | 0.1527689 | 0.4243581 | -0.8571776 | 0.2500248 | 0.6945134 | -0.3645438 | 0.2325751 | 0.646042 | -0.4368908 | 0.3440344 | 0.9556511 | -0.04536234 | 0.3102791 | 0.8618863 | -0.148632 |  |  | TRUE | FALSE | TRUE
| 12 | 4 | 79.3 | 2.693329 | 32 | 38 | 0.01699248 | 386.2709 | 0.56 | 0.3966905 | 0.7083758 | -0.3447805 | 0.3977601 | 0.7102858 | -0.3420878 | 0.3321076 | 0.5930493 | -0.5224778 | 0.3591335 | 0.3751363 | 0.6413098 | -0.4442426 | 0.2978241 | 0.5318287 | -0.6314338 | 0.5232085 | 0.9343009 | -0.06795675 | 0.3086863 | 0.5512256 | -0.5956111 | 0.2031211 | 0.3627163 | -1.014134 | 0.3359451 | 0.5999019 | -0.5109892 | 0.2990252 | 0.5339735 | -0.6274091 | 0.5422958 | 0.9683854 | -0.03212513 | 0.4659031 | 0.8319697 | -0.1839592 |  |  | TRUE | FALSE | TRUE
| 12 | 4 | 79.3 | 2.693329 | 32 | 38 | 0.01699248 | 500 | 0.78 | 0.5725193 | 0.7339991 | -0.3092475 | 0.5766807 | 0.7393342 | -0.3020053 | 0.4793107 | 0.6145009 | -0.4869448 | 0.4519357 | 0.5940603 | 0.5794048 | -0.545754 | 0.4287373 | 0.5496632 | -0.5984495 | 0.7374213 | 0.945412 | -0.05613451 | 0.3995723 | 0.5122722 | -0.6688992 | 0.2698341 | 0.3459412 | -1.061486 | 0.4497831 | 0.576645 | -0.5505285 | 0.3870666 | 0.4962392 | -0.7006972 | 0.786609 | 1.008473 | 0.008437336 | 0.6768806 | 0.8677956 | -0.1417991 |  |  | TRUE | FALSE | TRUE
Viga 12-70-00 - Caldentey et al (2013) | 12 | 4 | 46 | 2.693329 | 82 | 88 | 0.007337662 | 245.1948 | 0.31 | 0.1869107 | 0.6029376 | -0.5059416 | 0.2809702 | 0.9063553 | -0.09832386 | 0.3519089 | 1.13519 | 0.1268 | 0.4211536 | 0.151607 | 0.489055 | -0.7152803 | 0.3538822 | 1.141555 | 0.1323917 | 0.04226028 |  |  | 0.4336802 | 1.398968 | 0.3357352 | 0.1571178 | 0.5068315 | -0.6795766 | 0.2787386 | 0.8991567 | -0.106298 | 0.3887061 | 1.253891 | 0.2262514 | 0.3625463 | 1.169504 | 0.1565799 | 0.303712 | 0.9797163 | -0.02049226 |  |  | FALSE | FALSE | FALSE
| 12 | 4 | 46 | 2.693329 | 82 | 88 | 0.007337662 | 294.2337 | 0.44 | 0.3070943 | 0.6979415 | -0.35962 | 0.3817751 | 0.8676706 | -0.1419431 | 0.4222907 | 0.9597515 | -0.04108085 | 0.5053843 | 0.2183141 | 0.4961685 | -0.7008397 | 0.4846052 | 1.101376 | 0.09655991 | 0.2729184 | 0.6202692 | -0.4776018 | 0.5204163 | 1.182764 | 0.1678543 | 0.1946669 | 0.4424248 | -0.8154847 | 0.3489994 | 0.7931804 | -0.2317046 | 0.4664474 | 1.060108 | 0.05837048 | 0.5503677 | 1.250836 | 0.2238119 | 0.4101047 | 0.9320562 | -0.07036221 |  |  | FALSE | FALSE | FALSE
Viga 12-70-10 - Caldentey et al (2013) | 12 | 4 | 46 | 2.693329 | 82 | 88 | 0.007337662 | 196.1558 | 0.14 | 0.06672704 | 0.4766217 | -0.7410321 | 0.2247761 | 1.605544 | 0.4734625 | 0.2815271 | 2.010908 | 0.6985863 | 0.3369229 | 0.09702851 | 0.6930608 | -0.3666376 | 0.2231591 | 1.593993 | 0.4662423 |  |  |  | 0.3469442 | 2.478173 | 0.9075215 | 0.1195686 | 0.8540615 | -0.1577521 | 0.2084778 | 1.489127 | 0.3981901 | 0.3109649 | 2.221178 | 0.7980377 | 0.2320296 | 1.657355 | 0.5052227 | 0.2422767 | 1.730548 | 0.5484382 |  |  | FALSE | FALSE | FALSE
| 12 | 4 | 46 | 2.693329 | 82 | 88 | 0.007337662 | 245.1948 | 0.31 | 0.1869107 | 0.6029376 | -0.5059416 | 0.2809702 | 0.9063553 | -0.09832386 | 0.3519089 | 1.13519 | 0.1268 | 0.4211536 | 0.151607 | 0.489055 | -0.7152803 | 0.3538822 | 1.141555 | 0.1323917 | 0.04226028 |  |  | 0.4336802 | 1.398968 | 0.3357352 | 0.1571178 | 0.5068315 | -0.6795766 | 0.2787386 | 0.8991567 | -0.106298 | 0.3887061 | 1.253891 | 0.2262514 | 0.3625463 | 1.169504 | 0.1565799 | 0.303712 | 0.9797163 | -0.02049226 |  |  | FALSE | FALSE | FALSE
| 12 | 4 | 46 | 2.693329 | 82 | 88 | 0.007337662 | 294.2337 | 0.4 | 0.3070943 | 0.7677357 | -0.2643098 | 0.3817751 | 0.9544377 | -0.0466329 | 0.4222907 | 1.055727 | 0.05422933 | 0.5053843 | 0.2183141 | 0.5457854 | -0.6055295 | 0.4846052 | 1.211513 | 0.1918701 | 0.2729184 | 0.6822961 | -0.3822916 | 0.5204163 | 1.301041 | 0.2631645 | 0.1946669 | 0.4866673 | -0.7201745 | 0.3489994 | 0.8724984 | -0.1363945 | 0.4664474 | 1.166118 | 0.1536807 | 0.5503677 | 1.375919 | 0.3191221 | 0.4101047 | 1.025262 | 0.02494797 |  |  | FALSE | FALSE | FALSE
Viga 12-70-30 - Caldentey et al (2013) | 12 | 4 | 46 | 2.693329 | 82 | 88 | 0.007337662 | 196.1558 | 0.25 | 0.06672704 |  |  | 0.2247761 | 0.8991045 | -0.106356 | 0.2815271 | 1.126108 | 0.1187679 | 0.3369229 | 0.09702851 | 0.388114 | -0.9464561 | 0.2231591 | 0.8926362 | -0.1135762 |  |  |  | 0.3469442 | 1.387777 | 0.327703 | 0.1195686 | 0.4782744 | -0.7375706 | 0.2084778 | 0.8339112 | -0.1816284 | 0.3109649 | 1.24386 | 0.2182192 | 0.2320296 | 0.9281186 | -0.07459578 | 0.2422767 | 0.9691069 | -0.03138032 |  |  | FALSE | FALSE | FALSE
| 12 | 4 | 46 | 2.693329 | 82 | 88 | 0.007337662 | 245.1948 | 0.44 | 0.1869107 | 0.424797 | -0.856144 | 0.2809702 | 0.6385685 | -0.4485263 | 0.3519089 | 0.7997929 | -0.2234024 | 0.4211536 | 0.151607 | 0.3445615 | -1.065483 | 0.3538822 | 0.8042776 | -0.2178108 | 0.04226028 |  |  | 0.4336802 | 0.9856369 | -0.01446725 | 0.1571178 | 0.3570858 | -1.029779 | 0.2787386 | 0.6334968 | -0.4565004 | 0.3887061 | 0.8834231 | -0.1239511 | 0.3625463 | 0.8239689 | -0.1936225 | 0.303712 | 0.6902546 | -0.3706947 |  |  | FALSE | FALSE | FALSE
| 12 | 4 | 46 | 2.693329 | 82 | 88 | 0.007337662 | 294.2337 | 0.56 | 0.3070943 | 0.5483826 | -0.600782 | 0.3817751 | 0.6817412 | -0.3831051 | 0.4222907 | 0.7540905 | -0.2822429 | 0.5053843 | 0.2183141 | 0.3898467 | -0.9420017 | 0.4846052 | 0.8653665 | -0.1446021 | 0.2729184 | 0.4873543 | -0.7187638 | 0.5204163 | 0.9293148 | -0.07330775 | 0.1946669 | 0.3476195 | -1.056647 | 0.3489994 | 0.6232131 | -0.4728667 | 0.4664474 | 0.8329417 | -0.1827916 | 0.5503677 | 0.9827995 | -0.01735017 | 0.4101047 | 0.7323298 | -0.3115243 |  |  | FALSE | FALSE | FALSE
Viga 25-20-10 - Caldentey et al (2013) | 25 | 4 | 62 | 2.693329 | 32 | 44.5 | 0.06304976 | 213.0253 | 0.23 | 0.1652122 | 0.7183141 | -0.3308484 | 0.1896567 | 0.8245945 | -0.1928635 | 0.1611839 | 0.7007996 | -0.3555334 | 0.2097485 | 0.2468015 | 0.91195 | -0.09217011 | 0.1174501 | 0.5106524 | -0.6720661 | 0.2771174 | 1.204858 | 0.1863621 | 0.1591322 | 0.6918791 | -0.368344 | 0.1318122 | 0.5730966 | -0.5567009 | 0.2053946 | 0.8930201 | -0.1131462 | 0.1922762 | 0.8359834 | -0.1791465 | 0.1950703 | 0.8481318 | -0.1647192 | 0.2895174 | 1.258771 | 0.2301362 |  |  | FALSE | TRUE | TRUE
| 25 | 4 | 62 | 2.693329 | 32 | 44.5 | 0.06304976 | 319.538 | 0.35 | 0.2671971 | 0.7634202 | -0.2699466 | 0.3180277 | 0.9086506 | -0.09579467 | 0.2606821 | 0.7448059 | -0.2946316 | 0.3146228 | 0.5553034 | 0.8989222 | -0.1065588 | 0.1862908 | 0.5322594 | -0.6306244 | 0.4464817 | 1.275662 | 0.2434652 | 0.2386983 | 0.6819952 | -0.3827327 | 0.2129545 | 0.6084415 | -0.4968545 | 0.320239 | 0.9149685 | -0.08886565 | 0.2884143 | 0.8240408 | -0.1935352 | 0.3485098 | 0.9957423 | -0.004266785 | 0.5020526 | 1.434436 | 0.3607718 |  |  | FALSE | TRUE | TRUE
| 25 | 4 | 62 | 2.693329 | 32 | 44.5 | 0.06304976 | 426.0506 | 0.49 | 0.3691819 | 0.7534325 | -0.2831159 | 0.4463987 | 0.9110177 | -0.09319297 | 0.3601802 | 0.7350617 | -0.3078008 | 0.419497 | 0.9872061 | 0.8561163 | -0.155349 | 0.2551315 | 0.5206765 | -0.6526263 | 0.6096848 | 1.244255 | 0.2185367 | 0.3182644 | 0.6495192 | -0.4315229 | 0.2940968 | 0.6001976 | -0.5104964 | 0.4350833 | 0.8879252 | -0.1188678 | 0.3845524 | 0.7848008 | -0.2423254 | 0.5019493 | 1.024386 | 0.02409372 | 0.7374104 | 1.504919 | 0.4087391 |  |  | FALSE | TRUE | TRUE
| 25 | 4 | 62 | 2.693329 | 32 | 44.5 | 0.06304976 | 500 | 0.67 | 0.4399877 | 0.6566981 | -0.4205308 | 0.5355238 | 0.7992892 | -0.2240324 | 0.4292596 | 0.640686 | -0.4452158 | 0.469699 | 1.237626 | 0.7010432 | -0.3551857 | 0.3029261 | 0.4521285 | -0.7937889 | 0.7214492 | 1.07679 | 0.07398432 | 0.3735054 | 0.5574707 | -0.5843453 | 0.3504321 | 0.523033 | -0.6481107 | 0.5148172 | 0.7683839 | -0.2634658 | 0.4512989 | 0.6735805 | -0.3951478 | 0.602609 | 0.8994164 | -0.1060092 | 0.9142371 | 1.364533 | 0.3108123 |  |  | FALSE | TRUE | TRUE
Viga 25-20-30 - Caldentey et al (2013) | 25 | 4 | 62 | 2.693329 | 32 | 44.5 | 0.06304976 | 213.0253 | 0.27 | 0.1652122 | 0.6118972 | -0.491191 | 0.1896567 | 0.7024324 | -0.3532062 | 0.1611839 | 0.5969774 | -0.515876 | 0.2097485 | 0.2468015 | 0.7768463 | -0.2525128 | 0.1174501 | 0.4350002 | -0.8324088 | 0.2771174 | 1.026361 | 0.02601941 | 0.1591322 | 0.5893785 | -0.5286866 | 0.1318122 | 0.4881934 | -0.7170436 | 0.2053946 | 0.7607208 | -0.2734889 | 0.1922762 | 0.712134 | -0.3394891 | 0.1950703 | 0.7224827 | -0.3250619 | 0.2895174 | 1.072287 | 0.06979357 |  |  | FALSE | TRUE | TRUE
| 25 | 4 | 62 | 2.693329 | 32 | 44.5 | 0.06304976 | 319.538 | 0.4 | 0.2671971 | 0.6679927 | -0.403478 | 0.3180277 | 0.7950693 | -0.2293261 | 0.2606821 | 0.6517052 | -0.428163 | 0.3146228 | 0.5553034 | 0.7865569 | -0.2400902 | 0.1862908 | 0.4657269 | -0.7641558 | 0.4464817 | 1.116204 | 0.1099338 | 0.2386983 | 0.5967458 | -0.5162641 | 0.2129545 | 0.5323863 | -0.6303859 | 0.320239 | 0.8005974 | -0.222397 | 0.2884143 | 0.7210357 | -0.3270666 | 0.3485098 | 0.8712745 | -0.1377982 | 0.5020526 | 1.255132 | 0.2272404 |  |  | FALSE | TRUE | TRUE
| 25 | 4 | 62 | 2.693329 | 32 | 44.5 | 0.06304976 | 426.0506 | 0.53 | 0.3691819 | 0.6965697 | -0.3615875 | 0.4463987 | 0.8422616 | -0.1716646 | 0.3601802 | 0.6795854 | -0.3862724 | 0.419497 | 0.9872061 | 0.7915038 | -0.2338206 | 0.2551315 | 0.4813802 | -0.7310979 | 0.6096848 | 1.150349 | 0.1400651 | 0.3182644 | 0.6004989 | -0.5099945 | 0.2940968 | 0.5548996 | -0.588968 | 0.4350833 | 0.8209119 | -0.1973394 | 0.3845524 | 0.7255705 | -0.320797 | 0.5019493 | 0.9470741 | -0.0543779 | 0.7374104 | 1.39134 | 0.3302675 |  |  | FALSE | TRUE | TRUE
| 25 | 4 | 62 | 2.693329 | 32 | 44.5 | 0.06304976 | 500 | 0.72 | 0.4399877 | 0.6110941 | -0.4925043 | 0.5355238 | 0.743783 | -0.2960059 | 0.4292596 | 0.5961939 | -0.5171893 | 0.469699 | 1.237626 | 0.6523597 | -0.4271592 | 0.3029261 | 0.4207307 | -0.8657624 | 0.7214492 | 1.002013 | 0.002010823 | 0.3735054 | 0.5187575 | -0.6563188 | 0.3504321 | 0.4867113 | -0.7200842 | 0.5148172 | 0.7150239 | -0.3354393 | 0.4512989 | 0.6268041 | -0.4671213 | 0.602609 | 0.8369569 | -0.1779827 | 0.9142371 | 1.269774 | 0.2388388 |  |  | FALSE | TRUE | TRUE
Viga 25-70-00 - Caldentey et al (2013) | 25 | 4 | 28.7 | 2.693329 | 82 | 94.5 | 0.0296901 | 73.40446 | 0.15 | 0.04718563 | 0.3145709 | -1.156546 | 0.07201239 | 0.4800826 | -0.7337971 | 0.07918143 | 0.5278762 | -0.6388935 | 0.1085504 | 0.0293996 |  |  | 0.06255475 | 0.4170316 | -0.8745932 |  |  |  | 0.1112034 | 0.7413562 | -0.2992741 | 0.03564409 | 0.2376273 | -1.437052 | 0.07590015 | 0.506001 | -0.6812166 | 0.1329839 | 0.8865592 | -0.1204074 | 0.07201239 | 0.4800826 | -0.7337971 | 0.08752939 | 0.5835292 | -0.5386607 |  |  | FALSE | FALSE | FALSE
| 25 | 4 | 28.7 | 2.693329 | 82 | 94.5 | 0.0296901 | 122.3408 | 0.3 | 0.1196045 | 0.3986817 | -0.919592 | 0.1200206 | 0.4000688 | -0.9161187 | 0.1453037 | 0.4843456 | -0.7249566 | 0.1809174 | 0.08166556 |  |  | 0.1297204 | 0.4324013 | -0.8384012 | 0.1155173 |  |  | 0.185339 | 0.6177968 | -0.4815956 | 0.08786138 | 0.2928713 | -1.228022 | 0.1489111 | 0.4963703 | -0.7004331 | 0.2216398 | 0.7387993 | -0.3027289 | 0.1200206 | 0.4000688 | -0.9161187 | 0.1479546 | 0.4931819 | -0.7068773 |  |  | FALSE | FALSE | FALSE
| 25 | 4 | 28.7 | 2.693329 | 82 | 94.5 | 0.0296901 | 244.6815 | 0.57 | 0.3006517 | 0.5274591 | -0.6396839 | 0.4185596 | 0.7343151 | -0.3088171 | 0.3652521 | 0.6407931 | -0.4450486 | 0.3618348 | 0.3266622 | 0.5730916 | -0.5567097 | 0.2976345 | 0.5221658 | -0.6497702 | 0.464601 | 0.8150895 | -0.2044573 | 0.3706781 | 0.6503124 | -0.4303023 | 0.2184046 | 0.383166 | -0.9592871 | 0.3314384 | 0.5814709 | -0.5421943 | 0.4432796 | 0.7776835 | -0.2514356 | 0.453372 | 0.7953894 | -0.2289234 | 0.4847887 | 0.8505065 | -0.1619233 |  |  | FALSE | FALSE | FALSE
Viga 25-70-10 - Caldentey et al (2013) | 25 | 4 | 28.7 | 2.693329 | 82 | 94.5 | 0.0296901 | 73.40446 | 0.15 | 0.04718563 | 0.3145709 | -1.156546 | 0.07201239 | 0.4800826 | -0.7337971 | 0.07918143 | 0.5278762 | -0.6388935 | 0.1085504 | 0.0293996 |  |  | 0.06255475 | 0.4170316 | -0.8745932 |  |  |  | 0.1112034 | 0.7413562 | -0.2992741 | 0.03564409 | 0.2376273 | -1.437052 | 0.07590015 | 0.506001 | -0.6812166 | 0.1329839 | 0.8865592 | -0.1204074 | 0.07201239 | 0.4800826 | -0.7337971 | 0.08752939 | 0.5835292 | -0.5386607 |  |  | FALSE | FALSE | FALSE
| 25 | 4 | 28.7 | 2.693329 | 82 | 94.5 | 0.0296901 | 122.3408 | 0.26 | 0.1196045 | 0.4600173 | -0.7764911 | 0.1200206 | 0.4616179 | -0.7730179 | 0.1453037 | 0.5588603 | -0.5818558 | 0.1809174 | 0.08166556 | 0.3140983 | -1.158049 | 0.1297204 | 0.4989246 | -0.6953004 | 0.1155173 | 0.4442973 | -0.8112614 | 0.185339 | 0.7128425 | -0.3384948 | 0.08786138 | 0.3379284 | -1.084921 | 0.1489111 | 0.572735 | -0.5573322 | 0.2216398 | 0.8524608 | -0.1596281 | 0.1200206 | 0.4616179 | -0.7730179 | 0.1479546 | 0.569056 | -0.5637764 |  |  | FALSE | FALSE | FALSE
| 25 | 4 | 28.7 | 2.693329 | 82 | 94.5 | 0.0296901 | 244.6815 | 0.6 | 0.3006517 | 0.5010862 | -0.6909772 | 0.4185596 | 0.6975993 | -0.3601104 | 0.3652521 | 0.6087535 | -0.4963419 | 0.3618348 | 0.3266622 | 0.5444371 | -0.6080029 | 0.2976345 | 0.4960575 | -0.7010635 | 0.464601 | 0.7743351 | -0.2557506 | 0.3706781 | 0.6177968 | -0.4815956 | 0.2184046 | 0.3640077 | -1.01058 | 0.3314384 | 0.5523974 | -0.5934876 | 0.4432796 | 0.7387993 | -0.3027289 | 0.453372 | 0.75562 | -0.2802167 | 0.4847887 | 0.8079811 | -0.2132166 |  |  | FALSE | FALSE | FALSE
Viga 25-70-30 - Caldentey et al (2013) | 25 | 4 | 28.7 | 2.693329 | 82 | 94.5 | 0.0296901 | 73.40446 | 0.16 | 0.04718563 | 0.2949102 | -1.221084 | 0.07201239 | 0.4500774 | -0.7983357 | 0.07918143 | 0.4948839 | -0.703432 | 0.1085504 | 0.0293996 |  |  | 0.06255475 | 0.3909672 | -0.9391317 |  |  |  | 0.1112034 | 0.6950214 | -0.3638126 | 0.03564409 | 0.2227756 | -1.50159 | 0.07590015 | 0.474376 | -0.7457551 | 0.1329839 | 0.8311492 | -0.1849459 | 0.07201239 | 0.4500774 | -0.7983357 | 0.08752939 | 0.5470587 | -0.6031992 |  |  | FALSE | FALSE | FALSE
| 25 | 4 | 28.7 | 2.693329 | 82 | 94.5 | 0.0296901 | 122.3408 | 0.27 | 0.1196045 | 0.4429797 | -0.8142314 | 0.1200206 | 0.4445209 | -0.8107582 | 0.1453037 | 0.5381617 | -0.6195961 | 0.1809174 | 0.08166556 | 0.302465 | -1.19579 | 0.1297204 | 0.4804459 | -0.7330407 | 0.1155173 | 0.4278418 | -0.8490017 | 0.185339 | 0.6864409 | -0.3762351 | 0.08786138 | 0.3254125 | -1.122662 | 0.1489111 | 0.5515226 | -0.5950726 | 0.2216398 | 0.8208881 | -0.1973684 | 0.1200206 | 0.4445209 | -0.8107582 | 0.1479546 | 0.5479799 | -0.6015167 |  |  | FALSE | FALSE | FALSE
| 25 | 4 | 28.7 | 2.693329 | 82 | 94.5 | 0.0296901 | 244.6815 | 0.59 | 0.3006517 | 0.5095792 | -0.6741701 | 0.4185596 | 0.709423 | -0.3433033 | 0.3652521 | 0.6190713 | -0.4795348 | 0.3618348 | 0.3266622 | 0.5536648 | -0.5911958 | 0.2976345 | 0.5044652 | -0.6842564 | 0.464601 | 0.7874594 | -0.2389435 | 0.3706781 | 0.628268 | -0.4647885 | 0.2184046 | 0.3701773 | -0.9937732 | 0.3314384 | 0.56176 | -0.5766805 | 0.4432796 | 0.7513213 | -0.2859218 | 0.453372 | 0.7684271 | -0.2634096 | 0.4847887 | 0.8216757 | -0.1964094 |  |  | FALSE | FALSE | FALSE
Viga RS1 - Harajlí e Naamam (1985) | 9.52 | 3 | 22.2 | 3.56416 | 20.64 | 25.4 | 0.03666618 | 295.4706 | 0.15 | 0.1332938 | 0.8886254 | -0.1180795 | 0.1236621 | 0.8244143 | -0.1930821 | 0.1303357 | 0.8689048 | -0.1405217 | 0.1413375 | 0.1368483 | 0.912322 | -0.09176225 | 0.1057205 | 0.7048035 | -0.3498363 | 0.2081608 | 1.387738 | 0.3276753 | 0.14104 | 0.9402667 | -0.06159172 | 0.09760812 | 0.6507208 | -0.4296746 | 0.1218531 | 0.812354 | -0.207819 | 0.1396639 | 0.9310929 | -0.07139618 | 0.1457629 | 0.9717524 | -0.02865427 | 0.159113 | 1.060753 | 0.05897941 |  |  | TRUE | FALSE | TRUE
| 9.52 | 3 | 22.2 | 3.56416 | 20.64 | 25.4 | 0.03666618 | 343.8667 | 0.17 | 0.1630033 | 0.9588432 | -0.04202776 | 0.1537023 | 0.9041312 | -0.1007808 | 0.1593859 | 0.9375642 | -0.06447001 | 0.1644876 | 0.1853493 | 0.9675742 | -0.0329632 | 0.1262024 | 0.7423668 | -0.2979119 | 0.2533803 | 1.490473 | 0.3990933 | 0.1641414 | 0.9655376 | -0.03507027 | 0.1160989 | 0.6829346 | -0.3813561 | 0.1435461 | 0.8443891 | -0.1691419 | 0.1625399 | 0.9561172 | -0.04487474 | 0.1859464 | 1.093802 | 0.08965993 | 0.1974639 | 1.161552 | 0.1497574 |  |  | TRUE | FALSE | TRUE
Viga RS2 - Harajlí e Naamam (1985) | 12.7 | 3 | 19.05 | 3.976608 | 19.05 | 25.4 | 0.06666736 | 303.256 | 0.15 | 0.1176781 | 0.7845209 | -0.2426821 | 0.122571 | 0.8171401 | -0.2019447 | 0.1244495 | 0.8296634 | -0.1867352 | 0.1469861 | 0.1764915 | 0.9799074 | -0.02029721 | 0.08592987 | 0.5728658 | -0.5571037 | 0.2227834 | 1.485223 | 0.3955649 | 0.1436344 | 0.9575626 | -0.04336418 | 0.1096603 | 0.7310684 | -0.3132483 | 0.1269154 | 0.8461023 | -0.167115 | 0.1455696 | 0.9704643 | -0.02998064 | 0.1387877 | 0.9252513 | -0.07768991 | 0.1798635 | 1.19909 | 0.1815631 |  |  | TRUE | FALSE | TRUE
| 12.7 | 3 | 19.05 | 3.976608 | 19.05 | 25.4 | 0.06666736 | 347.8102 | 0.17 | 0.1384046 | 0.8141444 | -0.2056175 | 0.1465766 | 0.8622152 | -0.1482504 | 0.1463686 | 0.8609916 | -0.1496706 | 0.1685812 | 0.2321612 | 0.9916543 | -0.008380759 | 0.09976448 | 0.5868499 | -0.5329862 | 0.2611201 | 1.536 | 0.4291819 | 0.1647371 | 0.9690416 | -0.03144773 | 0.1282195 | 0.7542322 | -0.282055 | 0.146944 | 0.8643763 | -0.1457471 | 0.1669567 | 0.982098 | -0.01806419 | 0.1691741 | 0.9951419 | -0.004869899 | 0.2163357 | 1.272563 | 0.241033 |  |  | TRUE | FALSE | TRUE
| 12.7 | 3 | 19.05 | 3.976608 | 19.05 | 25.4 | 0.06666736 | 411.0485 | 0.2 | 0.1678227 | 0.8391135 | -0.1754093 | 0.180649 | 0.9032449 | -0.1017615 | 0.1774795 | 0.8873974 | -0.1194624 | 0.198175 | 0.3208257 | 0.9908751 | -0.009166818 | 0.1194007 | 0.5970035 | -0.5158324 | 0.3145615 | 1.572808 | 0.4528624 | 0.1946893 | 0.9734463 | -0.02691258 | 0.1545616 | 0.7728079 | -0.2577248 | 0.1753717 | 0.8768584 | -0.1314098 | 0.1973124 | 0.9865621 | -0.01352903 | 0.2123033 | 1.061516 | 0.05969838 | 0.2698839 | 1.34942 | 0.2996746 |  |  | TRUE | FALSE | TRUE
Viga RS3 - Harajlí e Naamam (1985) | 15.9 | 3 | 15.9 | 3.976608 | 17.46 | 25.4 | 0.1033335 | 289.7349 | 0.16 | 0.09633662 | 0.6021039 | -0.5073253 | 0.1112521 | 0.6953254 | -0.3633753 | 0.1073193 | 0.6707456 | -0.3993653 | 0.1446419 | 0.2041359 | 0.9040117 | -0.1009129 | 0.06809925 | 0.4256203 | -0.8542076 | 0.2124604 | 1.327877 | 0.2835817 | 0.1379392 | 0.8621199 | -0.1483609 | 0.1125653 | 0.7035332 | -0.3516402 | 0.1214982 | 0.7593639 | -0.2752742 | 0.1414773 | 0.8842331 | -0.1230345 | 0.1200742 | 0.7504637 | -0.287064 | 0.1200742 | 0.7504637 | -0.287064 |  |  | FALSE | TRUE | TRUE
| 15.9 | 3 | 15.9 | 3.976608 | 17.46 | 25.4 | 0.1033335 | 379.9802 | 0.21 | 0.1304867 | 0.6213651 | -0.4758365 | 0.1537595 | 0.7321879 | -0.3117181 | 0.1453626 | 0.6922027 | -0.3678765 | 0.1896943 | 0.3511071 | 0.903306 | -0.1016939 | 0.0907336 | 0.4320648 | -0.8391798 | 0.2857816 | 1.360865 | 0.3081203 | 0.1809039 | 0.8614469 | -0.1491418 | 0.1532424 | 0.7297258 | -0.3150865 | 0.16215 | 0.7721427 | -0.2585859 | 0.185544 | 0.8835429 | -0.1238155 | 0.1705662 | 0.81222 | -0.207984 | 0.1705662 | 0.81222 | -0.207984 |  |  | FALSE | TRUE | TRUE
Viga B1-a - Gilbert e Nejadi (2004) | 16 | 2 | 138 | 3.269 | 40 | 48 | 0.01666667 | 185.274 | 0.15 | 0.09776332 | 0.6517555 | -0.4280859 | 0.1220616 | 0.8137437 | -0.2061099 | 0.1620857 | 1.080571 | 0.07748985 | 0.2514897 | 0.09527893 | 0.6351929 | -0.4538266 | 0.1706085 | 1.13739 | 0.1287363 |  |  |  | 0.2624407 | 1.749605 | 0.55939 | 0.1385592 | 0.9237279 | -0.07933773 | 0.1353273 | 0.9021818 | -0.1029392 | 0.2054868 | 1.369912 | 0.3147465 | 0.1220616 | 0.8137437 | -0.2061099 | 0.1533016 | 1.02201 | 0.02177171 |  |  | FALSE | TRUE | TRUE
| 16 | 2 | 138 | 3.269 | 40 | 48 | 0.01666667 | 211.7676 | 0.2 | 0.1420437 | 0.7102186 | -0.3421825 | 0.139516 | 0.69758 | -0.3601381 | 0.1852635 | 0.9263173 | -0.07653841 | 0.287452 | 0.1244764 | 0.6223821 | -0.474201 | 0.2120658 | 1.060329 | 0.05857905 | 0.03363514 |  |  | 0.299969 | 1.499845 | 0.4053618 | 0.1638282 | 0.8191412 | -0.1994988 | 0.1583595 | 0.7917976 | -0.2334494 | 0.2348708 | 1.174354 | 0.1607183 | 0.1554804 | 0.7774019 | -0.2517978 | 0.1765692 | 0.8828459 | -0.1246046 |  |  | FALSE | TRUE | TRUE
| 16 | 2 | 138 | 3.269 | 40 | 48 | 0.01666667 | 238.2612 | 0.25 | 0.1863241 | 0.7452964 | -0.2939733 | 0.1569704 | 0.6278817 | -0.4654034 | 0.2084412 | 0.833765 | -0.1818037 | 0.3234143 | 0.1575705 | 0.6302819 | -0.4615881 | 0.253523 | 1.014092 | 0.01399361 | 0.1569806 | 0.6279223 | -0.4653389 | 0.3374973 | 1.349989 | 0.3000964 | 0.1890973 | 0.7563892 | -0.2791992 | 0.1813918 | 0.7255671 | -0.3208017 | 0.2642548 | 1.057019 | 0.05545296 | 0.1968173 | 0.7872694 | -0.2391848 | 0.2001736 | 0.8006943 | -0.2222761 |  |  | FALSE | TRUE | TRUE
| 16 | 2 | 138 | 3.269 | 40 | 48 | 0.01666667 | 264.7095 | 0.28 | 0.2305287 | 0.8233167 | -0.1944144 | 0.174395 | 0.6228393 | -0.4734668 | 0.2315793 | 0.827069 | -0.1898671 | 0.359315 | 0.1944944 | 0.6946229 | -0.3643862 | 0.2949092 | 1.053247 | 0.05187806 | 0.2689216 | 0.9604343 | -0.04036967 | 0.3749612 | 1.339147 | 0.2920331 | 0.2143231 | 0.7654396 | -0.267305 | 0.2043846 | 0.7299449 | -0.3147862 | 0.2935885 | 1.04853 | 0.04738959 | 0.2429381 | 0.8676361 | -0.1419829 | 0.2240734 | 0.8002623 | -0.2228157 |  |  | FALSE | TRUE | TRUE
| 16 | 2 | 138 | 3.269 | 40 | 48 | 0.01666667 | 291.1578 | 0.28 | 0.2747332 | 0.9811901 | -0.01898901 | 0.1971164 | 0.7039873 | -0.350995 | 0.2547174 | 0.9097051 | -0.09463482 | 0.3952157 | 0.2353016 | 0.8403628 | -0.1739216 | 0.3362955 | 1.201055 | 0.1832006 | 0.3727285 | 1.331173 | 0.2860607 | 0.4124252 | 1.472947 | 0.3872654 | 0.2395489 | 0.8555317 | -0.1560321 | 0.2273774 | 0.8120621 | -0.2081784 | 0.3229222 | 1.153294 | 0.1426219 | 0.2973268 | 1.061881 | 0.06004228 | 0.2536058 | 0.9057351 | -0.09900839 |  |  | FALSE | TRUE | TRUE
| 16 | 2 | 138 | 3.269 | 40 | 48 | 0.01666667 | 317.6514 | 0.3 | 0.3190136 | 1.063379 | 0.06145136 | 0.2407525 | 0.8025085 | -0.2200128 | 0.2783033 | 0.9276776 | -0.07507103 | 0.431178 | 0.280072 | 0.9335732 | -0.06873592 | 0.3777527 | 1.259176 | 0.2304573 | 0.4705966 | 1.568655 | 0.4502187 | 0.4499535 | 1.499845 | 0.4053618 | 0.2648179 | 0.8827264 | -0.1247399 | 0.2504096 | 0.8346988 | -0.1806843 | 0.3523062 | 1.174354 | 0.1607183 | 0.3672146 | 1.224049 | 0.2021639 | 0.304401 | 1.01467 | 0.01456359 |  |  | FALSE | TRUE | TRUE
| 16 | 2 | 138 | 3.269 | 40 | 48 | 0.01666667 | 344.145 | 0.33 | 0.363294 | 1.100891 | 0.09611984 | 0.2843887 | 0.8617838 | -0.1487508 | 0.3169329 | 0.9604027 | -0.04040256 | 0.4671403 | 0.3287389 | 0.9961785 | -0.003828859 | 0.41921 | 1.270333 | 0.2392792 | 0.5637556 | 1.70835 | 0.5355282 | 0.4874818 | 1.477217 | 0.3901602 | 0.290087 | 0.8790515 | -0.1289118 | 0.2734419 | 0.8286118 | -0.1880035 | 0.3816902 | 1.156637 | 0.1455167 | 0.4371024 | 1.324553 | 0.2810747 | 0.355533 | 1.077373 | 0.07452552 |  |  | FALSE | TRUE | TRUE
| 16 | 2 | 138 | 3.269 | 40 | 48 | 0.01666667 | 370.5479 | 0.33 | 0.4074228 | 1.234614 | 0.2107587 | 0.3278753 | 0.9935616 | -0.006459228 | 0.3554302 | 1.077061 | 0.07423635 | 0.5029794 | 0.3811157 | 1.154896 | 0.1440104 | 0.4605252 | 1.395531 | 0.333275 | 0.6529145 | 1.978529 | 0.6823535 | 0.5248815 | 1.59055 | 0.4640798 | 0.3152695 | 0.9553622 | -0.04566479 | 0.2963953 | 0.8981675 | -0.1073987 | 0.4109736 | 1.245375 | 0.2194364 | 0.5067508 | 1.535608 | 0.4289267 | 0.406825 | 1.232803 | 0.2092904 |  |  | FALSE | TRUE | TRUE
Viga B1-b - Gilbert e Nejadi (2004) | 16 | 2 | 138 | 3.269 | 40 | 48 | 0.01666667 | 211.7676 | 0.15 | 0.1420437 | 0.9469581 | -0.05450047 | 0.139516 | 0.9301066 | -0.07245604 | 0.1852635 | 1.23509 | 0.2111437 | 0.287452 | 0.1244764 | 0.8298428 | -0.186519 | 0.2120658 | 1.413772 | 0.3462611 | 0.03363514 |  |  | 0.299969 | 1.999793 | 0.6930438 | 0.1638282 | 1.092188 | 0.08818328 | 0.1583595 | 1.05573 | 0.05423263 | 0.2348708 | 1.565805 | 0.4484003 | 0.1554804 | 1.036536 | 0.03588431 | 0.1765692 | 1.177128 | 0.1630775 |  |  | FALSE | TRUE | TRUE
| 16 | 2 | 138 | 3.269 | 40 | 48 | 0.01666667 | 238.2612 | 0.18 | 0.1863241 | 1.035134 | 0.03453079 | 0.1569704 | 0.872058 | -0.1368994 | 0.2084412 | 1.158007 | 0.1467003 | 0.3234143 | 0.1575705 | 0.8753915 | -0.133084 | 0.253523 | 1.408461 | 0.3424977 | 0.1569806 | 0.8721142 | -0.1368348 | 0.3374973 | 1.874985 | 0.6286005 | 0.1890973 | 1.050541 | 0.04930484 | 0.1813918 | 1.007732 | 0.007702343 | 0.2642548 | 1.468082 | 0.383957 | 0.1968173 | 1.09343 | 0.08931924 | 0.2001736 | 1.112075 | 0.106228 |  |  | FALSE | TRUE | TRUE
| 16 | 2 | 138 | 3.269 | 40 | 48 | 0.01666667 | 264.7095 | 0.2 | 0.2305287 | 1.152643 | 0.1420579 | 0.174395 | 0.871975 | -0.1369946 | 0.2315793 | 1.157897 | 0.1466051 | 0.359315 | 0.1944944 | 0.9724721 | -0.02791393 | 0.2949092 | 1.474546 | 0.3883503 | 0.2689216 | 1.344608 | 0.2961026 | 0.3749612 | 1.874806 | 0.6285053 | 0.2143231 | 1.071615 | 0.06916727 | 0.2043846 | 1.021923 | 0.02168608 | 0.2935885 | 1.467943 | 0.3838618 | 0.2429381 | 1.214691 | 0.1944893 | 0.2240734 | 1.120367 | 0.1136565 |  |  | FALSE | TRUE | TRUE
| 16 | 2 | 138 | 3.269 | 40 | 48 | 0.01666667 | 291.1578 | 0.25 | 0.2747332 | 1.098933 | 0.09433968 | 0.1971164 | 0.7884658 | -0.2376663 | 0.2547174 | 1.01887 | 0.01869387 | 0.3952157 | 0.2353016 | 0.9412063 | -0.06059292 | 0.3362955 | 1.345182 | 0.2965293 | 0.3727285 | 1.490914 | 0.3993894 | 0.4124252 | 1.649701 | 0.500594 | 0.2395489 | 0.9581955 | -0.04270345 | 0.2273774 | 0.9095096 | -0.09484974 | 0.3229222 | 1.291689 | 0.2559505 | 0.2973268 | 1.189307 | 0.173371 | 0.2536058 | 1.014423 | 0.01432029 |  |  | FALSE | TRUE | TRUE
| 16 | 2 | 138 | 3.269 | 40 | 48 | 0.01666667 | 317.6514 | 0.3 | 0.3190136 | 1.063379 | 0.06145136 | 0.2407525 | 0.8025085 | -0.2200128 | 0.2783033 | 0.9276776 | -0.07507103 | 0.431178 | 0.280072 | 0.9335732 | -0.06873592 | 0.3362955 | 1.120985 | 0.1142077 | 0.4705966 | 1.568655 | 0.4502187 | 0.4499535 | 1.499845 | 0.4053618 | 0.2648179 | 0.8827264 | -0.1247399 | 0.2504096 | 0.8346988 | -0.1806843 | 0.3523062 | 1.174354 | 0.1607183 | 0.3672146 | 1.224049 | 0.2021639 | 0.304401 | 1.01467 | 0.01456359 |  |  | FALSE | TRUE | TRUE
| 16 | 2 | 138 | 3.269 | 40 | 48 | 0.01666667 | 344.145 | 0.33 | 0.363294 | 1.100891 | 0.09611984 | 0.2843887 | 0.8617838 | -0.1487508 | 0.3169329 | 0.9604027 | -0.04040256 | 0.4671403 | 0.3287389 | 0.9961785 | -0.003828859 | 0.41921 | 1.270333 | 0.2392792 | 0.5637556 | 1.70835 | 0.5355282 | 0.4874818 | 1.477217 | 0.3901602 | 0.290087 | 0.8790515 | -0.1289118 | 0.2734419 | 0.8286118 | -0.1880035 | 0.3816902 | 1.156637 | 0.1455167 | 0.4371024 | 1.324553 | 0.2810747 | 0.355533 | 1.077373 | 0.07452552 |  |  | FALSE | TRUE | TRUE
| 16 | 2 | 138 | 3.269 | 40 | 48 | 0.01666667 | 370.5479 | 0.38 | 0.4074228 | 1.072165 | 0.06968015 | 0.3278753 | 0.8628298 | -0.1475378 | 0.3554302 | 0.9353427 | -0.06684225 | 0.5029794 | 0.3811157 | 1.002936 | 0.002931817 | 0.4605252 | 1.211908 | 0.1921964 | 0.6529145 | 1.718196 | 0.5412749 | 0.5248815 | 1.381267 | 0.3230012 | 0.3152695 | 0.8296566 | -0.1867434 | 0.2963953 | 0.7799875 | -0.2484773 | 0.4109736 | 1.08151 | 0.07835775 | 0.5067508 | 1.333555 | 0.2878481 | 0.406825 | 1.070592 | 0.06821177 |  |  | FALSE | TRUE | TRUE
Viga B2-a - Gilbert e Nejadi (2004) | 16 | 2 | 168 | 3.269 | 25 | 33 | 0.02424242 | 211.7676 | 0.15 | 0.1340925 | 0.8939499 | -0.1121056 | 0.09927475 | 0.6618317 | -0.412744 | 0.143102 | 0.954013 | -0.04707796 | 0.2642823 | 0.1244764 | 0.8298428 | -0.186519 | 0.1457952 | 0.9719681 | -0.02843233 | 0.1085351 | 0.7235672 | -0.3235618 | 0.2126883 | 1.417922 | 0.3491924 | 0.1464128 | 0.9760855 | -0.02420512 | 0.1347469 | 0.8983126 | -0.1072371 | 0.1729616 | 1.153077 | 0.1424341 | 0.1106345 | 0.7375631 | -0.3044037 | 0.1479998 | 0.9866655 | -0.0134242 |  |  | FALSE | TRUE | TRUE
| 16 | 2 | 168 | 3.269 | 25 | 33 | 0.02424242 | 238.2612 | 0.18 | 0.1710732 | 0.9504065 | -0.05086545 | 0.1161786 | 0.6454366 | -0.4378283 | 0.161005 | 0.8944724 | -0.1115213 | 0.2973459 | 0.1575705 | 0.8753915 | -0.133084 | 0.1742971 | 0.968317 | -0.03219577 | 0.2139354 | 1.18853 | 0.172717 | 0.2392971 | 1.329428 | 0.2847491 | 0.1689957 | 0.938865 | -0.06308356 | 0.154296 | 0.8571998 | -0.1540842 | 0.1946003 | 1.081113 | 0.07799077 | 0.1437734 | 0.7987414 | -0.2247181 | 0.1735583 | 0.9642129 | -0.03644319 |  |  | FALSE | TRUE | TRUE
| 16 | 2 | 168 | 3.269 | 25 | 33 | 0.02424242 | 264.7095 | 0.2 | 0.2079905 | 1.039953 | 0.03917527 | 0.1471754 | 0.7358768 | -0.3066925 | 0.1788774 | 0.8943872 | -0.1116165 | 0.3303529 | 0.1944944 | 0.9724721 | -0.02791393 | 0.2027501 | 1.013751 | 0.01365684 | 0.3105283 | 1.552642 | 0.4399578 | 0.2658604 | 1.329302 | 0.2846539 | 0.1915399 | 0.9576996 | -0.04322114 | 0.1738116 | 0.8690578 | -0.1403456 | 0.216202 | 1.08101 | 0.07789557 | 0.1899003 | 0.9495014 | -0.05181822 | 0.2137625 | 1.068813 | 0.06654832 |  |  | FALSE | TRUE | TRUE
| 16 | 2 | 168 | 3.269 | 25 | 33 | 0.02424242 | 291.1578 | 0.23 | 0.2449079 | 1.064817 | 0.062803 | 0.1781721 | 0.7746615 | -0.2553291 | 0.1976078 | 0.8591643 | -0.1517951 | 0.3633598 | 0.2353016 | 1.02305 | 0.02278868 | 0.2312032 | 1.005231 | 0.005217454 | 0.4008521 | 1.742835 | 0.5555133 | 0.2924236 | 1.271407 | 0.2401242 | 0.2140841 | 0.9308006 | -0.07171024 | 0.1933272 | 0.8405529 | -0.1736954 | 0.2378036 | 1.033929 | 0.0333659 | 0.2360271 | 1.026205 | 0.02586745 | 0.2545338 | 1.106669 | 0.1013545 |  |  | FALSE | TRUE | TRUE
| 16 | 2 | 168 | 3.269 | 25 | 33 | 0.02424242 | 317.6514 | 0.25 | 0.2818886 | 1.127554 | 0.1200511 | 0.2092221 | 0.8368883 | -0.1780646 | 0.2274462 | 0.909785 | -0.09454698 | 0.3964234 | 0.280072 | 1.120288 | 0.1135856 | 0.259705 | 1.03882 | 0.03808545 | 0.4866165 | 1.946466 | 0.6660154 | 0.3190324 | 1.27613 | 0.2438319 | 0.236667 | 0.9466681 | -0.05480677 | 0.2128762 | 0.8515049 | -0.16075 | 0.2594423 | 1.037769 | 0.03707357 | 0.2822331 | 1.128932 | 0.1212724 | 0.2959436 | 1.183775 | 0.1687081 |  |  | FALSE | TRUE | TRUE
| 16 | 2 | 168 | 3.269 | 25 | 33 | 0.02424242 | 344.145 | 0.3 | 0.3188693 | 1.062898 | 0.06099886 | 0.240272 | 0.8009068 | -0.2220107 | 0.2572847 | 0.8576157 | -0.1535992 | 0.429487 | 0.3287389 | 1.095796 | 0.09148132 | 0.2882069 | 0.9606895 | -0.04010402 | 0.5687514 | 1.895838 | 0.639661 | 0.3456413 | 1.152138 | 0.1416189 | 0.2592499 | 0.8641663 | -0.14599 | 0.2324253 | 0.774751 | -0.2552136 | 0.2810811 | 0.9369369 | -0.06513936 | 0.3284391 | 1.094797 | 0.09056882 | 0.3379225 | 1.126408 | 0.1190342 |  |  | FALSE | TRUE | TRUE
| 16 | 2 | 168 | 3.269 | 25 | 33 | 0.02424242 | 370.5479 | 0.3 | 0.3557234 | 1.185745 | 0.1703709 | 0.2712156 | 0.9040521 | -0.1008683 | 0.287021 | 0.9567366 | -0.0442272 | 0.4624374 | 0.3811157 | 1.270386 | 0.2393206 | 0.3166111 | 1.05537 | 0.0538917 | 0.647768 | 2.159227 | 0.7697501 | 0.3721589 | 1.24053 | 0.2155386 | 0.2817554 | 0.9391848 | -0.06274302 | 0.2519074 | 0.8396914 | -0.1747208 | 0.3026457 | 1.008819 | 0.008780275 | 0.3744868 | 1.248289 | 0.221774 | 0.3803238 | 1.267746 | 0.2372404 |  |  | FALSE | TRUE | TRUE
Viga B2-b - Gilbert e Nejadi (2004) | 16 | 2 | 168 | 3.269 | 25 | 33 | 0.02424242 | 185.274 | 0.15 | 0.09711179 | 0.6474119 | -0.4347725 | 0.08685477 | 0.5790318 | -0.5463978 | 0.1251989 | 0.8346592 | -0.1807318 | 0.2312187 | 0.09527893 | 0.6351929 | -0.4538266 | 0.1172934 | 0.7819557 | -0.2459571 |  |  |  | 0.1860795 | 1.24053 | 0.2155386 | 0.1238299 | 0.8255329 | -0.1917261 | 0.1151978 | 0.7679855 | -0.2639844 | 0.1513228 | 1.008819 | 0.008780275 | 0.08685477 | 0.5790318 | -0.5463978 | 0.1274942 | 0.8499617 | -0.162564 |  |  | FALSE | TRUE | TRUE
| 16 | 2 | 168 | 3.269 | 25 | 33 | 0.02424242 | 211.7676 | 0.18 | 0.1340925 | 0.7449582 | -0.2944271 | 0.09927475 | 0.5515264 | -0.5950656 | 0.143102 | 0.7950109 | -0.2293995 | 0.2642823 | 0.1244764 | 0.6915357 | -0.3688405 | 0.1457952 | 0.8099734 | -0.2107539 | 0.1085351 | 0.6029727 | -0.5058834 | 0.2126883 | 1.181602 | 0.1668708 | 0.1464128 | 0.8134046 | -0.2065267 | 0.1347469 | 0.7485939 | -0.2895587 | 0.1729616 | 0.9608976 | -0.03988747 | 0.1106345 | 0.6146359 | -0.4867252 | 0.1479998 | 0.8222213 | -0.1957458 |  |  | FALSE | TRUE | TRUE
| 16 | 2 | 168 | 3.269 | 25 | 33 | 0.02424242 | 238.2612 | 0.18 | 0.1710732 | 0.9504065 | -0.05086545 | 0.1161786 | 0.6454366 | -0.4378283 | 0.161005 | 0.8944724 | -0.1115213 | 0.2973459 | 0.1575705 | 0.8753915 | -0.133084 | 0.1742971 | 0.968317 | -0.03219577 | 0.2139354 | 1.18853 | 0.172717 | 0.2392971 | 1.329428 | 0.2847491 | 0.1689957 | 0.938865 | -0.06308356 | 0.154296 | 0.8571998 | -0.1540842 | 0.1946003 | 1.081113 | 0.07799077 | 0.1437734 | 0.7987414 | -0.2247181 | 0.1735583 | 0.9642129 | -0.03644319 |  |  | FALSE | TRUE | TRUE
| 16 | 2 | 168 | 3.269 | 25 | 33 | 0.02424242 | 264.7095 | 0.25 | 0.2079905 | 0.8319622 | -0.1839683 | 0.1471754 | 0.5887015 | -0.5298361 | 0.1788774 | 0.7155098 | -0.33476 | 0.3303529 | 0.1944944 | 0.7779777 | -0.2510575 | 0.2027501 | 0.8110004 | -0.2094867 | 0.3105283 | 1.242113 | 0.2168142 | 0.2658604 | 1.063441 | 0.0615103 | 0.1915399 | 0.7661597 | -0.2663647 | 0.1738116 | 0.6952463 | -0.3634892 | 0.216202 | 0.8648078 | -0.145248 | 0.1899003 | 0.7596012 | -0.2749618 | 0.2137625 | 0.8550501 | -0.1565952 |  |  | FALSE | TRUE | TRUE
| 16 | 2 | 168 | 3.269 | 25 | 33 | 0.02424242 | 291.1578 | 0.28 | 0.2449079 | 0.8746711 | -0.1339073 | 0.1781721 | 0.6363291 | -0.4520394 | 0.1976078 | 0.7057421 | -0.3485054 | 0.3633598 | 0.2353016 | 0.8403628 | -0.1739216 | 0.2312032 | 0.8257255 | -0.1914928 | 0.4008521 | 1.431615 | 0.358803 | 0.2924236 | 1.04437 | 0.04341389 | 0.2140841 | 0.7645862 | -0.2684205 | 0.1933272 | 0.6904542 | -0.3704057 | 0.2378036 | 0.8492986 | -0.1633444 | 0.2360271 | 0.842954 | -0.1708428 | 0.2545338 | 0.9090494 | -0.09535583 |  |  | FALSE | TRUE | TRUE
| 16 | 2 | 168 | 3.269 | 25 | 33 | 0.02424242 | 317.6514 | 0.33 | 0.2818886 | 0.8542079 | -0.1575806 | 0.2092221 | 0.6340063 | -0.4556964 | 0.2274462 | 0.6892311 | -0.3721787 | 0.3964234 | 0.280072 | 0.8487029 | -0.1640461 | 0.259705 | 0.7869848 | -0.2395463 | 0.4866165 | 1.474595 | 0.3883836 | 0.3190324 | 0.966765 | -0.03379988 | 0.236667 | 0.7171728 | -0.3324385 | 0.2128762 | 0.6450795 | -0.4383817 | 0.2594423 | 0.7861889 | -0.2405582 | 0.2822331 | 0.8552518 | -0.1563594 | 0.2959436 | 0.8967989 | -0.1089236 |  |  | FALSE | TRUE | TRUE
| 16 | 2 | 168 | 3.269 | 25 | 33 | 0.02424242 | 344.145 | 0.38 | 0.3188693 | 0.8391298 | -0.1753899 | 0.240272 | 0.6322948 | -0.4583995 | 0.2572847 | 0.677065 | -0.389988 | 0.429487 | 0.3287389 | 0.8651023 | -0.1449075 | 0.2882069 | 0.7584391 | -0.2764928 | 0.5687514 | 1.496714 | 0.4032723 | 0.3456413 | 0.9095822 | -0.09476986 | 0.2592499 | 0.6822366 | -0.3823788 | 0.2324253 | 0.6116455 | -0.4916023 | 0.2810811 | 0.739687 | -0.3015281 | 0.3284391 | 0.8643133 | -0.14582 | 0.3379225 | 0.8892698 | -0.1173546 |  |  | FALSE | TRUE | TRUE
| 16 | 2 | 168 | 3.269 | 25 | 33 | 0.02424242 | 370.5479 | 0.43 | 0.3557234 | 0.8272636 | -0.1896319 | 0.2712156 | 0.630734 | -0.460871 | 0.287021 | 0.6674906 | -0.4042299 | 0.4624374 | 0.3811157 | 0.8863156 | -0.1206821 | 0.3166111 | 0.7363049 | -0.306111 | 0.647768 | 1.506437 | 0.4097474 | 0.3721589 | 0.8654859 | -0.1444642 | 0.2817554 | 0.6552452 | -0.4227458 | 0.2519074 | 0.5858312 | -0.5347235 | 0.3026457 | 0.7038272 | -0.3512225 | 0.3744868 | 0.8708995 | -0.1382287 | 0.3803238 | 0.8844739 | -0.1227623 |  |  | FALSE | TRUE | TRUE
Viga B3-a - Gilbert e Nejadi (2004) | 16 | 3 | 76 | 3.269 | 25 | 33 | 0.03636364 | 233.3047 | 0.15 | 0.1531062 | 1.020708 | 0.02049674 | 0.1222673 | 0.8151156 | -0.2044253 | 0.1349783 | 0.8998554 | -0.1055212 | 0.1962478 | 0.1524818 | 1.016545 | 0.0164098 | 0.130125 | 0.8674997 | -0.1421401 | 0.2519516 | 1.679678 | 0.5186019 | 0.1800314 | 1.200209 | 0.1824959 | 0.12518 | 0.8345334 | -0.1808825 | 0.1529778 | 1.019852 | 0.01965779 | 0.167827 | 1.118847 | 0.1122985 | 0.1379725 | 0.9198165 | -0.08358104 | 0.1779847 | 1.186564 | 0.171062 |  |  | FALSE | TRUE | TRUE
| 16 | 3 | 76 | 3.269 | 25 | 33 | 0.03636364 | 251.2039 | 0.18 | 0.1711648 | 0.9509158 | -0.05032976 | 0.1395829 | 0.7754604 | -0.2542984 | 0.1508988 | 0.8383264 | -0.1763477 | 0.2113039 | 0.1767762 | 0.9820898 | -0.01807248 | 0.1429623 | 0.7942348 | -0.2303761 | 0.2872191 | 1.595662 | 0.4672885 | 0.1938434 | 1.076908 | 0.07409399 | 0.1367712 | 0.7598397 | -0.2746478 | 0.1661725 | 0.9231804 | -0.07993059 | 0.1807028 | 1.003904 | 0.00389657 | 0.161783 | 0.8987944 | -0.1067009 | 0.2013975 | 1.118875 | 0.1123235 |  |  | FALSE | TRUE | TRUE
| 16 | 3 | 76 | 3.269 | 25 | 33 | 0.03636364 | 269.1646 | 0.18 | 0.1892855 | 1.051586 | 0.05029965 | 0.1569579 | 0.8719883 | -0.1369793 | 0.1668739 | 0.9270773 | -0.07571834 | 0.2264119 | 0.2029583 | 1.127546 | 0.1200438 | 0.1558437 | 0.8657983 | -0.1441033 | 0.3215818 | 1.786566 | 0.5802952 | 0.207703 | 1.153905 | 0.1431522 | 0.1484021 | 0.8244562 | -0.1930312 | 0.1794125 | 0.9967358 | -0.003269491 | 0.1936227 | 1.075682 | 0.07295473 | 0.1856753 | 1.03153 | 0.03104277 | 0.2251518 | 1.250843 | 0.223818 |  |  | FALSE | TRUE | TRUE
| 16 | 3 | 76 | 3.269 | 25 | 33 | 0.03636364 | 287.1253 | 0.2 | 0.2074062 | 1.037031 | 0.03636169 | 0.1743329 | 0.8716646 | -0.1373506 | 0.1828491 | 0.9142454 | -0.0896563 | 0.2415198 | 0.2309479 | 1.154739 | 0.1438746 | 0.1687251 | 0.8436255 | -0.1700466 | 0.3551095 | 1.775547 | 0.5741087 | 0.2215625 | 1.107812 | 0.1023873 | 0.1600331 | 0.8001655 | -0.2229367 | 0.1926524 | 0.9632621 | -0.03742969 | 0.2065427 | 1.032714 | 0.03218987 | 0.2095677 | 1.047838 | 0.04672932 | 0.2491677 | 1.245838 | 0.2198087 |  |  | FALSE | TRUE | TRUE
| 16 | 3 | 76 | 3.269 | 25 | 33 | 0.03636364 | 305.086 | 0.2 | 0.2255268 | 1.127634 | 0.1201218 | 0.1917079 | 0.9585397 | -0.04234432 | 0.1988242 | 0.9941212 | -0.005896189 | 0.2566277 | 0.2607448 | 1.283139 | 0.249309 | 0.1816065 | 0.9080326 | -0.09647495 | 0.3879495 | 1.939748 | 0.6625578 | 0.235422 | 1.17711 | 0.1630623 | 0.1716641 | 0.8583204 | -0.1527779 | 0.2058924 | 1.029462 | 0.02903637 | 0.2194627 | 1.097313 | 0.09286489 | 0.23346 | 1.1673 | 0.1546934 | 0.2734451 | 1.367225 | 0.3127834 |  |  | FALSE | TRUE | TRUE
Viga B3-b - Gilbert e Nejadi (2004) | 16 | 3 | 76 | 3.269 | 25 | 33 | 0.03636364 | 251.2039 | 0.15 | 0.1711648 | 1.141099 | 0.1319918 | 0.1395829 | 0.9305524 | -0.07197686 | 0.1508988 | 1.005992 | 0.005973808 | 0.2113039 | 0.1767762 | 1.178508 | 0.1642491 | 0.1429623 | 0.9530818 | -0.04805456 | 0.2872191 | 1.914794 | 0.6496101 | 0.1938434 | 1.29229 | 0.2564155 | 0.1367712 | 0.9118077 | -0.0923262 | 0.1661725 | 1.107817 | 0.102391 | 0.1807028 | 1.204685 | 0.1862181 | 0.161783 | 1.078553 | 0.07562061 | 0.2013975 | 1.34265 | 0.2946451 |  |  | FALSE | TRUE | TRUE
| 16 | 3 | 76 | 3.269 | 25 | 33 | 0.03636364 | 269.1646 | 0.18 | 0.1892855 | 1.051586 | 0.05029965 | 0.1569579 | 0.8719883 | -0.1369793 | 0.1668739 | 0.9270773 | -0.07571834 | 0.2264119 | 0.2029583 | 1.127546 | 0.1200438 | 0.1558437 | 0.8657983 | -0.1441033 | 0.3215818 | 1.786566 | 0.5802952 | 0.207703 | 1.153905 | 0.1431522 | 0.1484021 | 0.8244562 | -0.1930312 | 0.1794125 | 0.9967358 | -0.003269491 | 0.1936227 | 1.075682 | 0.07295473 | 0.1856753 | 1.03153 | 0.03104277 | 0.2251518 | 1.250843 | 0.223818 |  |  | FALSE | TRUE | TRUE
| 16 | 3 | 76 | 3.269 | 25 | 33 | 0.03636364 | 287.1253 | 0.2 | 0.2074062 | 1.037031 | 0.03636169 | 0.1743329 | 0.8716646 | -0.1373506 | 0.1828491 | 0.9142454 | -0.0896563 | 0.2415198 | 0.2309479 | 1.154739 | 0.1438746 | 0.1687251 | 0.8436255 | -0.1700466 | 0.3551095 | 1.775547 | 0.5741087 | 0.2215625 | 1.107812 | 0.1023873 | 0.1600331 | 0.8001655 | -0.2229367 | 0.1926524 | 0.9632621 | -0.03742969 | 0.2065427 | 1.032714 | 0.03218987 | 0.2095677 | 1.047838 | 0.04672932 | 0.2491677 | 1.245838 | 0.2198087 |  |  | FALSE | TRUE | TRUE
| 16 | 3 | 76 | 3.269 | 25 | 33 | 0.03636364 | 305.086 | 0.2 | 0.2255268 | 1.127634 | 0.1201218 | 0.1917079 | 0.9585397 | -0.04234432 | 0.1988242 | 0.9941212 | -0.005896189 | 0.2566277 | 0.2607448 | 1.283139 | 0.249309 | 0.1816065 | 0.9080326 | -0.09647495 | 0.3879495 | 1.939748 | 0.6625578 | 0.235422 | 1.17711 | 0.1630623 | 0.1716641 | 0.8583204 | -0.1527779 | 0.2058924 | 1.029462 | 0.02903637 | 0.2194627 | 1.097313 | 0.09286489 | 0.23346 | 1.1673 | 0.1546934 | 0.2734451 | 1.367225 | 0.3127834 |  |  | FALSE | TRUE | TRUE
Laje S1-a - Gilbert e Nejadi (2004) | 12 | 2 | 296 | 3.269 | 25 | 31 | 0.008870968 | 176.2862 | 0.2 | 0.007169056 |  |  | 0.07214861 | 0.360743 | -1.019589 | 0.1314204 | 0.6571018 | -0.4199164 | 0.2425421 | 0.06436802 | 0.3218401 | -1.1337 | 0.1785661 | 0.8928304 | -0.1133586 |  |  |  | 0.30305 | 1.51525 | 0.4155805 | 0.1236261 | 0.6181305 | -0.4810556 | 0.08283971 | 0.4141986 | -0.8814098 | 0.1841683 | 0.9208417 | -0.08246718 | 0.07214861 | 0.360743 | -1.019589 | 0.09637321 | 0.4818661 | -0.7300891 |  |  | TRUE | FALSE | TRUE
| 12 | 2 | 296 | 3.269 | 25 | 31 | 0.008870968 | 242.3463 | 0.25 | 0.1119252 | 0.4477007 | -0.8036304 | 0.09918503 | 0.3967401 | -0.9244739 | 0.1806678 | 0.7226713 | -0.3248009 | 0.3334304 | 0.1216484 | 0.4865936 | -0.720326 | 0.3242251 | 1.2969 | 0.259977 |  |  |  | 0.4166127 | 1.666451 | 0.510696 | 0.1835497 | 0.7341988 | -0.3089755 | 0.1259634 | 0.5038536 | -0.6854695 | 0.2531822 | 1.012729 | 0.01264831 | 0.1264954 | 0.5059815 | -0.6812552 | 0.1360243 | 0.5440974 | -0.6086271 |  |  | TRUE | FALSE | TRUE
| 12 | 2 | 296 | 3.269 | 25 | 31 | 0.008870968 | 308.4064 | 0.33 | 0.2166813 | 0.6566099 | -0.4206651 | 0.129486 | 0.3923819 | -0.9355197 | 0.2299153 | 0.6967129 | -0.3613818 | 0.4243188 | 0.1970065 | 0.5969893 | -0.5158561 | 0.469884 | 1.423891 | 0.3533933 |  |  |  | 0.5301753 | 1.606592 | 0.4741151 | 0.2434733 | 0.7377978 | -0.3040854 | 0.1690871 | 0.5123852 | -0.6686786 | 0.322196 | 0.9763515 | -0.02393263 | 0.2067647 | 0.6265597 | -0.4675112 | 0.1808683 | 0.5480858 | -0.6013235 |  |  | TRUE | FALSE | TRUE
Laje S1-b - Gilbert e Nejadi (2004) | 12 | 2 | 296 | 3.269 | 25 | 31 | 0.008870968 | 242.3463 | 0.23 | 0.1119252 | 0.4866312 | -0.7202488 | 0.09918503 | 0.4312392 | -0.8410922 | 0.1806678 | 0.7855122 | -0.2414192 | 0.3334304 | 0.1216484 | 0.5289061 | -0.6369443 | 0.3242251 | 1.409674 | 0.3433586 |  |  |  | 0.4166127 | 1.811359 | 0.5940776 | 0.1835497 | 0.7980422 | -0.2255938 | 0.1259634 | 0.547667 | -0.6020878 | 0.2531822 | 1.100792 | 0.09602992 | 0.1264954 | 0.5499799 | -0.5978736 | 0.1360243 | 0.5914102 | -0.5252455 |  |  | TRUE | FALSE | TRUE
| 12 | 2 | 296 | 3.269 | 25 | 31 | 0.008870968 | 308.4064 | 0.28 | 0.2166813 | 0.7738617 | -0.2563621 | 0.129486 | 0.4624501 | -0.7712166 | 0.2299153 | 0.821126 | -0.1970788 | 0.4243188 | 0.1970065 | 0.7035945 | -0.3515531 | 0.469884 | 1.678157 | 0.5176964 |  |  |  | 0.5301753 | 1.893483 | 0.6384181 | 0.2434733 | 0.8695475 | -0.1397824 | 0.1690871 | 0.6038825 | -0.5043756 | 0.322196 | 1.1507 | 0.1403704 | 0.2067647 | 0.7384454 | -0.3032081 | 0.1808683 | 0.6459582 | -0.4370205 |  |  | TRUE | FALSE | TRUE
Laje S2-a - Gilbert e Nejadi (2004) | 12 | 3 | 142 | 3.269 | 25 | 31 | 0.01330645 | 208.7797 | 0.18 | 0.1034745 | 0.5748581 | -0.553632 | 0.08614757 | 0.4785976 | -0.7368951 | 0.1186726 | 0.659292 | -0.4165888 | 0.2629375 | 0.09109717 | 0.5060954 | -0.6810301 | 0.2119764 | 1.177647 | 0.1635181 |  |  |  | 0.2757561 | 1.531978 | 0.4265599 | 0.1178054 | 0.6544744 | -0.4239229 | 0.1105174 | 0.6139856 | -0.4877837 | 0.1931039 | 1.0728 | 0.07027173 | 0.09465062 | 0.5258368 | -0.6427644 | 0.1163361 | 0.6463117 | -0.4364734 |  |  | TRUE | FALSE | TRUE
| 12 | 3 | 142 | 3.269 | 25 | 31 | 0.01330645 | 253.5 | 0.23 | 0.1528239 | 0.6644517 | -0.4087931 | 0.1046002 | 0.4547836 | -0.7879336 | 0.144092 | 0.626487 | -0.4676272 | 0.3192582 | 0.1343025 | 0.583924 | -0.5379845 | 0.2777136 | 1.20745 | 0.1885109 | 0.1222037 | 0.5313205 | -0.6323899 | 0.3348226 | 1.45575 | 0.3755214 | 0.1490194 | 0.6479103 | -0.434003 | 0.1396744 | 0.6072799 | -0.4987655 | 0.2344665 | 1.019419 | 0.01923328 | 0.1395413 | 0.6067012 | -0.4997188 | 0.1437597 | 0.6250422 | -0.4699362 |  |  | TRUE | FALSE | TRUE
| 12 | 3 | 142 | 3.269 | 25 | 31 | 0.01330645 | 298.2203 | 0.25 | 0.2021733 | 0.8086933 | -0.2123355 | 0.1230529 | 0.4922116 | -0.7088467 | 0.1735628 | 0.6942513 | -0.3649212 | 0.375579 | 0.1858671 | 0.7434683 | -0.2964291 | 0.3434507 | 1.373803 | 0.3175827 | 0.2773366 | 1.109346 | 0.103771 | 0.3938891 | 1.575556 | 0.4546084 | 0.1802334 | 0.7209334 | -0.3272085 | 0.1688313 | 0.6753253 | -0.3925607 | 0.275829 | 1.103316 | 0.0983202 | 0.1931173 | 0.772469 | -0.2581634 | 0.172067 | 0.6882678 | -0.3735772 |  |  | TRUE | FALSE | TRUE
Laje S2-b - Gilbert e Nejadi (2004) | 12 | 3 | 142 | 3.269 | 25 | 31 | 0.01330645 | 208.7797 | 0.18 | 0.1034745 | 0.5748581 | -0.553632 | 0.08614757 | 0.4785976 | -0.7368951 | 0.1186726 | 0.659292 | -0.4165888 | 0.2629375 | 0.09109717 | 0.5060954 | -0.6810301 | 0.2119764 | 1.177647 | 0.1635181 |  |  |  | 0.2757561 | 1.531978 | 0.4265599 | 0.1178054 | 0.6544744 | -0.4239229 | 0.1105174 | 0.6139856 | -0.4877837 | 0.1931039 | 1.0728 | 0.07027173 | 0.09465062 | 0.5258368 | -0.6427644 | 0.1163361 | 0.6463117 | -0.4364734 |  |  | TRUE | FALSE | TRUE
| 12 | 3 | 142 | 3.269 | 25 | 31 | 0.01330645 | 253.5 | 0.23 | 0.1528239 | 0.6644517 | -0.4087931 | 0.1046002 | 0.4547836 | -0.7879336 | 0.144092 | 0.626487 | -0.4676272 | 0.3192582 | 0.1343025 | 0.583924 | -0.5379845 | 0.2777136 | 1.20745 | 0.1885109 | 0.1222037 | 0.5313205 | -0.6323899 | 0.3348226 | 1.45575 | 0.3755214 | 0.1490194 | 0.6479103 | -0.434003 | 0.1396744 | 0.6072799 | -0.4987655 | 0.2344665 | 1.019419 | 0.01923328 | 0.1395413 | 0.6067012 | -0.4997188 | 0.1437597 | 0.6250422 | -0.4699362 |  |  | TRUE | FALSE | TRUE
| 12 | 3 | 142 | 3.269 | 25 | 31 | 0.01330645 | 298.2203 | 0.25 | 0.2021733 | 0.8086933 | -0.2123355 | 0.1230529 | 0.4922116 | -0.7088467 | 0.1735628 | 0.6942513 | -0.3649212 | 0.375579 | 0.1858671 | 0.7434683 | -0.2964291 | 0.3434507 | 1.373803 | 0.3175827 | 0.2773366 | 1.109346 | 0.103771 | 0.3938891 | 1.575556 | 0.4546084 | 0.1802334 | 0.7209334 | -0.3272085 | 0.1688313 | 0.6753253 | -0.3925607 | 0.275829 | 1.103316 | 0.0983202 | 0.1931173 | 0.772469 | -0.2581634 | 0.172067 | 0.6882678 | -0.3735772 |  |  | TRUE | FALSE | TRUE
Laje S3-a - Gilbert e Nejadi (2004) | 12 | 4 | 90.67 | 3.269 | 25 | 31 | 0.01774194 | 226.4553 | 0.15 | 0.1207908 | 0.8052718 | -0.2165754 | 0.09238499 | 0.6159 | -0.4846707 | 0.1117755 | 0.74517 | -0.2941429 | 0.231137 | 0.1078843 | 0.7192289 | -0.3295757 | 0.1954071 | 1.302714 | 0.2644498 | 0.1567851 | 1.045234 | 0.04424054 | 0.2480899 | 1.653933 | 0.5031559 | 0.1082767 | 0.7218446 | -0.3259454 | 0.1252289 | 0.8348596 | -0.1804917 | 0.192533 | 1.283553 | 0.2496323 | 0.1100971 | 0.7339809 | -0.3092722 | 0.1260137 | 0.8400911 | -0.174245 |  |  | TRUE | FALSE | TRUE
| 12 | 4 | 90.67 | 3.269 | 25 | 31 | 0.01774194 | 260.4139 | 0.15 | 0.1502668 | 1.001779 | 0.001777019 | 0.1062388 | 0.7082586 | -0.3449461 | 0.1390516 | 0.9270104 | -0.07579051 | 0.2657977 | 0.1426664 | 0.9511093 | -0.05012628 | 0.2328455 | 1.552304 | 0.43974 | 0.2364861 | 1.576574 | 0.4552542 | 0.2852927 | 1.901952 | 0.6428805 | 0.1279968 | 0.8533122 | -0.1586298 | 0.14735 | 0.9823332 | -0.01782475 | 0.2214047 | 1.476031 | 0.389357 | 0.1455926 | 0.9706175 | -0.02982286 | 0.1468641 | 0.9790937 | -0.02112792 |  |  | TRUE | FALSE | TRUE
| 12 | 4 | 90.67 | 3.269 | 25 | 31 | 0.01774194 | 294.3725 | 0.18 | 0.1797428 | 0.9985711 | -0.00142989 | 0.1200926 | 0.667181 | -0.4046939 | 0.1663276 | 0.9240423 | -0.07899742 | 0.3004583 | 0.1823005 | 1.01278 | 0.01269948 | 0.270284 | 1.501578 | 0.4065162 | 0.3101572 | 1.723096 | 0.5441226 | 0.3224956 | 1.791642 | 0.5831327 | 0.147717 | 0.8206498 | -0.1976588 | 0.169471 | 0.9415056 | -0.06027495 | 0.2502764 | 1.390424 | 0.3296091 | 0.1860396 | 1.033554 | 0.03300291 | 0.168224 | 0.9345778 | -0.06766041 |  |  | TRUE | FALSE | TRUE
Laje S3-b - Gilbert e Nejadi (2004) | 12 | 4 | 90.67 | 3.269 | 25 | 31 | 0.01774194 | 226.4553 | 0.18 | 0.1207908 | 0.6710599 | -0.3988969 | 0.09238499 | 0.51325 | -0.6669923 | 0.1117755 | 0.620975 | -0.4764645 | 0.231137 | 0.1078843 | 0.5993574 | -0.5118972 | 0.1954071 | 1.085595 | 0.08212827 | 0.1567851 | 0.8710281 | -0.138081 | 0.2480899 | 1.378277 | 0.3208343 | 0.1082767 | 0.6015372 | -0.5082669 | 0.1252289 | 0.6957163 | -0.3628133 | 0.192533 | 1.069628 | 0.06731073 | 0.1100971 | 0.6116508 | -0.4915938 | 0.1260137 | 0.7000759 | -0.3565665 |  |  | TRUE | FALSE | TRUE
| 12 | 4 | 90.67 | 3.269 | 25 | 31 | 0.01774194 | 260.4139 | 0.2 | 0.1502668 | 0.7513339 | -0.2859051 | 0.1062388 | 0.5311939 | -0.6326281 | 0.1390516 | 0.6952578 | -0.3634726 | 0.2657977 | 0.1426664 | 0.713332 | -0.3378084 | 0.2328455 | 1.164228 | 0.1520579 | 0.2364861 | 1.182431 | 0.1675721 | 0.2852927 | 1.426464 | 0.3551985 | 0.1279968 | 0.6399842 | -0.4463119 | 0.14735 | 0.7367499 | -0.3055068 | 0.2214047 | 1.107024 | 0.1016749 | 0.1455926 | 0.7279631 | -0.3175049 | 0.1468641 | 0.7343203 | -0.30881 |  |  | TRUE | FALSE | TRUE
| 12 | 4 | 90.67 | 3.269 | 25 | 31 | 0.01774194 | 294.3725 | 0.23 | 0.1797428 | 0.7814905 | -0.2465523 | 0.1200926 | 0.5221416 | -0.6498164 | 0.1663276 | 0.7231635 | -0.3241199 | 0.3004583 | 0.1823005 | 0.7926108 | -0.232423 | 0.270284 | 1.175148 | 0.1613938 | 0.3101572 | 1.34851 | 0.2990001 | 0.3224956 | 1.402155 | 0.3380102 | 0.147717 | 0.6422477 | -0.4427812 | 0.169471 | 0.7368305 | -0.3053974 | 0.2502764 | 1.088158 | 0.08448662 | 0.1860396 | 0.808868 | -0.2121196 | 0.168224 | 0.7314087 | -0.3127829 |  |  | TRUE | FALSE | TRUE
Viga 250-10-1 - Cornelissen (2022) | 10 | 1 | 45 | 2.8 | 40 | 45 | 0.008722222 | 274.1436 | 0.16 | 0.1651272 | 1.032045 | 0.03154234 | 0.1628513 | 1.01782 | 0.01766357 | 0.2093563 | 1.308477 | 0.2688636 | 0.2318752 | 0.1349186 | 0.8432413 | -0.1705021 | 0.3161553 | 1.975971 | 0.6810598 | 0.168217 | 1.051356 | 0.05008086 | 0.3297273 | 2.060796 | 0.7230921 | 0.1939165 | 1.211978 | 0.192254 | 0.1308154 | 0.8175965 | -0.2013863 | 0.2852584 | 1.782865 | 0.5782215 | 0.20977 | 1.311063 | 0.270838 | 0.1875518 | 1.172199 | 0.1588813 |  |  | TRUE | FALSE | FALSE
| 10 | 1 | 45 | 2.8 | 40 | 45 | 0.008722222 | 294.2029 | 0.18 | 0.1941089 | 1.078383 | 0.07546241 | 0.1747672 | 0.970929 | -0.02950189 | 0.224675 | 1.248195 | 0.2216981 | 0.2488417 | 0.1553851 | 0.8632508 | -0.14705 | 0.3536419 | 1.964677 | 0.675328 | 0.2188284 | 1.215713 | 0.195331 | 0.3538537 | 1.965854 | 0.6759267 | 0.2108772 | 1.17154 | 0.1583193 | 0.1415172 | 0.7862067 | -0.2405355 | 0.3061309 | 1.700727 | 0.5310561 | 0.2415912 | 1.342173 | 0.2942901 | 0.2018413 | 1.121341 | 0.1145249 |  |  | TRUE | FALSE | FALSE
| 10 | 1 | 45 | 2.8 | 40 | 45 | 0.008722222 | 316.9368 | 0.2 | 0.2269548 | 1.134774 | 0.1264334 | 0.188272 | 0.9413598 | -0.06042982 | 0.2420363 | 1.210181 | 0.1907702 | 0.2680704 | 0.180327 | 0.9016352 | -0.1035453 | 0.3961267 | 1.980634 | 0.6834168 | 0.2733608 | 1.366804 | 0.3124752 | 0.3811969 | 1.905985 | 0.6449987 | 0.2300994 | 1.150497 | 0.1401938 | 0.1536459 | 0.7682294 | -0.2636669 | 0.3297865 | 1.648933 | 0.5001281 | 0.2803706 | 1.401853 | 0.3377948 | 0.2181294 | 1.090647 | 0.08677105 |  |  | TRUE | FALSE | FALSE
| 10 | 1 | 45 | 2.8 | 40 | 45 | 0.008722222 | 336.9961 | 0.22 | 0.2559365 | 1.163348 | 0.1513016 | 0.2001879 | 0.9099451 | -0.09437105 | 0.257355 | 1.169796 | 0.156829 | 0.2850369 | 0.2038756 | 0.9267072 | -0.07611761 | 0.4336133 | 1.97097 | 0.6785256 | 0.3194483 | 1.452038 | 0.3729679 | 0.4053233 | 1.842379 | 0.6110575 | 0.2470601 | 1.123 | 0.1160039 | 0.1643476 | 0.7470348 | -0.2916436 | 0.3506591 | 1.593905 | 0.4661869 | 0.3169836 | 1.440835 | 0.3652225 | 0.2325836 | 1.057198 | 0.05562213 |  |  | TRUE | FALSE | FALSE
| 10 | 1 | 45 | 2.8 | 40 | 45 | 0.008722222 | 359.7299 | 0.24 | 0.2887824 | 1.20326 | 0.1850344 | 0.2137276 | 0.8905317 | -0.1159366 | 0.2747163 | 1.144651 | 0.1350999 | 0.3042655 | 0.2323104 | 0.9679601 | -0.0325644 | 0.4760981 | 1.983742 | 0.6849851 | 0.3697999 | 1.540833 | 0.432323 | 0.4326666 | 1.802777 | 0.5893284 | 0.2662822 | 1.109509 | 0.1039176 | 0.1764763 | 0.735318 | -0.3074522 | 0.3743146 | 1.559644 | 0.4444578 | 0.3612126 | 1.505053 | 0.4088279 | 0.2490933 | 1.037889 | 0.03718859 |  |  | TRUE | FALSE | FALSE
| 10 | 1 | 45 | 2.8 | 40 | 45 | 0.008722222 | 379.7892 | 0.26 | 0.317764 | 1.222169 | 0.2006274 | 0.2435175 | 0.9366057 | -0.06549293 | 0.290035 | 1.115519 | 0.10932 | 0.321232 | 0.258941 | 0.9959269 | -0.004081394 | 0.5135847 | 1.975326 | 0.6807334 | 0.4128427 | 1.587857 | 0.462385 | 0.4567929 | 1.756896 | 0.5635486 | 0.2832429 | 1.089396 | 0.08562311 | 0.1871781 | 0.7199157 | -0.3286211 | 0.3951872 | 1.519951 | 0.418678 | 0.4111412 | 1.581312 | 0.4582552 | 0.2815861 | 1.083024 | 0.07975672 |  |  | TRUE | FALSE | FALSE
| 10 | 1 | 45 | 2.8 | 40 | 45 | 0.008722222 | 403.8604 | 0.28 | 0.352542 | 1.259079 | 0.2303803 | 0.2792653 | 0.9973761 | -0.00262732 | 0.31057 | 1.109179 | 0.1036198 | 0.3415918 | 0.2928047 | 1.045731 | 0.04471619 | 0.5585686 | 1.994888 | 0.6905879 | 0.4630639 | 1.6538 | 0.5030755 | 0.4857446 | 1.734802 | 0.5508934 | 0.3035957 | 1.08427 | 0.08090731 | 0.2000202 | 0.7143579 | -0.3363712 | 0.4202343 | 1.500837 | 0.4060228 | 0.4710555 | 1.682341 | 0.5201864 | 0.3206794 | 1.145284 | 0.1356524 |  |  | TRUE | FALSE | FALSE
Viga 250-10-2 - Cornelissen (2022) | 10 | 1 | 45 | 2.8 | 40 | 45 | 0.008722222 | 251.4098 | 0.15 | 0.1322813 | 0.8818754 | -0.1257045 | 0.1493465 | 0.9956436 | -0.004365921 | 0.191995 | 1.279967 | 0.2468341 | 0.2126465 | 0.1134697 | 0.7564645 | -0.2790996 | 0.2736705 | 1.82447 | 0.6012896 | 0.1072933 | 0.7152887 | -0.335069 | 0.3023841 | 2.015894 | 0.7010626 | 0.1746944 | 1.164629 | 0.1524029 | 0.1186868 | 0.7912451 | -0.2341475 | 0.2616028 | 1.744019 | 0.556192 | 0.1764215 | 1.176143 | 0.1622405 | 0.1714504 | 1.143003 | 0.1336587 |  |  | TRUE | FALSE | FALSE
| 10 | 1 | 45 | 2.8 | 40 | 45 | 0.008722222 | 274.1436 | 0.17 | 0.1651272 | 0.9713365 | -0.02908228 | 0.1628513 | 0.9579487 | -0.04296105 | 0.2093563 | 1.231507 | 0.208239 | 0.2318752 | 0.1349186 | 0.7936389 | -0.2311267 | 0.3161553 | 1.859737 | 0.6204352 | 0.168217 | 0.9895116 | -0.01054376 | 0.3297273 | 1.939572 | 0.6624675 | 0.1939165 | 1.140685 | 0.1316294 | 0.1308154 | 0.7695026 | -0.262011 | 0.2852584 | 1.67799 | 0.5175969 | 0.20977 | 1.233941 | 0.2102134 | 0.1875518 | 1.103246 | 0.0982567 |  |  | TRUE | FALSE | FALSE
| 10 | 1 | 45 | 2.8 | 40 | 45 | 0.008722222 | 295.5402 | 0.19 | 0.196041 | 1.031795 | 0.03129973 | 0.1755616 | 0.9240085 | -0.07903396 | 0.2256963 | 1.187875 | 0.1721661 | 0.2499728 | 0.1568009 | 0.8252682 | -0.1920469 | 0.356141 | 1.874426 | 0.6283027 | 0.2221133 | 1.169017 | 0.1561636 | 0.3554621 | 1.870853 | 0.6263946 | 0.2120079 | 1.115831 | 0.1095997 | 0.1422307 | 0.7485824 | -0.289574 | 0.3075224 | 1.618539 | 0.481524 | 0.2437924 | 1.283118 | 0.2492932 | 0.2027967 | 1.067351 | 0.06517982 |  |  | TRUE | FALSE | FALSE
| 10 | 1 | 45 | 2.8 | 40 | 45 | 0.008722222 | 314.9309 | 0.2 | 0.2240566 | 1.120283 | 0.1135814 | 0.1870804 | 0.9354019 | -0.06677904 | 0.2405044 | 1.202522 | 0.184421 | 0.2663737 | 0.1780516 | 0.8902582 | -0.1162438 | 0.3923781 | 1.96189 | 0.6739085 | 0.2686543 | 1.343272 | 0.2951081 | 0.3787843 | 1.893921 | 0.6386495 | 0.2284033 | 1.142016 | 0.1327955 | 0.1525757 | 0.7628785 | -0.2706565 | 0.3276993 | 1.638496 | 0.4937789 | 0.2768328 | 1.384164 | 0.3250963 | 0.2166882 | 1.083441 | 0.08014217 |  |  | TRUE | FALSE | FALSE
| 10 | 1 | 45 | 2.8 | 40 | 45 | 0.008722222 | 336.9961 | 0.22 | 0.2559365 | 1.163348 | 0.1513016 | 0.2001879 | 0.9099451 | -0.09437105 | 0.257355 | 1.169796 | 0.156829 | 0.2850369 | 0.2038756 | 0.9267072 | -0.07611761 | 0.4336133 | 1.97097 | 0.6785256 | 0.3194483 | 1.452038 | 0.3729679 | 0.4053233 | 1.842379 | 0.6110575 | 0.2470601 | 1.123 | 0.1160039 | 0.1643476 | 0.7470348 | -0.2916436 | 0.3506591 | 1.593905 | 0.4661869 | 0.3169836 | 1.440835 | 0.3652225 | 0.2325836 | 1.057198 | 0.05562213 |  |  | TRUE | FALSE | FALSE
| 10 | 1 | 45 | 2.8 | 40 | 45 | 0.008722222 | 359.0613 | 0.24 | 0.2878163 | 1.199235 | 0.1816835 | 0.2132955 | 0.8887311 | -0.1179606 | 0.2742056 | 1.142524 | 0.1332394 | 0.3037 | 0.2314476 | 0.9643651 | -0.03628533 | 0.4748486 | 1.978536 | 0.682357 | 0.3683441 | 1.534767 | 0.4283787 | 0.4318623 | 1.799426 | 0.587468 | 0.2657168 | 1.107153 | 0.1017922 | 0.1761196 | 0.7338316 | -0.3094756 | 0.3736189 | 1.556745 | 0.4425973 | 0.3598523 | 1.499385 | 0.4050547 | 0.2485724 | 1.035718 | 0.03509514 |  |  | TRUE | FALSE | FALSE
| 10 | 1 | 45 | 2.8 | 40 | 45 | 0.008722222 | 377.7833 | 0.26 | 0.3148659 | 1.211023 | 0.1914651 | 0.2405385 | 0.925148 | -0.07780152 | 0.2885031 | 1.109627 | 0.1040243 | 0.3195354 | 0.2562129 | 0.9854344 | -0.01467277 | 0.5098361 | 1.960908 | 0.6734076 | 0.4085905 | 1.571502 | 0.4520319 | 0.4543803 | 1.747617 | 0.5582529 | 0.2815468 | 1.082872 | 0.07961706 | 0.1861079 | 0.7157997 | -0.334355 | 0.3931 | 1.511923 | 0.4133823 | 0.4061484 | 1.562109 | 0.4460369 | 0.2783334 | 1.070513 | 0.06813793 |  |  | TRUE | FALSE | FALSE
| 10 | 1 | 45 | 2.8 | 40 | 45 | 0.008722222 | 395.8367 | 0.29 | 0.3409494 | 1.175687 | 0.1618531 | 0.2673494 | 0.9218944 | -0.08132462 | 0.30229 | 1.042379 | 0.04150596 | 0.3348052 | 0.2812856 | 0.9699505 | -0.03051025 | 0.543574 | 1.874393 | 0.6282849 | 0.4464811 | 1.53959 | 0.4315161 | 0.4760941 | 1.641704 | 0.4957345 | 0.2968114 | 1.023488 | 0.0232161 | 0.1957395 | 0.6749638 | -0.3930962 | 0.4118853 | 1.420294 | 0.3508639 | 0.4510841 | 1.555462 | 0.4417729 | 0.307636 | 1.060814 | 0.05903626 |  |  | TRUE | FALSE | FALSE
Viga 250-20-2 - Cornelissen (2022) | 20 | 1 | 40 | 2.8 | 40 | 50 | 0.0315 | 201.3327 | 0.17 | 0.1324809 | 0.7792995 | -0.2493598 | 0.12448 | 0.7322354 | -0.3116532 | 0.1442124 | 0.8483082 | -0.1645113 | 0.1707385 | 0.1547853 | 0.9105016 | -0.09375957 | 0.1795078 | 1.055928 | 0.05442018 | 0.2232831 | 1.31343 | 0.2726419 | 0.2328008 | 1.369417 | 0.3143849 | 0.190091 | 1.118183 | 0.1117046 | 0.1006357 | 0.5919745 | -0.5242917 | 0.2463146 | 1.44891 | 0.3708113 | 0.12448 | 0.7322354 | -0.3116532 | 0.1750586 | 1.029756 | 0.02932235 |  |  | FALSE | TRUE | FALSE
| 20 | 1 | 40 | 2.8 | 40 | 50 | 0.0315 | 235.2815 | 0.2 | 0.160924 | 0.8046199 | -0.2173853 | 0.1631915 | 0.8159574 | -0.2033931 | 0.1751741 | 0.8758707 | -0.1325368 | 0.1995285 | 0.2113862 | 0.9976425 | -0.002360264 | 0.2146421 | 1.07321 | 0.07065462 | 0.2789634 | 1.394817 | 0.3327633 | 0.2720558 | 1.360279 | 0.3076899 | 0.2310043 | 1.155022 | 0.144119 | 0.119505 | 0.5975251 | -0.5149589 | 0.2878483 | 1.439242 | 0.3641163 | 0.1727158 | 0.8635788 | -0.1466702 | 0.2258142 | 1.129071 | 0.1213953 |  |  | FALSE | TRUE | FALSE
| 20 | 1 | 40 | 2.8 | 40 | 50 | 0.0315 | 268.141 | 0.24 | 0.1884544 | 0.7852268 | -0.2417827 | 0.2006609 | 0.8360869 | -0.1790227 | 0.2051425 | 0.8547603 | -0.1569342 | 0.2273948 | 0.2745539 | 0.9474781 | -0.05395142 | 0.2486491 | 1.036038 | 0.03540375 | 0.3308522 | 1.378551 | 0.3210329 | 0.3100513 | 1.29188 | 0.2560987 | 0.2706049 | 1.12752 | 0.1200207 | 0.137769 | 0.5740373 | -0.5550609 | 0.3280493 | 1.366872 | 0.3125251 | 0.2213006 | 0.9220859 | -0.08111687 | 0.2759076 | 1.149615 | 0.139427 |  |  | FALSE | TRUE | FALSE
| 20 | 1 | 40 | 2.8 | 40 | 50 | 0.0315 | 300.819 | 0.27 | 0.2158328 | 0.7993806 | -0.2239181 | 0.2379232 | 0.8811972 | -0.1264739 | 0.2349452 | 0.8701675 | -0.1390695 | 0.255107 | 0.3455505 | 0.9448409 | -0.05673872 | 0.2824682 | 1.046179 | 0.04514409 | 0.3811452 | 1.411649 | 0.3447584 | 0.3478368 | 1.288284 | 0.2533114 | 0.3099866 | 1.148099 | 0.1381072 | 0.155932 | 0.5775258 | -0.5490021 | 0.3680283 | 1.363068 | 0.3097378 | 0.2696171 | 0.9985817 | -0.001419277 | 0.3266667 | 1.209877 | 0.1905186 |  |  | FALSE | TRUE | FALSE
| 20 | 1 | 40 | 2.8 | 40 | 50 | 0.0315 | 333.1339 | 0.32 | 0.2429069 | 0.7590841 | -0.2756427 | 0.2747716 | 0.8586612 | -0.1523809 | 0.2644168 | 0.8263026 | -0.1907942 | 0.2825114 | 0.4237783 | 0.8828482 | -0.124602 | 0.3159116 | 0.9872237 | -0.01285866 | 0.4299726 | 1.343664 | 0.2954005 | 0.3852025 | 1.203758 | 0.1854481 | 0.3489308 | 1.090409 | 0.08655265 | 0.1738932 | 0.5434162 | -0.6098797 | 0.407563 | 1.273634 | 0.2418745 | 0.3173967 | 0.9918646 | -0.0081687 | 0.3777863 | 1.180582 | 0.1660078 |  |  | FALSE | TRUE | FALSE
| 20 | 1 | 40 | 2.8 | 40 | 50 | 0.0315 | 366.3565 | 0.34 | 0.2707416 | 0.7962987 | -0.2277809 | 0.312655 | 0.9195735 | -0.0838453 | 0.2947163 | 0.8668127 | -0.1429324 | 0.3106856 | 0.5125177 | 0.9137811 | -0.09016419 | 0.3502943 | 1.030277 | 0.02982817 | 0.4794836 | 1.410246 | 0.343764 | 0.4236178 | 1.245935 | 0.2198859 | 0.3889689 | 1.144026 | 0.1345539 | 0.1923589 | 0.5657616 | -0.5695826 | 0.4482082 | 1.31826 | 0.2763123 | 0.3665184 | 1.077995 | 0.07510306 | 0.4313002 | 1.26853 | 0.2378587 |  |  | FALSE | TRUE | FALSE
Viga 250-20-3 - Cornelissen (2022) | 20 | 1 | 40 | 2.8 | 40 | 50 | 0.0315 | 169.744 | 0.16 | 0.1060152 | 0.6625949 | -0.4115914 | 0.08845972 | 0.5528733 | -0.5926265 | 0.1154031 | 0.7212691 | -0.3267429 | 0.14395 | 0.1100246 | 0.6876537 | -0.3744699 | 0.146816 | 0.9175999 | -0.08599387 | 0.1684866 | 1.053041 | 0.05168248 | 0.1962748 | 1.226718 | 0.2043421 | 0.152022 | 0.9501374 | -0.05114864 | 0.08307808 | 0.519238 | -0.6553929 | 0.2076683 | 1.297927 | 0.2607685 | 0.08845972 | 0.5528733 | -0.5926265 | 0.1287426 | 0.8046414 | -0.2173586 |  |  | FALSE | TRUE | FALSE
| 20 | 1 | 40 | 2.8 | 40 | 50 | 0.0315 | 201.8773 | 0.2 | 0.1329372 | 0.6646861 | -0.4084403 | 0.1251011 | 0.6255053 | -0.4691955 | 0.1447091 | 0.7235455 | -0.3235918 | 0.1712004 | 0.1556238 | 0.7781192 | -0.2508755 | 0.1800714 | 0.9003572 | -0.1049637 | 0.2241984 | 1.120992 | 0.114214 | 0.2334306 | 1.167153 | 0.1545675 | 0.1907474 | 0.9537369 | -0.04736738 | 0.1009384 | 0.5046919 | -0.6838071 | 0.246981 | 1.234905 | 0.2109939 | 0.1251011 | 0.6255053 | -0.4691955 | 0.1758649 | 0.8793243 | -0.1286015 |  |  | FALSE | TRUE | FALSE
| 20 | 1 | 40 | 2.8 | 40 | 50 | 0.0315 | 234.7368 | 0.24 | 0.1604677 | 0.6686153 | -0.4025464 | 0.1625704 | 0.6773768 | -0.3895275 | 0.1746774 | 0.7278226 | -0.3176979 | 0.1990666 | 0.2104087 | 0.8294443 | -0.1869993 | 0.2140784 | 0.8919935 | -0.1142964 | 0.2780891 | 1.158705 | 0.1473028 | 0.2714261 | 1.130942 | 0.1230508 | 0.2303479 | 0.9597831 | -0.04104797 | 0.1192023 | 0.4966763 | -0.6998168 | 0.287182 | 1.196592 | 0.1794772 | 0.1719105 | 0.7162937 | -0.3336651 | 0.224992 | 0.9374665 | -0.06457423 |  |  | FALSE | TRUE | FALSE
| 20 | 1 | 40 | 2.8 | 40 | 50 | 0.0315 | 267.2333 | 0.27 | 0.1876939 | 0.6951627 | -0.3636094 | 0.1996258 | 0.7393548 | -0.3019774 | 0.2043146 | 0.7567208 | -0.2787609 | 0.226625 | 0.2726981 | 0.8393517 | -0.1751254 | 0.2477097 | 0.9174433 | -0.08616453 | 0.3294388 | 1.220144 | 0.1989686 | 0.3090017 | 1.144451 | 0.1349247 | 0.2695109 | 0.9981886 | -0.001813058 | 0.1372644 | 0.5083868 | -0.6765128 | 0.3269388 | 1.210885 | 0.1913511 | 0.2199585 | 0.8146611 | -0.2049831 | 0.274511 | 1.016707 | 0.0165694 |  |  | FALSE | TRUE | FALSE
| 20 | 1 | 40 | 2.8 | 40 | 50 | 0.0315 | 301.0005 | 0.29 | 0.2159849 | 0.7447754 | -0.2946726 | 0.2381302 | 0.8211388 | -0.1970631 | 0.2351108 | 0.8107269 | -0.209824 | 0.255261 | 0.3459678 | 0.8802104 | -0.1275944 | 0.2826561 | 0.9746762 | -0.02564994 | 0.3814217 | 1.315247 | 0.2740248 | 0.3480467 | 1.200161 | 0.1824558 | 0.3102054 | 1.069674 | 0.06735376 | 0.1560329 | 0.5380444 | -0.6198141 | 0.3682504 | 1.269829 | 0.2388822 | 0.2698855 | 0.9306396 | -0.07188316 | 0.3269514 | 1.127419 | 0.1199305 |  |  | FALSE | TRUE | FALSE
| 20 | 1 | 40 | 2.8 | 40 | 50 | 0.0315 | 333.1339 | 0.32 | 0.2429069 | 0.7590841 | -0.2756427 | 0.2747716 | 0.8586612 | -0.1523809 | 0.2644168 | 0.8263026 | -0.1907942 | 0.2825114 | 0.4237783 | 0.8828482 | -0.124602 | 0.3159116 | 0.9872237 | -0.01285866 | 0.4299726 | 1.343664 | 0.2954005 | 0.3852025 | 1.203758 | 0.1854481 | 0.3489308 | 1.090409 | 0.08655265 | 0.1738932 | 0.5434162 | -0.6098797 | 0.407563 | 1.273634 | 0.2418745 | 0.3173967 | 0.9918646 | -0.0081687 | 0.3777863 | 1.180582 | 0.1660078 |  |  | FALSE | TRUE | FALSE
| 20 | 1 | 40 | 2.8 | 40 | 50 | 0.0315 | 348.7467 | 0.33 | 0.2559877 | 0.7757202 | -0.2539634 | 0.2925747 | 0.88659 | -0.1203726 | 0.2786559 | 0.8444119 | -0.1691148 | 0.2957517 | 0.4644311 | 0.8962174 | -0.1095723 | 0.3320696 | 1.006272 | 0.006251919 | 0.453315 | 1.373682 | 0.3174946 | 0.4032556 | 1.221987 | 0.2004779 | 0.3677465 | 1.114383 | 0.1083013 | 0.1825711 | 0.5532457 | -0.5919531 | 0.426664 | 1.292921 | 0.2569043 | 0.3404812 | 1.031761 | 0.03126722 | 0.4028139 | 1.220648 | 0.199382 |  |  | FALSE | TRUE | FALSE
Viga 350-10-1 - Cornelissen (2022) | 10 | 1 | 45 | 2.8 | 40 | 45 | 0.008722222 | 310.3099 | 0.15 | 0.1661269 | 1.107512 | 0.1021164 | 0.1886184 | 1.257456 | 0.2290907 | 0.2905605 | 1.93707 | 0.6611766 | 0.2614293 | 0.1715029 | 1.143353 | 0.1339651 | 0.290898 | 1.93932 | 0.6623376 | 0.2577386 | 1.718257 | 0.5413107 | 0.3389017 | 2.259345 | 0.8150749 | 0.2211828 | 1.474552 | 0.3883543 | 0.1662991 | 1.108661 | 0.1031525 | 0.2978478 | 1.985652 | 0.6859473 | 0.2750133 | 1.833422 | 0.6061843 | 0.2176542 | 1.451028 | 0.3722725 |  |  | TRUE | FALSE | FALSE
| 10 | 1 | 45 | 2.8 | 40 | 45 | 0.008722222 | 330.2869 | 0.19 | 0.2043842 | 1.075707 | 0.07297771 | 0.2007612 | 1.056638 | 0.05509221 | 0.3092661 | 1.627717 | 0.4871781 | 0.2782595 | 0.1942956 | 1.022609 | 0.02235689 | 0.3282309 | 1.727531 | 0.5466933 | 0.3042221 | 1.601169 | 0.470734 | 0.3607194 | 1.898523 | 0.6410764 | 0.2378247 | 1.251709 | 0.2245097 | 0.178275 | 0.9382894 | -0.06369684 | 0.3170226 | 1.66854 | 0.5119489 | 0.3115626 | 1.639803 | 0.4945761 | 0.2322993 | 1.222628 | 0.2010027 |  |  | TRUE | FALSE | FALSE
| 10 | 1 | 45 | 2.8 | 40 | 45 | 0.008722222 | 334.2823 | 0.2 | 0.2120357 | 1.060179 | 0.0584374 | 0.2031898 | 1.015949 | 0.01582311 | 0.3130073 | 1.565036 | 0.447909 | 0.2816255 | 0.1990248 | 0.9951239 | -0.004888014 | 0.3356975 | 1.678487 | 0.5178931 | 0.3133112 | 1.566556 | 0.4488794 | 0.365083 | 1.825415 | 0.6018073 | 0.2411531 | 1.205765 | 0.1871144 | 0.1806702 | 0.9033509 | -0.1016443 | 0.3208575 | 1.604288 | 0.4726798 | 0.319146 | 1.59573 | 0.4673312 | 0.2352376 | 1.176188 | 0.1622785 |  |  | TRUE | FALSE | FALSE
| 10 | 1 | 45 | 2.8 | 40 | 45 | 0.008722222 | 351.1518 | 0.23 | 0.244342 | 1.062356 | 0.06048941 | 0.2134437 | 0.9280162 | -0.07470609 | 0.3288031 | 1.429579 | 0.3573798 | 0.2958377 | 0.2196191 | 0.9548658 | -0.04618448 | 0.367223 | 1.596622 | 0.46789 | 0.3510126 | 1.526142 | 0.4227429 | 0.3835068 | 1.667421 | 0.5112781 | 0.2552062 | 1.109592 | 0.1039924 | 0.1907832 | 0.829492 | -0.1869418 | 0.3370495 | 1.465433 | 0.3821506 | 0.35217 | 1.531174 | 0.4260347 | 0.2476771 | 1.076857 | 0.07404654 |  |  | TRUE | FALSE | FALSE
| 10 | 1 | 45 | 2.8 | 40 | 45 | 0.008722222 | 362.6941 | 0.25 | 0.2664462 | 1.065785 | 0.06371153 | 0.2231979 | 0.8927916 | -0.1134021 | 0.3396108 | 1.358443 | 0.3063393 | 0.3055618 | 0.2342941 | 0.9371763 | -0.06488383 | 0.3887931 | 1.555173 | 0.4415865 | 0.3762362 | 1.504945 | 0.4087562 | 0.3961126 | 1.58445 | 0.4602376 | 0.2648215 | 1.059286 | 0.05759496 | 0.1977026 | 0.7908103 | -0.2346971 | 0.3481283 | 1.392513 | 0.3311101 | 0.3771548 | 1.508619 | 0.4111948 | 0.2589581 | 1.035833 | 0.03520554 |  |  | TRUE | FALSE | FALSE
| 10 | 1 | 45 | 2.8 | 40 | 45 | 0.008722222 | 375.5681 | 0.28 | 0.291101 | 1.039646 | 0.03888063 | 0.2427613 | 0.8670048 | -0.1427108 | 0.3516655 | 1.255948 | 0.2278909 | 0.3164079 | 0.2512222 | 0.897222 | -0.108452 | 0.4128521 | 1.474472 | 0.3882998 | 0.403882 | 1.442436 | 0.3663331 | 0.4101729 | 1.464903 | 0.3817892 | 0.2755462 | 0.9840936 | -0.01603424 | 0.2054204 | 0.7336443 | -0.309731 | 0.3604853 | 1.287448 | 0.2526617 | 0.4099436 | 1.464084 | 0.38123 | 0.2802548 | 1.00091 | 0.0009095294 |  |  | TRUE | FALSE | FALSE
| 10 | 1 | 45 | 2.8 | 40 | 45 | 0.008722222 | 387.1104 | 0.31 | 0.3132053 | 1.01034 | 0.01028643 | 0.260301 | 0.8396805 | -0.1747338 | 0.3624732 | 1.169268 | 0.1563783 | 0.3261321 | 0.266901 | 0.8609709 | -0.1496946 | 0.4344222 | 1.401362 | 0.3374445 | 0.4282708 | 1.381519 | 0.3231835 | 0.4227787 | 1.363802 | 0.3102765 | 0.2851615 | 0.9198758 | -0.08351659 | 0.2123398 | 0.6849671 | -0.3783844 | 0.3715641 | 1.198594 | 0.181149 | 0.4393405 | 1.417227 | 0.3487024 | 0.2993754 | 0.965727 | -0.03487413 |  |  | TRUE | FALSE | FALSE
| 10 | 1 | 45 | 2.8 | 40 | 45 | 0.008722222 | 400.8724 | 0.36 | 0.3395603 | 0.9432232 | -0.05845237 | 0.2812136 | 0.7811488 | -0.2469896 | 0.3753593 | 1.042665 | 0.04177968 | 0.3377262 | 0.2862152 | 0.7950422 | -0.22936 | 0.4601404 | 1.278168 | 0.2454276 | 0.456906 | 1.269183 | 0.2383737 | 0.4378087 | 1.216135 | 0.1956779 | 0.2966259 | 0.8239608 | -0.1936323 | 0.2205899 | 0.6127497 | -0.4897988 | 0.3847733 | 1.068815 | 0.06655042 | 0.4743906 | 1.317752 | 0.275927 | 0.3222064 | 0.8950177 | -0.1109118 |  |  | TRUE | FALSE | FALSE
Viga 350-10-2 - Cornelissen (2022) | 10 | 1 | 45 | 2.8 | 40 | 45 | 0.008722222 | 308.9781 | 0.16 | 0.1635764 | 1.022352 | 0.02210616 | 0.1878089 | 1.173806 | 0.1602511 | 0.2893135 | 1.808209 | 0.592337 | 0.2603072 | 0.170034 | 1.062712 | 0.0608244 | 0.2884092 | 1.802557 | 0.5892065 | 0.2545732 | 1.591082 | 0.4644144 | 0.3374472 | 2.109045 | 0.7462353 | 0.2200734 | 1.375459 | 0.3187872 | 0.1655007 | 1.034379 | 0.0338015 | 0.2965695 | 1.853559 | 0.6171077 | 0.2726578 | 1.704111 | 0.5330436 | 0.2166806 | 1.354254 | 0.3032507 |  |  | TRUE | FALSE | FALSE
| 10 | 1 | 45 | 2.8 | 40 | 45 | 0.008722222 | 322.2961 | 0.18 | 0.1890813 | 1.050452 | 0.04922019 | 0.1959041 | 1.088356 | 0.08466841 | 0.3017839 | 1.676577 | 0.5167543 | 0.2715274 | 0.185008 | 1.027822 | 0.02744208 | 0.3132978 | 1.740543 | 0.5541972 | 0.2858441 | 1.588023 | 0.4624898 | 0.3519923 | 1.955513 | 0.6706526 | 0.2311679 | 1.284266 | 0.2501876 | 0.1734846 | 0.9638035 | -0.03686788 | 0.3093527 | 1.718626 | 0.5415251 | 0.2966693 | 1.648163 | 0.4996612 | 0.2264321 | 1.257956 | 0.2294883 |  |  | TRUE | FALSE | FALSE
| 10 | 1 | 45 | 2.8 | 40 | 45 | 0.008722222 | 334.7262 | 0.2 | 0.2128859 | 1.064429 | 0.06243892 | 0.2034596 | 1.017298 | 0.01715025 | 0.3134229 | 1.567115 | 0.4492362 | 0.2819995 | 0.1995538 | 0.9977688 | -0.002233734 | 0.3365271 | 1.682636 | 0.5203613 | 0.3143171 | 1.571585 | 0.4520849 | 0.3655678 | 1.827839 | 0.6031344 | 0.2415229 | 1.207614 | 0.1886468 | 0.1809363 | 0.9046815 | -0.1001723 | 0.3212836 | 1.606418 | 0.4740069 | 0.3199942 | 1.599971 | 0.4699854 | 0.2355642 | 1.177821 | 0.1636662 |  |  | TRUE | FALSE | FALSE
| 10 | 1 | 45 | 2.8 | 40 | 45 | 0.008722222 | 347.6003 | 0.23 | 0.2375406 | 1.032785 | 0.03225944 | 0.211285 | 0.9186304 | -0.08487136 | 0.3254777 | 1.41512 | 0.3472145 | 0.2928456 | 0.2151992 | 0.9356489 | -0.06651502 | 0.3605861 | 1.567766 | 0.4496514 | 0.3431616 | 1.492007 | 0.4001222 | 0.3796281 | 1.650557 | 0.5011128 | 0.2522476 | 1.096729 | 0.09233192 | 0.1886541 | 0.8202353 | -0.1981641 | 0.3336407 | 1.450612 | 0.3719853 | 0.3450825 | 1.500359 | 0.4057042 | 0.2450537 | 1.065451 | 0.06339808 |  |  | TRUE | FALSE | FALSE
| 10 | 1 | 45 | 2.8 | 40 | 45 | 0.008722222 | 361.3623 | 0.24 | 0.2638957 | 1.099566 | 0.09491515 | 0.2211741 | 0.9215588 | -0.08168874 | 0.3383638 | 1.409849 | 0.3434826 | 0.3044398 | 0.2325766 | 0.9690692 | -0.03141929 | 0.3863043 | 1.609601 | 0.4759864 | 0.3733477 | 1.555616 | 0.4418713 | 0.3946581 | 1.644409 | 0.4973809 | 0.263712 | 1.0988 | 0.09421871 | 0.1969042 | 0.8204341 | -0.1979217 | 0.3468499 | 1.445208 | 0.3682533 | 0.3737629 | 1.557345 | 0.4429826 | 0.2567569 | 1.06982 | 0.06749065 |  |  | TRUE | FALSE | FALSE
| 10 | 1 | 45 | 2.8 | 40 | 45 | 0.008722222 | 375.5681 | 0.25 | 0.291101 | 1.164404 | 0.1522093 | 0.2427613 | 0.9710453 | -0.02938213 | 0.3516655 | 1.406662 | 0.3412196 | 0.3164079 | 0.2512222 | 1.004889 | 0.004876698 | 0.4128521 | 1.651408 | 0.5016285 | 0.403882 | 1.615528 | 0.4796618 | 0.4101729 | 1.640692 | 0.4951179 | 0.2755462 | 1.102185 | 0.09729444 | 0.2054204 | 0.8216816 | -0.1964024 | 0.3604853 | 1.441941 | 0.3659903 | 0.4099436 | 1.639774 | 0.4945587 | 0.2802548 | 1.121019 | 0.1142382 |  |  | TRUE | FALSE | FALSE
| 10 | 1 | 45 | 2.8 | 40 | 45 | 0.008722222 | 388.4422 | 0.27 | 0.3157557 | 1.169466 | 0.156547 | 0.2623248 | 0.9715732 | -0.02883869 | 0.3637203 | 1.347112 | 0.2979631 | 0.3272541 | 0.2687406 | 0.9953356 | -0.004675289 | 0.436911 | 1.618189 | 0.4813077 | 0.4310624 | 1.596527 | 0.4678309 | 0.4242332 | 1.571234 | 0.4518613 | 0.286271 | 1.060263 | 0.05851683 | 0.2131382 | 0.7894007 | -0.2364812 | 0.3728424 | 1.380898 | 0.3227338 | 0.4427324 | 1.63975 | 0.4945436 | 0.3015832 | 1.116975 | 0.1106241 |  |  | TRUE | FALSE | FALSE
| 10 | 1 | 45 | 2.8 | 40 | 45 | 0.008722222 | 399.9845 | 0.29 | 0.33786 | 1.165035 | 0.1527507 | 0.2798644 | 0.9650496 | -0.03557579 | 0.3745279 | 1.291476 | 0.2557855 | 0.3369782 | 0.2849488 | 0.982582 | -0.01757151 | 0.4584811 | 1.580969 | 0.4580382 | 0.4550723 | 1.569215 | 0.4505753 | 0.436839 | 1.506341 | 0.4096838 | 0.2958863 | 1.020297 | 0.02009419 | 0.2200576 | 0.7588194 | -0.2759915 | 0.3839211 | 1.323866 | 0.2805562 | 0.4721293 | 1.628032 | 0.4873719 | 0.3207323 | 1.105973 | 0.1007259 |  |  | TRUE | FALSE | FALSE
Viga 350-10-3 - Cornelissen (2022) | 10 | 1 | 45 | 2.8 | 40 | 45 | 0.008722222 | 323.6279 | 0.15 | 0.1916318 | 1.277545 | 0.2449405 | 0.1967136 | 1.311424 | 0.2711137 | 0.3030309 | 2.020206 | 0.7031996 | 0.2726494 | 0.1865401 | 1.243601 | 0.2180111 | 0.3157866 | 2.105244 | 0.7444315 | 0.2889262 | 1.926175 | 0.6555362 | 0.3534469 | 2.356312 | 0.8570979 | 0.2322774 | 1.548516 | 0.437297 | 0.174283 | 1.161887 | 0.1500452 | 0.310631 | 2.070873 | 0.7279703 | 0.2991262 | 1.994175 | 0.6902302 | 0.2274091 | 1.516061 | 0.4161155 |  |  | TRUE | FALSE | FALSE
| 10 | 1 | 45 | 2.8 | 40 | 45 | 0.008722222 | 336.502 | 0.16 | 0.2162865 | 1.351791 | 0.3014303 | 0.204539 | 1.278369 | 0.2455848 | 0.3150857 | 1.969285 | 0.6776707 | 0.2834955 | 0.2016766 | 1.260479 | 0.2314919 | 0.3398456 | 2.124035 | 0.7533175 | 0.318333 | 1.989581 | 0.6879243 | 0.3675072 | 2.29692 | 0.831569 | 0.2430021 | 1.518763 | 0.4178965 | 0.1820008 | 1.137505 | 0.1288374 | 0.322988 | 2.018675 | 0.7024415 | 0.3233983 | 2.02124 | 0.703711 | 0.2368712 | 1.480445 | 0.3923428 |  |  | TRUE | FALSE | FALSE
| 10 | 1 | 45 | 2.8 | 40 | 45 | 0.008722222 | 354.7033 | 0.18 | 0.2511433 | 1.39524 | 0.3330667 | 0.2156024 | 1.197791 | 0.1804793 | 0.3321286 | 1.845159 | 0.6125653 | 0.2988297 | 0.224084 | 1.244911 | 0.2190639 | 0.37386 | 2.077 | 0.7309245 | 0.3588204 | 1.993447 | 0.6898652 | 0.3873855 | 2.152142 | 0.7664635 | 0.2581647 | 1.434248 | 0.360641 | 0.1929122 | 1.071735 | 0.06927839 | 0.3404584 | 1.891435 | 0.637336 | 0.3593296 | 1.996275 | 0.6912831 | 0.2503029 | 1.390572 | 0.3297149 |  |  | TRUE | FALSE | FALSE
| 10 | 1 | 45 | 2.8 | 40 | 45 | 0.008722222 | 365.3577 | 0.18 | 0.2715472 | 1.508596 | 0.4111792 | 0.2272455 | 1.262475 | 0.2330741 | 0.3421049 | 1.900583 | 0.6421605 | 0.3078058 | 0.237748 | 1.320822 | 0.2782544 | 0.3937708 | 2.187616 | 0.7828123 | 0.3819966 | 2.122203 | 0.7524549 | 0.3990216 | 2.216787 | 0.7960588 | 0.2670404 | 1.483558 | 0.394443 | 0.1992994 | 1.107219 | 0.1018512 | 0.3506849 | 1.948249 | 0.6669312 | 0.3839387 | 2.132993 | 0.7575261 | 0.2633617 | 1.463121 | 0.3805717 |  |  | TRUE | FALSE | FALSE
| 10 | 1 | 45 | 2.8 | 40 | 45 | 0.008722222 | 375.5681 | 0.19 | 0.291101 | 1.53211 | 0.4266462 | 0.2427613 | 1.277691 | 0.2450547 | 0.3516655 | 1.850871 | 0.6156564 | 0.3164079 | 0.2512222 | 1.322222 | 0.2793135 | 0.4128521 | 2.172906 | 0.7760653 | 0.403882 | 2.125695 | 0.7540987 | 0.4101729 | 2.158805 | 0.7695547 | 0.2755462 | 1.450243 | 0.3717313 | 0.2054204 | 1.08116 | 0.07803449 | 0.3604853 | 1.897291 | 0.6404272 | 0.4099436 | 2.157598 | 0.7689956 | 0.2802548 | 1.475025 | 0.3886751 |  |  | TRUE | FALSE | FALSE
| 10 | 1 | 45 | 2.8 | 40 | 45 | 0.008722222 | 386.6665 | 0.2 | 0.3123551 | 1.561775 | 0.4458233 | 0.2596264 | 1.298132 | 0.2609261 | 0.3620575 | 1.810288 | 0.5934858 | 0.3257581 | 0.2662892 | 1.331446 | 0.2862655 | 0.4335926 | 2.167963 | 0.7737879 | 0.4273393 | 2.136697 | 0.759261 | 0.4222938 | 2.111469 | 0.747384 | 0.2847917 | 1.423958 | 0.3534406 | 0.2120737 | 1.060368 | 0.05861638 | 0.371138 | 1.85569 | 0.6182565 | 0.4382098 | 2.191049 | 0.7843805 | 0.2986395 | 1.493197 | 0.4009197 |  |  | TRUE | FALSE | FALSE
| 10 | 1 | 45 | 2.8 | 40 | 45 | 0.008722222 | 401.3163 | 0.22 | 0.3404105 | 1.54732 | 0.4365247 | 0.2818882 | 1.28131 | 0.2478829 | 0.375775 | 1.708068 | 0.535363 | 0.3381002 | 0.2868495 | 1.303861 | 0.2653301 | 0.46097 | 2.095318 | 0.7397054 | 0.4578222 | 2.08101 | 0.7328533 | 0.4382935 | 1.992243 | 0.6892612 | 0.2969957 | 1.349981 | 0.3000902 | 0.220856 | 1.003891 | 0.003883413 | 0.3851995 | 1.750907 | 0.5601337 | 0.4755212 | 2.16146 | 0.770784 | 0.3229435 | 1.467925 | 0.3838497 |  |  | TRUE | FALSE | FALSE
Viga 350-20-1 - Cornelissen (2022) | 20 | 1 | 40 | 2.8 | 40 | 50 | 0.0315 | 224.9365 | 0.16 | 0.1762175 | 1.101359 | 0.09654525 | 0.1625053 | 1.015658 | 0.01553658 | 0.174795 | 1.092468 | 0.08843979 | 0.1898758 | 0.1914281 | 1.186724 | 0.1711962 | 0.1911226 | 1.194516 | 0.177741 | 0.2622622 | 1.639139 | 0.4941709 | 0.2368495 | 1.480309 | 0.3922511 | 0.2032742 | 1.270464 | 0.239382 | 0.1277858 | 0.7986614 | -0.2248182 | 0.2446106 | 1.528816 | 0.4244937 | 0.1689722 | 1.056076 | 0.0545606 | 0.2213504 | 1.38344 | 0.3245732 |  |  | FALSE | TRUE | FALSE
| 20 | 1 | 40 | 2.8 | 40 | 50 | 0.0315 | 259.8976 | 0.2 | 0.2129582 | 1.064791 | 0.06277864 | 0.2052966 | 1.026483 | 0.02613862 | 0.2112391 | 1.056195 | 0.05467318 | 0.2193875 | 0.2555587 | 1.096938 | 0.09252241 | 0.2273046 | 1.136523 | 0.1279735 | 0.3179786 | 1.589893 | 0.4636667 | 0.2736623 | 1.368311 | 0.3135774 | 0.2424649 | 1.212324 | 0.1925395 | 0.1496674 | 0.7483371 | -0.2899017 | 0.2826296 | 1.413148 | 0.3458199 | 0.2244579 | 1.12229 | 0.1153708 | 0.2772871 | 1.386436 | 0.3267361 |  |  | FALSE | TRUE | FALSE
| 20 | 1 | 40 | 2.8 | 40 | 50 | 0.0315 | 294.7403 | 0.23 | 0.2495744 | 1.085106 | 0.08167772 | 0.247943 | 1.078013 | 0.07511946 | 0.2475597 | 1.076346 | 0.07357227 | 0.2487993 | 0.3286737 | 1.081736 | 0.07856716 | 0.2633639 | 1.145061 | 0.1354575 | 0.3718687 | 1.61682 | 0.4804614 | 0.3103502 | 1.349349 | 0.2996221 | 0.2815227 | 1.224012 | 0.2021338 | 0.1714749 | 0.7455429 | -0.2936426 | 0.3205198 | 1.393564 | 0.3318646 | 0.2797555 | 1.216328 | 0.1958366 | 0.3341047 | 1.452629 | 0.373375 |  |  | FALSE | TRUE | FALSE
Viga 350-20-2 - Cornelissen (2022) | 20 | 1 | 40 | 2.8 | 40 | 50 | 0.0315 | 224.9365 | 0.14 | 0.1762175 | 1.258696 | 0.2300766 | 0.1625053 | 1.160752 | 0.149068 | 0.174795 | 1.248535 | 0.2219712 | 0.1898758 | 0.1914281 | 1.356255 | 0.3047276 | 0.1911226 | 1.365161 | 0.3112724 | 0.2622622 | 1.873301 | 0.6277023 | 0.2368495 | 1.691782 | 0.5257825 | 0.2032742 | 1.451959 | 0.3729134 | 0.1277858 | 0.9127559 | -0.09128682 | 0.2446106 | 1.747218 | 0.5580251 | 0.1689722 | 1.206945 | 0.188092 | 0.2213504 | 1.581074 | 0.4581046 |  |  | FALSE | TRUE | FALSE
| 20 | 1 | 40 | 2.8 | 40 | 50 | 0.0315 | 259.4236 | 0.17 | 0.21246 | 1.249765 | 0.2229555 | 0.2047164 | 1.204214 | 0.1858273 | 0.2107449 | 1.239676 | 0.21485 | 0.2189874 | 0.2546272 | 1.288161 | 0.2532157 | 0.226814 | 1.3342 | 0.2883317 | 0.3172356 | 1.866092 | 0.6238464 | 0.2731631 | 1.606842 | 0.4742706 | 0.2419335 | 1.423138 | 0.3528644 | 0.1493707 | 0.8786513 | -0.1293671 | 0.2821141 | 1.659495 | 0.5065132 | 0.2237056 | 1.315915 | 0.2745323 | 0.2765214 | 1.626597 | 0.4864899 |  |  | FALSE | TRUE | FALSE
| 20 | 1 | 40 | 2.8 | 40 | 50 | 0.0315 | 294.1477 | 0.21 | 0.2489517 | 1.185484 | 0.1701512 | 0.2472177 | 1.177227 | 0.1631618 | 0.246942 | 1.175914 | 0.1620458 | 0.2482991 | 0.3273534 | 1.182377 | 0.1675265 | 0.2627507 | 1.251194 | 0.2240981 | 0.3709626 | 1.766489 | 0.5689937 | 0.3097263 | 1.474887 | 0.3885814 | 0.2808585 | 1.337421 | 0.2907433 | 0.171104 | 0.8147809 | -0.2048361 | 0.3198754 | 1.523216 | 0.4208239 | 0.278815 | 1.327691 | 0.2834411 | 0.3331294 | 1.586331 | 0.4614236 |  |  | FALSE | TRUE | FALSE
Viga 350-20-3 - Cornelissen (2022) | 20 | 1 | 40 | 2.8 | 40 | 50 | 0.0315 | 154.3031 | 0.21 | 0.1019888 | 0.485661 | -0.7222445 | 0.07605217 | 0.3621532 | -1.015688 | 0.1011655 | 0.4817404 | -0.7303499 | 0.130252 | 0.09008144 | 0.4289592 | -0.8463934 | 0.1180226 | 0.5620124 | -0.5762313 | 0.1401041 | 0.6671621 | -0.4047222 | 0.1624753 | 0.7736918 | -0.2565817 | 0.1240957 | 0.5909321 | -0.5260541 | 0.08357756 | 0.3979884 | -0.9213325 | 0.1677993 | 0.7990441 | -0.2243392 | 0.07605217 | 0.3621532 | -1.015688 | 0.1116221 | 0.5315336 | -0.6319889 |  |  | FALSE | TRUE | FALSE
| 20 | 1 | 40 | 2.8 | 40 | 50 | 0.0315 | 190.3309 | 0.25 | 0.1398504 | 0.5594017 | -0.5808875 | 0.120149 | 0.4805962 | -0.7327279 | 0.1387215 | 0.5548858 | -0.5889929 | 0.1606641 | 0.137058 | 0.5482321 | -0.6010566 | 0.1553085 | 0.621234 | -0.4760475 | 0.2046024 | 0.8184094 | -0.2003926 | 0.2004111 | 0.8016445 | -0.22109 | 0.1644821 | 0.6579283 | -0.4186593 | 0.1061267 | 0.424507 | -0.8568269 | 0.2069782 | 0.8279127 | -0.1888475 | 0.120149 | 0.4805962 | -0.7327279 | 0.1670421 | 0.6681685 | -0.4032148 |  |  | FALSE | TRUE | FALSE
| 20 | 1 | 40 | 2.8 | 40 | 50 | 0.0315 | 224.3439 | 0.29 | 0.1755948 | 0.6054992 | -0.501702 | 0.16178 | 0.557862 | -0.5836436 | 0.1741773 | 0.6006112 | -0.5098074 | 0.1893756 | 0.1904209 | 0.6530192 | -0.4261487 | 0.1905093 | 0.6569286 | -0.4201799 | 0.2612992 | 0.9010317 | -0.1042148 | 0.2362256 | 0.8145709 | -0.2050938 | 0.20261 | 0.698655 | -0.3585982 | 0.1274149 | 0.4393619 | -0.8224319 | 0.2439662 | 0.8412627 | -0.1728513 | 0.1680318 | 0.57942 | -0.5457277 | 0.2204116 | 0.76004 | -0.2743842 |  |  | FALSE | TRUE | FALSE
| 20 | 1 | 40 | 2.8 | 40 | 50 | 0.0315 | 258.4755 | 0.33 | 0.2114637 | 0.640799 | -0.4450394 | 0.203556 | 0.6168363 | -0.4831516 | 0.2097566 | 0.6356261 | -0.4531448 | 0.2181871 | 0.2527695 | 0.6611729 | -0.4137399 | 0.2258328 | 0.6843417 | -0.3792979 | 0.3157488 | 0.9568145 | -0.04414571 | 0.2721648 | 0.8247418 | -0.1926849 | 0.2408707 | 0.7299112 | -0.3148324 | 0.1487773 | 0.4508404 | -0.7966419 | 0.2810831 | 0.8517669 | -0.1604424 | 0.2222009 | 0.6733359 | -0.3955109 | 0.2749907 | 0.8333052 | -0.1823553 |  |  | FALSE | TRUE | FALSE
| 20 | 1 | 40 | 2.8 | 40 | 50 | 0.0315 | 306.71 | 0.37 | 0.2621534 | 0.7085227 | -0.3445731 | 0.2625936 | 0.7097124 | -0.3428955 | 0.2600371 | 0.7028031 | -0.3526786 | 0.2589033 | 0.3559114 | 0.6997387 | -0.3570483 | 0.2757517 | 0.7452748 | -0.2940023 | 0.3901052 | 1.054338 | 0.05291351 | 0.3229539 | 0.8728484 | -0.1359934 | 0.2949405 | 0.7971366 | -0.2267292 | 0.1789665 | 0.4836933 | -0.7263042 | 0.3335365 | 0.9014499 | -0.1037508 | 0.2987523 | 0.8074386 | -0.2138883 | 0.3538702 | 0.9564061 | -0.04457271 |  |  | FALSE | TRUE | FALSE
Viga G2 - Makhlouf e Malhas (1996) | 20 | 6 | 84 | 3.508821 | 50 | 64 | 0.02453125 | 179.888 | 0.15 | 0.1316589 | 0.8777259 | -0.1304209 | 0.1111297 | 0.7408645 | -0.2999375 | 0.143722 | 0.9581467 | -0.04275435 | 0.1855342 | 0.1026441 | 0.6842943 | -0.3793672 | 0.1794511 | 1.19634 | 0.1792673 | 0.1814263 | 1.209508 | 0.190214 | 0.2457997 | 1.638664 | 0.4938816 | 0.09659004 | 0.6439336 | -0.4401597 | 0.2246294 | 1.49753 | 0.4038168 | 0.2345757 | 1.563838 | 0.447143 | 0.1111297 | 0.7408645 | -0.2999375 | 0.14576 | 0.9717334 | -0.02867377 |  |  | FALSE | FALSE | FALSE
| 20 | 6 | 84 | 3.508821 | 50 | 64 | 0.02453125 | 225.2967 | 0.23 | 0.1920177 | 0.8348594 | -0.1804919 | 0.1581257 | 0.6875031 | -0.3746889 | 0.1923574 | 0.8363365 | -0.1787243 | 0.2323681 | 0.1610049 | 0.7000214 | -0.3566444 | 0.2397954 | 1.042589 | 0.04170669 | 0.2865319 | 1.245791 | 0.2197704 | 0.3078462 | 1.338462 | 0.291521 | 0.1283986 | 0.5582548 | -0.5829397 | 0.2931037 | 1.274364 | 0.2424473 | 0.293789 | 1.277343 | 0.2447824 | 0.1744719 | 0.7585736 | -0.2763154 | 0.2041756 | 0.8877199 | -0.119099 |  |  | FALSE | FALSE | FALSE
| 20 | 6 | 84 | 3.508821 | 50 | 64 | 0.02453125 | 270.7053 | 0.28 | 0.2523764 | 0.9013444 | -0.1038678 | 0.2282561 | 0.8152003 | -0.2043214 | 0.252823 | 0.9029391 | -0.1021001 | 0.279202 | 0.2324466 | 0.8301663 | -0.1861292 | 0.3001397 | 1.071927 | 0.06945842 | 0.3828038 | 1.367156 | 0.312733 | 0.3698927 | 1.321045 | 0.2784234 | 0.1602072 | 0.5721685 | -0.5583217 | 0.361578 | 1.29135 | 0.2556883 | 0.3530023 | 1.260722 | 0.2316849 | 0.2734036 | 0.9764415 | -0.02384045 | 0.286805 | 1.024303 | 0.0240128 |  |  | FALSE | FALSE | FALSE
Viga G3 - Makhlouf e Malhas (1996) | 20 | 9 | 45 | 3.508821 | 50 | 64 | 0.036796875 | 176.8396 | 0.18 | 0.122721 | 0.6817831 | -0.3830437 | 0.1179482 | 0.6552679 | -0.4227112 | 0.1379015 | 0.7661195 | -0.2664171 | 0.1505811 | 0.1003528 | 0.5575156 | -0.5842648 | 0.1292575 | 0.7180972 | -0.3311503 | 0.1825875 | 1.014375 | 0.01427248 | 0.1856518 | 1.031399 | 0.030916 | 0.07264101 | 0.4035611 | -0.9074273 | 0.225804 | 1.254467 | 0.2267107 | 0.2047489 | 1.137494 | 0.1288276 | 0.1179482 | 0.6552679 | -0.4227112 | 0.1518506 | 0.8436143 | -0.1700598 |  |  | FALSE | FALSE | FALSE
| 20 | 9 | 45 | 3.508821 | 50 | 64 | 0.036796875 | 220.7528 | 0.26 | 0.167183 | 0.6430115 | -0.4415926 | 0.1751294 | 0.6735746 | -0.3951565 | 0.1878635 | 0.7225519 | -0.3249661 | 0.1879737 | 0.1563806 | 0.6014639 | -0.5083888 | 0.1681622 | 0.6467775 | -0.4357529 | 0.2517167 | 0.968141 | -0.03237758 | 0.2317532 | 0.8913586 | -0.1150084 | 0.09629799 | 0.3703769 | -0.9932342 | 0.2919639 | 1.122938 | 0.1159485 | 0.2555926 | 0.9830485 | -0.01709686 | 0.1830962 | 0.704216 | -0.3506702 | 0.2199879 | 0.8461075 | -0.1671089 |  |  | FALSE | FALSE | FALSE
| 20 | 9 | 45 | 3.508821 | 50 | 64 | 0.036796875 | 264.6659 | 0.34 | 0.211645 | 0.6224854 | -0.4740351 | 0.2323106 | 0.6832664 | -0.3808704 | 0.2378255 | 0.6994866 | -0.3574086 | 0.2253663 | 0.2247847 | 0.6611314 | -0.4138026 | 0.2070668 | 0.60902 | -0.4959041 | 0.3173348 | 0.9333376 | -0.06898834 | 0.2778547 | 0.8172197 | -0.2018473 | 0.119955 | 0.3528088 | -1.041829 | 0.3581237 | 1.053305 | 0.05193296 | 0.3064363 | 0.9012832 | -0.1039357 | 0.2567579 | 0.7551702 | -0.2808122 | 0.2891348 | 0.8503966 | -0.1620525 |  |  | FALSE | FALSE | FALSE
Viga C1 - Kumar et al. (2007) | 16 | 2 | 52 | 3.42 | 27 | 35 | 0.03828571 | 234.7223 | 0.15 | 0.129478 | 0.8631866 | -0.1471244 | 0.1175278 | 0.7835185 | -0.2439605 | 0.1315953 | 0.8773022 | -0.1309038 | 0.1799015 | 0.1502109 | 1.001406 | 0.001405186 | 0.1379403 | 0.9196023 | -0.08381403 | 0.226441 | 1.509607 | 0.4118492 | 0.2088864 | 1.392576 | 0.3311554 | 0.1425497 | 0.9503316 | -0.05094433 | 0.1175756 | 0.7838375 | -0.2435536 | 0.186259 | 1.241726 | 0.2165027 | 0.1317902 | 0.8786014 | -0.1294239 | 0.1715395 | 1.143597 | 0.1341786 |  |  | FALSE | TRUE | TRUE
| 16 | 2 | 52 | 3.42 | 27 | 35 | 0.03828571 | 315.6611 | 0.19 | 0.1882795 | 0.9909448 | -0.009096469 | 0.1894164 | 0.9969284 | -0.003076328 | 0.1913584 | 1.00715 | 0.007124156 | 0.2419365 | 0.2716657 | 1.27335 | 0.2416511 | 0.1930753 | 1.016186 | 0.01605633 | 0.3324742 | 1.749864 | 0.5595381 | 0.2809162 | 1.478506 | 0.3910324 | 0.2018023 | 1.062117 | 0.06026437 | 0.1622273 | 0.8538279 | -0.1580256 | 0.2504862 | 1.318348 | 0.2763798 | 0.2295048 | 1.20792 | 0.1888997 | 0.2713913 | 1.428375 | 0.3565375 |  |  | FALSE | TRUE | TRUE
| 16 | 2 | 52 | 3.42 | 27 | 35 | 0.03828571 | 364.2243 | 0.22 | 0.2235604 | 1.016184 | 0.01605416 | 0.2325496 | 1.057043 | 0.05547584 | 0.2272163 | 1.032801 | 0.03227479 | 0.2791575 | 0.361685 | 1.268898 | 0.2381485 | 0.2261563 | 1.027983 | 0.02759888 | 0.3935512 | 1.788869 | 0.5815836 | 0.3241341 | 1.473337 | 0.3875298 | 0.2373538 | 1.078881 | 0.07592439 | 0.1890183 | 0.8591742 | -0.1517836 | 0.2890225 | 1.313739 | 0.2728772 | 0.2881335 | 1.309698 | 0.2697964 | 0.333601 | 1.516368 | 0.416318 |  |  | FALSE | TRUE | TRUE
| 16 | 2 | 52 | 3.42 | 27 | 35 | 0.03828571 | 404.6937 | 0.22 | 0.2529612 | 1.149824 | 0.1396085 | 0.2684939 | 1.220427 | 0.1992005 | 0.2570978 | 1.168626 | 0.1558291 | 0.310175 | 0.4465248 | 1.409886 | 0.343509 | 0.2537238 | 1.15329 | 0.1426188 | 0.4436037 | 2.01638 | 0.701304 | 0.360149 | 1.637041 | 0.4928903 | 0.2669801 | 1.213546 | 0.1935466 | 0.2113442 | 0.9606553 | -0.04013967 | 0.3211362 | 1.45971 | 0.3782377 | 0.3369908 | 1.531776 | 0.426428 | 0.3867593 | 1.757997 | 0.564175 |  |  | FALSE | TRUE | TRUE
| 16 | 2 | 52 | 3.42 | 27 | 35 | 0.03828571 | 469.4447 | 0.25 | 0.3000024 | 1.20001 | 0.1823295 | 0.3260048 | 1.304019 | 0.2654511 | 0.3049083 | 1.219633 | 0.1985502 | 0.359803 | 0.6008437 | 1.439212 | 0.3640956 | 0.2978318 | 1.191327 | 0.175068 | 0.5226133 | 2.090453 | 0.7373809 | 0.4177728 | 1.671091 | 0.5134769 | 0.3143821 | 1.257529 | 0.2291483 | 0.2470655 | 0.988262 | -0.01180743 | 0.3725179 | 1.490072 | 0.3988243 | 0.4151624 | 1.66065 | 0.5072089 | 0.4743029 | 1.897212 | 0.6403853 |  |  | FALSE | TRUE | TRUE
| 16 | 2 | 52 | 3.42 | 27 | 35 | 0.03828571 | 526.1018 | 0.29 | 0.3411635 | 1.176426 | 0.1624808 | 0.3763268 | 1.297679 | 0.260577 | 0.3467425 | 1.195664 | 0.1787014 | 0.3871366 | 0.6956014 | 1.334954 | 0.2888966 | 0.3364263 | 1.160091 | 0.1484982 | 0.5909958 | 2.037917 | 0.711928 | 0.4681937 | 1.614461 | 0.4790012 | 0.3558589 | 1.2271 | 0.2046534 | 0.2783217 | 0.9597299 | -0.04110336 | 0.417477 | 1.439576 | 0.3643486 | 0.467276 | 1.611297 | 0.4770391 | 0.5534177 | 1.908337 | 0.6462322 |  |  | FALSE | TRUE | TRUE
Viga C2 - Kumar et al. (2007) | 20 | 2 | 44 | 3.42 | 25 | 35 | 0.05980952 | 270.8701 | 0.17 | 0.135882 | 0.7993058 | -0.2240116 | 0.1512812 | 0.8898894 | -0.1166581 | 0.1461717 | 0.8598337 | -0.1510163 | 0.2051952 | 0.2525277 | 1.207031 | 0.1881634 | 0.135786 | 0.7987413 | -0.2247181 | 0.2764537 | 1.626198 | 0.4862448 | 0.225431 | 1.326065 | 0.2822157 | 0.1841873 | 1.083455 | 0.08015467 | 0.1384553 | 0.814443 | -0.2052509 | 0.2199903 | 1.294061 | 0.2577852 | 0.1675262 | 0.9854483 | -0.01465857 | 0.1675262 | 0.9854483 | -0.01465857 |  |  | FALSE | TRUE | TRUE
| 20 | 2 | 44 | 3.42 | 25 | 35 | 0.05980952 | 308.0484 | 0.19 | 0.157689 | 0.8299423 | -0.1863991 | 0.1799064 | 0.946876 | -0.05458709 | 0.1696301 | 0.8927901 | -0.1134037 | 0.2333593 | 0.3266064 | 1.228207 | 0.2055552 | 0.1560505 | 0.8213187 | -0.1968441 | 0.320369 | 1.686152 | 0.5224493 | 0.2563725 | 1.349329 | 0.2996074 | 0.213848 | 1.125516 | 0.1182412 | 0.1590026 | 0.8368558 | -0.1781035 | 0.2501851 | 1.316764 | 0.2751769 | 0.2036219 | 1.071694 | 0.06924099 | 0.2036219 | 1.071694 | 0.06924099 |  |  | FALSE | TRUE | TRUE
| 20 | 2 | 44 | 3.42 | 25 | 35 | 0.05980952 | 355.849 | 0.21 | 0.1857267 | 0.8844127 | -0.1228315 | 0.2167103 | 1.031954 | 0.03145407 | 0.1997909 | 0.9513854 | -0.04983609 | 0.2695702 | 0.4358312 | 1.283668 | 0.2497213 | 0.1821049 | 0.8671663 | -0.1425245 | 0.3759738 | 1.790351 | 0.5824118 | 0.2961545 | 1.410259 | 0.3437736 | 0.2519831 | 1.199919 | 0.1822545 | 0.1854206 | 0.882955 | -0.124481 | 0.2890069 | 1.376223 | 0.3193431 | 0.2500307 | 1.190623 | 0.1744763 | 0.2500307 | 1.190623 | 0.1744763 |  |  | FALSE | TRUE | TRUE
| 20 | 2 | 44 | 3.42 | 25 | 35 | 0.05980952 | 377.0937 | 0.23 | 0.1981878 | 0.8616863 | -0.1488641 | 0.2330676 | 1.013337 | 0.01324931 | 0.2131957 | 0.9269379 | -0.07586868 | 0.285664 | 0.4894241 | 1.242017 | 0.2167368 | 0.1936846 | 0.8421072 | -0.171848 | 0.4004645 | 1.74115 | 0.5545458 | 0.3138353 | 1.364501 | 0.3107891 | 0.268932 | 1.16927 | 0.1563794 | 0.1971619 | 0.8572255 | -0.1540543 | 0.3062611 | 1.33157 | 0.2863586 | 0.2706569 | 1.176769 | 0.1627725 | 0.2706569 | 1.176769 | 0.1627725 |  |  | FALSE | TRUE | TRUE
| 20 | 2 | 44 | 3.42 | 25 | 35 | 0.05980952 | 424.8943 | 0.25 | 0.2262255 | 0.9049019 | -0.09992876 | 0.2698715 | 1.079486 | 0.07648503 | 0.2433565 | 0.9734261 | -0.02693339 | 0.3218749 | 0.6213677 | 1.287499 | 0.252702 | 0.219739 | 0.8789561 | -0.1290203 | 0.4552058 | 1.820823 | 0.5992886 | 0.3536173 | 1.414469 | 0.3467542 | 0.3070672 | 1.228269 | 0.2056056 | 0.2235798 | 0.8943192 | -0.1116925 | 0.3450829 | 1.380332 | 0.3223237 | 0.3170657 | 1.268263 | 0.237648 | 0.3170657 | 1.268263 | 0.237648 |  |  | FALSE | TRUE | TRUE
| 20 | 2 | 44 | 3.42 | 25 | 35 | 0.05980952 | 525.8067 | 0.25 | 0.285416 | 1.141664 | 0.1324869 | 0.3475686 | 1.390274 | 0.3295011 | 0.3070293 | 1.228117 | 0.2054823 | 0.3807571 | 0.8695018 | 1.523028 | 0.4207006 | 0.2747427 | 1.098971 | 0.09437414 | 0.5696538 | 2.278615 | 0.8235678 | 0.4376014 | 1.750405 | 0.5598474 | 0.3875747 | 1.550299 | 0.4384477 | 0.279351 | 1.117404 | 0.1110083 | 0.4270401 | 1.70816 | 0.5354169 | 0.4048428 | 1.619371 | 0.4820378 | 0.4048428 | 1.619371 | 0.4820378 |  |  | FALSE | TRUE | TRUE
Viga C3 - Kumar et al. (2007) | 20 | 3 | 12 | 3.42 | 25 | 35 | 0.08971429 | 246.9219 | 0.18 | 0.09900154 | 0.5500086 | -0.5978214 | 0.1270385 | 0.7057694 | -0.3484667 | 0.1197226 | 0.6651258 | -0.4077791 | 0.1528115 | 0.2112745 | 0.848953 | -0.1637515 | 0.08407845 | 0.4671025 | -0.7612066 | 0.1981626 | 1.100904 | 0.09613129 | 0.1578893 | 0.877163 | -0.1310624 | 0.1282092 | 0.7122735 | -0.3392934 | 0.1253738 | 0.6965212 | -0.3616571 | 0.1801633 | 1.000907 | 0.0009067488 | 0.1341997 | 0.7455537 | -0.2936281 | 0.215245 | 1.195806 | 0.1788202 |  |  | FALSE | TRUE | TRUE
| 20 | 3 | 12 | 3.42 | 25 | 35 | 0.08971429 | 283.234 | 0.19 | 0.1155374 | 0.6080915 | -0.4974299 | 0.1509963 | 0.7947173 | -0.2297689 | 0.1397195 | 0.7353656 | -0.3073875 | 0.1752838 | 0.2779832 | 0.9225464 | -0.0806176 | 0.09727337 | 0.5119651 | -0.6694988 | 0.2302395 | 1.211787 | 0.1920961 | 0.1811084 | 0.9532019 | -0.0479285 | 0.1507082 | 0.7932013 | -0.2316783 | 0.1454284 | 0.7654128 | -0.26734 | 0.2066579 | 1.087673 | 0.08404065 | 0.1627277 | 0.8564614 | -0.1549461 | 0.2587024 | 1.361592 | 0.3086545 |  |  | FALSE | TRUE | TRUE
| 20 | 3 | 12 | 3.42 | 25 | 35 | 0.08971429 | 315.9148 | 0.21 | 0.1304197 | 0.621046 | -0.4763501 | 0.1725583 | 0.8217061 | -0.1963725 | 0.1577166 | 0.7510314 | -0.2863078 | 0.1955089 | 0.3458341 | 0.9309946 | -0.07150177 | 0.1091488 | 0.5197562 | -0.6543955 | 0.25884 | 1.232571 | 0.2091025 | 0.2020055 | 0.9619309 | -0.03881266 | 0.1709574 | 0.8140826 | -0.2056934 | 0.1634776 | 0.7784647 | -0.2504317 | 0.230503 | 1.097633 | 0.09315648 | 0.1884029 | 0.8971564 | -0.108525 | 0.2992453 | 1.424977 | 0.354156 |  |  | FALSE | TRUE | TRUE
| 20 | 3 | 12 | 3.42 | 25 | 35 | 0.08971429 | 355.8581 | 0.23 | 0.1486091 | 0.6461265 | -0.43676 | 0.1989118 | 0.8648341 | -0.1452176 | 0.1797131 | 0.7813613 | -0.2467177 | 0.2202284 | 0.438815 | 0.9575147 | -0.04341419 | 0.1236632 | 0.5376661 | -0.6205175 | 0.2935562 | 1.276331 | 0.2439899 | 0.2275464 | 0.9893322 | -0.01072508 | 0.1957063 | 0.8508968 | -0.1614644 | 0.1855377 | 0.8066855 | -0.2148214 | 0.2596471 | 1.1289 | 0.1212441 | 0.2197836 | 0.9555811 | -0.04543567 | 0.3506389 | 1.524517 | 0.4216775 |  |  | FALSE | TRUE | TRUE
| 20 | 3 | 12 | 3.42 | 25 | 35 | 0.08971429 | 395.8013 | 0.25 | 0.1667985 | 0.6671941 | -0.4046742 | 0.2252654 | 0.9010616 | -0.1041817 | 0.2017096 | 0.8068384 | -0.2146319 | 0.2449479 | 0.5428531 | 0.9797916 | -0.02041539 | 0.1381776 | 0.5527105 | -0.592921 | 0.3280837 | 1.312335 | 0.2718077 | 0.2530873 | 1.012349 | 0.01227371 | 0.2204552 | 0.8818207 | -0.1257665 | 0.2075977 | 0.8303909 | -0.1858587 | 0.2887912 | 1.155165 | 0.1442429 | 0.2511644 | 1.004658 | 0.004646951 | 0.4040578 | 1.616231 | 0.4800971 |  |  | FALSE | TRUE | TRUE
| 20 | 3 | 12 | 3.42 | 25 | 35 | 0.08971429 | 432.1133 | 0.29 | 0.1833344 | 0.6321875 | -0.4585692 | 0.2492232 | 0.8593903 | -0.1515321 | 0.2217064 | 0.7645049 | -0.2685269 | 0.2674202 | 0.6470283 | 0.9221386 | -0.08105979 | 0.1513725 | 0.5219743 | -0.650137 | 0.3593524 | 1.239146 | 0.2144227 | 0.2763064 | 0.9527805 | -0.04837068 | 0.2429542 | 0.8377731 | -0.177008 | 0.2276523 | 0.7850081 | -0.2420612 | 0.3152858 | 1.087192 | 0.08359846 | 0.2796924 | 0.9644567 | -0.03619037 | 0.4543781 | 1.566821 | 0.4490487 |  |  | FALSE | TRUE | TRUE
| 20 | 3 | 12 | 3.42 | 25 | 35 | 0.08971429 | 468.4254 | 0.31 | 0.1998702 | 0.6447427 | -0.438904 | 0.273181 | 0.8812289 | -0.1264379 | 0.2417032 | 0.7796878 | -0.2488617 | 0.2898925 | 0.7603416 | 0.935137 | -0.06706225 | 0.1645675 | 0.5308627 | -0.6332518 | 0.3905346 | 1.259789 | 0.2309442 | 0.2995254 | 0.9662109 | -0.03437314 | 0.2654532 | 0.8563007 | -0.1551337 | 0.247707 | 0.7990547 | -0.2243258 | 0.3417804 | 1.102517 | 0.097596 | 0.3082204 | 0.9942594 | -0.005757091 | 0.5063722 | 1.633459 | 0.4906997 |  |  | FALSE | TRUE | TRUE
| 20 | 3 | 12 | 3.42 | 25 | 35 | 0.08971429 | 501.1062 | 0.37 | 0.2147525 | 0.5804122 | -0.5440168 | 0.294743 | 0.7966026 | -0.2273993 | 0.2597004 | 0.7018929 | -0.3539745 | 0.3100043 | 0.8695018 | 0.8378496 | -0.1769167 | 0.1764429 | 0.4768726 | -0.7405058 | 0.4185399 | 1.131189 | 0.1232693 | 0.3204225 | 0.8660068 | -0.1438626 | 0.2857023 | 0.7721685 | -0.2585525 | 0.2657561 | 0.7182598 | -0.330924 | 0.3656255 | 0.988177 | -0.01189343 | 0.3306174 | 0.8935605 | -0.1125412 | 0.5545981 | 1.498914 | 0.4047407 |  |  | FALSE | TRUE | TRUE
Viga CS1 - Kumar et al. (2007) | 16 | 2 | 52 | 2.98 | 27 | 35 | 0.03828571 | 370.7473 | 0.16 | 0.2359357 | 1.474598 | 0.3883853 | 0.2505652 | 1.566033 | 0.4485454 | 0.2389855 | 1.493659 | 0.4012289 | 0.285361 | 0.4337416 | 1.783506 | 0.5785811 | 0.2305997 | 1.441248 | 0.3655096 | 0.3857633 | 2.411021 | 0.8800502 | 0.3016875 | 1.885547 | 0.634218 | 0.2417632 | 1.51102 | 0.4127848 | 0.1926168 | 1.203855 | 0.1855292 | 0.293141 | 1.832131 | 0.6054798 | 0.3001832 | 1.876145 | 0.6292191 | 0.36956 | 2.30975 | 0.8371394 |  |  | FALSE | TRUE | TRUE
| 16 | 2 | 52 | 2.98 | 27 | 35 | 0.03828571 | 443.2848 | 0.2 | 0.2890841 | 1.445421 | 0.3684003 | 0.3149 | 1.5745 | 0.4539378 | 0.2928209 | 1.464105 | 0.3812439 | 0.3411925 | 0.62007 | 1.705962 | 0.5341293 | 0.2800118 | 1.400059 | 0.3365145 | 0.4690789 | 2.345395 | 0.8524537 | 0.3607133 | 1.803567 | 0.5897662 | 0.2947852 | 1.473926 | 0.3879296 | 0.2326338 | 1.163169 | 0.1511482 | 0.3504946 | 1.752473 | 0.561028 | 0.3844333 | 1.922166 | 0.6534529 | 0.4716147 | 2.358074 | 0.857845 |  |  | FALSE | TRUE | TRUE
| 16 | 2 | 52 | 2.98 | 27 | 35 | 0.03828571 | 523.882 | 0.26 | 0.348138 | 1.338992 | 0.2919172 | 0.3863831 | 1.486089 | 0.3961478 | 0.3526381 | 1.356301 | 0.3047608 | 0.3871366 | 0.7983077 | 1.488987 | 0.3980959 | 0.3349142 | 1.288132 | 0.2531927 | 0.5604921 | 2.155739 | 0.7681335 | 0.4262976 | 1.639606 | 0.494456 | 0.3536986 | 1.360379 | 0.3077635 | 0.2770971 | 1.065758 | 0.06368632 | 0.4142209 | 1.593157 | 0.4657178 | 0.4646402 | 1.787078 | 0.5805816 | 0.5905508 | 2.271349 | 0.820374 |  |  | FALSE | TRUE | TRUE
Viga CS2 - Kumar et al. (2007) | 20 | 2 | 44 | 2.98 | 25 | 35 | 0.05980952 | 264.2801 | 0.17 | 0.1366242 | 0.8036717 | -0.2185644 | 0.1541435 | 0.9067265 | -0.09791447 | 0.1463779 | 0.8610464 | -0.1496069 | 0.2011718 | 0.2785599 | 1.183364 | 0.1683608 | 0.132194 | 0.777612 | -0.2515276 | 0.2580512 | 1.517948 | 0.4173597 | 0.2011132 | 1.183019 | 0.1680695 | 0.178461 | 1.049771 | 0.04857179 | 0.1348132 | 0.7930188 | -0.2319084 | 0.2136059 | 1.256505 | 0.2283341 | 0.16693 | 0.9819412 | -0.01822387 | 0.2662383 | 1.566108 | 0.4485933 |  |  | FALSE | TRUE | TRUE
| 20 | 2 | 44 | 2.98 | 25 | 35 | 0.05980952 | 301.2793 | 0.19 | 0.158531 | 0.8343737 | -0.1810739 | 0.182595 | 0.9610263 | -0.03975354 | 0.1698486 | 0.8939402 | -0.1121164 | 0.2293358 | 0.3620164 | 1.207031 | 0.1881634 | 0.152361 | 0.8018998 | -0.2207716 | 0.298771 | 1.572479 | 0.4526534 | 0.229269 | 1.206679 | 0.1878721 | 0.2079015 | 1.094219 | 0.09004045 | 0.1552615 | 0.817166 | -0.2019131 | 0.2435107 | 1.281635 | 0.2481367 | 0.2017525 | 1.061855 | 0.06001783 | 0.3191466 | 1.679719 | 0.5186264 |  |  | FALSE | TRUE | TRUE
| 20 | 2 | 44 | 2.98 | 25 | 35 | 0.05980952 | 348.8497 | 0.23 | 0.1866969 | 0.8117257 | -0.2085928 | 0.2191755 | 0.9529369 | -0.04820661 | 0.2000253 | 0.8696753 | -0.1396353 | 0.2655468 | 0.4853627 | 1.154551 | 0.1437117 | 0.1782899 | 0.7751734 | -0.2546686 | 0.3504562 | 1.523722 | 0.4211563 | 0.2654694 | 1.154215 | 0.1434203 | 0.2457536 | 1.068494 | 0.06625006 | 0.1815523 | 0.7893577 | -0.2365357 | 0.2819597 | 1.225912 | 0.2036849 | 0.2465244 | 1.071845 | 0.06938157 | 0.3903343 | 1.697106 | 0.5289242 |  |  | FALSE | TRUE | TRUE
| 20 | 2 | 44 | 2.98 | 25 | 35 | 0.05980952 | 369.9921 | 0.25 | 0.1992151 | 0.7968604 | -0.2270758 | 0.2354335 | 0.9417339 | -0.06003252 | 0.2134372 | 0.8537488 | -0.1581183 | 0.2816405 | 0.5459773 | 1.126562 | 0.1191706 | 0.1898138 | 0.7592553 | -0.2754172 | 0.3732548 | 1.493019 | 0.4008004 | 0.2815585 | 1.126234 | 0.1188792 | 0.2625767 | 1.050307 | 0.04908243 | 0.193237 | 0.7729481 | -0.2575433 | 0.2990482 | 1.196193 | 0.1791438 | 0.266423 | 1.065692 | 0.06362424 | 0.4231154 | 1.692461 | 0.526184 |  |  | FALSE | TRUE | TRUE
| 20 | 2 | 44 | 2.98 | 25 | 35 | 0.05980952 | 401.7057 | 0.3 | 0.2179924 | 0.7266412 | -0.3193224 | 0.2598205 | 0.8660682 | -0.1437916 | 0.233555 | 0.7785166 | -0.250365 | 0.3057811 | 0.6435847 | 1.01927 | 0.01908711 | 0.2070998 | 0.6903326 | -0.3705818 | 0.4073034 | 1.357678 | 0.3057759 | 0.3056921 | 1.018974 | 0.01879578 | 0.2878114 | 0.9593715 | -0.04147692 | 0.2107642 | 0.7025473 | -0.3530426 | 0.3246809 | 1.08227 | 0.07906037 | 0.2962709 | 0.9875695 | -0.01250837 | 0.4736048 | 1.578683 | 0.4565908 |  |  | FALSE | TRUE | TRUE
| 20 | 2 | 44 | 2.98 | 25 | 35 | 0.05980952 | 422.8482 | 0.32 | 0.2305105 | 0.7203454 | -0.3280244 | 0.2760785 | 0.8627452 | -0.1476359 | 0.2469668 | 0.7717714 | -0.2590669 | 0.3218749 | 0.7131133 | 1.005859 | 0.005841886 | 0.2186237 | 0.6831991 | -0.3809689 | 0.4299204 | 1.343501 | 0.2952791 | 0.3217811 | 1.005566 | 0.005550556 | 0.3046346 | 0.9519831 | -0.04920802 | 0.222449 | 0.695153 | -0.3636233 | 0.3417694 | 1.068029 | 0.06581514 | 0.3161695 | 0.9880295 | -0.01204268 | 0.508143 | 1.587947 | 0.4624419 |  |  | FALSE | TRUE | TRUE
| 20 | 2 | 44 | 2.98 | 25 | 35 | 0.05980952 | 474.647 | 0.36 | 0.2611801 | 0.7255002 | -0.3208939 | 0.3159106 | 0.8775293 | -0.1306449 | 0.2798259 | 0.7772942 | -0.2519364 | 0.3613045 | 0.8985272 | 1.003624 | 0.003617191 | 0.2468574 | 0.6857151 | -0.3772931 | 0.4851155 | 1.347543 | 0.298283 | 0.3611993 | 1.003331 | 0.003325861 | 0.3458513 | 0.960698 | -0.04009517 | 0.2510766 | 0.6974351 | -0.3603458 | 0.3836361 | 1.065656 | 0.06359045 | 0.364921 | 1.013669 | 0.01357689 | 0.5957319 | 1.654811 | 0.5036868 |  |  | FALSE | TRUE | TRUE
| 20 | 2 | 44 | 2.98 | 25 | 35 | 0.05980952 | 526.4459 | 0.47 | 0.2918496 | 0.6209566 | -0.476494 | 0.3557426 | 0.7568993 | -0.2785251 | 0.312685 | 0.6652871 | -0.4075365 | 0.3807571 | 0.9978846 | 0.8101214 | -0.2105711 | 0.2750911 | 0.5853003 | -0.5356303 | 0.5400761 | 1.149098 | 0.1389774 | 0.4006175 | 0.8523776 | -0.1597256 | 0.387068 | 0.8235489 | -0.1941324 | 0.2797043 | 0.5951156 | -0.5189997 | 0.4255029 | 0.9053252 | -0.09946103 | 0.4048241 | 0.8613279 | -0.14928 | 0.6875397 | 1.46285 | 0.3803868 |  |  | FALSE | TRUE | TRUE
Viga CS3 - Kumar et al. (2007) | 20 | 3 | 12 | 2.98 | 25 | 35 | 0.08971429 | 303.4026 | 0.16 | 0.1278901 | 0.7993133 | -0.2240023 | 0.1692006 | 1.057504 | 0.05591115 | 0.153998 | 0.9624873 | -0.03823436 | 0.1887672 | 0.3699966 | 1.179795 | 0.1653406 | 0.1046022 | 0.6537634 | -0.4250097 | 0.2357262 | 1.473289 | 0.3874971 | 0.1773928 | 1.108705 | 0.1031928 | 0.1625134 | 1.015709 | 0.01558661 | 0.1565673 | 0.9785454 | -0.02168813 | 0.219975 | 1.374843 | 0.3183399 | 0.1813481 | 1.133426 | 0.1252445 | 0.307221 | 1.920131 | 0.6523935 |  |  | FALSE | TRUE | TRUE
| 20 | 3 | 12 | 2.98 | 25 | 35 | 0.08971429 | 317.8503 | 0.18 | 0.1345267 | 0.7473704 | -0.2911943 | 0.178712 | 0.9928444 | -0.007181275 | 0.1619893 | 0.8999407 | -0.1054264 | 0.1977561 | 0.4060734 | 1.098645 | 0.0940776 | 0.1098521 | 0.6102895 | -0.4938218 | 0.2475395 | 1.37522 | 0.3186135 | 0.1858401 | 1.032445 | 0.03192979 | 0.1714273 | 0.952374 | -0.04879745 | 0.1645465 | 0.9141474 | -0.08976343 | 0.2304499 | 1.280277 | 0.2470768 | 0.1924074 | 1.06893 | 0.06665832 | 0.326915 | 1.816195 | 0.5967435 |  |  | FALSE | TRUE | TRUE
| 20 | 3 | 12 | 2.98 | 25 | 35 | 0.08971429 | 353.9697 | 0.18 | 0.1511181 | 0.8395448 | -0.1748955 | 0.2024905 | 1.124947 | 0.1177362 | 0.1819677 | 1.010932 | 0.01087244 | 0.2202284 | 0.5036065 | 1.223491 | 0.2017083 | 0.122977 | 0.6832056 | -0.3809594 | 0.2769703 | 1.538724 | 0.4309533 | 0.2069583 | 1.149768 | 0.1395605 | 0.1937121 | 1.076179 | 0.0734164 | 0.1844947 | 1.024971 | 0.02466404 | 0.2566374 | 1.425764 | 0.3547075 | 0.2200558 | 1.222532 | 0.2009243 | 0.3775861 | 2.097701 | 0.7408418 |  |  | FALSE | TRUE | TRUE
| 20 | 3 | 12 | 2.98 | 25 | 35 | 0.08971429 | 393.701 | 0.2 | 0.1693686 | 0.8468429 | -0.1662401 | 0.2286469 | 1.143234 | 0.1338614 | 0.2039439 | 1.01972 | 0.01952779 | 0.2449479 | 0.623006 | 1.224739 | 0.2027282 | 0.1374144 | 0.687072 | -0.3753162 | 0.3092136 | 1.546068 | 0.435715 | 0.2301883 | 1.150942 | 0.1405803 | 0.2182254 | 1.091127 | 0.0872113 | 0.2064377 | 1.032189 | 0.03168151 | 0.2854437 | 1.427218 | 0.3557274 | 0.250469 | 1.252345 | 0.2250178 | 0.4356935 | 2.178468 | 0.7786218 |  |  | FALSE | TRUE | TRUE
| 20 | 3 | 12 | 2.98 | 25 | 35 | 0.08971429 | 429.8203 | 0.2 | 0.1859599 | 0.9297997 | -0.07278605 | 0.2524254 | 1.262127 | 0.2327984 | 0.2239223 | 1.119612 | 0.1129819 | 0.2674202 | 0.7425627 | 1.337101 | 0.2905038 | 0.1505393 | 0.7526965 | -0.2840932 | 0.338438 | 1.69219 | 0.5260237 | 0.2513065 | 1.256533 | 0.228356 | 0.2405103 | 1.202551 | 0.1844454 | 0.2263859 | 1.13193 | 0.1239239 | 0.3116312 | 1.558156 | 0.443503 | 0.2781174 | 1.390587 | 0.3297259 | 0.4906723 | 2.453362 | 0.8974592 |  |  | FALSE | TRUE | TRUE
| 20 | 3 | 12 | 2.98 | 25 | 35 | 0.08971429 | 462.3277 | 0.2 | 0.2008922 | 1.004461 | 0.004451012 | 0.2738261 | 1.36913 | 0.3141757 | 0.2419029 | 1.209514 | 0.1902189 | 0.2876452 | 0.8591305 | 1.438226 | 0.3634105 | 0.1623517 | 0.8117585 | -0.2085524 | 0.3646853 | 1.823427 | 0.6007175 | 0.2703129 | 1.351564 | 0.3012627 | 0.2605666 | 1.302833 | 0.2645411 | 0.2443393 | 1.221697 | 0.2002405 | 0.3351999 | 1.676 | 0.5164098 | 0.3030009 | 1.515005 | 0.4154184 | 0.5419071 | 2.709535 | 0.9967772 |  |  | FALSE | TRUE | TRUE
| 20 | 3 | 12 | 2.98 | 25 | 35 | 0.08971429 | 502.059 | 0.22 | 0.2191427 | 0.9961032 | -0.003904426 | 0.2999824 | 1.363556 | 0.3100963 | 0.2638791 | 1.19945 | 0.1818635 | 0.3100043 | 0.9978846 | 1.409111 | 0.3429587 | 0.1767891 | 0.8035868 | -0.2186701 | 0.3967102 | 1.803228 | 0.5895785 | 0.2935429 | 1.334286 | 0.2883962 | 0.2850799 | 1.295818 | 0.259142 | 0.2662823 | 1.210374 | 0.1909296 | 0.3640062 | 1.654574 | 0.5035433 | 0.3305214 | 1.50237 | 0.4070437 | 0.6067837 | 2.758108 | 1.014545 |  |  | FALSE | TRUE | TRUE
Viga B6 - Maghsoudi e Sharifi (2008) | 28 | 4 | 16 | 5.308474 | 30 | 44 | 0.1399432 | 111.4353 | 0.2 | 0.03719887 |  |  | 0.03859697 |  |  | 0.04831282 | [6 empty] | 0.03268112 |  |  | 0.08735786 | 0.4367893 | -0.8283043 | 0.08987471 | 0.4493735 | -0.7999008 | 0.04916978 | 0.2458489 | -1.403038 | 0.0669985 | 0.3349925 | -1.093647 | 0.09638055 | 0.4819027 | -0.730013 | 0.03859697 |  |  | 0.07266632 | 0.3633316 | -1.012439 |  |  | FALSE | TRUE | TRUE
| 28 | 4 | 16 | 5.308474 | 30 | 44 | 0.1399432 | 151.172 | 0.22 | 0.0560844 |  |  | 0.06764765 | 0.3074893 | -1.179315 | 0.0728408 | 0.3310945 | -1.105351 | 0.1104498 | 0.07336138 | 0.3334608 | -1.09823 | 0.04564052 | 0.2074569 | -1.572832 | 0.1389042 | 0.6313825 | -0.4598434 | 0.1219231 | 0.5541957 | -0.5902374 | 0.07652096 | 0.3478226 | -1.056063 | 0.09598242 | 0.4362837 | -0.8294625 | 0.1307488 | 0.5943127 | -0.5203496 | 0.06764765 | 0.3074893 | -1.179315 | 0.1171947 | 0.532703 | -0.6297913 |  |  | FALSE | TRUE | TRUE
| 28 | 4 | 16 | 5.308474 | 30 | 44 | 0.1399432 | 201.7066 | 0.25 | 0.08010186 | 0.3204074 | -1.138162 | 0.1045925 | 0.4183702 | -0.8713886 | 0.104034 | 0.416136 | -0.8767432 | 0.1473716 | 0.1306066 | 0.5224264 | -0.6492711 | 0.0621215 | 0.248486 | -1.392369 | 0.1995318 | 0.7981272 | -0.2254873 | 0.1626802 | 0.6507207 | -0.4296747 | 0.1113045 | 0.4452182 | -0.8091909 | 0.1328424 | 0.5313696 | -0.6322974 | 0.1744563 | 0.697825 | -0.3597869 | 0.1063497 | 0.4253989 | -0.854728 | 0.1763511 | 0.7054043 | -0.3489842 |  |  | FALSE | TRUE | TRUE
| 28 | 4 | 16 | 5.308474 | 30 | 44 | 0.1399432 | 230.6452 | 0.29 | 0.09385545 | 0.3236395 | -1.128125 | 0.125749 | 0.4336173 | -0.8355929 | 0.1218968 | 0.4203337 | -0.8667065 | 0.1685149 | 0.1707709 | 0.5810858 | -0.5428569 | 0.07155933 | 0.2467563 | -1.399354 | 0.2330504 | 0.8036219 | -0.2186263 | 0.1860197 | 0.6414474 | -0.4440281 | 0.1312233 | 0.4524943 | -0.7929802 | 0.1539503 | 0.530863 | -0.6332513 | 0.1994853 | 0.6878804 | -0.3741403 | 0.1318588 | 0.4546854 | -0.7881495 | 0.2115014 | 0.7293153 | -0.3156491 |  |  | FALSE | TRUE | TRUE
| 28 | 4 | 16 | 5.308474 | 30 | 44 | 0.1399432 | 263.9031 | 0.31 | 0.1096618 | 0.3537478 | -1.039171 | 0.1500632 | 0.4840748 | -0.7255159 | 0.1424256 | 0.4594375 | -0.7777525 | 0.1928138 | 0.2235701 | 0.6219801 | -0.4748472 | 0.08240578 | 0.2658251 | -1.324917 | 0.2709535 | 0.8740437 | -0.1346249 | 0.2128428 | 0.6865897 | -0.3760184 | 0.1541151 | 0.4971455 | -0.6988726 | 0.1782085 | 0.5748663 | -0.5536178 | 0.2282501 | 0.7362905 | -0.3061305 | 0.1611751 | 0.5199198 | -0.6540808 | 0.2530444 | 0.8162724 | -0.2030071 |  |  | FALSE | TRUE | TRUE
| 28 | 4 | 16 | 5.308474 | 30 | 44 | 0.1399432 | 315.7335 | 0.33 | 0.1342951 | 0.4069549 | -0.8990529 | 0.1879554 | 0.5695618 | -0.5628881 | 0.1744186 | 0.5285413 | -0.6376343 | 0.2306823 | 0.3200119 | 0.6990374 | -0.358051 | 0.09930935 | 0.3009374 | -1.200853 | 0.3291815 | 0.9975196 | -0.00248346 | 0.254645 | 0.7716515 | -0.2592222 | 0.1897906 | 0.5751229 | -0.5531715 | 0.2160137 | 0.6545869 | -0.423751 | 0.2730782 | 0.8275097 | -0.1893344 | 0.206863 | 0.6268574 | -0.4670361 | 0.3202307 | 0.9703962 | -0.03005088 |  |  | FALSE | TRUE | TRUE
| 28 | 4 | 16 | 5.308474 | 30 | 44 | 0.1399432 | 342.0806 | 0.34 | 0.146817 | 0.4318148 | -0.8397584 | 0.2072172 | 0.6094625 | -0.4951779 | 0.1906817 | 0.5608287 | -0.5783398 | 0.2499322 | 0.3756486 | 0.7350946 | -0.307756 | 0.107902 | 0.3173588 | -1.147722 | 0.3585155 | 1.054457 | 0.05302637 | 0.2758944 | 0.8114543 | -0.2089273 | 0.2079256 | 0.6115458 | -0.4917654 | 0.2352313 | 0.6918567 | -0.3683765 | 0.2958659 | 0.8701937 | -0.1390394 | 0.2300876 | 0.6767283 | -0.3904855 | 0.3555252 | 1.045662 | 0.0446505 |  |  | FALSE | TRUE | TRUE
| 28 | 4 | 16 | 5.308474 | 30 | 44 | 0.1399432 | 380.5214 | 0.37 | 0.1650867 | 0.4461804 | -0.807032 | 0.2353206 | 0.6360017 | -0.452554 | 0.2144099 | 0.5794862 | -0.5456134 | 0.2735803 | 0.4500979 | 0.7394062 | -0.3019079 | 0.1204388 | 0.3255103 | -1.122361 | 0.4010921 | 1.084033 | 0.08068798 | 0.3068977 | 0.8294534 | -0.1869884 | 0.2343849 | 0.6334727 | -0.4565384 | 0.2632701 | 0.7115407 | -0.3403226 | 0.3291134 | 0.8894957 | -0.1171006 | 0.2639727 | 0.7134399 | -0.3376571 | 0.4084005 | 1.103785 | 0.09874539 |  |  | FALSE | TRUE | TRUE
Viga F29-2D16-10A - Hong et al (2013) | 15.9 | 2 | 46 | 2.825877 | 30 | 38 | 0.03484211 | 361.6696 | 0.2 | 0.2498188 | 1.249094 | 0.2224185 | 0.2672893 | 1.336446 | 0.2900142 | 0.2547888 | 1.273944 | 0.2421177 | 0.2819936 | 0.4311337 | 1.409968 | 0.3435671 | 0.2434786 | 1.217393 | 0.1967118 | 0.3862201 | 1.931101 | 0.6580901 | 0.2724608 | 1.362304 | 0.3091774 | 0.2413828 | 1.206914 | 0.1880668 | 0.1970857 | 0.9854283 | -0.01467895 | 0.3028875 | 1.514437 | 0.4150439 | 0.3177391 | 1.588696 | 0.4629134 | 0.3689093 | 1.844547 | 0.6122336 | As barras desse estudo tem nervuras perpendiculares e não oblíquas como as das normas europeias e brasileira |  | FALSE | TRUE | TRUE
| 15.9 | 2 | 46 | 2.825877 | 30 | 38 | 0.03484211 | 392.3 | 0.35 | 0.2743295 | 0.7837985 | -0.2436033 | 0.2970217 | 0.8486335 | -0.1641279 | 0.2797871 | 0.7993918 | -0.2239041 | 0.2918589 | 0.4618268 | 0.8338825 | -0.1816628 | 0.2662628 | 0.7607509 | -0.2734493 | 0.422629 | 1.207511 | 0.1885615 | 0.295536 | 0.8443885 | -0.1691425 | 0.2643681 | 0.7553374 | -0.2805907 | 0.2148483 | 0.6138524 | -0.4880008 | 0.3285395 | 0.9386843 | -0.06327602 | 0.3564744 | 1.018498 | 0.01832931 | 0.4119528 | 1.177008 | 0.1629757 |  |  | FALSE | TRUE | TRUE
Viga F29-2D16-10B - Hong et al (2013) | 15.9 | 2 | 46 | 2.825877 | 30 | 38 | 0.03484211 | 363.0041 | 0.2 | 0.2508867 | 1.254434 | 0.2266842 | 0.2685847 | 1.342924 | 0.2948491 | 0.255878 | 1.27939 | 0.2463834 | 0.2830342 | 0.4343213 | 1.415171 | 0.3472503 | 0.2444713 | 1.222357 | 0.2007807 | 0.3878127 | 1.939063 | 0.6622051 | 0.2734662 | 1.367331 | 0.3128607 | 0.2423843 | 1.211922 | 0.1922072 | 0.1978596 | 0.9892979 | -0.0107598 | 0.3040051 | 1.520026 | 0.4187272 | 0.3194268 | 1.597134 | 0.4682109 | 0.3707695 | 1.853847 | 0.6172631 |  |  | FALSE | TRUE | TRUE
| 15.9 | 2 | 46 | 2.825877 | 30 | 38 | 0.03484211 | 392.3 | 0.25 | 0.2743295 | 1.097318 | 0.09286898 | 0.2970217 | 1.188087 | 0.1723444 | 0.2797871 | 1.119148 | 0.1125681 | 0.2918589 | 0.4618268 | 1.167435 | 0.1548094 | 0.2662628 | 1.065051 | 0.06302292 | 0.422629 | 1.690516 | 0.5250338 | 0.295536 | 1.182144 | 0.1673297 | 0.2643681 | 1.057472 | 0.05588153 | 0.2148483 | 0.8593933 | -0.1515286 | 0.3285395 | 1.314158 | 0.2731962 | 0.3564744 | 1.425898 | 0.3548015 | 0.4119528 | 1.647811 | 0.4994479 |  |  | FALSE | TRUE | TRUE
Viga F29-2D16-10C - Hong et al (2013) | 15.9 | 2 | 46 | 2.825877 | 30 | 38 | 0.03484211 | 363.0041 | 0.2 | 0.2508867 | 1.254434 | 0.2266842 | 0.2685847 | 1.342924 | 0.2948491 | 0.255878 | 1.27939 | 0.2463834 | 0.2830342 | 0.4343213 | 1.415171 | 0.3472503 | 0.2444713 | 1.222357 | 0.2007807 | 0.3878127 | 1.939063 | 0.6622051 | 0.2734662 | 1.367331 | 0.3128607 | 0.2423843 | 1.211922 | 0.1922072 | 0.1978596 | 0.9892979 | -0.0107598 | 0.3040051 | 1.520026 | 0.4187272 | 0.3194268 | 1.597134 | 0.4682109 | 0.3707695 | 1.853847 | 0.6172631 |  |  | FALSE | TRUE | TRUE
| 15.9 | 2 | 46 | 2.825877 | 30 | 38 | 0.03484211 | 392.3 | 0.25 | 0.2743295 | 1.097318 | 0.09286898 | 0.2970217 | 1.188087 | 0.1723444 | 0.2797871 | 1.119148 | 0.1125681 | 0.2918589 | 0.4618268 | 1.167435 | 0.1548094 | 0.2662628 | 1.065051 | 0.06302292 | 0.422629 | 1.690516 | 0.5250338 | 0.295536 | 1.182144 | 0.1673297 | 0.2643681 | 1.057472 | 0.05588153 | 0.2148483 | 0.8593933 | -0.1515286 | 0.3285395 | 1.314158 | 0.2731962 | 0.3564744 | 1.425898 | 0.3548015 | 0.4119528 | 1.647811 | 0.4994479 |  |  | FALSE | TRUE | TRUE
Viga F29-2D16-10D - Hong et al (2013) | 15.9 | 2 | 46 | 2.825877 | 30 | 38 | 0.03484211 | 364.3387 | 0.2 | 0.2519547 | 1.259773 | 0.2309319 | 0.2698802 | 1.349401 | 0.2996608 | 0.2569672 | 1.284836 | 0.250631 | 0.2840748 | 0.4375207 | 1.420374 | 0.35092 | 0.2454641 | 1.22732 | 0.2048332 | 0.3894047 | 1.947023 | 0.6663017 | 0.2744716 | 1.372358 | 0.3165304 | 0.2433858 | 1.216929 | 0.1963304 | 0.1986335 | 0.9931675 | -0.006855952 | 0.3051228 | 1.525614 | 0.4223969 | 0.3211145 | 1.605573 | 0.4734805 | 0.372631 | 1.863155 | 0.6222712 |  |  | FALSE | TRUE | TRUE
| 15.9 | 2 | 46 | 2.825877 | 30 | 38 | 0.03484211 | 392.3 | 0.3 | 0.2743295 | 0.9144316 | -0.08945258 | 0.2970217 | 0.9900724 | -0.009977176 | 0.2797871 | 0.9326237 | -0.06975343 | 0.2918589 | 0.4618268 | 0.9728629 | -0.02751213 | 0.2662628 | 0.8875427 | -0.1192986 | 0.422629 | 1.408763 | 0.3427122 | 0.295536 | 0.98512 | -0.01499185 | 0.2643681 | 0.881227 | -0.12644 | 0.2148483 | 0.7161611 | -0.3338501 | 0.3285395 | 1.095132 | 0.09087466 | 0.3564744 | 1.188248 | 0.17248 | 0.4119528 | 1.373176 | 0.3171264 |  |  | FALSE | TRUE | TRUE
Viga F30-2D13-10 - Hong et al (2013) | 12.7 | 2 | 52 | 2.920876 | 30 | 36.5 | 0.02314155 | 317.1027 | 0.15 | 0.2318108 | 1.545405 | 0.4352862 | 0.2130207 | 1.420138 | 0.350754 | 0.2200341 | 1.466894 | 0.3831471 | 0.2466187 | 0.2533316 | 1.644125 | 0.4972083 | 0.2367789 | 1.578526 | 0.4564914 | 0.32848 | 2.189867 | 0.7838408 | 0.2514081 | 1.676054 | 0.5164424 | 0.1886626 | 1.257751 | 0.229325 | 0.1669778 | 1.113185 | 0.1072255 | 0.2518234 | 1.678823 | 0.5180929 | 0.2670592 | 1.780395 | 0.5768351 | 0.2689691 | 1.793127 | 0.5839612 |  |  | TRUE | FALSE | TRUE
| 12.7 | 2 | 52 | 2.920876 | 30 | 36.5 | 0.02314155 | 392.3 | 0.2 | 0.3046004 | 1.523002 | 0.4206832 | 0.2922791 | 1.461395 | 0.3793917 | 0.2891257 | 1.445628 | 0.368544 | 0.2927146 | 0.3568831 | 1.463573 | 0.3808806 | 0.3040457 | 1.520229 | 0.4188608 | 0.4269782 | 2.134891 | 0.7584156 | 0.3110267 | 1.555134 | 0.4415614 | 0.2398599 | 1.1993 | 0.1817378 | 0.2098866 | 1.049433 | 0.04825024 | 0.3115405 | 1.557702 | 0.4432119 | 0.3782942 | 1.891471 | 0.6373549 | 0.3683586 | 1.841793 | 0.6107395 |  |  | TRUE | FALSE | TRUE
Viga F30-2D13-20 - Hong et al (2013) | 12.7 | 2 | 52 | 2.920876 | 30 | 36.5 | 0.02314155 | 319.1354 | 0.15 | 0.2337784 | 1.558523 | 0.4437385 | 0.2151632 | 1.434421 | 0.3607614 | 0.2219017 | 1.479345 | 0.3915993 | 0.2481996 | 0.2565899 | 1.654664 | 0.5035981 | 0.2385972 | 1.590648 | 0.4641416 | 0.3311997 | 2.207998 | 0.7920862 | 0.2530197 | 1.686798 | 0.5228322 | 0.1900466 | 1.266977 | 0.2366338 | 0.1681377 | 1.120918 | 0.1141479 | 0.2534377 | 1.689585 | 0.5244826 | 0.2700661 | 1.800441 | 0.5880314 | 0.2716212 | 1.810808 | 0.593773 |  |  | TRUE | FALSE | TRUE
| 12.7 | 2 | 52 | 2.920876 | 30 | 36.5 | 0.02314155 | 392.3 | 0.2 | 0.3046004 | 1.523002 | 0.4206832 | 0.2922791 | 1.461395 | 0.3793917 | 0.2891257 | 1.445628 | 0.368544 | 0.2927146 | 0.3568831 | 1.463573 | 0.3808806 | 0.3040457 | 1.520229 | 0.4188608 | 0.4269782 | 2.134891 | 0.7584156 | 0.3110267 | 1.555134 | 0.4415614 | 0.2398599 | 1.1993 | 0.1817378 | 0.2098866 | 1.049433 | 0.04825024 | 0.3115405 | 1.557702 | 0.4432119 | 0.3782942 | 1.891471 | 0.6373549 | 0.3683586 | 1.841793 | 0.6107395 |  |  | TRUE | FALSE | TRUE
Viga F30-2D16-10 - Hong et al (2013) | 15.9 | 2 | 46 | 2.920876 | 30 | 38 | 0.03484211 | 260.029 | 0.15 | 0.1674919 | 1.116613 | 0.1102997 | 0.1659384 | 1.106256 | 0.1009815 | 0.1707143 | 1.138095 | 0.1293559 | 0.2029105 | 0.2159647 | 1.352737 | 0.3021299 | 0.1678742 | 1.119161 | 0.1125795 | 0.2635132 | 1.756754 | 0.563468 | 0.2001464 | 1.334309 | 0.2884137 | 0.1650631 | 1.100421 | 0.09569276 | 0.138144 | 0.9209598 | -0.08233886 | 0.2176169 | 1.450779 | 0.3721008 | 0.1871541 | 1.247694 | 0.2212969 | 0.2273106 | 1.515404 | 0.4156822 |  |  | FALSE | TRUE | TRUE
| 15.9 | 2 | 46 | 2.920876 | 30 | 38 | 0.03484211 | 365.3741 | 0.25 | 0.2519255 | 1.007702 | 0.007672474 | 0.2681607 | 1.072643 | 0.07012537 | 0.2567723 | 1.027089 | 0.0267286 | 0.2851153 | 0.4263975 | 1.140461 | 0.1314328 | 0.2462342 | 0.9849369 | -0.01517771 | 0.3935836 | 1.574334 | 0.4538326 | 0.2812313 | 1.124925 | 0.1177167 | 0.2440918 | 0.9763671 | -0.02391668 | 0.1992339 | 0.7969357 | -0.2269813 | 0.3057796 | 1.223118 | 0.2014037 | 0.321302 | 1.285208 | 0.2509205 | 0.368863 | 1.475452 | 0.3889643 |  |  | FALSE | TRUE | TRUE
| 15.9 | 2 | 46 | 2.920876 | 30 | 38 | 0.03484211 | 392.3 | 0.3 | 0.2735065 | 0.9116882 | -0.09245721 | 0.2942884 | 0.9809612 | -0.01922237 | 0.2787684 | 0.9292281 | -0.07340109 | 0.2918589 | 0.4468064 | 0.9728629 | -0.02751213 | 0.2662628 | 0.8875427 | -0.1192986 | 0.4259939 | 1.41998 | 0.3506425 | 0.3019564 | 1.006521 | 0.006500159 | 0.2642912 | 0.8809708 | -0.1267308 | 0.2148483 | 0.7161611 | -0.3338501 | 0.3283137 | 1.094379 | 0.09018718 | 0.3555898 | 1.185299 | 0.1699953 | 0.4063819 | 1.354606 | 0.3035109 |  |  | FALSE | TRUE | TRUE
Viga F30-2D16-20 - Hong et al (2013) | 15.9 | 2 | 46 | 2.920876 | 30 | 38 | 0.03484211 | 261.3625 | 0.15 | 0.1685607 | 1.123738 | 0.1166605 | 0.1672324 | 1.114882 | 0.108749 | 0.1718036 | 1.145357 | 0.1357167 | 0.2039511 | 0.2181854 | 1.359674 | 0.307245 | 0.1688661 | 1.125774 | 0.1184707 | 0.2652085 | 1.768056 | 0.5698808 | 0.2011728 | 1.341152 | 0.2935288 | 0.1660635 | 1.10709 | 0.101735 | 0.1389173 | 0.9261151 | -0.07675675 | 0.2187329 | 1.458219 | 0.3772159 | 0.1888521 | 1.259014 | 0.2303291 | 0.2290503 | 1.527002 | 0.4233064 |  |  | FALSE | TRUE | TRUE
| 15.9 | 2 | 46 | 2.920876 | 30 | 38 | 0.03484211 | 366.7076 | 0.25 | 0.2529943 | 1.011977 | 0.01190594 | 0.2694546 | 1.077818 | 0.07493906 | 0.2578616 | 1.031446 | 0.03096206 | 0.2861559 | 0.4295156 | 1.144624 | 0.1350758 | 0.2472261 | 0.9889045 | -0.01115752 | 0.3951944 | 1.580778 | 0.4579168 | 0.2822577 | 1.129031 | 0.1213597 | 0.2450921 | 0.9803685 | -0.01982675 | 0.2000072 | 0.8000289 | -0.2231075 | 0.3068956 | 1.227582 | 0.2050467 | 0.3230001 | 1.292 | 0.2561916 | 0.3707082 | 1.482833 | 0.3939544 |  |  | FALSE | TRUE | TRUE
Viga F30-2D19-10 - Hong et al (2013) | 19.1 | 2 | 40 | 2.920876 | 30 | 39.5 | 0.04835443 | 187.0257 | 0.15 | 0.1038655 | 0.6924366 | -0.3675386 | 0.1024743 | 0.6831623 | -0.3810228 | 0.1124522 | 0.7496814 | -0.288107 | 0.1481492 | 0.1355081 | 0.9033872 | -0.1016041 | 0.1045708 | 0.6971389 | -0.3607706 | 0.178163 | 1.187754 | 0.1720638 | 0.1412623 | 0.9417484 | -0.06001717 | 0.120452 | 0.803013 | -0.2193843 | 0.09796198 | 0.6530799 | -0.4260558 | 0.1651612 | 1.101075 | 0.09628678 | 0.1024743 | 0.6831623 | -0.3810228 | 0.1549444 | 1.032963 | 0.03243115 |  |  | FALSE | TRUE | TRUE
| 19.1 | 2 | 40 | 2.920876 | 30 | 39.5 | 0.04835443 | 261.0765 | 0.2 | 0.155218 | 0.7760902 | -0.2534866 | 0.1691351 | 0.8456755 | -0.1676195 | 0.1680501 | 0.8402507 | -0.1740549 | 0.2068072 | 0.2640573 | 1.034036 | 0.0334697 | 0.1522484 | 0.7612422 | -0.2728037 | 0.2695717 | 1.347858 | 0.2985169 | 0.1971935 | 0.9859675 | -0.01413187 | 0.1811186 | 0.9055932 | -0.09916511 | 0.14156 | 0.7078002 | -0.3455935 | 0.230555 | 1.152775 | 0.1421721 | 0.1855592 | 0.9277958 | -0.07494362 | 0.2530942 | 1.265471 | 0.2354444 |  |  | FALSE | TRUE | TRUE
| 19.1 | 2 | 40 | 2.920876 | 30 | 39.5 | 0.04835443 | 336.0767 | 0.3 | 0.2072289 | 0.6907632 | -0.3699583 | 0.2366505 | 0.788835 | -0.2371982 | 0.2243609 | 0.7478696 | -0.2905267 | 0.2662173 | 0.4375616 | 0.887391 | -0.1194696 | 0.2005373 | 0.6684577 | -0.4027822 | 0.3582401 | 1.194134 | 0.1774209 | 0.2538418 | 0.8461394 | -0.1670712 | 0.2425631 | 0.8085436 | -0.2125206 | 0.185717 | 0.6190568 | -0.4795582 | 0.2967872 | 0.9892905 | -0.01076722 | 0.270411 | 0.9013701 | -0.1038393 | 0.3586975 | 1.195658 | 0.1786969 |  |  | FALSE | TRUE | TRUE
| 19.1 | 2 | 40 | 2.920876 | 30 | 39.5 | 0.04835443 | 392.3 | 0.33 | 0.2462185 | 0.7461167 | -0.2928732 | 0.2872629 | 0.8704935 | -0.1386949 | 0.2665738 | 0.8077993 | -0.2134416 | 0.2948455 | 0.5367297 | 0.8934711 | -0.1126413 | 0.2367367 | 0.7173838 | -0.3321442 | 0.4234787 | 1.283269 | 0.2494106 | 0.2963078 | 0.8979024 | -0.1076939 | 0.2886245 | 0.8746195 | -0.1339663 | 0.218819 | 0.6630879 | -0.4108478 | 0.3464376 | 1.049811 | 0.04861002 | 0.3340196 | 1.012181 | 0.01210702 | 0.4419509 | 1.339245 | 0.2921061 |  |  | FALSE | TRUE | TRUE
Viga F30-2D19-20 - Hong et al (2013) | 19.1 | 2 | 40 | 2.920876 | 30 | 39.5 | 0.04835443 | 186.0764 | 0.15 | 0.1032071 | 0.6880475 | -0.3738974 | 0.1016197 | 0.6774648 | -0.3893977 | 0.1117394 | 0.7449294 | -0.2944658 | 0.1473971 | 0.1341358 | 0.894239 | -0.1117822 | 0.1039596 | 0.6930639 | -0.3666331 | 0.1769461 | 1.179641 | 0.16521 | 0.1405452 | 0.9369679 | -0.06510624 | 0.1196742 | 0.7978278 | -0.2258624 | 0.09740303 | 0.6493535 | -0.431778 | 0.1643228 | 1.095486 | 0.09119771 | 0.1016197 | 0.6774648 | -0.3893977 | 0.1537255 | 1.024837 | 0.02453354 |  |  | FALSE | TRUE | TRUE
| 19.1 | 2 | 40 | 2.920876 | 30 | 39.5 | 0.04835443 | 259.1778 | 0.25 | 0.1539013 | 0.6156052 | -0.4851494 | 0.1674259 | 0.6697034 | -0.4009203 | 0.1666246 | 0.6664982 | -0.4057178 | 0.2053032 | 0.2602304 | 0.8212127 | -0.1969732 | 0.1510259 | 0.6041038 | -0.5040093 | 0.26729 | 1.06916 | 0.06687334 | 0.1957594 | 0.7830375 | -0.2445747 | 0.1795631 | 0.7182523 | -0.3309344 | 0.1404421 | 0.5617685 | -0.5766653 | 0.2288782 | 0.9155129 | -0.08827078 | 0.183411 | 0.733644 | -0.3097313 | 0.2505016 | 1.002006 | 0.002004447 |  |  | FALSE | TRUE | TRUE
| 19.1 | 2 | 40 | 2.920876 | 30 | 39.5 | 0.04835443 | 333.2286 | 0.28 | 0.2052538 | 0.7330495 | -0.3105421 | 0.2340866 | 0.8360236 | -0.1790984 | 0.2222225 | 0.7936518 | -0.2311105 | 0.2639612 | 0.4301768 | 0.9427186 | -0.05898741 | 0.1987035 | 0.7096555 | -0.3429756 | 0.3549133 | 1.267547 | 0.2370838 | 0.2516906 | 0.8988951 | -0.106589 | 0.2402298 | 0.8579634 | -0.1531938 | 0.1840402 | 0.6572864 | -0.4196354 | 0.294272 | 1.050971 | 0.04971497 | 0.2671888 | 0.9542458 | -0.046834 | 0.3545734 | 1.266333 | 0.2361256 |  |  | FALSE | TRUE | TRUE
Viga F37-2D16-10 - Hong et al (2013) | 15.9 | 2 | 46 | 3.353879 | 30 | 38 | 0.03484211 | 365.4727 | 0.2 | 0.2478761 | 1.23938 | 0.2146116 | 0.2559319 | 1.279659 | 0.2465938 | 0.2519793 | 1.259897 | 0.2310296 | 0.2861559 | 0.3740629 | 1.430779 | 0.3582194 | 0.2463075 | 1.231538 | 0.2082636 | 0.4065333 | 2.032667 | 0.7093485 | 0.3077536 | 1.538768 | 0.4309822 | 0.2438842 | 1.219421 | 0.198376 | 0.1992911 | 0.9964555 | -0.00355084 | 0.3050077 | 1.525039 | 0.4220197 | 0.3163857 | 1.581928 | 0.4586445 | 0.3470494 | 1.735247 | 0.5511496 |  |  | FALSE | TRUE | TRUE
| 15.9 | 2 | 46 | 3.353879 | 30 | 38 | 0.03484211 | 392.3 | 0.22 | 0.2695208 | 1.225094 | 0.203018 | 0.2819277 | 1.28149 | 0.2480231 | 0.2739823 | 1.245374 | 0.2194359 | 0.2918589 | 0.3891213 | 1.326631 | 0.2826428 | 0.2662628 | 1.210286 | 0.1908563 | 0.4407665 | 2.003484 | 0.6948876 | 0.3303441 | 1.501564 | 0.4065073 | 0.2639865 | 1.199939 | 0.1822703 | 0.2148483 | 0.9765833 | -0.0236952 | 0.3273966 | 1.488166 | 0.3975448 | 0.3516253 | 1.598297 | 0.4689385 | 0.3830636 | 1.741198 | 0.5545734 |  |  | FALSE | TRUE | TRUE
Viga F37-2D16-20 - Hong et al (2013) | 15.9 | 2 | 46 | 3.353879 | 30 | 38 | 0.03484211 | 365.4727 | 0.17 | 0.2478761 | 1.458095 | 0.3771306 | 0.2559319 | 1.505481 | 0.4091128 | 0.2519793 | 1.482231 | 0.3935485 | 0.2861559 | 0.3740629 | 1.68327 | 0.5207383 | 0.2463075 | 1.448868 | 0.3707825 | 0.4065333 | 2.391372 | 0.8718674 | 0.3077536 | 1.810315 | 0.5935011 | 0.2438842 | 1.434613 | 0.3608949 | 0.1992911 | 1.172301 | 0.1589681 | 0.3050077 | 1.794163 | 0.5845386 | 0.3163857 | 1.861092 | 0.6211635 | 0.3470494 | 2.041467 | 0.7136686 |  |  | FALSE | TRUE | TRUE
| 15.9 | 2 | 46 | 3.353879 | 30 | 38 | 0.03484211 | 392.3 | 0.21 | 0.2695208 | 1.283432 | 0.249538 | 0.2819277 | 1.342513 | 0.2945431 | 0.2739823 | 1.304678 | 0.2659559 | 0.2918589 | 0.3891213 | 1.389804 | 0.3291628 | 0.2662628 | 1.267918 | 0.2373763 | 0.4407665 | 2.098888 | 0.7414077 | 0.3303441 | 1.573067 | 0.4530273 | 0.2639865 | 1.257078 | 0.2287903 | 0.2148483 | 1.023087 | 0.02282482 | 0.3273966 | 1.559032 | 0.4440648 | 0.3516253 | 1.674406 | 0.5154585 | 0.3830636 | 1.824112 | 0.6010935 |  |  | FALSE | TRUE | TRUE
Viga F37-2D19-10 - Hong et al (2013) | 19.1 | 2 | 40 | 3.353879 | 30 | 39.5 | 0.04835443 | 221.3101 | 0.17 | 0.1250242 | 0.7354365 | -0.307291 | 0.1241857 | 0.730504 | -0.3140205 | 0.1349508 | 0.793828 | -0.2308885 | 0.1759741 | 0.1665061 | 0.9794475 | -0.02076664 | 0.1266448 | 0.7449697 | -0.2944118 | 0.2253867 | 1.325804 | 0.2820194 | 0.1828725 | 1.075721 | 0.0729907 | 0.1482325 | 0.8719556 | -0.1370168 | 0.1181472 | 0.6949836 | -0.363867 | 0.1947186 | 1.145403 | 0.1357569 | 0.1323938 | 0.7787869 | -0.2500179 | 0.1847078 | 1.086517 | 0.08297679 |  |  | FALSE | TRUE | TRUE
| 19.1 | 2 | 40 | 3.353879 | 30 | 39.5 | 0.04835443 | 259.1409 | 0.18 | 0.1514428 | 0.8413489 | -0.1727488 | 0.1581969 | 0.8788718 | -0.1291163 | 0.1634669 | 0.9081495 | -0.0963463 | 0.2060552 | 0.2282966 | 1.144751 | 0.1351872 | 0.1510022 | 0.8389011 | -0.1756625 | 0.2745218 | 1.525121 | 0.4220738 | 0.2141327 | 1.189626 | 0.1736393 | 0.1791615 | 0.9953417 | -0.00466916 | 0.1404204 | 0.7801135 | -0.2483159 | 0.2280038 | 1.266688 | 0.2364055 | 0.17633 | 0.9796113 | -0.0205994 | 0.2336254 | 1.297919 | 0.2607623 |  |  | FALSE | TRUE | TRUE
| 19.1 | 2 | 40 | 3.353879 | 30 | 39.5 | 0.04835443 | 296.0259 | 0.2 | 0.1772009 | 0.8860047 | -0.1210331 | 0.1913579 | 0.9567894 | -0.04417201 | 0.1912701 | 0.9563507 | -0.04463054 | 0.2353842 | 0.2979113 | 1.176921 | 0.1629018 | 0.1747506 | 0.8737531 | -0.1349575 | 0.321226 | 1.60613 | 0.4738277 | 0.2446115 | 1.223057 | 0.2013538 | 0.2093173 | 1.046587 | 0.0455341 | 0.1621368 | 0.810684 | -0.2098769 | 0.2604569 | 1.302285 | 0.2641201 | 0.2191679 | 1.095839 | 0.09152073 | 0.2826022 | 1.413011 | 0.3457229 |  |  | FALSE | TRUE | TRUE
| 19.1 | 2 | 40 | 3.353879 | 30 | 39.5 | 0.04835443 | 333.8567 | 0.2 | 0.2036195 | 1.018098 | 0.0179358 | 0.2253691 | 1.126846 | 0.1194222 | 0.2197863 | 1.098931 | 0.09433834 | 0.2654653 | 0.3789202 | 1.327326 | 0.2831667 | 0.199108 | 0.9955399 | -0.004470114 | 0.3683104 | 1.841552 | 0.6106086 | 0.2758717 | 1.379359 | 0.3216187 | 0.2402464 | 1.201232 | 0.1833477 | 0.18441 | 0.9220501 | -0.08115575 | 0.2937421 | 1.468711 | 0.384385 | 0.2631042 | 1.315521 | 0.2742327 | 0.3341497 | 1.670749 | 0.5132718 |  |  | FALSE | TRUE | TRUE
| 19.1 | 2 | 40 | 3.353879 | 30 | 39.5 | 0.04835443 | 369.796 | 0.25 | 0.2287172 | 0.9148687 | -0.08897467 | 0.2576798 | 1.030719 | 0.03025674 | 0.2468766 | 0.9875066 | -0.01257214 | 0.2940423 | 0.4648918 | 1.176169 | 0.1622626 | 0.2222475 | 0.8889898 | -0.1176695 | 0.4125031 | 1.650012 | 0.5007828 | 0.305569 | 1.222276 | 0.2007147 | 0.269629 | 1.078516 | 0.07558601 | 0.2055696 | 0.8222783 | -0.1956764 | 0.3253631 | 1.301452 | 0.2634809 | 0.3048436 | 1.219374 | 0.198338 | 0.3843533 | 1.537413 | 0.4301012 |  |  | FALSE | TRUE | TRUE
| 19.1 | 2 | 40 | 3.353879 | 30 | 39.5 | 0.04835443 | 392.3 | 0.27 | 0.2444325 | 0.9053057 | -0.0994826 | 0.2779117 | 1.029303 | 0.02888145 | 0.2638397 | 0.9771842 | -0.02308006 | 0.2948455 | 0.467435 | 1.09202 | 0.08802942 | 0.2367367 | 0.8768025 | -0.1314735 | 0.4399741 | 1.629534 | 0.4882938 | 0.3241645 | 1.200609 | 0.182829 | 0.2880274 | 1.066768 | 0.06463381 | 0.218819 | 0.8104407 | -0.2101771 | 0.3451632 | 1.278382 | 0.2455952 | 0.3309795 | 1.22585 | 0.2036346 | 0.416401 | 1.542226 | 0.4332268 |  |  | FALSE | TRUE | TRUE
Viga F37-2D19-20 - Hong et al (2013) | 19.1 | 2 | 40 | 3.353879 | 30 | 39.5 | 0.04835443 | 296.0259 | 0.18 | 0.1772009 | 0.9844496 | -0.01567256 | 0.1913579 | 1.063099 | 0.06118851 | 0.1912701 | 1.062612 | 0.06072998 | 0.2353842 | 0.2979113 | 1.30769 | 0.2682623 | 0.1747506 | 0.9708368 | -0.02959694 | 0.321226 | 1.784589 | 0.5791882 | 0.2446115 | 1.358953 | 0.3067144 | 0.2093173 | 1.162874 | 0.1508946 | 0.1621368 | 0.90076 | -0.1045164 | 0.2604569 | 1.446983 | 0.3694806 | 0.2191679 | 1.217599 | 0.1968812 | 0.2826022 | 1.570012 | 0.4510834 |  |  | FALSE | TRUE | TRUE
| 19.1 | 2 | 40 | 3.353879 | 30 | 39.5 | 0.04835443 | 331.9652 | 0.19 | 0.2022986 | 1.064729 | 0.06272072 | 0.2236685 | 1.177203 | 0.1631412 | 0.2183605 | 1.149266 | 0.1391233 | 0.2639612 | 0.3746387 | 1.38927 | 0.3287781 | 0.1978901 | 1.041527 | 0.04068778 | 0.3659715 | 1.926166 | 0.6555314 | 0.2743087 | 1.44373 | 0.3672302 | 0.2386999 | 1.256315 | 0.2281832 | 0.1832964 | 0.9647177 | -0.03591981 | 0.2920779 | 1.537252 | 0.4299964 | 0.2609074 | 1.373197 | 0.3171413 | 0.3315407 | 1.744951 | 0.5567266 |  |  | FALSE | TRUE | TRUE
| 19.1 | 2 | 40 | 3.353879 | 30 | 39.5 | 0.04835443 | 369.796 | 0.21 | 0.2287172 | 1.089129 | 0.08537871 | 0.2576798 | 1.227047 | 0.2046101 | 0.2468766 | 1.175603 | 0.1617812 | 0.2940423 | 0.4648918 | 1.400201 | 0.336616 | 0.2222475 | 1.058321 | 0.05668391 | 0.4125031 | 1.964301 | 0.6751362 | 0.305569 | 1.45509 | 0.375068 | 0.269629 | 1.283948 | 0.2499394 | 0.2055696 | 0.9789027 | -0.02132305 | 0.3253631 | 1.549348 | 0.4378343 | 0.3048436 | 1.451636 | 0.3726914 | 0.3843533 | 1.830254 | 0.6044546 |  |  | FALSE | TRUE | TRUE
| 19.1 | 2 | 40 | 3.353879 | 30 | 39.5 | 0.04835443 | 392.3 | 0.26 | 0.2444325 | 0.9401252 | -0.06174227 | 0.2779117 | 1.068891 | 0.06662177 | 0.2638397 | 1.014768 | 0.01466027 | 0.2948455 | 0.467435 | 1.134021 | 0.1257697 | 0.2367367 | 0.9105256 | -0.09373322 | 0.4399741 | 1.692208 | 0.5260341 | 0.3241645 | 1.246786 | 0.2205693 | 0.2880274 | 1.107798 | 0.1023741 | 0.218819 | 0.8416115 | -0.1724367 | 0.3451632 | 1.327551 | 0.2833356 | 0.3309795 | 1.272998 | 0.2413749 | 0.416401 | 1.601542 | 0.4709671 |  |  | FALSE | TRUE | TRUE
Média | [10 empty] | 0.8823084 | -0.1787244 |  | 0.8610331 | -0.1982301 |  | 0.938267 | -0.1185988 |  |  | 0.9304806 | -0.1253144 |  | 0.9846992 | -0.1314629 |  | 1.381053 | 0.2662409 |  | 1.221555 | 0.1307549 |  | 0.8528328 | -0.2421181 |  | 0.807902 | -0.2501594 |  | 1.159247 | 0.0978029 |  | 1.082604 | 0.01041353 |  | 1.170733 | 0.09798745 |  | Total | 97 | 171 | 206
Desvio Padrão | [10 empty] | 0.2725086 | 0.3425594 |  | 0.2600091 | 0.3218869 |  | 0.3182675 | 0.3336277 |  |  | 0.2892999 | 0.3402026 |  | 0.4643636 | 0.4980614 |  | 0.4269893 | 0.3572968 |  | 0.4376667 | 0.3844082 |  | 0.3176513 | 0.4321187 |  | 0.2140295 | 0.2783565 |  | 0.354408 | 0.3249401 |  | 0.3880792 | 0.385401 |  | 0.4053736 | 0.3516175
CoV | [10 empty] | 30.89% |  |  | 30.2% |  |  | 33.92% |  |  |  | 31.09% |  |  | 47.16% |  |  | 30.92% |  |  | 35.83% |  |  | 37.25% |  |  | 26.49% |  |  | 30.57% |  |  | 35.85% |  |  | 34.63%
Outliers por Grubbs com a = 0,05 | [10 empty] | 7 |  |  | 3 |  |  | 4 |  |  |  | 9 |  |  | 1 |  |  | 21 |  |  | 0 |  |  | 0 |  |  | 0 |  |  | 0 |  |  | 3 |  |  | 0
Representatividade do banco de dados | [10 empty] | 97.59% |  |  | 98.97% |  |  | 98.63% |  |  |  | 96.91% |  |  | 99.66% |  |  | 92.78% |  |  | 100% |  |  | 100% |  |  | 100% |  |  | 100% |  |  | 98.97% |  |  | 100%
Valor característico com Pf = 25% e distribuição lognormal (a média deve ser maior que 1,0) | [11 empty] | 0.6639095 |  |  | 0.6602202 |  |  | 0.7093091 |  |  |  | 0.7014463 |  |  | 0.6267821 |  |  | 1.025749 |  |  | 0.8795576 |  |  | 0.586627 |  |  | 0.6454731 |  |  | 0.8858508 |  |  | 0.7793097 |  |  | 0.8702256
BIAS
Valor a multiplicar a abertura de fissurada calculada para garantir Pf < 25% | [11 empty] | 1.506229 |  |  | 1.514646 |  |  | 1.409823 |  |  |  | 1.425626 |  |  | 1.595451 |  |  | 1 |  |  | 1.136935 |  |  | 1.704661 |  |  | 1.549251 |  |  | 1.128858 |  |  | 1.283187 |  |  | 1.149127
Barras com f £ 12,7 mm e c £ 45 mm
Média | [10 empty] | 0.9916108 | -0.04359123 |  | 0.8639394 | -0.1932285 |  | 1.062857 | -0.002318813 |  |  | 0.882626 | -0.1656887 |  | 1.28061 | 0.1325171 |  | 1.379533 | 0.2798575 |  | 1.398804 | 0.2514243 |  | 0.8602307 | -0.2321625 |  | 0.8467671 | -0.1954711 |  | 1.21343 | 0.1256278 |  | 1.236378 | 0.1446734 |  | 1.049834 | 0.0111188
Desvio Padrão | [10 empty] | 0.2613305 | 0.2700585 |  | 0.2555459 | 0.31774 |  | 0.3907673 | 0.3540236 |  |  | 0.2539847 | 0.2904943 |  | 0.5662764 | 0.5029515 |  | 0.3868169 | 0.299933 |  | 0.5246569 | 0.4341517 |  | 0.3357096 | 0.4165438 |  | 0.2064662 | 0.2434072 |  | 0.4269772 | 0.3819802 |  | 0.436146 | 0.3824422 |  | 0.2879746 | 0.2785763
CoV | [10 empty] | 26.35% |  |  | 29.58% |  |  | 36.77% |  |  |  | 28.78% |  |  | 44.22% |  |  | 28.04% |  |  | 37.51% |  |  | 39.03% |  |  | 24.38% |  |  | 35.19% |  |  | 35.28% |  |  | 27.43%
Valor característico com Pf = 25% e distribuição lognormal (a média deve ser maior que 1,0) | [11 empty] | 0.7980287 |  |  | 0.6653878 |  |  | 0.7858961 |  |  |  | 0.6966432 |  |  | 0.8134489 |  |  | 1.080801 |  |  | 0.9596429 |  |  | 0.5987489 |  |  | 0.698006 |  |  | 0.8764927 |  |  | 0.8930679 |  |  | 0.83808
Valor a multiplicar a abertura de fissurada calculada para garantir Pf < 25% | [11 empty] | 1.253088 |  |  | 1.502883 |  |  | 1.272433 |  |  |  | 1.435455 |  |  | 1.229333 |  |  | 1 |  |  | 1.042054 |  |  | 1.670149 |  |  | 1.432652 |  |  | 1.140911 |  |  | 1.119736 |  |  | 1.193203
Barras com f > 12,7 mm e c £ 45 mm
Média | [10 empty] | 0.8623037 | -0.1968668 |  | 0.8792882 | -0.1755385 |  | 0.882402 | -0.1660251 |  |  | 1.005602 | -0.03775142 |  | 0.8422356 | -0.2559672 |  | 1.429113 | 0.3027733 |  | 1.144237 | 0.08331246 |  | 0.908998 | -0.1532037 |  | 0.7811632 | -0.2818202 |  | 1.142557 | 0.09328186 |  | 1.029892 | -0.02825315 |  | 1.286031 | 0.1914308
Desvio Padrão | [10 empty] | 0.2511363 | 0.3293772 |  | 0.2588761 | 0.3186557 |  | 0.2381891 | 0.2999744 |  |  | 0.2781139 | 0.3102078 |  | 0.3093351 | 0.44247 |  | 0.4264781 | 0.3533518 |  | 0.3427937 | 0.3365388 |  | 0.2768109 | 0.3668617 |  | 0.1932234 | 0.276323 |  | 0.3050049 | 0.2944458 |  | 0.3306798 | 0.3574222 |  | 0.4338459 | 0.3603735
CoV | [10 empty] | 29.12% |  |  | 29.44% |  |  | 26.99% |  |  |  | 27.66% |  |  | 36.73% |  |  | 29.84% |  |  | 29.96% |  |  | 30.45% |  |  | 24.74% |  |  | 26.69% |  |  | 32.11% |  |  | 33.74%
Valor característico com Pf = 25% e distribuição lognormal (a média deve ser maior que 1,0) | [11 empty] | 0.6577917 |  |  | 0.6768454 |  |  | 0.6919734 |  |  |  | 0.7812724 |  |  | 0.5745363 |  |  | 1.066747 |  |  | 0.8663081 |  |  | 0.6700061 |  |  | 0.6262148 |  |  | 0.9001673 |  |  | 0.7640243 |  |  | 0.9498407
Valor a multiplicar a abertura de fissurada calculada para garantir Pf < 25% | [11 empty] | 1.520238 |  |  | 1.477442 |  |  | 1.445142 |  |  |  | 1.279963 |  |  | 1.740534 |  |  | 1 |  |  | 1.154324 |  |  | 1.492524 |  |  | 1.596896 |  |  | 1.110905 |  |  | 1.308859 |  |  | 1.052808
Todas as barras com c £ 45 mm e pelo menos duas barras por camada
Média | [10 empty] | 0.8604346 | -0.1986393 |  | 0.8498287 | -0.2175193 |  | 0.8646409 | -0.1869864 |  |  | 0.9618797 | -0.09313637 |  | 0.8481227 | -0.2588548 |  | 1.397722 | 0.2745735 |  | 1.134423 | 0.06212964 |  | 0.8258462 | -0.2610386 |  | 0.800548 | -0.2515822 |  | 1.079378 | 0.02878859 |  | 1.026725 | -0.03306162 |  | 1.221028 | 0.1286033
Desvio Padrão | [10 empty] | 0.2562181 | 0.3244409 |  | 0.2755458 | 0.3405136 |  | 0.2438881 | 0.2967348 |  |  | 0.3046298 | 0.3419121 |  | 0.3446135 | 0.4571012 |  | 0.4478258 | 0.368253 |  | 0.3832378 | 0.3722637 |  | 0.2868865 | 0.3934177 |  | 0.1813894 | 0.2526253 |  | 0.3186753 | 0.3188342 |  | 0.3422777 | 0.3585289 |  | 0.4552347 | 0.3866789
CoV | [10 empty] | 29.78% |  |  | 32.42% |  |  | 28.21% |  |  |  | 31.67% |  |  | 40.63% |  |  | 32.04% |  |  | 33.78% |  |  | 34.74% |  |  | 22.66% |  |  | 29.52% |  |  | 33.34% |  |  | 37.28%
Valor característico com Pf = 25% e distribuição lognormal (a média deve ser maior que 1,0) | [11 empty] | 0.658815 |  |  | 0.6395276 |  |  | 0.6791008 |  |  |  | 0.7235504 |  |  | 0.567258 |  |  | 1.026722 |  |  | 0.8279719 |  |  | 0.5908446 |  |  | 0.6558313 |  |  | 0.8301859 |  |  | 0.7597924 |  |  | 0.876325
Valor a multiplicar a abertura de fissurada calculada para garantir Pf < 25% | [11 empty] | 1.517877 |  |  | 1.563654 |  |  | 1.472535 |  |  |  | 1.382074 |  |  | 1.762866 |  |  | 1 |  |  | 1.20777 |  |  | 1.692492 |  |  | 1.524782 |  |  | 1.20455 |  |  | 1.316149 |  |  | 1.141129
Note on K1: Daniel Lima Araujo: Valores calculados com a tensão teórica na armadura
Note on X1: Daniel Lima Araujo: Valores calculados com a tensão real na armadura. Quando não for informada no ensaio, foi usada a tensão teórica na armadura
Note on H2: [Comentário encadeado] Sua versão do Excel permite que você leia este comentário encadeado, no entanto, as edições serão removidas se o arquivo for aberto em uma versão mais recente do Excel. Saiba mais: https://go.microsoft.com/fwlink/?linkid=870924 Comentário: Adotado conforme sugestão de Holmberg and Lindgren (1970). Holmberg Å, Lindgren S. Crack spacing and crack widths due to normal force or bending moment. Stockholm: National Swedish Council for Building Research, 1970; Acef = b*2*d'
Note on I2: [Comentário encadeado] Sua versão do Excel permite que você leia este comentário encadeado, no entanto, as edições serão removidas se o arquivo for aberto em uma versão mais recente do Excel. Saiba mais: https://go.microsoft.com/fwlink/?linkid=870924 Comentário: Valor calculado analiticamente no estádio II
Note on J2: [Comentário encadeado] Sua versão do Excel permite que você leia este comentário encadeado, no entanto, as edições serão removidas se o arquivo for aberto em uma versão mais recente do Excel. Saiba mais: https://go.microsoft.com/fwlink/?linkid=870924 Comentário: Valores entre 0,15-0,2 mm e 0,8 mm para considerar apenas a fissuração estabilizada

## Machine learning
Autor | Inputs | [7 empty] | Output
| Diâmetro da armadura f (mm) | Número de barras em uma camada | Espaçamento entre as barras (mm) | Resistência à tração do concreto fctm (MPa) | Cobrimento c (mm) | Distância ao centro de gravidade da armadura d' (mm) | Taxa de armadura r | Tensão na armadura (MPa) | wexp (mm)
Viga S200-0.32-10 - Sokolov et al (2021) | 10 | 2 | 192 | 4.093313 | 25 | 30 | 0.009860051 | 329 | 0.16
| 10 | 2 | 192 | 4.093313 | 25 | 30 | 0.009860051 | 355 | 0.18
| 10 | 2 | 192 | 4.093313 | 25 | 30 | 0.009860051 | 387 | 0.19
| 10 | 2 | 192 | 4.093313 | 25 | 30 | 0.009860051 | 423 | 0.24
| 10 | 2 | 192 | 4.093313 | 25 | 30 | 0.009860051 | 463 | 0.27
| 10 | 2 | 192 | 4.093313 | 25 | 30 | 0.009860051 | 499 | 0.31
Viga S200-1.76-20 - Sokolov et al (2021) | 20 | 2 | 126 | 4.120341 | 25 | 39 | 0.03727445 | 231.811 | 0.16
| 20 | 2 | 126 | 4.120341 | 25 | 39 | 0.03727445 | 304.2519 | 0.23
| 20 | 2 | 126 | 4.120341 | 25 | 39 | 0.03727445 | 314.2822 | 0.24
| 20 | 2 | 126 | 4.120341 | 25 | 39 | 0.03727445 | 363.3192 | 0.27
| 20 | 2 | 126 | 4.120341 | 25 | 39 | 0.03727445 | 459.1641 | 0.35
| 20 | 2 | 126 | 4.120341 | 25 | 39 | 0.03727445 | 500 | 0.4
Viga S200-1.98-10 - Sokolov et al (2021) | 10 | 8 | 40.7 | 4.120341 | 25 | 49 | 0.03022719 | 344 | 0.16
| 10 | 8 | 40.7 | 4.120341 | 25 | 49 | 0.03022719 | 424 | 0.22
| 10 | 8 | 40.7 | 4.120341 | 25 | 49 | 0.03022719 | 475 | 0.29
Viga S600-0.36-20 - Sokolov et al (2021) | 20 | 2 | 221 | 4.131127 | 25 | 41 | 0.02462552 | 262 | 0.16
| 20 | 2 | 221 | 4.131127 | 25 | 41 | 0.02462552 | 289 | 0.19
| 20 | 2 | 221 | 4.131127 | 25 | 41 | 0.02462552 | 315 | 0.21
| 20 | 2 | 221 | 4.131127 | 25 | 41 | 0.02462552 | 362 | 0.24
| 20 | 2 | 221 | 4.131127 | 25 | 41 | 0.02462552 | 405 | 0.27
| 20 | 2 | 221 | 4.131127 | 25 | 41 | 0.02462552 | 451 | 0.3
| 20 | 2 | 221 | 4.131127 | 25 | 41 | 0.02462552 | 489 | 0.33
Viga S600-0.37-10 - Sokolov et al (2021) | 10 | 8 | 87.7 | 4.131127 | 25 | 53 | 0.01923548 | 322.9197 | 0.16
| 10 | 8 | 87.7 | 4.131127 | 25 | 53 | 0.01923548 | 367.8209 | 0.18
| 10 | 8 | 87.7 | 4.131127 | 25 | 53 | 0.01923548 | 500 | 0.26
Viga V1 - Oliveira (2007) | 10 | 4 | 32.46667 | 3.262 | 25 | 36 | 0.02180556 | 285.048 | 0.16
| 10 | 4 | 32.46667 | 3.262 | 25 | 36 | 0.02180556 | 324.9996 | 0.2
| 10 | 4 | 32.46667 | 3.262 | 25 | 36 | 0.02180556 | 367.6446 | 0.2
| 10 | 4 | 32.46667 | 3.262 | 25 | 36 | 0.02180556 | 410.7385 | 0.24
| 10 | 4 | 32.46667 | 3.262 | 25 | 36 | 0.02180556 | 438.57 | 0.3
| 10 | 4 | 32.46667 | 3.262 | 25 | 36 | 0.02180556 | 498.2729 | 0.32
| 10 | 4 | 32.46667 | 3.262 | 25 | 36 | 0.02180556 | 502.7619 | 0.38
| 10 | 4 | 32.46667 | 3.262 | 25 | 36 | 0.02180556 | 538.6734 | 0.42
| 10 | 4 | 32.46667 | 3.262 | 25 | 36 | 0.02180556 | 628 | 0.44
| 10 | 4 | 32.46667 | 3.262 | 25 | 36 | 0.02180556 | 628 | 0.5
Viga V2 - Oliveira (2007) | 10 | 4 | 32.46667 | 3.514 | 25 | 36 | 0.02180556 | 321.4719 | 0.24
| 10 | 4 | 32.46667 | 3.514 | 25 | 36 | 0.02180556 | 357.191 | 0.3
| 10 | 4 | 32.46667 | 3.514 | 25 | 36 | 0.02180556 | 370.5856 | 0.3
| 10 | 4 | 32.46667 | 3.514 | 25 | 36 | 0.02180556 | 392.9101 | 0.3
| 10 | 4 | 32.46667 | 3.514 | 25 | 36 | 0.02180556 | 424.1643 | 0.38
| 10 | 4 | 32.46667 | 3.514 | 25 | 36 | 0.02180556 | 491.1376 | 0.44
Viga T1F000 - Silva Neto (2017) | 16 | 4 | 37 | 4.2588 | 20 | 54 | 0.05925926 | 136.25 | 0.18
| 16 | 4 | 37 | 4.2588 | 20 | 54 | 0.05925926 | 196.1401 | 0.2
| 16 | 4 | 37 | 4.2588 | 20 | 54 | 0.05925926 | 237.3145 | 0.26
| 16 | 4 | 37 | 4.2588 | 20 | 54 | 0.05925926 | 305.4395 | 0.44
| 16 | 4 | 37 | 4.2588 | 20 | 54 | 0.05925926 | 405.0068 | 0.6
Viga 12-20-00 - Caldentey et al (2013) | 12 | 4 | 79.3 | 2.693329 | 32 | 38 | 0.01699248 | 300.433 | 0.36
| 12 | 4 | 79.3 | 2.693329 | 32 | 38 | 0.01699248 | 386.2709 | 0.43
| 12 | 4 | 79.3 | 2.693329 | 32 | 38 | 0.01699248 | 500 | 0.56
| 12 | 4 | 79.3 | 2.693329 | 32 | 38 | 0.01699248 | 500 | 0.71
| 12 | 4 | 79.3 | 2.693329 | 32 | 38 | 0.01699248 | 500 | 0.79
Viga 25-20-00 - Caldentey et al (2013) | 25 | 4 | 62 | 2.693329 | 32 | 44.5 | 0.06304976 | 85.21012 | 0.15
| 25 | 4 | 62 | 2.693329 | 32 | 44.5 | 0.06304976 | 106.5127 | 0.2
| 25 | 4 | 62 | 2.693329 | 32 | 44.5 | 0.06304976 | 191.7228 | 0.25
| 25 | 4 | 62 | 2.693329 | 32 | 44.5 | 0.06304976 | 276.9329 | 0.36
| 25 | 4 | 62 | 2.693329 | 32 | 44.5 | 0.06304976 | 362.143 | 0.47
| 25 | 4 | 62 | 2.693329 | 32 | 44.5 | 0.06304976 | 426.0506 | 0.57
| 25 | 4 | 62 | 2.693329 | 32 | 44.5 | 0.06304976 | 500 | 0.78
Viga 12-20-10 - Caldentey et al (2013) | 12 | 4 | 79.3 | 2.693329 | 32 | 38 | 0.01699248 | 214.595 | 0.21
| 12 | 4 | 79.3 | 2.693329 | 32 | 38 | 0.01699248 | 257.514 | 0.31
| 12 | 4 | 79.3 | 2.693329 | 32 | 38 | 0.01699248 | 300.433 | 0.38
| 12 | 4 | 79.3 | 2.693329 | 32 | 38 | 0.01699248 | 386.2709 | 0.52
| 12 | 4 | 79.3 | 2.693329 | 32 | 38 | 0.01699248 | 500 | 0.74
Viga 12-20-30 - Caldentey et al (2013) | 12 | 4 | 79.3 | 2.693329 | 32 | 38 | 0.01699248 | 214.595 | 0.17
| 12 | 4 | 79.3 | 2.693329 | 32 | 38 | 0.01699248 | 300.433 | 0.36
| 12 | 4 | 79.3 | 2.693329 | 32 | 38 | 0.01699248 | 386.2709 | 0.56
| 12 | 4 | 79.3 | 2.693329 | 32 | 38 | 0.01699248 | 500 | 0.78
Viga 12-70-00 - Caldentey et al (2013) | 12 | 4 | 46 | 2.693329 | 82 | 88 | 0.007337662 | 245.1948 | 0.31
| 12 | 4 | 46 | 2.693329 | 82 | 88 | 0.007337662 | 294.2337 | 0.44
Viga 12-70-10 - Caldentey et al (2013) | 12 | 4 | 46 | 2.693329 | 82 | 88 | 0.007337662 | 196.1558 | 0.14
| 12 | 4 | 46 | 2.693329 | 82 | 88 | 0.007337662 | 245.1948 | 0.31
| 12 | 4 | 46 | 2.693329 | 82 | 88 | 0.007337662 | 294.2337 | 0.4
Viga 12-70-30 - Caldentey et al (2013) | 12 | 4 | 46 | 2.693329 | 82 | 88 | 0.007337662 | 196.1558 | 0.25
| 12 | 4 | 46 | 2.693329 | 82 | 88 | 0.007337662 | 245.1948 | 0.44
| 12 | 4 | 46 | 2.693329 | 82 | 88 | 0.007337662 | 294.2337 | 0.56
Viga 25-20-10 - Caldentey et al (2013) | 25 | 4 | 62 | 2.693329 | 32 | 44.5 | 0.06304976 | 213.0253 | 0.23
| 25 | 4 | 62 | 2.693329 | 32 | 44.5 | 0.06304976 | 319.538 | 0.35
| 25 | 4 | 62 | 2.693329 | 32 | 44.5 | 0.06304976 | 426.0506 | 0.49
| 25 | 4 | 62 | 2.693329 | 32 | 44.5 | 0.06304976 | 500 | 0.67
Viga 25-20-30 - Caldentey et al (2013) | 25 | 4 | 62 | 2.693329 | 32 | 44.5 | 0.06304976 | 213.0253 | 0.27
| 25 | 4 | 62 | 2.693329 | 32 | 44.5 | 0.06304976 | 319.538 | 0.4
| 25 | 4 | 62 | 2.693329 | 32 | 44.5 | 0.06304976 | 426.0506 | 0.53
| 25 | 4 | 62 | 2.693329 | 32 | 44.5 | 0.06304976 | 500 | 0.72
Viga 25-70-00 - Caldentey et al (2013) | 25 | 4 | 28.7 | 2.693329 | 82 | 94.5 | 0.0296901 | 73.40446 | 0.15
| 25 | 4 | 28.7 | 2.693329 | 82 | 94.5 | 0.0296901 | 122.3408 | 0.3
| 25 | 4 | 28.7 | 2.693329 | 82 | 94.5 | 0.0296901 | 244.6815 | 0.57
Viga 25-70-10 - Caldentey et al (2013) | 25 | 4 | 28.7 | 2.693329 | 82 | 94.5 | 0.0296901 | 73.40446 | 0.15
| 25 | 4 | 28.7 | 2.693329 | 82 | 94.5 | 0.0296901 | 122.3408 | 0.26
| 25 | 4 | 28.7 | 2.693329 | 82 | 94.5 | 0.0296901 | 244.6815 | 0.6
Viga 25-70-30 - Caldentey et al (2013) | 25 | 4 | 28.7 | 2.693329 | 82 | 94.5 | 0.0296901 | 73.40446 | 0.16
| 25 | 4 | 28.7 | 2.693329 | 82 | 94.5 | 0.0296901 | 122.3408 | 0.27
| 25 | 4 | 28.7 | 2.693329 | 82 | 94.5 | 0.0296901 | 244.6815 | 0.59
Viga RS1 - Harajlí e Naamam (1985) | 9.52 | 3 | 22.2 | 3.56416 | 20.64 | 25.4 | 0.03666618 | 295.4706 | 0.15
| 9.52 | 3 | 22.2 | 3.56416 | 20.64 | 25.4 | 0.03666618 | 343.8667 | 0.17
Viga RS2 - Harajlí e Naamam (1985) | 12.7 | 3 | 19.05 | 3.976608 | 19.05 | 25.4 | 0.06666736 | 303.256 | 0.15
| 12.7 | 3 | 19.05 | 3.976608 | 19.05 | 25.4 | 0.06666736 | 347.8102 | 0.17
| 12.7 | 3 | 19.05 | 3.976608 | 19.05 | 25.4 | 0.06666736 | 411.0485 | 0.2
Viga RS3 - Harajlí e Naamam (1985) | 15.9 | 3 | 15.9 | 3.976608 | 17.46 | 25.4 | 0.1033335 | 289.7349 | 0.16
| 15.9 | 3 | 15.9 | 3.976608 | 17.46 | 25.4 | 0.1033335 | 379.9802 | 0.21
Viga B1-a - Gilbert e Nejadi (2004) | 16 | 2 | 138 | 3.269 | 40 | 48 | 0.01666667 | 185.274 | 0.15
| 16 | 2 | 138 | 3.269 | 40 | 48 | 0.01666667 | 211.7676 | 0.2
| 16 | 2 | 138 | 3.269 | 40 | 48 | 0.01666667 | 238.2612 | 0.25
| 16 | 2 | 138 | 3.269 | 40 | 48 | 0.01666667 | 264.7095 | 0.28
| 16 | 2 | 138 | 3.269 | 40 | 48 | 0.01666667 | 291.1578 | 0.28
| 16 | 2 | 138 | 3.269 | 40 | 48 | 0.01666667 | 317.6514 | 0.3
| 16 | 2 | 138 | 3.269 | 40 | 48 | 0.01666667 | 344.145 | 0.33
| 16 | 2 | 138 | 3.269 | 40 | 48 | 0.01666667 | 370.5479 | 0.33
Viga B1-b - Gilbert e Nejadi (2004) | 16 | 2 | 138 | 3.269 | 40 | 48 | 0.01666667 | 211.7676 | 0.15
| 16 | 2 | 138 | 3.269 | 40 | 48 | 0.01666667 | 238.2612 | 0.18
| 16 | 2 | 138 | 3.269 | 40 | 48 | 0.01666667 | 264.7095 | 0.2
| 16 | 2 | 138 | 3.269 | 40 | 48 | 0.01666667 | 291.1578 | 0.25
| 16 | 2 | 138 | 3.269 | 40 | 48 | 0.01666667 | 317.6514 | 0.3
| 16 | 2 | 138 | 3.269 | 40 | 48 | 0.01666667 | 344.145 | 0.33
| 16 | 2 | 138 | 3.269 | 40 | 48 | 0.01666667 | 370.5479 | 0.38
Viga B2-a - Gilbert e Nejadi (2004) | 16 | 2 | 168 | 3.269 | 25 | 33 | 0.02424242 | 211.7676 | 0.15
| 16 | 2 | 168 | 3.269 | 25 | 33 | 0.02424242 | 238.2612 | 0.18
| 16 | 2 | 168 | 3.269 | 25 | 33 | 0.02424242 | 264.7095 | 0.2
| 16 | 2 | 168 | 3.269 | 25 | 33 | 0.02424242 | 291.1578 | 0.23
| 16 | 2 | 168 | 3.269 | 25 | 33 | 0.02424242 | 317.6514 | 0.25
| 16 | 2 | 168 | 3.269 | 25 | 33 | 0.02424242 | 344.145 | 0.3
| 16 | 2 | 168 | 3.269 | 25 | 33 | 0.02424242 | 370.5479 | 0.3
Viga B2-b - Gilbert e Nejadi (2004) | 16 | 2 | 168 | 3.269 | 25 | 33 | 0.02424242 | 185.274 | 0.15
| 16 | 2 | 168 | 3.269 | 25 | 33 | 0.02424242 | 211.7676 | 0.18
| 16 | 2 | 168 | 3.269 | 25 | 33 | 0.02424242 | 238.2612 | 0.18
| 16 | 2 | 168 | 3.269 | 25 | 33 | 0.02424242 | 264.7095 | 0.25
| 16 | 2 | 168 | 3.269 | 25 | 33 | 0.02424242 | 291.1578 | 0.28
| 16 | 2 | 168 | 3.269 | 25 | 33 | 0.02424242 | 317.6514 | 0.33
| 16 | 2 | 168 | 3.269 | 25 | 33 | 0.02424242 | 344.145 | 0.38
| 16 | 2 | 168 | 3.269 | 25 | 33 | 0.02424242 | 370.5479 | 0.43
Viga B3-a - Gilbert e Nejadi (2004) | 16 | 3 | 76 | 3.269 | 25 | 33 | 0.03636364 | 233.3047 | 0.15
| 16 | 3 | 76 | 3.269 | 25 | 33 | 0.03636364 | 251.2039 | 0.18
| 16 | 3 | 76 | 3.269 | 25 | 33 | 0.03636364 | 269.1646 | 0.18
| 16 | 3 | 76 | 3.269 | 25 | 33 | 0.03636364 | 287.1253 | 0.2
| 16 | 3 | 76 | 3.269 | 25 | 33 | 0.03636364 | 305.086 | 0.2
Viga B3-b - Gilbert e Nejadi (2004) | 16 | 3 | 76 | 3.269 | 25 | 33 | 0.03636364 | 251.2039 | 0.15
| 16 | 3 | 76 | 3.269 | 25 | 33 | 0.03636364 | 269.1646 | 0.18
| 16 | 3 | 76 | 3.269 | 25 | 33 | 0.03636364 | 287.1253 | 0.2
| 16 | 3 | 76 | 3.269 | 25 | 33 | 0.03636364 | 305.086 | 0.2
Laje S1-a - Gilbert e Nejadi (2004) | 12 | 2 | 296 | 3.269 | 25 | 31 | 0.008870968 | 176.2862 | 0.2
| 12 | 2 | 296 | 3.269 | 25 | 31 | 0.008870968 | 242.3463 | 0.25
| 12 | 2 | 296 | 3.269 | 25 | 31 | 0.008870968 | 308.4064 | 0.33
Laje S1-b - Gilbert e Nejadi (2004) | 12 | 2 | 296 | 3.269 | 25 | 31 | 0.008870968 | 242.3463 | 0.23
| 12 | 2 | 296 | 3.269 | 25 | 31 | 0.008870968 | 308.4064 | 0.28
Laje S2-a - Gilbert e Nejadi (2004) | 12 | 3 | 142 | 3.269 | 25 | 31 | 0.01330645 | 208.7797 | 0.18
| 12 | 3 | 142 | 3.269 | 25 | 31 | 0.01330645 | 253.5 | 0.23
| 12 | 3 | 142 | 3.269 | 25 | 31 | 0.01330645 | 298.2203 | 0.25
Laje S2-b - Gilbert e Nejadi (2004) | 12 | 3 | 142 | 3.269 | 25 | 31 | 0.01330645 | 208.7797 | 0.18
| 12 | 3 | 142 | 3.269 | 25 | 31 | 0.01330645 | 253.5 | 0.23
| 12 | 3 | 142 | 3.269 | 25 | 31 | 0.01330645 | 298.2203 | 0.25
Laje S3-a - Gilbert e Nejadi (2004) | 12 | 4 | 90.67 | 3.269 | 25 | 31 | 0.01774194 | 226.4553 | 0.15
| 12 | 4 | 90.67 | 3.269 | 25 | 31 | 0.01774194 | 260.4139 | 0.15
| 12 | 4 | 90.67 | 3.269 | 25 | 31 | 0.01774194 | 294.3725 | 0.18
Laje S3-b - Gilbert e Nejadi (2004) | 12 | 4 | 90.67 | 3.269 | 25 | 31 | 0.01774194 | 226.4553 | 0.18
| 12 | 4 | 90.67 | 3.269 | 25 | 31 | 0.01774194 | 260.4139 | 0.2
| 12 | 4 | 90.67 | 3.269 | 25 | 31 | 0.01774194 | 294.3725 | 0.23
Viga 250-10-1 - Cornelissen (2022) | 10 | 1 | 45 | 2.8 | 40 | 45 | 0.008722222 | 274.1436 | 0.16
| 10 | 1 | 45 | 2.8 | 40 | 45 | 0.008722222 | 294.2029 | 0.18
| 10 | 1 | 45 | 2.8 | 40 | 45 | 0.008722222 | 316.9368 | 0.2
| 10 | 1 | 45 | 2.8 | 40 | 45 | 0.008722222 | 336.9961 | 0.22
| 10 | 1 | 45 | 2.8 | 40 | 45 | 0.008722222 | 359.7299 | 0.24
| 10 | 1 | 45 | 2.8 | 40 | 45 | 0.008722222 | 379.7892 | 0.26
| 10 | 1 | 45 | 2.8 | 40 | 45 | 0.008722222 | 403.8604 | 0.28
Viga 250-10-2 - Cornelissen (2022) | 10 | 1 | 45 | 2.8 | 40 | 45 | 0.008722222 | 251.4098 | 0.15
| 10 | 1 | 45 | 2.8 | 40 | 45 | 0.008722222 | 274.1436 | 0.17
| 10 | 1 | 45 | 2.8 | 40 | 45 | 0.008722222 | 295.5402 | 0.19
| 10 | 1 | 45 | 2.8 | 40 | 45 | 0.008722222 | 314.9309 | 0.2
| 10 | 1 | 45 | 2.8 | 40 | 45 | 0.008722222 | 336.9961 | 0.22
| 10 | 1 | 45 | 2.8 | 40 | 45 | 0.008722222 | 359.0613 | 0.24
| 10 | 1 | 45 | 2.8 | 40 | 45 | 0.008722222 | 377.7833 | 0.26
| 10 | 1 | 45 | 2.8 | 40 | 45 | 0.008722222 | 395.8367 | 0.29
Viga 250-20-2 - Cornelissen (2022) | 20 | 1 | 40 | 2.8 | 40 | 50 | 0.0315 | 201.3327 | 0.17
| 20 | 1 | 40 | 2.8 | 40 | 50 | 0.0315 | 235.2815 | 0.2
| 20 | 1 | 40 | 2.8 | 40 | 50 | 0.0315 | 268.141 | 0.24
| 20 | 1 | 40 | 2.8 | 40 | 50 | 0.0315 | 300.819 | 0.27
| 20 | 1 | 40 | 2.8 | 40 | 50 | 0.0315 | 333.1339 | 0.32
| 20 | 1 | 40 | 2.8 | 40 | 50 | 0.0315 | 366.3565 | 0.34
Viga 250-20-3 - Cornelissen (2022) | 20 | 1 | 40 | 2.8 | 40 | 50 | 0.0315 | 169.744 | 0.16
| 20 | 1 | 40 | 2.8 | 40 | 50 | 0.0315 | 201.8773 | 0.2
| 20 | 1 | 40 | 2.8 | 40 | 50 | 0.0315 | 234.7368 | 0.24
| 20 | 1 | 40 | 2.8 | 40 | 50 | 0.0315 | 267.2333 | 0.27
| 20 | 1 | 40 | 2.8 | 40 | 50 | 0.0315 | 301.0005 | 0.29
| 20 | 1 | 40 | 2.8 | 40 | 50 | 0.0315 | 333.1339 | 0.32
| 20 | 1 | 40 | 2.8 | 40 | 50 | 0.0315 | 348.7467 | 0.33
Viga 350-10-1 - Cornelissen (2022) | 10 | 1 | 45 | 2.8 | 40 | 45 | 0.008722222 | 310.3099 | 0.15
| 10 | 1 | 45 | 2.8 | 40 | 45 | 0.008722222 | 330.2869 | 0.19
| 10 | 1 | 45 | 2.8 | 40 | 45 | 0.008722222 | 334.2823 | 0.2
| 10 | 1 | 45 | 2.8 | 40 | 45 | 0.008722222 | 351.1518 | 0.23
| 10 | 1 | 45 | 2.8 | 40 | 45 | 0.008722222 | 362.6941 | 0.25
| 10 | 1 | 45 | 2.8 | 40 | 45 | 0.008722222 | 375.5681 | 0.28
| 10 | 1 | 45 | 2.8 | 40 | 45 | 0.008722222 | 387.1104 | 0.31
| 10 | 1 | 45 | 2.8 | 40 | 45 | 0.008722222 | 400.8724 | 0.36
Viga 350-10-2 - Cornelissen (2022) | 10 | 1 | 45 | 2.8 | 40 | 45 | 0.008722222 | 308.9781 | 0.16
| 10 | 1 | 45 | 2.8 | 40 | 45 | 0.008722222 | 322.2961 | 0.18
| 10 | 1 | 45 | 2.8 | 40 | 45 | 0.008722222 | 334.7262 | 0.2
| 10 | 1 | 45 | 2.8 | 40 | 45 | 0.008722222 | 347.6003 | 0.23
| 10 | 1 | 45 | 2.8 | 40 | 45 | 0.008722222 | 361.3623 | 0.24
| 10 | 1 | 45 | 2.8 | 40 | 45 | 0.008722222 | 375.5681 | 0.25
| 10 | 1 | 45 | 2.8 | 40 | 45 | 0.008722222 | 388.4422 | 0.27
| 10 | 1 | 45 | 2.8 | 40 | 45 | 0.008722222 | 399.9845 | 0.29
Viga 350-10-3 - Cornelissen (2022) | 10 | 1 | 45 | 2.8 | 40 | 45 | 0.008722222 | 323.6279 | 0.15
| 10 | 1 | 45 | 2.8 | 40 | 45 | 0.008722222 | 336.502 | 0.16
| 10 | 1 | 45 | 2.8 | 40 | 45 | 0.008722222 | 354.7033 | 0.18
| 10 | 1 | 45 | 2.8 | 40 | 45 | 0.008722222 | 365.3577 | 0.18
| 10 | 1 | 45 | 2.8 | 40 | 45 | 0.008722222 | 375.5681 | 0.19
| 10 | 1 | 45 | 2.8 | 40 | 45 | 0.008722222 | 386.6665 | 0.2
| 10 | 1 | 45 | 2.8 | 40 | 45 | 0.008722222 | 401.3163 | 0.22
Viga 350-20-1 - Cornelissen (2022) | 20 | 1 | 40 | 2.8 | 40 | 50 | 0.0315 | 224.9365 | 0.16
| 20 | 1 | 40 | 2.8 | 40 | 50 | 0.0315 | 259.8976 | 0.2
| 20 | 1 | 40 | 2.8 | 40 | 50 | 0.0315 | 294.7403 | 0.23
Viga 350-20-2 - Cornelissen (2022) | 20 | 1 | 40 | 2.8 | 40 | 50 | 0.0315 | 224.9365 | 0.14
| 20 | 1 | 40 | 2.8 | 40 | 50 | 0.0315 | 259.4236 | 0.17
| 20 | 1 | 40 | 2.8 | 40 | 50 | 0.0315 | 294.1477 | 0.21
Viga 350-20-3 - Cornelissen (2022) | 20 | 1 | 40 | 2.8 | 40 | 50 | 0.0315 | 154.3031 | 0.21
| 20 | 1 | 40 | 2.8 | 40 | 50 | 0.0315 | 190.3309 | 0.25
| 20 | 1 | 40 | 2.8 | 40 | 50 | 0.0315 | 224.3439 | 0.29
| 20 | 1 | 40 | 2.8 | 40 | 50 | 0.0315 | 258.4755 | 0.33
| 20 | 1 | 40 | 2.8 | 40 | 50 | 0.0315 | 306.71 | 0.37
Viga G2 - Makhlouf e Malhas (1996) | 20 | 6 | 84 | 3.508821 | 50 | 64 | 0.02453125 | 179.888 | 0.15
| 20 | 6 | 84 | 3.508821 | 50 | 64 | 0.02453125 | 225.2967 | 0.23
| 20 | 6 | 84 | 3.508821 | 50 | 64 | 0.02453125 | 270.7053 | 0.28
Viga G3 - Makhlouf e Malhas (1996) | 20 | 9 | 45 | 3.508821 | 50 | 64 | 0.036796875 | 176.8396 | 0.18
| 20 | 9 | 45 | 3.508821 | 50 | 64 | 0.036796875 | 220.7528 | 0.26
| 20 | 9 | 45 | 3.508821 | 50 | 64 | 0.036796875 | 264.6659 | 0.34
Viga C1 - Kumar et al. (2007) | 16 | 2 | 52 | 3.42 | 27 | 35 | 0.03828571 | 234.7223 | 0.15
| 16 | 2 | 52 | 3.42 | 27 | 35 | 0.03828571 | 315.6611 | 0.19
| 16 | 2 | 52 | 3.42 | 27 | 35 | 0.03828571 | 364.2243 | 0.22
| 16 | 2 | 52 | 3.42 | 27 | 35 | 0.03828571 | 404.6937 | 0.22
| 16 | 2 | 52 | 3.42 | 27 | 35 | 0.03828571 | 469.4447 | 0.25
| 16 | 2 | 52 | 3.42 | 27 | 35 | 0.03828571 | 526.1018 | 0.29
Viga C2 - Kumar et al. (2007) | 20 | 2 | 44 | 3.42 | 25 | 35 | 0.05980952 | 270.8701 | 0.17
| 20 | 2 | 44 | 3.42 | 25 | 35 | 0.05980952 | 308.0484 | 0.19
| 20 | 2 | 44 | 3.42 | 25 | 35 | 0.05980952 | 355.849 | 0.21
| 20 | 2 | 44 | 3.42 | 25 | 35 | 0.05980952 | 377.0937 | 0.23
| 20 | 2 | 44 | 3.42 | 25 | 35 | 0.05980952 | 424.8943 | 0.25
| 20 | 2 | 44 | 3.42 | 25 | 35 | 0.05980952 | 525.8067 | 0.25
Viga C3 - Kumar et al. (2007) | 20 | 3 | 12 | 3.42 | 25 | 35 | 0.08971429 | 246.9219 | 0.18
| 20 | 3 | 12 | 3.42 | 25 | 35 | 0.08971429 | 283.234 | 0.19
| 20 | 3 | 12 | 3.42 | 25 | 35 | 0.08971429 | 315.9148 | 0.21
| 20 | 3 | 12 | 3.42 | 25 | 35 | 0.08971429 | 355.8581 | 0.23
| 20 | 3 | 12 | 3.42 | 25 | 35 | 0.08971429 | 395.8013 | 0.25
| 20 | 3 | 12 | 3.42 | 25 | 35 | 0.08971429 | 432.1133 | 0.29
| 20 | 3 | 12 | 3.42 | 25 | 35 | 0.08971429 | 468.4254 | 0.31
| 20 | 3 | 12 | 3.42 | 25 | 35 | 0.08971429 | 501.1062 | 0.37
Viga CS1 - Kumar et al. (2007) | 16 | 2 | 52 | 2.98 | 27 | 35 | 0.03828571 | 370.7473 | 0.16
| 16 | 2 | 52 | 2.98 | 27 | 35 | 0.03828571 | 443.2848 | 0.2
| 16 | 2 | 52 | 2.98 | 27 | 35 | 0.03828571 | 523.882 | 0.26
Viga CS2 - Kumar et al. (2007) | 20 | 2 | 44 | 2.98 | 25 | 35 | 0.05980952 | 264.2801 | 0.17
| 20 | 2 | 44 | 2.98 | 25 | 35 | 0.05980952 | 301.2793 | 0.19
| 20 | 2 | 44 | 2.98 | 25 | 35 | 0.05980952 | 348.8497 | 0.23
| 20 | 2 | 44 | 2.98 | 25 | 35 | 0.05980952 | 369.9921 | 0.25
| 20 | 2 | 44 | 2.98 | 25 | 35 | 0.05980952 | 401.7057 | 0.3
| 20 | 2 | 44 | 2.98 | 25 | 35 | 0.05980952 | 422.8482 | 0.32
| 20 | 2 | 44 | 2.98 | 25 | 35 | 0.05980952 | 474.647 | 0.36
| 20 | 2 | 44 | 2.98 | 25 | 35 | 0.05980952 | 526.4459 | 0.47
Viga CS3 - Kumar et al. (2007) | 20 | 3 | 12 | 2.98 | 25 | 35 | 0.08971429 | 303.4026 | 0.16
| 20 | 3 | 12 | 2.98 | 25 | 35 | 0.08971429 | 317.8503 | 0.18
| 20 | 3 | 12 | 2.98 | 25 | 35 | 0.08971429 | 353.9697 | 0.18
| 20 | 3 | 12 | 2.98 | 25 | 35 | 0.08971429 | 393.701 | 0.2
| 20 | 3 | 12 | 2.98 | 25 | 35 | 0.08971429 | 429.8203 | 0.2
| 20 | 3 | 12 | 2.98 | 25 | 35 | 0.08971429 | 462.3277 | 0.2
| 20 | 3 | 12 | 2.98 | 25 | 35 | 0.08971429 | 502.059 | 0.22
Viga B6 - Maghsoudi e Sharifi (2008) | 28 | 4 | 16 | 5.308474 | 30 | 44 | 0.1399432 | 111.4353 | 0.2
| 28 | 4 | 16 | 5.308474 | 30 | 44 | 0.1399432 | 151.172 | 0.22
| 28 | 4 | 16 | 5.308474 | 30 | 44 | 0.1399432 | 201.7066 | 0.25
| 28 | 4 | 16 | 5.308474 | 30 | 44 | 0.1399432 | 230.6452 | 0.29
| 28 | 4 | 16 | 5.308474 | 30 | 44 | 0.1399432 | 263.9031 | 0.31
| 28 | 4 | 16 | 5.308474 | 30 | 44 | 0.1399432 | 315.7335 | 0.33
| 28 | 4 | 16 | 5.308474 | 30 | 44 | 0.1399432 | 342.0806 | 0.34
| 28 | 4 | 16 | 5.308474 | 30 | 44 | 0.1399432 | 380.5214 | 0.37
Viga F29-2D16-10A - Hong et al (2013) | 15.9 | 2 | 46 | 2.825877 | 30 | 38 | 0.03484211 | 361.6696 | 0.2
| 15.9 | 2 | 46 | 2.825877 | 30 | 38 | 0.03484211 | 392.3 | 0.35
Viga F29-2D16-10B - Hong et al (2013) | 15.9 | 2 | 46 | 2.825877 | 30 | 38 | 0.03484211 | 363.0041 | 0.2
| 15.9 | 2 | 46 | 2.825877 | 30 | 38 | 0.03484211 | 392.3 | 0.25
Viga F29-2D16-10C - Hong et al (2013) | 15.9 | 2 | 46 | 2.825877 | 30 | 38 | 0.03484211 | 363.0041 | 0.2
| 15.9 | 2 | 46 | 2.825877 | 30 | 38 | 0.03484211 | 392.3 | 0.25
Viga F29-2D16-10D - Hong et al (2013) | 15.9 | 2 | 46 | 2.825877 | 30 | 38 | 0.03484211 | 364.3387 | 0.2
| 15.9 | 2 | 46 | 2.825877 | 30 | 38 | 0.03484211 | 392.3 | 0.3
Viga F30-2D13-10 - Hong et al (2013) | 12.7 | 2 | 52 | 2.920876 | 30 | 36.5 | 0.02314155 | 317.1027 | 0.15
| 12.7 | 2 | 52 | 2.920876 | 30 | 36.5 | 0.02314155 | 392.3 | 0.2
Viga F30-2D13-20 - Hong et al (2013) | 12.7 | 2 | 52 | 2.920876 | 30 | 36.5 | 0.02314155 | 319.1354 | 0.15
| 12.7 | 2 | 52 | 2.920876 | 30 | 36.5 | 0.02314155 | 392.3 | 0.2
Viga F30-2D16-10 - Hong et al (2013) | 15.9 | 2 | 46 | 2.920876 | 30 | 38 | 0.03484211 | 260.029 | 0.15
| 15.9 | 2 | 46 | 2.920876 | 30 | 38 | 0.03484211 | 365.3741 | 0.25
| 15.9 | 2 | 46 | 2.920876 | 30 | 38 | 0.03484211 | 392.3 | 0.3
Viga F30-2D16-20 - Hong et al (2013) | 15.9 | 2 | 46 | 2.920876 | 30 | 38 | 0.03484211 | 261.3625 | 0.15
| 15.9 | 2 | 46 | 2.920876 | 30 | 38 | 0.03484211 | 366.7076 | 0.25
Viga F30-2D19-10 - Hong et al (2013) | 19.1 | 2 | 40 | 2.920876 | 30 | 39.5 | 0.04835443 | 187.0257 | 0.15
| 19.1 | 2 | 40 | 2.920876 | 30 | 39.5 | 0.04835443 | 261.0765 | 0.2
| 19.1 | 2 | 40 | 2.920876 | 30 | 39.5 | 0.04835443 | 336.0767 | 0.3
| 19.1 | 2 | 40 | 2.920876 | 30 | 39.5 | 0.04835443 | 392.3 | 0.33
Viga F30-2D19-20 - Hong et al (2013) | 19.1 | 2 | 40 | 2.920876 | 30 | 39.5 | 0.04835443 | 186.0764 | 0.15
| 19.1 | 2 | 40 | 2.920876 | 30 | 39.5 | 0.04835443 | 259.1778 | 0.25
| 19.1 | 2 | 40 | 2.920876 | 30 | 39.5 | 0.04835443 | 333.2286 | 0.28
Viga F37-2D16-10 - Hong et al (2013) | 15.9 | 2 | 46 | 3.353879 | 30 | 38 | 0.03484211 | 365.4727 | 0.2
| 15.9 | 2 | 46 | 3.353879 | 30 | 38 | 0.03484211 | 392.3 | 0.22
Viga F37-2D16-20 - Hong et al (2013) | 15.9 | 2 | 46 | 3.353879 | 30 | 38 | 0.03484211 | 365.4727 | 0.17
| 15.9 | 2 | 46 | 3.353879 | 30 | 38 | 0.03484211 | 392.3 | 0.21
Viga F37-2D19-10 - Hong et al (2013) | 19.1 | 2 | 40 | 3.353879 | 30 | 39.5 | 0.04835443 | 221.3101 | 0.17
| 19.1 | 2 | 40 | 3.353879 | 30 | 39.5 | 0.04835443 | 259.1409 | 0.18
| 19.1 | 2 | 40 | 3.353879 | 30 | 39.5 | 0.04835443 | 296.0259 | 0.2
| 19.1 | 2 | 40 | 3.353879 | 30 | 39.5 | 0.04835443 | 333.8567 | 0.2
| 19.1 | 2 | 40 | 3.353879 | 30 | 39.5 | 0.04835443 | 369.796 | 0.25
| 19.1 | 2 | 40 | 3.353879 | 30 | 39.5 | 0.04835443 | 392.3 | 0.27
Viga F37-2D19-20 - Hong et al (2013) | 19.1 | 2 | 40 | 3.353879 | 30 | 39.5 | 0.04835443 | 296.0259 | 0.18
| 19.1 | 2 | 40 | 3.353879 | 30 | 39.5 | 0.04835443 | 331.9652 | 0.19
| 19.1 | 2 | 40 | 3.353879 | 30 | 39.5 | 0.04835443 | 369.796 | 0.21
| 19.1 | 2 | 40 | 3.353879 | 30 | 39.5 | 0.04835443 | 392.3 | 0.26
Mínimo | 9.52 | 1 | 12 | 2.693329 | 17.46 | 25.4 | 0.007337662 | 73.40446 | 0.14
Máximo | 28 | 9 | 296 | 5.308474 | 82 | 94.5 | 0.1399432 | 628 | 0.79
Note on H2: [Comentário encadeado] Sua versão do Excel permite que você leia este comentário encadeado, no entanto, as edições serão removidas se o arquivo for aberto em uma versão mais recente do Excel. Saiba mais: https://go.microsoft.com/fwlink/?linkid=870924 Comentário: Adotado conforme sugestão de Holmberg and Lindgren (1970). Holmberg Å, Lindgren S. Crack spacing and crack widths due to normal force or bending moment. Stockholm: National Swedish Council for Building Research, 1970; Acef = b*2*d'
Note on I2: [Comentário encadeado] Sua versão do Excel permite que você leia este comentário encadeado, no entanto, as edições serão removidas se o arquivo for aberto em uma versão mais recente do Excel. Saiba mais: https://go.microsoft.com/fwlink/?linkid=870924 Comentário: Valor calculado analiticamente no estádio II
Note on J2: [Comentário encadeado] Sua versão do Excel permite que você leia este comentário encadeado, no entanto, as edições serão removidas se o arquivo for aberto em uma versão mais recente do Excel. Saiba mais: https://go.microsoft.com/fwlink/?linkid=870924 Comentário: Valores entre 0,15-0,2 mm e 0,8 mm para considerar apenas a fissuração estabilizada

## Gráficos finais
|  | 40% |  | -40% |  | 20% |  | -20%
0 | 0 | 0 | 0 | 0 | 0 | 0 | 0 | 0 | 0
0.8 | 0.8 | 1.12 | 0.8 | 0.8 | 1.12 | 0.96 | 0.8 | 0.8 | 0.96
|  |  |  | Comparação das equações de normas com wm - Apenas aberturas entre 0,15 e 0,8 mm | [5 empty] | Comparação das equações de normas com wk - Apenas abertura entre 0,15 e 0,8 mm
Comparação das equações empíricas com wm- Apenas aberturas entre 0,15 e 0,8 mm
[5 empty] | Histogramas das variávies de entrada | [5 empty] | Gráficos de Pareto das variávies de entrada
+40%
-40%
+40%
-40%
+40%
-40%
+40%
-40%
+40%
-40%
+40%
-40%
+40%
-40%
+40%
-40%
+40%
-40%
+40%
-40%
+40%
-40%
+40%
-40%
+20%
-20%
Este gráfico não está disponível na sua versão de Excel. Editar esta forma ou salvar esta pasta de trabalho em um formato de arquivo diferente quebrará o gráfico permanentemente.
Este gráfico não está disponível na sua versão de Excel. Editar esta forma ou salvar esta pasta de trabalho em um formato de arquivo diferente quebrará o gráfico permanentemente.
Este gráfico não está disponível na sua versão de Excel. Editar esta forma ou salvar esta pasta de trabalho em um formato de arquivo diferente quebrará o gráfico permanentemente.
Este gráfico não está disponível na sua versão de Excel. Editar esta forma ou salvar esta pasta de trabalho em um formato de arquivo diferente quebrará o gráfico permanentemente.
Este gráfico não está disponível na sua versão de Excel. Editar esta forma ou salvar esta pasta de trabalho em um formato de arquivo diferente quebrará o gráfico permanentemente.
Este gráfico não está disponível na sua versão de Excel. Editar esta forma ou salvar esta pasta de trabalho em um formato de arquivo diferente quebrará o gráfico permanentemente.
Este gráfico não está disponível na sua versão de Excel. Editar esta forma ou salvar esta pasta de trabalho em um formato de arquivo diferente quebrará o gráfico permanentemente.
Este gráfico não está disponível na sua versão de Excel. Editar esta forma ou salvar esta pasta de trabalho em um formato de arquivo diferente quebrará o gráfico permanentemente.
Este gráfico não está disponível na sua versão de Excel. Editar esta forma ou salvar esta pasta de trabalho em um formato de arquivo diferente quebrará o gráfico permanentemente.
Este gráfico não está disponível na sua versão de Excel. Editar esta forma ou salvar esta pasta de trabalho em um formato de arquivo diferente quebrará o gráfico permanentemente.
Este gráfico não está disponível na sua versão de Excel. Editar esta forma ou salvar esta pasta de trabalho em um formato de arquivo diferente quebrará o gráfico permanentemente.
Este gráfico não está disponível na sua versão de Excel. Editar esta forma ou salvar esta pasta de trabalho em um formato de arquivo diferente quebrará o gráfico permanentemente.
Este gráfico não está disponível na sua versão de Excel. Editar esta forma ou salvar esta pasta de trabalho em um formato de arquivo diferente quebrará o gráfico permanentemente.
Este gráfico não está disponível na sua versão de Excel. Editar esta forma ou salvar esta pasta de trabalho em um formato de arquivo diferente quebrará o gráfico permanentemente.
Este gráfico não está disponível na sua versão de Excel. Editar esta forma ou salvar esta pasta de trabalho em um formato de arquivo diferente quebrará o gráfico permanentemente.
Este gráfico não está disponível na sua versão de Excel. Editar esta forma ou salvar esta pasta de trabalho em um formato de arquivo diferente quebrará o gráfico permanentemente.