## Sheet1
Diâmetro da armadura (mm) | Resistência do aço - fy (MPa) | Número de barras em uma camada | Espaçamento entre as barras (mm) | Resistência à tração do concreto (MPa) | Cobrimento (mm) | Distância ao centro de gravidade da armadura (mm) | Largura da viga - b (mm) | Altura da viga - h (mm) | Área de aço tracionada - As (mm2) | Momento fletor - Ms (kNm) | Output: w_exp (mm)
20 | 500 | 2 | 126 | 4.120341 | 25 | 39 | 216 | 201 | 628 | 20.8 | 0.16
20 | 500 | 2 | 126 | 4.120341 | 25 | 39 | 216 | 201 | 628 | 27.3 | 0.23
20 | 500 | 2 | 126 | 4.120341 | 25 | 39 | 216 | 201 | 628 | 28.2 | 0.24
20 | 500 | 2 | 126 | 4.120341 | 25 | 39 | 216 | 201 | 628 | 32.6 | 0.27
20 | 500 | 2 | 126 | 4.120341 | 25 | 39 | 216 | 201 | 628 | 41.2 | 0.35
20 | 500 | 2 | 126 | 4.120341 | 25 | 39 | 216 | 201 | 628 | 44.9 | 0.4
10 | 500 | 8 | 87.7 | 4.131127 | 25 | 53 | 308 | 604 | 628 | 105 | 0.16
10 | 500 | 8 | 87.7 | 4.131127 | 25 | 53 | 308 | 604 | 628 | 119.6 | 0.18
10 | 500 | 8 | 87.7 | 4.131127 | 25 | 53 | 308 | 604 | 628 | 174.3 | 0.26
10 | 628 | 4 | 32.46667 | 3.262 | 25 | 36 | 200 | 600 | 314 | 47.625 | 0.16
10 | 628 | 4 | 32.46667 | 3.262 | 25 | 36 | 200 | 600 | 314 | 54.3 | 0.2
10 | 628 | 4 | 32.46667 | 3.262 | 25 | 36 | 200 | 600 | 314 | 61.425 | 0.2
10 | 628 | 4 | 32.46667 | 3.262 | 25 | 36 | 200 | 600 | 314 | 68.625 | 0.24
10 | 628 | 4 | 32.46667 | 3.262 | 25 | 36 | 200 | 600 | 314 | 73.275 | 0.3
10 | 628 | 4 | 32.46667 | 3.262 | 25 | 36 | 200 | 600 | 314 | 83.25 | 0.32
10 | 628 | 4 | 32.46667 | 3.262 | 25 | 36 | 200 | 600 | 314 | 84 | 0.38
10 | 628 | 4 | 32.46667 | 3.262 | 25 | 36 | 200 | 600 | 314 | 90 | 0.42
10 | 628 | 4 | 32.46667 | 3.262 | 25 | 36 | 200 | 600 | 314 | 108 | 0.44
10 | 628 | 4 | 32.46667 | 3.262 | 25 | 36 | 200 | 600 | 314 | 120 | 0.5
10 | 628 | 4 | 32.46667 | 3.514 | 25 | 36 | 200 | 600 | 314 | 54 | 0.24
10 | 628 | 4 | 32.46667 | 3.514 | 25 | 36 | 200 | 600 | 314 | 60 | 0.3
10 | 628 | 4 | 32.46667 | 3.514 | 25 | 36 | 200 | 600 | 314 | 62.25 | 0.3
10 | 628 | 4 | 32.46667 | 3.514 | 25 | 36 | 200 | 600 | 314 | 66 | 0.3
10 | 628 | 4 | 32.46667 | 3.514 | 25 | 36 | 200 | 600 | 314 | 71.25 | 0.38
10 | 628 | 4 | 32.46667 | 3.514 | 25 | 36 | 200 | 600 | 314 | 82.5 | 0.44
16 | 571 | 4 | 37 | 4.2588 | 33 | 59 | 125 | 250 | 800 | 18.2 | 0.18
16 | 571 | 4 | 37 | 4.2588 | 33 | 59 | 125 | 250 | 800 | 26.2 | 0.2
16 | 571 | 4 | 37 | 4.2588 | 33 | 59 | 125 | 250 | 800 | 31.7 | 0.26
16 | 571 | 4 | 37 | 4.2588 | 33 | 59 | 125 | 250 | 800 | 40.8 | 0.44
16 | 571 | 4 | 37 | 4.2588 | 33 | 59 | 125 | 250 | 800 | 54.1 | 0.6
12 | 500 | 4 | 79.3 | 2.693329 | 20 | 38 | 350 | 450 | 452 | 52.5 | 0.36
12 | 500 | 4 | 79.3 | 2.693329 | 20 | 38 | 350 | 450 | 452 | 67.5 | 0.43
12 | 500 | 4 | 79.3 | 2.693329 | 20 | 38 | 350 | 450 | 452 | 90 | 0.56
12 | 500 | 4 | 79.3 | 2.693329 | 20 | 38 | 350 | 450 | 452 | 112.5 | 0.71
12 | 500 | 4 | 79.3 | 2.693329 | 20 | 38 | 350 | 450 | 452 | 120 | 0.79
25 | 500 | 4 | 62 | 2.693329 | 20 | 44.5 | 350 | 450 | 1964 | 75 | 0.2
25 | 500 | 4 | 62 | 2.693329 | 20 | 44.5 | 350 | 450 | 1964 | 135 | 0.25
25 | 500 | 4 | 62 | 2.693329 | 20 | 44.5 | 350 | 450 | 1964 | 195 | 0.36
25 | 500 | 4 | 62 | 2.693329 | 20 | 44.5 | 350 | 450 | 1964 | 255 | 0.47
25 | 500 | 4 | 62 | 2.693329 | 20 | 44.5 | 350 | 450 | 1964 | 300 | 0.57
25 | 500 | 4 | 62 | 2.693329 | 20 | 44.5 | 350 | 450 | 1964 | 360 | 0.78
12 | 500 | 4 | 79.3 | 2.693329 | 20 | 34 | 350 | 450 | 452 | 37.5 | 0.21
12 | 500 | 4 | 79.3 | 2.693329 | 20 | 34 | 350 | 450 | 452 | 45 | 0.31
12 | 500 | 4 | 79.3 | 2.693329 | 20 | 34 | 350 | 450 | 452 | 52.5 | 0.38
12 | 500 | 4 | 79.3 | 2.693329 | 20 | 34 | 350 | 450 | 452 | 67.5 | 0.52
12 | 500 | 4 | 79.3 | 2.693329 | 20 | 34 | 350 | 450 | 452 | 90 | 0.74
12 | 500 | 4 | 79.3 | 2.693329 | 20 | 34 | 350 | 450 | 452 | 37.5 | 0.17
12 | 500 | 4 | 79.3 | 2.693329 | 20 | 34 | 350 | 450 | 452 | 52.5 | 0.36
12 | 500 | 4 | 79.3 | 2.693329 | 20 | 34 | 350 | 450 | 452 | 67.5 | 0.56
12 | 500 | 4 | 79.3 | 2.693329 | 20 | 34 | 350 | 450 | 452 | 90 | 0.78
12 | 500 | 4 | 46 | 2.693329 | 70 | 88 | 350 | 450 | 452 | 37.5 | 0.31
12 | 500 | 4 | 46 | 2.693329 | 70 | 88 | 350 | 450 | 452 | 45 | 0.44
12 | 500 | 4 | 46 | 2.693329 | 70 | 84 | 350 | 450 | 452 | 30 | 0.14
12 | 500 | 4 | 46 | 2.693329 | 70 | 84 | 350 | 450 | 452 | 37.5 | 0.31
12 | 500 | 4 | 46 | 2.693329 | 70 | 84 | 350 | 450 | 452 | 45 | 0.4
12 | 500 | 4 | 46 | 2.693329 | 70 | 84 | 350 | 450 | 452 | 30 | 0.25
12 | 500 | 4 | 46 | 2.693329 | 70 | 84 | 350 | 450 | 452 | 37.5 | 0.44
12 | 500 | 4 | 46 | 2.693329 | 70 | 84 | 350 | 450 | 452 | 45 | 0.56
25 | 500 | 4 | 62 | 2.693329 | 20 | 40.5 | 350 | 450 | 1964 | 150 | 0.23
25 | 500 | 4 | 62 | 2.693329 | 20 | 40.5 | 350 | 450 | 1964 | 225 | 0.35
25 | 500 | 4 | 62 | 2.693329 | 20 | 40.5 | 350 | 450 | 1964 | 300 | 0.49
25 | 500 | 4 | 62 | 2.693329 | 20 | 40.5 | 350 | 450 | 1964 | 375 | 0.67
25 | 500 | 4 | 62 | 2.693329 | 20 | 40.5 | 350 | 450 | 1964 | 150 | 0.27
25 | 500 | 4 | 62 | 2.693329 | 20 | 40.5 | 350 | 450 | 1964 | 225 | 0.4
25 | 500 | 4 | 62 | 2.693329 | 20 | 40.5 | 350 | 450 | 1964 | 300 | 0.53
25 | 500 | 4 | 62 | 2.693329 | 20 | 40.5 | 350 | 450 | 1964 | 375 | 0.72
25 | 500 | 4 | 28.7 | 2.693329 | 70 | 94.5 | 350 | 450 | 1964 | 75 | 0.3
25 | 500 | 4 | 28.7 | 2.693329 | 70 | 94.5 | 350 | 450 | 1964 | 150 | 0.57
25 | 500 | 4 | 28.7 | 2.693329 | 70 | 90.5 | 350 | 450 | 1964 | 75 | 0.26
25 | 500 | 4 | 28.7 | 2.693329 | 70 | 90.5 | 350 | 450 | 1964 | 150 | 0.6
25 | 500 | 4 | 28.7 | 2.693329 | 70 | 90.5 | 350 | 450 | 1964 | 75 | 0.27
25 | 500 | 4 | 28.7 | 2.693329 | 70 | 90.5 | 350 | 450 | 1964 | 150 | 0.59
9.52 | 434 | 3 | 22.2 | 3.56416 | 20.64 | 25.4 | 114.3 | 228.6 | 212.9 | 11.6 | 0.15
9.52 | 434 | 3 | 22.2 | 3.56416 | 20.64 | 25.4 | 114.3 | 228.6 | 212.9 | 13.5 | 0.17
12.7 | 434 | 3 | 19.05 | 3.976608 | 19.05 | 25.4 | 114.3 | 228.6 | 387.1 | 21.1 | 0.15
12.7 | 434 | 3 | 19.05 | 3.976608 | 19.05 | 25.4 | 114.3 | 228.6 | 387.1 | 24.2 | 0.17
12.7 | 434 | 3 | 19.05 | 3.976608 | 19.05 | 25.4 | 114.3 | 228.6 | 387.1 | 28.6 | 0.2
15.9 | 540 | 3 | 15.9 | 3.976608 | 17.46 | 25.4 | 114.3 | 228.6 | 600 | 30.5 | 0.16
15.9 | 540 | 3 | 15.9 | 3.976608 | 17.46 | 25.4 | 114.3 | 228.6 | 600 | 40 | 0.21
16 | 500 | 2 | 138 | 3.269 | 40 | 48 | 250 | 348 | 400 | 20.42 | 0.15
16 | 500 | 2 | 138 | 3.269 | 40 | 48 | 250 | 348 | 400 | 23.34 | 0.2
16 | 500 | 2 | 138 | 3.269 | 40 | 48 | 250 | 348 | 400 | 26.26 | 0.25
16 | 500 | 2 | 138 | 3.269 | 40 | 48 | 250 | 348 | 400 | 29.175 | 0.28
16 | 500 | 2 | 138 | 3.269 | 40 | 48 | 250 | 348 | 400 | 32.09 | 0.28
16 | 500 | 2 | 138 | 3.269 | 40 | 48 | 250 | 348 | 400 | 35.01 | 0.3
16 | 500 | 2 | 138 | 3.269 | 40 | 48 | 250 | 348 | 400 | 37.93 | 0.33
16 | 500 | 2 | 138 | 3.269 | 40 | 48 | 250 | 348 | 400 | 40.84 | 0.33
16 | 500 | 2 | 138 | 3.269 | 40 | 48 | 250 | 348 | 400 | 23.34 | 0.15
16 | 500 | 2 | 138 | 3.269 | 40 | 48 | 250 | 348 | 400 | 26.26 | 0.18
16 | 500 | 2 | 138 | 3.269 | 40 | 48 | 250 | 348 | 400 | 29.175 | 0.2
16 | 500 | 2 | 138 | 3.269 | 40 | 48 | 250 | 348 | 400 | 32.09 | 0.25
16 | 500 | 2 | 138 | 3.269 | 40 | 48 | 250 | 348 | 400 | 35.01 | 0.3
16 | 500 | 2 | 138 | 3.269 | 40 | 48 | 250 | 348 | 400 | 37.93 | 0.33
16 | 500 | 2 | 138 | 3.269 | 40 | 48 | 250 | 348 | 400 | 40.84 | 0.38
16 | 500 | 2 | 168 | 3.269 | 25 | 33 | 250 | 333 | 400 | 23.34 | 0.15
16 | 500 | 2 | 168 | 3.269 | 25 | 33 | 250 | 333 | 400 | 26.26 | 0.18
16 | 500 | 2 | 168 | 3.269 | 25 | 33 | 250 | 333 | 400 | 29.175 | 0.2
16 | 500 | 2 | 168 | 3.269 | 25 | 33 | 250 | 333 | 400 | 32.09 | 0.23
16 | 500 | 2 | 168 | 3.269 | 25 | 33 | 250 | 333 | 400 | 35.01 | 0.25
16 | 500 | 2 | 168 | 3.269 | 25 | 33 | 250 | 333 | 400 | 37.93 | 0.3
16 | 500 | 2 | 168 | 3.269 | 25 | 33 | 250 | 333 | 400 | 40.84 | 0.3
16 | 500 | 2 | 168 | 3.269 | 25 | 33 | 250 | 333 | 400 | 20.42 | 0.15
16 | 500 | 2 | 168 | 3.269 | 25 | 33 | 250 | 333 | 400 | 23.34 | 0.18
16 | 500 | 2 | 168 | 3.269 | 25 | 33 | 250 | 333 | 400 | 26.26 | 0.18
16 | 500 | 2 | 168 | 3.269 | 25 | 33 | 250 | 333 | 400 | 29.175 | 0.25
16 | 500 | 2 | 168 | 3.269 | 25 | 33 | 250 | 333 | 400 | 32.09 | 0.28
16 | 500 | 2 | 168 | 3.269 | 25 | 33 | 250 | 333 | 400 | 35.01 | 0.33
16 | 500 | 2 | 168 | 3.269 | 25 | 33 | 250 | 333 | 400 | 37.93 | 0.38
16 | 500 | 2 | 168 | 3.269 | 25 | 33 | 250 | 333 | 400 | 40.84 | 0.43
16 | 500 | 3 | 76 | 3.269 | 25 | 33 | 250 | 333 | 600 | 37.93 | 0.15
16 | 500 | 3 | 76 | 3.269 | 25 | 33 | 250 | 333 | 600 | 40.84 | 0.18
16 | 500 | 3 | 76 | 3.269 | 25 | 33 | 250 | 333 | 600 | 43.76 | 0.18
16 | 500 | 3 | 76 | 3.269 | 25 | 33 | 250 | 333 | 600 | 46.68 | 0.2
16 | 500 | 3 | 76 | 3.269 | 25 | 33 | 250 | 333 | 600 | 49.6 | 0.2
16 | 500 | 3 | 76 | 3.269 | 25 | 33 | 250 | 333 | 600 | 40.84 | 0.15
16 | 500 | 3 | 76 | 3.269 | 25 | 33 | 250 | 333 | 600 | 43.76 | 0.18
16 | 500 | 3 | 76 | 3.269 | 25 | 33 | 250 | 333 | 600 | 46.68 | 0.2
16 | 500 | 3 | 76 | 3.269 | 25 | 33 | 250 | 333 | 600 | 49.6 | 0.2
12 | 500 | 2 | 296 | 3.269 | 25 | 31 | 400 | 161 | 220 | 4.67 | 0.2
12 | 500 | 2 | 296 | 3.269 | 25 | 31 | 400 | 161 | 220 | 6.42 | 0.25
12 | 500 | 2 | 296 | 3.269 | 25 | 31 | 400 | 161 | 220 | 8.17 | 0.33
12 | 500 | 2 | 296 | 3.269 | 25 | 31 | 400 | 161 | 220 | 6.42 | 0.23
12 | 500 | 2 | 296 | 3.269 | 25 | 31 | 400 | 161 | 220 | 8.17 | 0.28
12 | 500 | 3 | 142 | 3.269 | 25 | 31 | 400 | 161 | 330 | 8.17 | 0.18
12 | 500 | 3 | 142 | 3.269 | 25 | 31 | 400 | 161 | 330 | 9.92 | 0.23
12 | 500 | 3 | 142 | 3.269 | 25 | 31 | 400 | 161 | 330 | 11.67 | 0.25
12 | 500 | 3 | 142 | 3.269 | 25 | 31 | 400 | 161 | 330 | 8.17 | 0.18
12 | 500 | 3 | 142 | 3.269 | 25 | 31 | 400 | 161 | 330 | 9.92 | 0.23
12 | 500 | 3 | 142 | 3.269 | 25 | 31 | 400 | 161 | 330 | 11.67 | 0.25
12 | 500 | 4 | 90.67 | 3.269 | 25 | 31 | 400 | 161 | 440 | 11.67 | 0.15
12 | 500 | 4 | 90.67 | 3.269 | 25 | 31 | 400 | 161 | 440 | 13.42 | 0.15
12 | 500 | 4 | 90.67 | 3.269 | 25 | 31 | 400 | 161 | 440 | 15.17 | 0.18
12 | 500 | 4 | 90.67 | 3.269 | 25 | 31 | 400 | 161 | 440 | 11.67 | 0.18
12 | 500 | 4 | 90.67 | 3.269 | 25 | 31 | 400 | 161 | 440 | 13.42 | 0.2
12 | 500 | 4 | 90.67 | 3.269 | 25 | 31 | 400 | 161 | 440 | 15.17 | 0.23
10 | 528 | 1 | 45 | 2.8 | 40 | 45 | 100 | 250 | 78.5 | 4.1 | 0.16
10 | 528 | 1 | 45 | 2.8 | 40 | 45 | 100 | 250 | 78.5 | 4.4 | 0.18
10 | 528 | 1 | 45 | 2.8 | 40 | 45 | 100 | 250 | 78.5 | 4.74 | 0.2
10 | 528 | 1 | 45 | 2.8 | 40 | 45 | 100 | 250 | 78.5 | 5.04 | 0.22
10 | 528 | 1 | 45 | 2.8 | 40 | 45 | 100 | 250 | 78.5 | 5.38 | 0.24
10 | 528 | 1 | 45 | 2.8 | 40 | 45 | 100 | 250 | 78.5 | 5.68 | 0.26
10 | 528 | 1 | 45 | 2.8 | 40 | 45 | 100 | 250 | 78.5 | 6.04 | 0.28
10 | 528 | 1 | 45 | 2.8 | 40 | 45 | 100 | 250 | 78.5 | 3.76 | 0.15
10 | 528 | 1 | 45 | 2.8 | 40 | 45 | 100 | 250 | 78.5 | 4.1 | 0.17
10 | 528 | 1 | 45 | 2.8 | 40 | 45 | 100 | 250 | 78.5 | 4.42 | 0.19
10 | 528 | 1 | 45 | 2.8 | 40 | 45 | 100 | 250 | 78.5 | 4.71 | 0.2
10 | 528 | 1 | 45 | 2.8 | 40 | 45 | 100 | 250 | 78.5 | 5.04 | 0.22
10 | 528 | 1 | 45 | 2.8 | 40 | 45 | 100 | 250 | 78.5 | 5.37 | 0.24
10 | 528 | 1 | 45 | 2.8 | 40 | 45 | 100 | 250 | 78.5 | 5.65 | 0.26
10 | 528 | 1 | 45 | 2.8 | 40 | 45 | 100 | 250 | 78.5 | 5.92 | 0.29
20 | 598 | 1 | 40 | 2.8 | 40 | 50 | 100 | 250 | 315 | 11.09 | 0.17
20 | 598 | 1 | 40 | 2.8 | 40 | 50 | 100 | 250 | 315 | 12.96 | 0.2
20 | 598 | 1 | 40 | 2.8 | 40 | 50 | 100 | 250 | 315 | 14.77 | 0.24
20 | 598 | 1 | 40 | 2.8 | 40 | 50 | 100 | 250 | 315 | 16.57 | 0.27
20 | 598 | 1 | 40 | 2.8 | 40 | 50 | 100 | 250 | 315 | 18.35 | 0.32
20 | 598 | 1 | 40 | 2.8 | 40 | 50 | 100 | 250 | 315 | 20.18 | 0.34
20 | 598 | 1 | 40 | 2.8 | 40 | 50 | 100 | 250 | 315 | 9.35 | 0.16
20 | 598 | 1 | 40 | 2.8 | 40 | 50 | 100 | 250 | 315 | 11.12 | 0.2
20 | 598 | 1 | 40 | 2.8 | 40 | 50 | 100 | 250 | 315 | 12.93 | 0.24
20 | 598 | 1 | 40 | 2.8 | 40 | 50 | 100 | 250 | 315 | 14.72 | 0.27
20 | 598 | 1 | 40 | 2.8 | 40 | 50 | 100 | 250 | 315 | 16.58 | 0.29
20 | 598 | 1 | 40 | 2.8 | 40 | 50 | 100 | 250 | 315 | 18.35 | 0.32
20 | 598 | 1 | 40 | 2.8 | 40 | 50 | 100 | 250 | 315 | 19.21 | 0.33
10 | 528 | 1 | 45 | 2.8 | 40 | 45 | 100 | 350 | 78.5 | 6.99 | 0.15
10 | 528 | 1 | 45 | 2.8 | 40 | 45 | 100 | 350 | 78.5 | 7.44 | 0.19
10 | 528 | 1 | 45 | 2.8 | 40 | 45 | 100 | 350 | 78.5 | 7.53 | 0.2
10 | 528 | 1 | 45 | 2.8 | 40 | 45 | 100 | 350 | 78.5 | 7.91 | 0.23
10 | 528 | 1 | 45 | 2.8 | 40 | 45 | 100 | 350 | 78.5 | 8.17 | 0.25
10 | 528 | 1 | 45 | 2.8 | 40 | 45 | 100 | 350 | 78.5 | 8.46 | 0.28
10 | 528 | 1 | 45 | 2.8 | 40 | 45 | 100 | 350 | 78.5 | 8.72 | 0.31
10 | 528 | 1 | 45 | 2.8 | 40 | 45 | 100 | 350 | 78.5 | 9.03 | 0.36
10 | 528 | 1 | 45 | 2.8 | 40 | 45 | 100 | 350 | 78.5 | 6.96 | 0.16
10 | 528 | 1 | 45 | 2.8 | 40 | 45 | 100 | 350 | 78.5 | 7.26 | 0.18
10 | 528 | 1 | 45 | 2.8 | 40 | 45 | 100 | 350 | 78.5 | 7.54 | 0.2
10 | 528 | 1 | 45 | 2.8 | 40 | 45 | 100 | 350 | 78.5 | 7.83 | 0.23
10 | 528 | 1 | 45 | 2.8 | 40 | 45 | 100 | 350 | 78.5 | 8.14 | 0.24
10 | 528 | 1 | 45 | 2.8 | 40 | 45 | 100 | 350 | 78.5 | 8.46 | 0.25
10 | 528 | 1 | 45 | 2.8 | 40 | 45 | 100 | 350 | 78.5 | 8.75 | 0.27
10 | 528 | 1 | 45 | 2.8 | 40 | 45 | 100 | 350 | 78.5 | 9.01 | 0.29
10 | 528 | 1 | 45 | 2.8 | 40 | 45 | 100 | 350 | 78.5 | 7.29 | 0.15
10 | 528 | 1 | 45 | 2.8 | 40 | 45 | 100 | 350 | 78.5 | 7.58 | 0.16
10 | 528 | 1 | 45 | 2.8 | 40 | 45 | 100 | 350 | 78.5 | 7.99 | 0.18
10 | 528 | 1 | 45 | 2.8 | 40 | 45 | 100 | 350 | 78.5 | 8.23 | 0.18
10 | 528 | 1 | 45 | 2.8 | 40 | 45 | 100 | 350 | 78.5 | 8.46 | 0.19
10 | 528 | 1 | 45 | 2.8 | 40 | 45 | 100 | 350 | 78.5 | 8.71 | 0.2
10 | 528 | 1 | 45 | 2.8 | 40 | 45 | 100 | 350 | 78.5 | 9.04 | 0.22
20 | 598 | 1 | 40 | 2.8 | 40 | 50 | 100 | 350 | 315 | 18.98 | 0.16
20 | 598 | 1 | 40 | 2.8 | 40 | 50 | 100 | 350 | 315 | 21.93 | 0.2
20 | 598 | 1 | 40 | 2.8 | 40 | 50 | 100 | 350 | 315 | 24.87 | 0.23
20 | 598 | 1 | 40 | 2.8 | 40 | 50 | 100 | 350 | 315 | 18.98 | 0.14
20 | 598 | 1 | 40 | 2.8 | 40 | 50 | 100 | 350 | 315 | 21.89 | 0.17
20 | 598 | 1 | 40 | 2.8 | 40 | 50 | 100 | 350 | 315 | 24.82 | 0.21
20 | 598 | 1 | 40 | 2.8 | 40 | 50 | 100 | 350 | 315 | 13.02 | 0.21
20 | 598 | 1 | 40 | 2.8 | 40 | 50 | 100 | 350 | 315 | 16.06 | 0.25
20 | 598 | 1 | 40 | 2.8 | 40 | 50 | 100 | 350 | 315 | 18.93 | 0.29
20 | 598 | 1 | 40 | 2.8 | 40 | 50 | 100 | 350 | 315 | 21.81 | 0.33
20 | 598 | 1 | 40 | 2.8 | 40 | 50 | 100 | 350 | 315 | 25.88 | 0.37
20 | 430 | 6 | 84 | 3.508821 | 50 | 64 | 600 | 400 | 1884 | 103 | 0.15
20 | 430 | 6 | 84 | 3.508821 | 50 | 64 | 600 | 400 | 1884 | 129 | 0.23
20 | 430 | 6 | 84 | 3.508821 | 50 | 64 | 600 | 400 | 1884 | 155 | 0.28
20 | 430 | 9 | 45 | 3.508821 | 50 | 64 | 600 | 400 | 2826 | 149 | 0.18
20 | 430 | 9 | 45 | 3.508821 | 50 | 64 | 600 | 400 | 2826 | 186 | 0.26
20 | 430 | 9 | 45 | 3.508821 | 50 | 64 | 600 | 400 | 2826 | 223 | 0.34
16 | 528 | 2 | 52 | 3.42 | 27 | 35 | 150 | 235 | 402 | 16.675 | 0.15
16 | 528 | 2 | 52 | 3.42 | 27 | 35 | 150 | 235 | 402 | 22.425 | 0.19
16 | 528 | 2 | 52 | 3.42 | 27 | 35 | 150 | 235 | 402 | 25.875 | 0.22
16 | 528 | 2 | 52 | 3.42 | 27 | 35 | 150 | 235 | 402 | 28.75 | 0.22
16 | 528 | 2 | 52 | 3.42 | 27 | 35 | 150 | 235 | 402 | 33.35 | 0.25
16 | 528 | 2 | 52 | 3.42 | 27 | 35 | 150 | 235 | 402 | 37.375 | 0.29
20 | 528 | 2 | 44 | 3.42 | 25 | 35 | 150 | 235 | 628 | 29.325 | 0.17
20 | 528 | 2 | 44 | 3.42 | 25 | 35 | 150 | 235 | 628 | 33.35 | 0.19
20 | 528 | 2 | 44 | 3.42 | 25 | 35 | 150 | 235 | 628 | 38.525 | 0.21
20 | 528 | 2 | 44 | 3.42 | 25 | 35 | 150 | 235 | 628 | 40.825 | 0.23
20 | 528 | 2 | 44 | 3.42 | 25 | 35 | 150 | 235 | 628 | 46 | 0.25
20 | 528 | 2 | 44 | 3.42 | 25 | 35 | 150 | 235 | 628 | 56.925 | 0.25
20 | 528 | 3 | 12 | 3.42 | 25 | 35 | 150 | 235 | 942 | 39.1 | 0.18
20 | 528 | 3 | 12 | 3.42 | 25 | 35 | 150 | 235 | 942 | 44.85 | 0.19
20 | 528 | 3 | 12 | 3.42 | 25 | 35 | 150 | 235 | 942 | 50.025 | 0.21
20 | 528 | 3 | 12 | 3.42 | 25 | 35 | 150 | 235 | 942 | 56.35 | 0.23
20 | 528 | 3 | 12 | 3.42 | 25 | 35 | 150 | 235 | 942 | 62.675 | 0.25
20 | 528 | 3 | 12 | 3.42 | 25 | 35 | 150 | 235 | 942 | 68.425 | 0.29
20 | 528 | 3 | 12 | 3.42 | 25 | 35 | 150 | 235 | 942 | 74.175 | 0.31
20 | 528 | 3 | 12 | 3.42 | 25 | 35 | 150 | 235 | 942 | 79.35 | 0.37
16 | 528 | 2 | 52 | 2.98 | 27 | 35 | 150 | 235 | 402 | 26.45 | 0.16
16 | 528 | 2 | 52 | 2.98 | 27 | 35 | 150 | 235 | 402 | 31.625 | 0.2
16 | 528 | 2 | 52 | 2.98 | 27 | 35 | 150 | 235 | 402 | 37.375 | 0.26
20 | 528 | 2 | 44 | 2.98 | 25 | 35 | 150 | 235 | 628 | 28.75 | 0.17
20 | 528 | 2 | 44 | 2.98 | 25 | 35 | 150 | 235 | 628 | 32.775 | 0.19
20 | 528 | 2 | 44 | 2.98 | 25 | 35 | 150 | 235 | 628 | 37.95 | 0.23
20 | 528 | 2 | 44 | 2.98 | 25 | 35 | 150 | 235 | 628 | 40.25 | 0.25
20 | 528 | 2 | 44 | 2.98 | 25 | 35 | 150 | 235 | 628 | 43.7 | 0.3
20 | 528 | 2 | 44 | 2.98 | 25 | 35 | 150 | 235 | 628 | 46 | 0.32
20 | 528 | 2 | 44 | 2.98 | 25 | 35 | 150 | 235 | 628 | 51.635 | 0.36
20 | 528 | 2 | 44 | 2.98 | 25 | 35 | 150 | 235 | 628 | 57.27 | 0.47
20 | 528 | 3 | 12 | 2.98 | 25 | 35 | 150 | 235 | 942 | 48.3 | 0.16
20 | 528 | 3 | 12 | 2.98 | 25 | 35 | 150 | 235 | 942 | 50.6 | 0.18
20 | 528 | 3 | 12 | 2.98 | 25 | 35 | 150 | 235 | 942 | 56.35 | 0.18
20 | 528 | 3 | 12 | 2.98 | 25 | 35 | 150 | 235 | 942 | 62.675 | 0.2
20 | 528 | 3 | 12 | 2.98 | 25 | 35 | 150 | 235 | 942 | 68.425 | 0.2
20 | 528 | 3 | 12 | 2.98 | 25 | 35 | 150 | 235 | 942 | 73.6 | 0.2
20 | 528 | 3 | 12 | 2.98 | 25 | 35 | 150 | 235 | 942 | 79.925 | 0.22
28 | 400 | 4 | 16 | 5.308474 | 30 | 44 | 200 | 300 | 2463 | 78.75 | 0.22
28 | 400 | 4 | 16 | 5.308474 | 30 | 44 | 200 | 300 | 2463 | 105.075 | 0.25
28 | 400 | 4 | 16 | 5.308474 | 30 | 44 | 200 | 300 | 2463 | 120.15 | 0.29
28 | 400 | 4 | 16 | 5.308474 | 30 | 44 | 200 | 300 | 2463 | 137.475 | 0.31
28 | 400 | 4 | 16 | 5.308474 | 30 | 44 | 200 | 300 | 2463 | 164.475 | 0.33
28 | 400 | 4 | 16 | 5.308474 | 30 | 44 | 200 | 300 | 2463 | 178.2 | 0.34
28 | 400 | 4 | 16 | 5.308474 | 30 | 44 | 200 | 300 | 2463 | 198.225 | 0.37
15.9 | 392 | 2 | 46 | 2.825877 | 30 | 38 | 150 | 250 | 397.2 | 27.1 | 0.2
15.9 | 392 | 2 | 46 | 2.825877 | 30 | 38 | 150 | 250 | 397.2 | 35.6 | 0.35
15.9 | 392 | 2 | 46 | 2.825877 | 30 | 38 | 150 | 250 | 397.2 | 27.2 | 0.2
15.9 | 392 | 2 | 46 | 2.825877 | 30 | 38 | 150 | 250 | 397.2 | 35.6 | 0.25
15.9 | 392 | 2 | 46 | 2.825877 | 30 | 38 | 150 | 250 | 397.2 | 27.2 | 0.2
15.9 | 392 | 2 | 46 | 2.825877 | 30 | 38 | 150 | 250 | 397.2 | 35.6 | 0.25
15.9 | 392 | 2 | 46 | 2.825877 | 30 | 38 | 150 | 250 | 397.2 | 27.3 | 0.2
15.9 | 392 | 2 | 46 | 2.825877 | 30 | 38 | 150 | 250 | 397.2 | 35.7 | 0.3
12.7 | 392 | 2 | 52 | 2.920876 | 30 | 36.5 | 150 | 250 | 253.4 | 15.6 | 0.15
12.7 | 392 | 2 | 52 | 2.920876 | 30 | 36.5 | 150 | 250 | 253.4 | 19.6 | 0.2
12.7 | 392 | 2 | 52 | 2.920876 | 30 | 36.5 | 150 | 250 | 253.4 | 15.7 | 0.15
12.7 | 392 | 2 | 52 | 2.920876 | 30 | 36.5 | 150 | 250 | 253.4 | 19.6 | 0.2
15.9 | 392 | 2 | 46 | 2.920876 | 30 | 38 | 150 | 250 | 397.2 | 19.5 | 0.15
15.9 | 392 | 2 | 46 | 2.920876 | 30 | 38 | 150 | 250 | 397.2 | 27.4 | 0.25
15.9 | 392 | 2 | 46 | 2.920876 | 30 | 38 | 150 | 250 | 397.2 | 31.3 | 0.3
15.9 | 392 | 2 | 46 | 2.920876 | 30 | 38 | 150 | 250 | 397.2 | 19.6 | 0.15
15.9 | 392 | 2 | 46 | 2.920876 | 30 | 38 | 150 | 250 | 397.2 | 27.5 | 0.25
19.1 | 392 | 2 | 40 | 2.920876 | 30 | 39.5 | 150 | 250 | 573 | 19.7 | 0.15
19.1 | 392 | 2 | 40 | 2.920876 | 30 | 39.5 | 150 | 250 | 573 | 27.5 | 0.2
19.1 | 392 | 2 | 40 | 2.920876 | 30 | 39.5 | 150 | 250 | 573 | 35.4 | 0.3
19.1 | 392 | 2 | 40 | 2.920876 | 30 | 39.5 | 150 | 250 | 573 | 43.3 | 0.33
19.1 | 392 | 2 | 40 | 2.920876 | 30 | 39.5 | 150 | 250 | 573 | 19.6 | 0.15
19.1 | 392 | 2 | 40 | 2.920876 | 30 | 39.5 | 150 | 250 | 573 | 27.3 | 0.25
19.1 | 392 | 2 | 40 | 2.920876 | 30 | 39.5 | 150 | 250 | 573 | 35.1 | 0.28
15.9 | 392 | 2 | 46 | 3.353879 | 30 | 38 | 150 | 250 | 397.2 | 27.5 | 0.2
15.9 | 392 | 2 | 46 | 3.353879 | 30 | 38 | 150 | 250 | 397.2 | 31.4 | 0.22
15.9 | 392 | 2 | 46 | 3.353879 | 30 | 38 | 150 | 250 | 397.2 | 27.5 | 0.17
15.9 | 392 | 2 | 46 | 3.353879 | 30 | 38 | 150 | 250 | 397.2 | 31.4 | 0.21
19.1 | 392 | 2 | 40 | 3.353879 | 30 | 39.5 | 150 | 250 | 573 | 23.4 | 0.17
19.1 | 392 | 2 | 40 | 3.353879 | 30 | 39.5 | 150 | 250 | 573 | 27.4 | 0.18
19.1 | 392 | 2 | 40 | 3.353879 | 30 | 39.5 | 150 | 250 | 573 | 31.3 | 0.2
19.1 | 392 | 2 | 40 | 3.353879 | 30 | 39.5 | 150 | 250 | 573 | 35.3 | 0.2
19.1 | 392 | 2 | 40 | 3.353879 | 30 | 39.5 | 150 | 250 | 573 | 39.1 | 0.25
19.1 | 392 | 2 | 40 | 3.353879 | 30 | 39.5 | 150 | 250 | 573 | 43.1 | 0.27
19.1 | 392 | 2 | 40 | 3.353879 | 30 | 39.5 | 150 | 250 | 573 | 31.3 | 0.18
19.1 | 392 | 2 | 40 | 3.353879 | 30 | 39.5 | 150 | 250 | 573 | 35.1 | 0.19
19.1 | 392 | 2 | 40 | 3.353879 | 30 | 39.5 | 150 | 250 | 573 | 39.1 | 0.21
19.1 | 392 | 2 | 40 | 3.353879 | 30 | 39.5 | 150 | 250 | 573 | 43.1 | 0.26
19.1 | 276 | 2 | 69.8 | 2.900329 | 31.8 | 41.4 | 152.4 | 381 | 568 | 35.0889 | 0.17
19.1 | 276 | 2 | 69.8 | 2.900329 | 31.8 | 41.4 | 152.4 | 381 | 568 | 42.2576 | 0.23
19.1 | 276 | 2 | 69.8 | 2.900329 | 31.8 | 41.4 | 152.4 | 381 | 568 | 48.8089 | 0.27
19.1 | 276 | 2 | 69.8 | 2.846692 | 31.8 | 41.4 | 152.4 | 381 | 568 | 48.8089 | 0.16
19.1 | 276 | 2 | 69.8 | 2.711321 | 38.2 | 47.7 | 152.4 | 381 | 568 | 42.2576 | 0.16
19.1 | 276 | 2 | 69.8 | 2.711321 | 38.2 | 47.7 | 152.4 | 381 | 568 | 48.8089 | 0.2
22.2 | 276 | 2 | 63.6 | 2.687987 | 12.8 | 23.9 | 152.4 | 381 | 774 | 66.199 | 0.17
22.2 | 276 | 2 | 63.6 | 2.384602 | 38 | 49.1 | 152.4 | 381 | 774 | 43.9383 | 0.15
22.2 | 276 | 2 | 63.6 | 2.384602 | 38 | 49.1 | 152.4 | 381 | 774 | 51.107 | 0.19
22.2 | 276 | 2 | 63.6 | 2.384602 | 38 | 49.1 | 152.4 | 381 | 774 | 58.7559 | 0.22
22.2 | 276 | 2 | 63.6 | 2.384602 | 38 | 49.1 | 152.4 | 381 | 774 | 66.199 | 0.27
22.2 | 276 | 2 | 63.6 | 2.864842 | 38 | 49.1 | 152.4 | 381 | 774 | 58.7559 | 0.17
22.2 | 276 | 2 | 63.6 | 2.864842 | 38 | 49.1 | 152.4 | 381 | 774 | 66.199 | 0.2
22.2 | 276 | 2 | 63.6 | 2.833692 | 38 | 49.1 | 152.4 | 381 | 774 | 43.9383 | 0.15
22.2 | 276 | 2 | 63.6 | 2.833692 | 38 | 49.1 | 152.4 | 381 | 774 | 51.107 | 0.18
22.2 | 276 | 2 | 63.6 | 2.833692 | 38 | 49.1 | 152.4 | 381 | 774 | 58.7559 | 0.22
22.2 | 276 | 2 | 63.6 | 2.833692 | 38 | 49.1 | 152.4 | 381 | 774 | 66.199 | 0.25
22.2 | 276 | 2 | 63.6 | 2.756373 | 38 | 49.1 | 152.4 | 381 | 774 | 43.9383 | 0.2
22.2 | 276 | 2 | 63.6 | 2.756373 | 38 | 49.1 | 152.4 | 381 | 774 | 51.107 | 0.25
22.2 | 276 | 2 | 63.6 | 2.756373 | 38 | 49.1 | 152.4 | 381 | 774 | 58.7559 | 0.3
22.2 | 276 | 2 | 63.6 | 2.756373 | 38 | 49.1 | 152.4 | 381 | 774 | 66.199 | 0.35
28.7 | 276 | 2 | 50.6 | 2.774817 | 22.2 | 36.6 | 152.4 | 381 | 1290 | 89.1114 | 0.17
28.7 | 276 | 2 | 50.6 | 2.774817 | 22.2 | 36.6 | 152.4 | 381 | 1290 | 104.615 | 0.2
28.7 | 276 | 2 | 50.6 | 2.801715 | 38.2 | 52.5 | 152.4 | 381 | 1290 | 64.9985 | 0.17
28.7 | 276 | 2 | 50.6 | 2.801715 | 38.2 | 52.5 | 152.4 | 381 | 1290 | 77.0378 | 0.2
28.7 | 276 | 2 | 50.6 | 2.801715 | 38.2 | 52.5 | 152.4 | 381 | 1290 | 88.8027 | 0.25
28.7 | 276 | 2 | 50.6 | 2.801715 | 38.2 | 52.5 | 152.4 | 381 | 1290 | 104.615 | 0.29
28.7 | 276 | 2 | 50.6 | 2.715312 | 38.2 | 52.5 | 152.4 | 381 | 1290 | 77.0378 | 0.17
28.7 | 276 | 2 | 50.6 | 2.801715 | 38.2 | 52.5 | 152.4 | 381 | 1290 | 64.9985 | 0.15
28.7 | 276 | 2 | 50.6 | 2.801715 | 38.2 | 52.5 | 152.4 | 381 | 1290 | 77.0378 | 0.16
28.7 | 276 | 2 | 50.6 | 2.801715 | 38.2 | 52.5 | 152.4 | 381 | 1290 | 88.8027 | 0.22
28.7 | 276 | 2 | 50.6 | 2.801715 | 38.2 | 52.5 | 152.4 | 381 | 1290 | 104.615 | 0.26
28.7 | 276 | 2 | 50.6 | 2.524448 | 38.2 | 52.5 | 152.4 | 381 | 1290 | 77.0378 | 0.17
28.7 | 276 | 2 | 50.6 | 2.524448 | 38.2 | 52.5 | 152.4 | 381 | 1290 | 88.8027 | 0.2
28.7 | 276 | 2 | 50.6 | 2.524448 | 38.2 | 52.5 | 152.4 | 381 | 1290 | 104.615 | 0.24
32.3 | 276 | 1 | 60 | 2.538218 | 38.3 | 54.4 | 152.4 | 381 | 819 | 39.9595 | 0.17
32.3 | 276 | 1 | 60 | 2.538218 | 38.3 | 54.4 | 152.4 | 381 | 819 | 49.1862 | 0.23
32.3 | 276 | 1 | 60 | 2.538218 | 38.3 | 54.4 | 152.4 | 381 | 819 | 57.3496 | 0.27
32.3 | 276 | 1 | 60 | 2.538218 | 38.3 | 54.4 | 152.4 | 381 | 819 | 63.1806 | 0.31
32.3 | 276 | 1 | 60 | 2.538218 | 38.3 | 54.4 | 152.4 | 381 | 819 | 67.1251 | 0.35
32.3 | 276 | 1 | 60 | 2.81087 | 38.3 | 54.4 | 152.4 | 381 | 819 | 39.9595 | 0.19
32.3 | 276 | 1 | 60 | 2.81087 | 38.3 | 54.4 | 152.4 | 381 | 819 | 49.1862 | 0.24
32.3 | 276 | 1 | 60 | 2.81087 | 38.3 | 54.4 | 152.4 | 381 | 819 | 57.3496 | 0.29
32.3 | 276 | 1 | 60 | 2.81087 | 38.3 | 54.4 | 152.4 | 381 | 819 | 63.1806 | 0.36
32.3 | 276 | 1 | 60 | 2.81087 | 38.3 | 54.4 | 152.4 | 381 | 819 | 67.1251 | 0.42
28.7 | 276 | 2 | 50.6 | 2.576579 | 38 | 52.3 | 152.4 | 584.2 | 1290 | 110.208 | 0.18
28.7 | 276 | 2 | 50.6 | 2.576579 | 38 | 52.3 | 152.4 | 584.2 | 1290 | 132.258 | 0.22
28.7 | 276 | 2 | 50.6 | 2.576579 | 38 | 52.3 | 152.4 | 584.2 | 1290 | 149.268 | 0.27
28.7 | 276 | 2 | 50.6 | 2.576579 | 38 | 52.3 | 152.4 | 584.2 | 1290 | 168.882 | 0.32
28.7 | 276 | 2 | 50.6 | 2.576579 | 38 | 52.3 | 152.4 | 584.2 | 1290 | 132.258 | 0.16
28.7 | 276 | 2 | 50.6 | 2.576579 | 38 | 52.3 | 152.4 | 584.2 | 1290 | 149.268 | 0.19
28.7 | 276 | 2 | 50.6 | 2.576579 | 38 | 52.3 | 152.4 | 584.2 | 1290 | 168.882 | 0.22
35.8 | 276 | 2 | 36.4 | 2.547836 | 38 | 55.9 | 152.4 | 584.2 | 2012 | 167.034 | 0.17
35.8 | 276 | 2 | 36.4 | 2.756373 | 38 | 55.9 | 152.4 | 584.2 | 2012 | 130.788 | 0.19
35.8 | 276 | 2 | 36.4 | 2.756373 | 38 | 55.9 | 152.4 | 584.2 | 2012 | 167.034 | 0.25