## Sheet1
Diâmetro da armadura (mm) | Resistência do aço - fy (MPa) | Número de barras em uma camada | Espaçamento entre as barras (mm) | Resistência à tração do concreto (MPa) | Cobrimento (mm) | Distância ao centro de gravidade da armadura (mm) | Largura da viga - b (mm) | Altura da viga - h (mm) | Área de aço tracionada - As (mm2) | Taxa de armadura conforme MC2020 | Momento fletor - Ms (kNm) | Output: w_exp (mm) | PCA1 | PCA2 | TSNE1 | TSNE2
20 | 500 | 2 | 126 | 4.120341 | 25 | 39 | 216 | 201 | 628 | 0.02129969 | 20.8 | 0.16 | -0.9642218 | 1.380205 | -3.674104 | 12.35362
20 | 500 | 2 | 126 | 4.120341 | 25 | 39 | 216 | 201 | 628 | 0.02129969 | 27.3 | 0.23 | -0.9166363 | 1.398007 | -3.673402 | 12.35257
20 | 500 | 2 | 126 | 4.120341 | 25 | 39 | 216 | 201 | 628 | 0.02129969 | 28.2 | 0.24 | -0.9100475 | 1.400472 | -3.67338 | 12.35249
20 | 500 | 2 | 126 | 4.120341 | 25 | 39 | 216 | 201 | 628 | 0.02129969 | 32.6 | 0.27 | -0.8778357 | 1.412524 | -3.67273 | 12.35185
20 | 500 | 2 | 126 | 4.120341 | 25 | 39 | 216 | 201 | 628 | 0.02129969 | 41.2 | 0.35 | -0.8148764 | 1.436078 | -3.671189 | 12.35061
20 | 500 | 2 | 126 | 4.120341 | 25 | 39 | 216 | 201 | 628 | 0.02129969 | 44.9 | 0.4 | -0.7877893 | 1.446212 | -3.670327 | 12.35007
10 | 500 | 8 | 87.7 | 4.131127 | 25 | 53 | 308 | 604 | 628 | 0.01446072 | 105 | 0.16 | 1.473877 | 3.562235 | -4.02872 | -0.07390029
10 | 500 | 8 | 87.7 | 4.131127 | 25 | 53 | 308 | 604 | 628 | 0.01446072 | 119.6 | 0.18 | 1.580761 | 3.602223 | -4.025678 | -0.07468145
10 | 500 | 8 | 87.7 | 4.131127 | 25 | 53 | 308 | 604 | 628 | 0.01446072 | 174.3 | 0.26 | 1.981212 | 3.75204 | -4.013116 | -0.07917005
10 | 628 | 4 | 32.46667 | 3.262 | 25 | 36 | 200 | 600 | 314 | 0.01825581 | 47.625 | 0.16 | -0.6154199 | 1.511415 | -7.30075 | 0.493237
10 | 628 | 4 | 32.46667 | 3.262 | 25 | 36 | 200 | 600 | 314 | 0.01825581 | 54.3 | 0.2 | -0.5665532 | 1.529697 | -7.236861 | 0.5649726
10 | 628 | 4 | 32.46667 | 3.262 | 25 | 36 | 200 | 600 | 314 | 0.01825581 | 61.425 | 0.2 | -0.5143921 | 1.549212 | -7.138587 | 0.6598945
10 | 628 | 4 | 32.46667 | 3.262 | 25 | 36 | 200 | 600 | 314 | 0.01825581 | 68.625 | 0.24 | -0.461682 | 1.568932 | -6.95632 | 0.7938309
10 | 628 | 4 | 32.46667 | 3.262 | 25 | 36 | 200 | 600 | 314 | 0.01825581 | 73.275 | 0.3 | -0.4276401 | 1.581668 | -6.855821 | 0.8232861
10 | 628 | 4 | 32.46667 | 3.262 | 25 | 36 | 200 | 600 | 314 | 0.01825581 | 83.25 | 0.32 | -0.3546146 | 1.608988 | -6.628129 | 0.8011938
10 | 628 | 4 | 32.46667 | 3.262 | 25 | 36 | 200 | 600 | 314 | 0.01825581 | 84 | 0.38 | -0.3491239 | 1.611042 | -6.608326 | 0.7940738
10 | 628 | 4 | 32.46667 | 3.262 | 25 | 36 | 200 | 600 | 314 | 0.01825581 | 90 | 0.42 | -0.3051988 | 1.627476 | -6.417589 | 0.552378
10 | 628 | 4 | 32.46667 | 3.262 | 25 | 36 | 200 | 600 | 314 | 0.01825581 | 108 | 0.44 | -0.1734235 | 1.676776 | -6.262281 | 0.541289
10 | 628 | 4 | 32.46667 | 3.262 | 25 | 36 | 200 | 600 | 314 | 0.01825581 | 120 | 0.5 | -0.08557327 | 1.709643 | -6.178835 | 0.5586923
10 | 628 | 4 | 32.46667 | 3.514 | 25 | 36 | 200 | 600 | 314 | 0.01825581 | 54 | 0.24 | -0.5457309 | 1.713623 | -7.156579 | 0.09071624
10 | 628 | 4 | 32.46667 | 3.514 | 25 | 36 | 200 | 600 | 314 | 0.01825581 | 60 | 0.3 | -0.5018058 | 1.730057 | -7.042985 | 0.05504052
10 | 628 | 4 | 32.46667 | 3.514 | 25 | 36 | 200 | 600 | 314 | 0.01825581 | 62.25 | 0.3 | -0.4853339 | 1.736219 | -6.958112 | 0.02423935
10 | 628 | 4 | 32.46667 | 3.514 | 25 | 36 | 200 | 600 | 314 | 0.01825581 | 66 | 0.3 | -0.4578807 | 1.74649 | -6.733702 | 0.003498503
10 | 628 | 4 | 32.46667 | 3.514 | 25 | 36 | 200 | 600 | 314 | 0.01825581 | 71.25 | 0.38 | -0.4194462 | 1.760869 | -6.627699 | 0.02784714
10 | 628 | 4 | 32.46667 | 3.514 | 25 | 36 | 200 | 600 | 314 | 0.01825581 | 82.5 | 0.44 | -0.3370867 | 1.791682 | -6.489114 | 0.07490297
16 | 571 | 4 | 37 | 4.2588 | 33 | 59 | 125 | 250 | 800 | 0.0408 | 18.2 | 0.18 | 0.2757709 | 0.6737078 | 5.36407 | 6.706166
16 | 571 | 4 | 37 | 4.2588 | 33 | 59 | 125 | 250 | 800 | 0.0408 | 26.2 | 0.2 | 0.3343377 | 0.6956189 | 5.366244 | 6.706662
16 | 571 | 4 | 37 | 4.2588 | 33 | 59 | 125 | 250 | 800 | 0.0408 | 31.7 | 0.26 | 0.3746024 | 0.7106829 | 5.367468 | 6.706758
16 | 571 | 4 | 37 | 4.2588 | 33 | 59 | 125 | 250 | 800 | 0.0408 | 40.8 | 0.44 | 0.4412222 | 0.7356068 | 5.369439 | 6.706709
16 | 571 | 4 | 37 | 4.2588 | 33 | 59 | 125 | 250 | 800 | 0.0408 | 54.1 | 0.6 | 0.5385895 | 0.7720342 | 5.372441 | 6.707123
12 | 500 | 4 | 79.3 | 2.693329 | 20 | 38 | 350 | 450 | 452 | 0.01317784 | 52.5 | 0.36 | -0.4405141 | 1.768397 | -4.796717 | 3.991244
12 | 500 | 4 | 79.3 | 2.693329 | 20 | 38 | 350 | 450 | 452 | 0.01317784 | 67.5 | 0.43 | -0.3307014 | 1.80948 | -4.718964 | 3.798237
12 | 500 | 4 | 79.3 | 2.693329 | 20 | 38 | 350 | 450 | 452 | 0.01317784 | 90 | 0.56 | -0.1659822 | 1.871105 | -4.567338 | 3.544098
12 | 500 | 4 | 79.3 | 2.693329 | 20 | 38 | 350 | 450 | 452 | 0.01317784 | 112.5 | 0.71 | -0.001263055 | 1.93273 | -4.319938 | 3.34053
12 | 500 | 4 | 79.3 | 2.693329 | 20 | 38 | 350 | 450 | 452 | 0.01317784 | 120 | 0.79 | 0.05364333 | 1.953272 | -4.248219 | 3.290807
25 | 500 | 4 | 62 | 2.693329 | 20 | 44.5 | 350 | 450 | 1964 | 0.03602843 | 75 | 0.2 | 2.498109 | 1.232526 | 4.922666 | -2.151589
25 | 500 | 4 | 62 | 2.693329 | 20 | 44.5 | 350 | 450 | 1964 | 0.03602843 | 135 | 0.25 | 2.93736 | 1.396859 | 5.171742 | -2.302212
25 | 500 | 4 | 62 | 2.693329 | 20 | 44.5 | 350 | 450 | 1964 | 0.03602843 | 195 | 0.36 | 3.376611 | 1.561193 | 5.557672 | -2.524878
25 | 500 | 4 | 62 | 2.693329 | 20 | 44.5 | 350 | 450 | 1964 | 0.03602843 | 255 | 0.47 | 3.815862 | 1.725527 | 6.011852 | -2.768888
25 | 500 | 4 | 62 | 2.693329 | 20 | 44.5 | 350 | 450 | 1964 | 0.03602843 | 300 | 0.57 | 4.145301 | 1.848777 | 6.326154 | -2.927974
25 | 500 | 4 | 62 | 2.693329 | 20 | 44.5 | 350 | 450 | 1964 | 0.03602843 | 360 | 0.78 | 4.584552 | 2.013111 | 6.658317 | -3.059747
12 | 500 | 4 | 79.3 | 2.693329 | 20 | 34 | 350 | 450 | 452 | 0.0137386 | 37.5 | 0.21 | -0.6109643 | 1.839108 | -4.626661 | 4.389716
12 | 500 | 4 | 79.3 | 2.693329 | 20 | 34 | 350 | 450 | 452 | 0.0137386 | 45 | 0.31 | -0.556058 | 1.859649 | -4.716269 | 4.234979
12 | 500 | 4 | 79.3 | 2.693329 | 20 | 34 | 350 | 450 | 452 | 0.0137386 | 52.5 | 0.38 | -0.5011516 | 1.880191 | -4.337137 | 4.25925
12 | 500 | 4 | 79.3 | 2.693329 | 20 | 34 | 350 | 450 | 452 | 0.0137386 | 67.5 | 0.52 | -0.3913388 | 1.921274 | -4.170023 | 4.026612
12 | 500 | 4 | 79.3 | 2.693329 | 20 | 34 | 350 | 450 | 452 | 0.0137386 | 90 | 0.74 | -0.2266196 | 1.9829 | -4.170705 | 3.6559
12 | 500 | 4 | 79.3 | 2.693329 | 20 | 34 | 350 | 450 | 452 | 0.0137386 | 37.5 | 0.17 | -0.6109643 | 1.839108 | -4.626661 | 4.389716
12 | 500 | 4 | 79.3 | 2.693329 | 20 | 34 | 350 | 450 | 452 | 0.0137386 | 52.5 | 0.36 | -0.5011516 | 1.880191 | -4.337137 | 4.25925
12 | 500 | 4 | 79.3 | 2.693329 | 20 | 34 | 350 | 450 | 452 | 0.0137386 | 67.5 | 0.56 | -0.3913388 | 1.921274 | -4.170023 | 4.026612
12 | 500 | 4 | 79.3 | 2.693329 | 20 | 34 | 350 | 450 | 452 | 0.0137386 | 90 | 0.78 | -0.2266196 | 1.9829 | -4.170705 | 3.6559
12 | 500 | 4 | 46 | 2.693329 | 70 | 88 | 350 | 450 | 452 | 0.0107619 | 37.5 | 0.31 | 0.7763622 | -1.80679 | 0.5029064 | -10.71955
12 | 500 | 4 | 46 | 2.693329 | 70 | 88 | 350 | 450 | 452 | 0.0107619 | 45 | 0.44 | 0.8312686 | -1.786248 | 0.5241764 | -10.70231
12 | 500 | 4 | 46 | 2.693329 | 70 | 84 | 350 | 450 | 452 | 0.0107619 | 30 | 0.14 | 0.6475532 | -1.714633 | 0.460171 | -10.75719
12 | 500 | 4 | 46 | 2.693329 | 70 | 84 | 350 | 450 | 452 | 0.0107619 | 37.5 | 0.31 | 0.7024596 | -1.694091 | 0.4726082 | -10.74343
12 | 500 | 4 | 46 | 2.693329 | 70 | 84 | 350 | 450 | 452 | 0.0107619 | 45 | 0.4 | 0.757366 | -1.673549 | 0.4848463 | -10.72973
12 | 500 | 4 | 46 | 2.693329 | 70 | 84 | 350 | 450 | 452 | 0.0107619 | 30 | 0.25 | 0.6475532 | -1.714633 | 0.460171 | -10.75719
12 | 500 | 4 | 46 | 2.693329 | 70 | 84 | 350 | 450 | 452 | 0.0107619 | 37.5 | 0.44 | 0.7024596 | -1.694091 | 0.4726082 | -10.74343
12 | 500 | 4 | 46 | 2.693329 | 70 | 84 | 350 | 450 | 452 | 0.0107619 | 45 | 0.56 | 0.757366 | -1.673549 | 0.4848463 | -10.72973
25 | 500 | 4 | 62 | 2.693329 | 20 | 40.5 | 350 | 450 | 1964 | 0.0395868 | 150 | 0.23 | 3.057446 | 1.544904 | 5.268204 | -2.342847
25 | 500 | 4 | 62 | 2.693329 | 20 | 40.5 | 350 | 450 | 1964 | 0.0395868 | 225 | 0.35 | 3.60651 | 1.750321 | 5.799477 | -2.628835
25 | 500 | 4 | 62 | 2.693329 | 20 | 40.5 | 350 | 450 | 1964 | 0.0395868 | 300 | 0.49 | 4.155573 | 1.955738 | 6.346922 | -2.888434
25 | 500 | 4 | 62 | 2.693329 | 20 | 40.5 | 350 | 450 | 1964 | 0.0395868 | 375 | 0.67 | 4.704637 | 2.161156 | 6.7225 | -3.069489
25 | 500 | 4 | 62 | 2.693329 | 20 | 40.5 | 350 | 450 | 1964 | 0.0395868 | 150 | 0.27 | 3.057446 | 1.544904 | 5.268204 | -2.342847
25 | 500 | 4 | 62 | 2.693329 | 20 | 40.5 | 350 | 450 | 1964 | 0.0395868 | 225 | 0.4 | 3.60651 | 1.750321 | 5.799718 | -2.628774
25 | 500 | 4 | 62 | 2.693329 | 20 | 40.5 | 350 | 450 | 1964 | 0.0395868 | 300 | 0.53 | 4.155573 | 1.955738 | 6.346922 | -2.888434
25 | 500 | 4 | 62 | 2.693329 | 20 | 40.5 | 350 | 450 | 1964 | 0.0395868 | 375 | 0.72 | 4.704637 | 2.161156 | 6.7225 | -3.069489
25 | 500 | 4 | 28.7 | 2.693329 | 70 | 94.5 | 350 | 450 | 1964 | 0.02556459 | 75 | 0.3 | 3.63442 | -2.2886 | 1.614597 | -9.604333
25 | 500 | 4 | 28.7 | 2.693329 | 70 | 94.5 | 350 | 450 | 1964 | 0.02556459 | 150 | 0.57 | 4.183484 | -2.083183 | 1.719041 | -9.478076
25 | 500 | 4 | 28.7 | 2.693329 | 70 | 90.5 | 350 | 450 | 1964 | 0.02603911 | 75 | 0.26 | 3.571743 | -2.176667 | 1.616281 | -9.593701
25 | 500 | 4 | 28.7 | 2.693329 | 70 | 90.5 | 350 | 450 | 1964 | 0.02603911 | 150 | 0.6 | 4.120807 | -1.97125 | 1.722043 | -9.464246
25 | 500 | 4 | 28.7 | 2.693329 | 70 | 90.5 | 350 | 450 | 1964 | 0.02603911 | 75 | 0.27 | 3.571743 | -2.176667 | 1.616281 | -9.593701
25 | 500 | 4 | 28.7 | 2.693329 | 70 | 90.5 | 350 | 450 | 1964 | 0.02603911 | 150 | 0.59 | 4.120807 | -1.97125 | 1.722043 | -9.464246
9.52 | 434 | 3 | 22.2 | 3.56416 | 20.64 | 25.4 | 114.3 | 228.6 | 212.9 | 0.02551565 | 11.6 | 0.15 | -1.69463 | 0.9841043 | 8.38776 | 14.00219
9.52 | 434 | 3 | 22.2 | 3.56416 | 20.64 | 25.4 | 114.3 | 228.6 | 212.9 | 0.02551565 | 13.5 | 0.17 | -1.68072 | 0.9893082 | 8.387994 | 14.00057
12.7 | 434 | 3 | 19.05 | 3.976608 | 19.05 | 25.4 | 114.3 | 228.6 | 387.1 | 0.03809563 | 21.1 | 0.15 | -0.9505388 | 1.241587 | 8.521646 | 13.45198
12.7 | 434 | 3 | 19.05 | 3.976608 | 19.05 | 25.4 | 114.3 | 228.6 | 387.1 | 0.03809563 | 24.2 | 0.17 | -0.9278442 | 1.250078 | 8.522355 | 13.4482
12.7 | 434 | 3 | 19.05 | 3.976608 | 19.05 | 25.4 | 114.3 | 228.6 | 387.1 | 0.03809563 | 28.6 | 0.2 | -0.8956324 | 1.262129 | 8.523459 | 13.44264
15.9 | 540 | 3 | 15.9 | 3.976608 | 17.46 | 25.4 | 114.3 | 228.6 | 600 | 0.05904774 | 30.5 | 0.16 | -0.2584096 | 1.447474 | 8.770176 | 11.65865
15.9 | 540 | 3 | 15.9 | 3.976608 | 17.46 | 25.4 | 114.3 | 228.6 | 600 | 0.05904774 | 40 | 0.21 | -0.1888615 | 1.473494 | 8.771329 | 11.63722
16 | 500 | 2 | 138 | 3.269 | 40 | 48 | 250 | 348 | 400 | 0.0125 | 20.42 | 0.15 | -1.073885 | 0.2227585 | -11.50319 | 9.274642
16 | 500 | 2 | 138 | 3.269 | 40 | 48 | 250 | 348 | 400 | 0.0125 | 23.34 | 0.2 | -1.052508 | 0.230756 | -11.32371 | 9.4425
16 | 500 | 2 | 138 | 3.269 | 40 | 48 | 250 | 348 | 400 | 0.0125 | 26.26 | 0.25 | -1.031131 | 0.2387536 | -11.11933 | 9.477138
16 | 500 | 2 | 138 | 3.269 | 40 | 48 | 250 | 348 | 400 | 0.0125 | 29.175 | 0.28 | -1.009791 | 0.2467375 | -11.4134 | 8.873114
16 | 500 | 2 | 138 | 3.269 | 40 | 48 | 250 | 348 | 400 | 0.0125 | 32.09 | 0.28 | -0.9884503 | 0.2547214 | -10.87367 | 9.368047
16 | 500 | 2 | 138 | 3.269 | 40 | 48 | 250 | 348 | 400 | 0.0125 | 35.01 | 0.3 | -0.9670734 | 0.262719 | -10.69938 | 9.039957
16 | 500 | 2 | 138 | 3.269 | 40 | 48 | 250 | 348 | 400 | 0.0125 | 37.93 | 0.33 | -0.9456965 | 0.2707165 | -10.7277 | 8.824267
16 | 500 | 2 | 138 | 3.269 | 40 | 48 | 250 | 348 | 400 | 0.0125 | 40.84 | 0.33 | -0.9243928 | 0.2786867 | -11.03603 | 8.645665
16 | 500 | 2 | 138 | 3.269 | 40 | 48 | 250 | 348 | 400 | 0.0125 | 23.34 | 0.15 | -1.052508 | 0.230756 | -11.32371 | 9.4425
16 | 500 | 2 | 138 | 3.269 | 40 | 48 | 250 | 348 | 400 | 0.0125 | 26.26 | 0.18 | -1.031131 | 0.2387536 | -11.49781 | 9.045211
16 | 500 | 2 | 138 | 3.269 | 40 | 48 | 250 | 348 | 400 | 0.0125 | 29.175 | 0.2 | -1.009791 | 0.2467375 | -11.41267 | 8.857826
16 | 500 | 2 | 138 | 3.269 | 40 | 48 | 250 | 348 | 400 | 0.0125 | 32.09 | 0.25 | -0.9884503 | 0.2547214 | -10.87367 | 9.368047
16 | 500 | 2 | 138 | 3.269 | 40 | 48 | 250 | 348 | 400 | 0.0125 | 35.01 | 0.3 | -0.9670734 | 0.262719 | -10.70221 | 9.061448
16 | 500 | 2 | 138 | 3.269 | 40 | 48 | 250 | 348 | 400 | 0.0125 | 37.93 | 0.33 | -0.9456965 | 0.2707165 | -11.13493 | 8.672689
16 | 500 | 2 | 138 | 3.269 | 40 | 48 | 250 | 348 | 400 | 0.0125 | 40.84 | 0.38 | -0.9243928 | 0.2786867 | -10.83701 | 8.716986
16 | 500 | 2 | 168 | 3.269 | 25 | 33 | 250 | 333 | 400 | 0.0157461 | 23.34 | 0.15 | -1.485442 | 1.404012 | -8.993773 | 11.2924
16 | 500 | 2 | 168 | 3.269 | 25 | 33 | 250 | 333 | 400 | 0.0157461 | 26.26 | 0.18 | -1.464065 | 1.41201 | -9.04464 | 11.03812
16 | 500 | 2 | 168 | 3.269 | 25 | 33 | 250 | 333 | 400 | 0.0157461 | 29.175 | 0.2 | -1.442725 | 1.419994 | -8.539716 | 11.39355
16 | 500 | 2 | 168 | 3.269 | 25 | 33 | 250 | 333 | 400 | 0.0157461 | 32.09 | 0.23 | -1.421385 | 1.427977 | -8.286961 | 11.2249
16 | 500 | 2 | 168 | 3.269 | 25 | 33 | 250 | 333 | 400 | 0.0157461 | 35.01 | 0.25 | -1.400008 | 1.435975 | -8.285402 | 10.85664
16 | 500 | 2 | 168 | 3.269 | 25 | 33 | 250 | 333 | 400 | 0.0157461 | 37.93 | 0.3 | -1.378631 | 1.443973 | -8.806596 | 10.72235
16 | 500 | 2 | 168 | 3.269 | 25 | 33 | 250 | 333 | 400 | 0.0157461 | 40.84 | 0.3 | -1.357327 | 1.451943 | -8.540707 | 10.60827
16 | 500 | 2 | 168 | 3.269 | 25 | 33 | 250 | 333 | 400 | 0.0157461 | 20.42 | 0.15 | -1.506819 | 1.396014 | -8.821087 | 11.45466
16 | 500 | 2 | 168 | 3.269 | 25 | 33 | 250 | 333 | 400 | 0.0157461 | 23.34 | 0.18 | -1.485442 | 1.404012 | -8.993773 | 11.2924
16 | 500 | 2 | 168 | 3.269 | 25 | 33 | 250 | 333 | 400 | 0.0157461 | 26.26 | 0.18 | -1.464065 | 1.41201 | -9.04464 | 11.03812
16 | 500 | 2 | 168 | 3.269 | 25 | 33 | 250 | 333 | 400 | 0.0157461 | 29.175 | 0.25 | -1.442725 | 1.419994 | -8.539716 | 11.39355
16 | 500 | 2 | 168 | 3.269 | 25 | 33 | 250 | 333 | 400 | 0.0157461 | 32.09 | 0.28 | -1.421385 | 1.427977 | -8.28041 | 11.20877
16 | 500 | 2 | 168 | 3.269 | 25 | 33 | 250 | 333 | 400 | 0.0157461 | 35.01 | 0.33 | -1.400008 | 1.435975 | -8.285402 | 10.85664
16 | 500 | 2 | 168 | 3.269 | 25 | 33 | 250 | 333 | 400 | 0.0157461 | 37.93 | 0.38 | -1.378631 | 1.443973 | -8.806596 | 10.72235
16 | 500 | 2 | 168 | 3.269 | 25 | 33 | 250 | 333 | 400 | 0.0157461 | 40.84 | 0.43 | -1.357327 | 1.451943 | -8.540707 | 10.60827
16 | 500 | 3 | 76 | 3.269 | 25 | 33 | 250 | 333 | 600 | 0.02123894 | 37.93 | 0.15 | -0.6009761 | 1.253773 | -3.250415 | 8.149697
16 | 500 | 3 | 76 | 3.269 | 25 | 33 | 250 | 333 | 600 | 0.02123894 | 40.84 | 0.18 | -0.5796725 | 1.261743 | -3.255769 | 8.119196
16 | 500 | 3 | 76 | 3.269 | 25 | 33 | 250 | 333 | 600 | 0.02123894 | 43.76 | 0.18 | -0.5582956 | 1.26974 | -3.255096 | 8.094462
16 | 500 | 3 | 76 | 3.269 | 25 | 33 | 250 | 333 | 600 | 0.02123894 | 46.68 | 0.2 | -0.5369187 | 1.277738 | -3.25447 | 8.071367
16 | 500 | 3 | 76 | 3.269 | 25 | 33 | 250 | 333 | 600 | 0.02123894 | 49.6 | 0.2 | -0.5155418 | 1.285736 | -3.259784 | 8.03267
16 | 500 | 3 | 76 | 3.269 | 25 | 33 | 250 | 333 | 600 | 0.02123894 | 40.84 | 0.15 | -0.5796725 | 1.261743 | -3.255769 | 8.119196
16 | 500 | 3 | 76 | 3.269 | 25 | 33 | 250 | 333 | 600 | 0.02123894 | 43.76 | 0.18 | -0.5582956 | 1.26974 | -3.255096 | 8.094462
16 | 500 | 3 | 76 | 3.269 | 25 | 33 | 250 | 333 | 600 | 0.02123894 | 46.68 | 0.2 | -0.5369187 | 1.277738 | -3.25447 | 8.071367
16 | 500 | 3 | 76 | 3.269 | 25 | 33 | 250 | 333 | 600 | 0.02123894 | 49.6 | 0.2 | -0.5155418 | 1.285736 | -3.259784 | 8.03267
12 | 500 | 2 | 296 | 3.269 | 25 | 31 | 400 | 161 | 220 | 0.01172479 | 4.67 | 0.2 | -2.672884 | 2.891065 | -10.42535 | 13.74698
12 | 500 | 2 | 296 | 3.269 | 25 | 31 | 400 | 161 | 220 | 0.01172479 | 6.42 | 0.25 | -2.660073 | 2.895858 | -10.42541 | 13.74668
12 | 500 | 2 | 296 | 3.269 | 25 | 31 | 400 | 161 | 220 | 0.01172479 | 8.17 | 0.33 | -2.647261 | 2.900651 | -10.42548 | 13.74638
12 | 500 | 2 | 296 | 3.269 | 25 | 31 | 400 | 161 | 220 | 0.01172479 | 6.42 | 0.23 | -2.660073 | 2.895858 | -10.42541 | 13.74668
12 | 500 | 2 | 296 | 3.269 | 25 | 31 | 400 | 161 | 220 | 0.01172479 | 8.17 | 0.28 | -2.647261 | 2.900651 | -10.42548 | 13.74638
12 | 500 | 3 | 142 | 3.269 | 25 | 31 | 400 | 161 | 330 | 0.01172479 | 8.17 | 0.18 | -1.883372 | 2.353964 | -7.838109 | 14.92437
12 | 500 | 3 | 142 | 3.269 | 25 | 31 | 400 | 161 | 330 | 0.01172479 | 9.92 | 0.23 | -1.87056 | 2.358757 | -7.835955 | 14.92188
12 | 500 | 3 | 142 | 3.269 | 25 | 31 | 400 | 161 | 330 | 0.01172479 | 11.67 | 0.25 | -1.857749 | 2.36355 | -7.834785 | 14.92021
12 | 500 | 3 | 142 | 3.269 | 25 | 31 | 400 | 161 | 330 | 0.01172479 | 8.17 | 0.18 | -1.883372 | 2.353964 | -7.838109 | 14.92437
12 | 500 | 3 | 142 | 3.269 | 25 | 31 | 400 | 161 | 330 | 0.01172479 | 9.92 | 0.23 | -1.87056 | 2.358757 | -7.835955 | 14.92188
12 | 500 | 3 | 142 | 3.269 | 25 | 31 | 400 | 161 | 330 | 0.01172479 | 11.67 | 0.25 | -1.857749 | 2.36355 | -7.834785 | 14.92021
12 | 500 | 4 | 90.67 | 3.269 | 25 | 31 | 400 | 161 | 440 | 0.01208791 | 11.67 | 0.15 | -1.401772 | 2.401377 | -7.138345 | 15.52757
12 | 500 | 4 | 90.67 | 3.269 | 25 | 31 | 400 | 161 | 440 | 0.01208791 | 13.42 | 0.15 | -1.388961 | 2.40617 | -7.136481 | 15.52731
12 | 500 | 4 | 90.67 | 3.269 | 25 | 31 | 400 | 161 | 440 | 0.01208791 | 15.17 | 0.18 | -1.376149 | 2.410963 | -7.134432 | 15.52721
12 | 500 | 4 | 90.67 | 3.269 | 25 | 31 | 400 | 161 | 440 | 0.01208791 | 11.67 | 0.18 | -1.401772 | 2.401377 | -7.138345 | 15.52757
12 | 500 | 4 | 90.67 | 3.269 | 25 | 31 | 400 | 161 | 440 | 0.01208791 | 13.42 | 0.2 | -1.388961 | 2.40617 | -7.136481 | 15.52731
12 | 500 | 4 | 90.67 | 3.269 | 25 | 31 | 400 | 161 | 440 | 0.01208791 | 15.17 | 0.23 | -1.376149 | 2.410963 | -7.134432 | 15.52721
10 | 528 | 1 | 45 | 2.8 | 40 | 45 | 100 | 250 | 78.5 | 0.008263158 | 4.1 | 0.16 | -2.468847 | -1.239935 | -12.21536 | -19.76728
10 | 528 | 1 | 45 | 2.8 | 40 | 45 | 100 | 250 | 78.5 | 0.008263158 | 4.4 | 0.18 | -2.466651 | -1.239114 | -12.37013 | -19.40676
10 | 528 | 1 | 45 | 2.8 | 40 | 45 | 100 | 250 | 78.5 | 0.008263158 | 4.74 | 0.2 | -2.464162 | -1.238182 | -11.3852 | -19.61979
10 | 528 | 1 | 45 | 2.8 | 40 | 45 | 100 | 250 | 78.5 | 0.008263158 | 5.04 | 0.22 | -2.461965 | -1.237361 | -11.65932 | -19.87127
10 | 528 | 1 | 45 | 2.8 | 40 | 45 | 100 | 250 | 78.5 | 0.008263158 | 5.38 | 0.24 | -2.459476 | -1.236429 | -11.32569 | -19.57154
10 | 528 | 1 | 45 | 2.8 | 40 | 45 | 100 | 250 | 78.5 | 0.008263158 | 5.68 | 0.26 | -2.45728 | -1.235608 | -11.43969 | -19.3109
10 | 528 | 1 | 45 | 2.8 | 40 | 45 | 100 | 250 | 78.5 | 0.008263158 | 6.04 | 0.28 | -2.454644 | -1.234622 | -12.11232 | -19.08575
10 | 528 | 1 | 45 | 2.8 | 40 | 45 | 100 | 250 | 78.5 | 0.008263158 | 3.76 | 0.15 | -2.471336 | -1.240866 | -11.99936 | -19.91026
10 | 528 | 1 | 45 | 2.8 | 40 | 45 | 100 | 250 | 78.5 | 0.008263158 | 4.1 | 0.17 | -2.468847 | -1.239935 | -12.21536 | -19.76728
10 | 528 | 1 | 45 | 2.8 | 40 | 45 | 100 | 250 | 78.5 | 0.008263158 | 4.42 | 0.19 | -2.466504 | -1.239059 | -12.3613 | -19.2362
10 | 528 | 1 | 45 | 2.8 | 40 | 45 | 100 | 250 | 78.5 | 0.008263158 | 4.71 | 0.2 | -2.464381 | -1.238264 | -12.31705 | -19.172
10 | 528 | 1 | 45 | 2.8 | 40 | 45 | 100 | 250 | 78.5 | 0.008263158 | 5.04 | 0.22 | -2.461965 | -1.237361 | -11.65932 | -19.87127
10 | 528 | 1 | 45 | 2.8 | 40 | 45 | 100 | 250 | 78.5 | 0.008263158 | 5.37 | 0.24 | -2.459549 | -1.236457 | -11.80534 | -19.14397
10 | 528 | 1 | 45 | 2.8 | 40 | 45 | 100 | 250 | 78.5 | 0.008263158 | 5.65 | 0.26 | -2.4575 | -1.23569 | -11.80421 | -19.138
10 | 528 | 1 | 45 | 2.8 | 40 | 45 | 100 | 250 | 78.5 | 0.008263158 | 5.92 | 0.29 | -2.455523 | -1.23495 | -11.38006 | -19.37161
20 | 598 | 1 | 40 | 2.8 | 40 | 50 | 100 | 250 | 315 | 0.021 | 11.09 | 0.17 | -1.357564 | -1.577185 | -3.892204 | -24.13517
20 | 598 | 1 | 40 | 2.8 | 40 | 50 | 100 | 250 | 315 | 0.021 | 12.96 | 0.2 | -1.343874 | -1.572064 | -3.80512 | -24.10719
20 | 598 | 1 | 40 | 2.8 | 40 | 50 | 100 | 250 | 315 | 0.021 | 14.77 | 0.24 | -1.330623 | -1.567106 | -3.500612 | -24.61271
20 | 598 | 1 | 40 | 2.8 | 40 | 50 | 100 | 250 | 315 | 0.021 | 16.57 | 0.27 | -1.317446 | -1.562176 | -3.197245 | -24.59594
20 | 598 | 1 | 40 | 2.8 | 40 | 50 | 100 | 250 | 315 | 0.021 | 18.35 | 0.32 | -1.304415 | -1.557301 | -2.986531 | -24.29052
20 | 598 | 1 | 40 | 2.8 | 40 | 50 | 100 | 250 | 315 | 0.021 | 20.18 | 0.34 | -1.291018 | -1.552289 | -2.938939 | -24.28356
20 | 598 | 1 | 40 | 2.8 | 40 | 50 | 100 | 250 | 315 | 0.021 | 9.35 | 0.16 | -1.370302 | -1.581951 | -3.820028 | -24.45747
20 | 598 | 1 | 40 | 2.8 | 40 | 50 | 100 | 250 | 315 | 0.021 | 11.12 | 0.2 | -1.357344 | -1.577103 | -3.891531 | -24.13488
20 | 598 | 1 | 40 | 2.8 | 40 | 50 | 100 | 250 | 315 | 0.021 | 12.93 | 0.24 | -1.344094 | -1.572146 | -3.79668 | -24.12142
20 | 598 | 1 | 40 | 2.8 | 40 | 50 | 100 | 250 | 315 | 0.021 | 14.72 | 0.27 | -1.330989 | -1.567243 | -3.494188 | -24.61301
20 | 598 | 1 | 40 | 2.8 | 40 | 50 | 100 | 250 | 315 | 0.021 | 16.58 | 0.29 | -1.317373 | -1.562149 | -3.36503 | -24.16634
20 | 598 | 1 | 40 | 2.8 | 40 | 50 | 100 | 250 | 315 | 0.021 | 18.35 | 0.32 | -1.304415 | -1.557301 | -2.986526 | -24.29056
20 | 598 | 1 | 40 | 2.8 | 40 | 50 | 100 | 250 | 315 | 0.021 | 19.21 | 0.33 | -1.298119 | -1.554945 | -2.967098 | -24.28852
10 | 528 | 1 | 45 | 2.8 | 40 | 45 | 100 | 350 | 78.5 | 0.008263158 | 6.99 | 0.15 | -2.22845 | -1.252399 | -10.65333 | -17.4797
10 | 528 | 1 | 45 | 2.8 | 40 | 45 | 100 | 350 | 78.5 | 0.008263158 | 7.44 | 0.19 | -2.225155 | -1.251167 | -10.94579 | -17.42891
10 | 528 | 1 | 45 | 2.8 | 40 | 45 | 100 | 350 | 78.5 | 0.008263158 | 7.53 | 0.2 | -2.224497 | -1.25092 | -11.76851 | -16.98723
10 | 528 | 1 | 45 | 2.8 | 40 | 45 | 100 | 350 | 78.5 | 0.008263158 | 7.91 | 0.23 | -2.221715 | -1.24988 | -11.77229 | -16.76923
10 | 528 | 1 | 45 | 2.8 | 40 | 45 | 100 | 350 | 78.5 | 0.008263158 | 8.17 | 0.25 | -2.219811 | -1.249168 | -11.65819 | -16.58512
10 | 528 | 1 | 45 | 2.8 | 40 | 45 | 100 | 350 | 78.5 | 0.008263158 | 8.46 | 0.28 | -2.217688 | -1.248373 | -10.30642 | -17.23641
10 | 528 | 1 | 45 | 2.8 | 40 | 45 | 100 | 350 | 78.5 | 0.008263158 | 8.72 | 0.31 | -2.215785 | -1.247661 | -10.41448 | -16.53222
10 | 528 | 1 | 45 | 2.8 | 40 | 45 | 100 | 350 | 78.5 | 0.008263158 | 9.03 | 0.36 | -2.213515 | -1.246812 | -11.07047 | -16.2176
10 | 528 | 1 | 45 | 2.8 | 40 | 45 | 100 | 350 | 78.5 | 0.008263158 | 6.96 | 0.16 | -2.228669 | -1.252482 | -11.22001 | -17.35324
10 | 528 | 1 | 45 | 2.8 | 40 | 45 | 100 | 350 | 78.5 | 0.008263158 | 7.26 | 0.18 | -2.226473 | -1.25166 | -11.57279 | -17.18583
10 | 528 | 1 | 45 | 2.8 | 40 | 45 | 100 | 350 | 78.5 | 0.008263158 | 7.54 | 0.2 | -2.224423 | -1.250893 | -11.1652 | -17.35789
10 | 528 | 1 | 45 | 2.8 | 40 | 45 | 100 | 350 | 78.5 | 0.008263158 | 7.83 | 0.23 | -2.2223 | -1.250099 | -11.53199 | -16.41845
10 | 528 | 1 | 45 | 2.8 | 40 | 45 | 100 | 350 | 78.5 | 0.008263158 | 8.14 | 0.24 | -2.220031 | -1.24925 | -10.30505 | -16.86578
10 | 528 | 1 | 45 | 2.8 | 40 | 45 | 100 | 350 | 78.5 | 0.008263158 | 8.46 | 0.25 | -2.217688 | -1.248373 | -10.30642 | -17.23641
10 | 528 | 1 | 45 | 2.8 | 40 | 45 | 100 | 350 | 78.5 | 0.008263158 | 8.75 | 0.27 | -2.215565 | -1.247579 | -10.6728 | -16.30578
10 | 528 | 1 | 45 | 2.8 | 40 | 45 | 100 | 350 | 78.5 | 0.008263158 | 9.01 | 0.29 | -2.213662 | -1.246867 | -10.64453 | -16.31701
10 | 528 | 1 | 45 | 2.8 | 40 | 45 | 100 | 350 | 78.5 | 0.008263158 | 7.29 | 0.15 | -2.226254 | -1.251578 | -10.61967 | -17.46552
10 | 528 | 1 | 45 | 2.8 | 40 | 45 | 100 | 350 | 78.5 | 0.008263158 | 7.58 | 0.16 | -2.22413 | -1.250784 | -11.56251 | -17.19181
10 | 528 | 1 | 45 | 2.8 | 40 | 45 | 100 | 350 | 78.5 | 0.008263158 | 7.99 | 0.18 | -2.221129 | -1.249661 | -11.38736 | -16.31568
10 | 528 | 1 | 45 | 2.8 | 40 | 45 | 100 | 350 | 78.5 | 0.008263158 | 8.23 | 0.18 | -2.219372 | -1.249003 | -10.96035 | -16.84617
10 | 528 | 1 | 45 | 2.8 | 40 | 45 | 100 | 350 | 78.5 | 0.008263158 | 8.46 | 0.19 | -2.217688 | -1.248373 | -10.95927 | -16.84594
10 | 528 | 1 | 45 | 2.8 | 40 | 45 | 100 | 350 | 78.5 | 0.008263158 | 8.71 | 0.2 | -2.215858 | -1.247689 | -10.31935 | -16.71907
10 | 528 | 1 | 45 | 2.8 | 40 | 45 | 100 | 350 | 78.5 | 0.008263158 | 9.04 | 0.22 | -2.213442 | -1.246785 | -11.082 | -16.21584
20 | 598 | 1 | 40 | 2.8 | 40 | 50 | 100 | 350 | 315 | 0.021 | 18.98 | 0.16 | -1.080563 | -1.575955 | -3.539089 | -22.98044
20 | 598 | 1 | 40 | 2.8 | 40 | 50 | 100 | 350 | 315 | 0.021 | 21.93 | 0.2 | -1.058966 | -1.567875 | -2.816588 | -23.09394
20 | 598 | 1 | 40 | 2.8 | 40 | 50 | 100 | 350 | 315 | 0.021 | 24.87 | 0.23 | -1.037443 | -1.559823 | -2.762825 | -23.08711
20 | 598 | 1 | 40 | 2.8 | 40 | 50 | 100 | 350 | 315 | 0.021 | 18.98 | 0.14 | -1.080563 | -1.575955 | -3.049502 | -23.1486
20 | 598 | 1 | 40 | 2.8 | 40 | 50 | 100 | 350 | 315 | 0.021 | 21.89 | 0.17 | -1.059259 | -1.567985 | -3.220594 | -22.7664
20 | 598 | 1 | 40 | 2.8 | 40 | 50 | 100 | 350 | 315 | 0.021 | 24.82 | 0.21 | -1.037809 | -1.55996 | -2.764025 | -23.08642
20 | 598 | 1 | 40 | 2.8 | 40 | 50 | 100 | 350 | 315 | 0.021 | 13.02 | 0.21 | -1.124195 | -1.592279 | -3.627489 | -23.0133
20 | 598 | 1 | 40 | 2.8 | 40 | 50 | 100 | 350 | 315 | 0.021 | 16.06 | 0.25 | -1.10194 | -1.583953 | -3.577941 | -23.00632
20 | 598 | 1 | 40 | 2.8 | 40 | 50 | 100 | 350 | 315 | 0.021 | 18.93 | 0.29 | -1.080929 | -1.576092 | -3.540283 | -22.98177
20 | 598 | 1 | 40 | 2.8 | 40 | 50 | 100 | 350 | 315 | 0.021 | 21.81 | 0.33 | -1.059845 | -1.568204 | -3.190592 | -22.76159
20 | 598 | 1 | 40 | 2.8 | 40 | 50 | 100 | 350 | 315 | 0.021 | 25.88 | 0.37 | -1.030049 | -1.557057 | -2.747174 | -23.08524
20 | 430 | 6 | 84 | 3.508821 | 50 | 64 | 600 | 400 | 1884 | 0.01914634 | 103 | 0.15 | 3.373283 | 1.969952 | 2.129107 | -6.66668
20 | 430 | 6 | 84 | 3.508821 | 50 | 64 | 600 | 400 | 1884 | 0.01914634 | 129 | 0.23 | 3.563625 | 2.041163 | 2.145058 | -6.647854
20 | 430 | 6 | 84 | 3.508821 | 50 | 64 | 600 | 400 | 1884 | 0.01914634 | 155 | 0.28 | 3.753967 | 2.112374 | 2.160348 | -6.627532
20 | 430 | 9 | 45 | 3.508821 | 50 | 64 | 600 | 400 | 2826 | 0.02871951 | 149 | 0.18 | 5.433891 | 2.932763 | 2.39474 | -6.273162
20 | 430 | 9 | 45 | 3.508821 | 50 | 64 | 600 | 400 | 2826 | 0.02871951 | 186 | 0.26 | 5.704762 | 3.034102 | 2.415418 | -6.246374
20 | 430 | 9 | 45 | 3.508821 | 50 | 64 | 600 | 400 | 2826 | 0.02871951 | 223 | 0.34 | 5.975634 | 3.135442 | 2.443872 | -6.212801
16 | 528 | 2 | 52 | 3.42 | 27 | 35 | 150 | 235 | 402 | 0.02330435 | 16.675 | 0.15 | -1.376906 | 0.3869338 | 3.478041 | 12.80178
16 | 528 | 2 | 52 | 3.42 | 27 | 35 | 150 | 235 | 402 | 0.02330435 | 22.425 | 0.19 | -1.334811 | 0.4026824 | 3.496298 | 12.7703
16 | 528 | 2 | 52 | 3.42 | 27 | 35 | 150 | 235 | 402 | 0.02330435 | 25.875 | 0.22 | -1.309554 | 0.4121316 | 3.505745 | 12.75507
16 | 528 | 2 | 52 | 3.42 | 27 | 35 | 150 | 235 | 402 | 0.02330435 | 28.75 | 0.22 | -1.288507 | 0.420006 | 3.514031 | 12.74419
16 | 528 | 2 | 52 | 3.42 | 27 | 35 | 150 | 235 | 402 | 0.02330435 | 33.35 | 0.25 | -1.254831 | 0.4326049 | 3.527206 | 12.7299
16 | 528 | 2 | 52 | 3.42 | 27 | 35 | 150 | 235 | 402 | 0.02330435 | 37.375 | 0.29 | -1.225364 | 0.4436289 | 3.539407 | 12.72033
20 | 528 | 2 | 44 | 3.42 | 25 | 35 | 150 | 235 | 628 | 0.03417687 | 29.325 | 0.17 | -0.5821547 | 0.3182738 | 5.049931 | 11.84066
20 | 528 | 2 | 44 | 3.42 | 25 | 35 | 150 | 235 | 628 | 0.03417687 | 33.35 | 0.19 | -0.5526882 | 0.3292978 | 5.082045 | 11.80934
20 | 528 | 2 | 44 | 3.42 | 25 | 35 | 150 | 235 | 628 | 0.03417687 | 38.525 | 0.21 | -0.5148028 | 0.3434716 | 5.129032 | 11.7697
20 | 528 | 2 | 44 | 3.42 | 25 | 35 | 150 | 235 | 628 | 0.03417687 | 40.825 | 0.23 | -0.4979649 | 0.3497711 | 5.152128 | 11.75286
20 | 528 | 2 | 44 | 3.42 | 25 | 35 | 150 | 235 | 628 | 0.03417687 | 46 | 0.25 | -0.4600795 | 0.3639449 | 5.209578 | 11.71366
20 | 528 | 2 | 44 | 3.42 | 25 | 35 | 150 | 235 | 628 | 0.03417687 | 56.925 | 0.25 | -0.3800992 | 0.3938673 | 5.341055 | 11.63399
20 | 528 | 3 | 12 | 3.42 | 25 | 35 | 150 | 235 | 942 | 0.05126531 | 39.1 | 0.18 | 0.4513455 | 0.4933004 | 8.133511 | 10.06818
20 | 528 | 3 | 12 | 3.42 | 25 | 35 | 150 | 235 | 942 | 0.05126531 | 44.85 | 0.19 | 0.4934404 | 0.509049 | 8.177244 | 10.02129
20 | 528 | 3 | 12 | 3.42 | 25 | 35 | 150 | 235 | 942 | 0.05126531 | 50.025 | 0.21 | 0.5313258 | 0.5232228 | 8.231016 | 9.976052
20 | 528 | 3 | 12 | 3.42 | 25 | 35 | 150 | 235 | 942 | 0.05126531 | 56.35 | 0.23 | 0.5776302 | 0.5405464 | 8.343452 | 9.901023
20 | 528 | 3 | 12 | 3.42 | 25 | 35 | 150 | 235 | 942 | 0.05126531 | 62.675 | 0.25 | 0.6239346 | 0.5578699 | 8.485942 | 9.783784
20 | 528 | 3 | 12 | 3.42 | 25 | 35 | 150 | 235 | 942 | 0.05126531 | 68.425 | 0.29 | 0.6660295 | 0.5736185 | 8.571573 | 9.677184
20 | 528 | 3 | 12 | 3.42 | 25 | 35 | 150 | 235 | 942 | 0.05126531 | 74.175 | 0.31 | 0.7081244 | 0.5893672 | 8.628489 | 9.592449
20 | 528 | 3 | 12 | 3.42 | 25 | 35 | 150 | 235 | 942 | 0.05126531 | 79.35 | 0.37 | 0.7460098 | 0.603541 | 8.67029 | 9.528761
16 | 528 | 2 | 52 | 2.98 | 27 | 35 | 150 | 235 | 402 | 0.02330435 | 26.45 | 0.16 | -1.345536 | 0.09113079 | 3.026262 | 11.85903
16 | 528 | 2 | 52 | 2.98 | 27 | 35 | 150 | 235 | 402 | 0.02330435 | 31.625 | 0.2 | -1.30765 | 0.1053046 | 3.035658 | 11.84406
16 | 528 | 2 | 52 | 2.98 | 27 | 35 | 150 | 235 | 402 | 0.02330435 | 37.375 | 0.26 | -1.265555 | 0.1210532 | 3.043192 | 11.82551
20 | 528 | 2 | 44 | 2.98 | 25 | 35 | 150 | 235 | 628 | 0.03417687 | 28.75 | 0.17 | -0.6265553 | -0.005876787 | 4.438752 | 10.75719
20 | 528 | 2 | 44 | 2.98 | 25 | 35 | 150 | 235 | 628 | 0.03417687 | 32.775 | 0.19 | -0.5970888 | 0.005147273 | 4.491505 | 10.74275
20 | 528 | 2 | 44 | 2.98 | 25 | 35 | 150 | 235 | 628 | 0.03417687 | 37.95 | 0.23 | -0.5592034 | 0.01932106 | 4.572814 | 10.70915
20 | 528 | 2 | 44 | 2.98 | 25 | 35 | 150 | 235 | 628 | 0.03417687 | 40.25 | 0.25 | -0.5423655 | 0.02562053 | 4.615909 | 10.69118
20 | 528 | 2 | 44 | 2.98 | 25 | 35 | 150 | 235 | 628 | 0.03417687 | 43.7 | 0.3 | -0.5171085 | 0.03506972 | 4.688725 | 10.65789
20 | 528 | 2 | 44 | 2.98 | 25 | 35 | 150 | 235 | 628 | 0.03417687 | 46 | 0.32 | -0.5002706 | 0.04136918 | 4.73921 | 10.63562
20 | 528 | 2 | 44 | 2.98 | 25 | 35 | 150 | 235 | 628 | 0.03417687 | 51.635 | 0.36 | -0.4590176 | 0.05680287 | 4.830217 | 10.58865
20 | 528 | 2 | 44 | 2.98 | 25 | 35 | 150 | 235 | 628 | 0.03417687 | 57.27 | 0.47 | -0.4177646 | 0.07223655 | 4.902571 | 10.5438
20 | 528 | 3 | 12 | 2.98 | 25 | 35 | 150 | 235 | 942 | 0.05126531 | 48.3 | 0.16 | 0.4785062 | 0.1959225 | 7.615561 | 9.31758
20 | 528 | 3 | 12 | 2.98 | 25 | 35 | 150 | 235 | 942 | 0.05126531 | 50.6 | 0.18 | 0.4953442 | 0.202222 | 7.634433 | 9.29597
20 | 528 | 3 | 12 | 2.98 | 25 | 35 | 150 | 235 | 942 | 0.05126531 | 56.35 | 0.18 | 0.5374391 | 0.2179707 | 7.693114 | 9.226523
20 | 528 | 3 | 12 | 2.98 | 25 | 35 | 150 | 235 | 942 | 0.05126531 | 62.675 | 0.2 | 0.5837435 | 0.2352942 | 7.823124 | 9.097158
20 | 528 | 3 | 12 | 2.98 | 25 | 35 | 150 | 235 | 942 | 0.05126531 | 68.425 | 0.2 | 0.6258384 | 0.2510428 | 7.964741 | 8.999063
20 | 528 | 3 | 12 | 2.98 | 25 | 35 | 150 | 235 | 942 | 0.05126531 | 73.6 | 0.2 | 0.6637238 | 0.2652166 | 8.049239 | 8.948967
20 | 528 | 3 | 12 | 2.98 | 25 | 35 | 150 | 235 | 942 | 0.05126531 | 79.925 | 0.22 | 0.7100282 | 0.2825401 | 8.121541 | 8.902884
28 | 400 | 4 | 16 | 5.308474 | 30 | 44 | 200 | 300 | 2463 | 0.07996753 | 78.75 | 0.22 | 4.261325 | 1.607114 | 10.40068 | 5.273869
28 | 400 | 4 | 16 | 5.308474 | 30 | 44 | 200 | 300 | 2463 | 0.07996753 | 105.075 | 0.25 | 4.454047 | 1.679216 | 10.40601 | 5.260915
28 | 400 | 4 | 16 | 5.308474 | 30 | 44 | 200 | 300 | 2463 | 0.07996753 | 120.15 | 0.29 | 4.564408 | 1.720504 | 10.40856 | 5.254756
28 | 400 | 4 | 16 | 5.308474 | 30 | 44 | 200 | 300 | 2463 | 0.07996753 | 137.475 | 0.31 | 4.691242 | 1.767956 | 10.41101 | 5.246717
28 | 400 | 4 | 16 | 5.308474 | 30 | 44 | 200 | 300 | 2463 | 0.07996753 | 164.475 | 0.33 | 4.888905 | 1.841906 | 10.41584 | 5.233835
28 | 400 | 4 | 16 | 5.308474 | 30 | 44 | 200 | 300 | 2463 | 0.07996753 | 178.2 | 0.34 | 4.989384 | 1.879497 | 10.4178 | 5.228314
28 | 400 | 4 | 16 | 5.308474 | 30 | 44 | 200 | 300 | 2463 | 0.07996753 | 198.225 | 0.37 | 5.135984 | 1.934344 | 10.42192 | 5.214415
15.9 | 392 | 2 | 46 | 2.825877 | 30 | 38 | 150 | 250 | 397.2 | 0.02253617 | 27.1 | 0.2 | -0.9405057 | -0.5876756 | 5.361212 | 20.0316
15.9 | 392 | 2 | 46 | 2.825877 | 30 | 38 | 150 | 250 | 397.2 | 0.02253617 | 35.6 | 0.35 | -0.8782784 | -0.5643949 | 5.88316 | 20.11327
15.9 | 392 | 2 | 46 | 2.825877 | 30 | 38 | 150 | 250 | 397.2 | 0.02253617 | 27.2 | 0.2 | -0.9397736 | -0.5874017 | 5.46878 | 20.25055
15.9 | 392 | 2 | 46 | 2.825877 | 30 | 38 | 150 | 250 | 397.2 | 0.02253617 | 35.6 | 0.25 | -0.8782784 | -0.5643949 | 5.881802 | 20.04712
15.9 | 392 | 2 | 46 | 2.825877 | 30 | 38 | 150 | 250 | 397.2 | 0.02253617 | 27.2 | 0.2 | -0.9397736 | -0.5874017 | 5.364377 | 20.02742
15.9 | 392 | 2 | 46 | 2.825877 | 30 | 38 | 150 | 250 | 397.2 | 0.02253617 | 35.6 | 0.25 | -0.8782784 | -0.5643949 | 5.878923 | 20.03316
15.9 | 392 | 2 | 46 | 2.825877 | 30 | 38 | 150 | 250 | 397.2 | 0.02253617 | 27.3 | 0.2 | -0.9390415 | -0.5871278 | 5.471271 | 20.25057
15.9 | 392 | 2 | 46 | 2.825877 | 30 | 38 | 150 | 250 | 397.2 | 0.02253617 | 35.7 | 0.3 | -0.8775463 | -0.5641211 | 5.886005 | 20.08451
12.7 | 392 | 2 | 52 | 2.920876 | 30 | 36.5 | 150 | 250 | 253.4 | 0.01689333 | 15.6 | 0.15 | -1.512561 | -0.3648213 | 4.377296 | 20.47853
12.7 | 392 | 2 | 52 | 2.920876 | 30 | 36.5 | 150 | 250 | 253.4 | 0.01689333 | 19.6 | 0.2 | -1.483278 | -0.3538657 | 4.364514 | 20.41777
12.7 | 392 | 2 | 52 | 2.920876 | 30 | 36.5 | 150 | 250 | 253.4 | 0.01689333 | 15.7 | 0.15 | -1.511829 | -0.3645474 | 4.376162 | 20.47596
12.7 | 392 | 2 | 52 | 2.920876 | 30 | 36.5 | 150 | 250 | 253.4 | 0.01689333 | 19.6 | 0.2 | -1.483278 | -0.3538657 | 4.364514 | 20.41777
15.9 | 392 | 2 | 46 | 2.920876 | 30 | 38 | 150 | 250 | 397.2 | 0.02253617 | 19.5 | 0.15 | -0.9874667 | -0.5388453 | 5.036088 | 19.5225
15.9 | 392 | 2 | 46 | 2.920876 | 30 | 38 | 150 | 250 | 397.2 | 0.02253617 | 27.4 | 0.25 | -0.9296319 | -0.517208 | 5.296297 | 19.46956
15.9 | 392 | 2 | 46 | 2.920876 | 30 | 38 | 150 | 250 | 397.2 | 0.02253617 | 31.3 | 0.3 | -0.9010806 | -0.5065263 | 5.434311 | 19.46958
15.9 | 392 | 2 | 46 | 2.920876 | 30 | 38 | 150 | 250 | 397.2 | 0.02253617 | 19.6 | 0.15 | -0.9867346 | -0.5385714 | 5.037483 | 19.52148
15.9 | 392 | 2 | 46 | 2.920876 | 30 | 38 | 150 | 250 | 397.2 | 0.02253617 | 27.5 | 0.25 | -0.9288998 | -0.5169341 | 5.302163 | 19.46907
19.1 | 392 | 2 | 40 | 2.920876 | 30 | 39.5 | 150 | 250 | 573 | 0.0282963 | 19.7 | 0.15 | -0.4600332 | -0.7189197 | 6.76332 | 18.97136
19.1 | 392 | 2 | 40 | 2.920876 | 30 | 39.5 | 150 | 250 | 573 | 0.0282963 | 27.5 | 0.2 | -0.4029306 | -0.6975564 | 6.593918 | 18.79342
19.1 | 392 | 2 | 40 | 2.920876 | 30 | 39.5 | 150 | 250 | 573 | 0.0282963 | 35.4 | 0.3 | -0.3450959 | -0.6759191 | 6.577686 | 18.68811
19.1 | 392 | 2 | 40 | 2.920876 | 30 | 39.5 | 150 | 250 | 573 | 0.0282963 | 43.3 | 0.33 | -0.2872611 | -0.6542818 | 6.728259 | 18.59867
19.1 | 392 | 2 | 40 | 2.920876 | 30 | 39.5 | 150 | 250 | 573 | 0.0282963 | 19.6 | 0.15 | -0.4607653 | -0.7191936 | 6.765664 | 18.97367
19.1 | 392 | 2 | 40 | 2.920876 | 30 | 39.5 | 150 | 250 | 573 | 0.0282963 | 27.3 | 0.25 | -0.4043948 | -0.6981041 | 6.597023 | 18.79765
19.1 | 392 | 2 | 40 | 2.920876 | 30 | 39.5 | 150 | 250 | 573 | 0.0282963 | 35.1 | 0.28 | -0.3472921 | -0.6767407 | 6.576001 | 18.69154
15.9 | 392 | 2 | 46 | 3.353879 | 30 | 38 | 150 | 250 | 397.2 | 0.02253617 | 27.5 | 0.2 | -0.8893478 | -0.1994876 | 4.830237 | 17.55128
15.9 | 392 | 2 | 46 | 3.353879 | 30 | 38 | 150 | 250 | 397.2 | 0.02253617 | 31.4 | 0.22 | -0.8607965 | -0.1888059 | 4.842158 | 17.53872
15.9 | 392 | 2 | 46 | 3.353879 | 30 | 38 | 150 | 250 | 397.2 | 0.02253617 | 27.5 | 0.17 | -0.8893478 | -0.1994876 | 4.83033 | 17.5509
15.9 | 392 | 2 | 46 | 3.353879 | 30 | 38 | 150 | 250 | 397.2 | 0.02253617 | 31.4 | 0.21 | -0.8607965 | -0.1888059 | 4.841916 | 17.53816
19.1 | 392 | 2 | 40 | 3.353879 | 30 | 39.5 | 150 | 250 | 573 | 0.0282963 | 23.4 | 0.17 | -0.393394 | -0.3913394 | 5.66436 | 16.7845
19.1 | 392 | 2 | 40 | 3.353879 | 30 | 39.5 | 150 | 250 | 573 | 0.0282963 | 27.4 | 0.18 | -0.3641106 | -0.3803838 | 5.715665 | 16.83481
19.1 | 392 | 2 | 40 | 3.353879 | 30 | 39.5 | 150 | 250 | 573 | 0.0282963 | 31.3 | 0.2 | -0.3355593 | -0.3697021 | 5.779564 | 16.85523
19.1 | 392 | 2 | 40 | 3.353879 | 30 | 39.5 | 150 | 250 | 573 | 0.0282963 | 35.3 | 0.2 | -0.3062759 | -0.3587465 | 6.013525 | 17.13986
19.1 | 392 | 2 | 40 | 3.353879 | 30 | 39.5 | 150 | 250 | 573 | 0.0282963 | 39.1 | 0.25 | -0.2784567 | -0.3483387 | 6.229777 | 17.01636
19.1 | 392 | 2 | 40 | 3.353879 | 30 | 39.5 | 150 | 250 | 573 | 0.0282963 | 43.1 | 0.27 | -0.2491733 | -0.3373831 | 6.263349 | 16.80829
19.1 | 392 | 2 | 40 | 3.353879 | 30 | 39.5 | 150 | 250 | 573 | 0.0282963 | 31.3 | 0.18 | -0.3355593 | -0.3697021 | 5.779564 | 16.85523
19.1 | 392 | 2 | 40 | 3.353879 | 30 | 39.5 | 150 | 250 | 573 | 0.0282963 | 35.1 | 0.19 | -0.3077401 | -0.3592943 | 6.00669 | 17.14113
19.1 | 392 | 2 | 40 | 3.353879 | 30 | 39.5 | 150 | 250 | 573 | 0.0282963 | 39.1 | 0.21 | -0.2784567 | -0.3483387 | 6.229777 | 17.01636
19.1 | 392 | 2 | 40 | 3.353879 | 30 | 39.5 | 150 | 250 | 573 | 0.0282963 | 43.1 | 0.26 | -0.2491733 | -0.3373831 | 6.263349 | 16.80829
19.1 | 276 | 2 | 69.8 | 2.900329 | 31.8 | 41.4 | 152.4 | 381 | 568 | 0.0272245 | 35.0889 | 0.17 | 0.1367146 | -0.946276 | 19.20244 | -2.147219
19.1 | 276 | 2 | 69.8 | 2.900329 | 31.8 | 41.4 | 152.4 | 381 | 568 | 0.0272245 | 42.2576 | 0.23 | 0.1891956 | -0.9266417 | 19.17335 | -2.164256
19.1 | 276 | 2 | 69.8 | 2.900329 | 31.8 | 41.4 | 152.4 | 381 | 568 | 0.0272245 | 48.8089 | 0.27 | 0.2371566 | -0.9086984 | 19.16139 | -2.179726
19.1 | 276 | 2 | 69.8 | 2.846692 | 31.8 | 41.4 | 152.4 | 381 | 568 | 0.0272245 | 48.8089 | 0.16 | 0.2322573 | -0.948021 | 19.16897 | -2.217204
19.1 | 276 | 2 | 69.8 | 2.711321 | 38.2 | 47.7 | 152.4 | 381 | 568 | 0.02602677 | 42.2576 | 0.16 | 0.3057421 | -1.489032 | 19.31282 | -3.0085
19.1 | 276 | 2 | 69.8 | 2.711321 | 38.2 | 47.7 | 152.4 | 381 | 568 | 0.02602677 | 48.8089 | 0.2 | 0.3537032 | -1.471089 | 19.29048 | -3.022695
22.2 | 276 | 2 | 63.6 | 2.687987 | 12.8 | 23.9 | 152.4 | 381 | 774 | 0.06071417 | 66.199 | 0.17 | 1.059759 | 0.03683986 | 14.35034 | -2.600989
22.2 | 276 | 2 | 63.6 | 2.384602 | 38 | 49.1 | 152.4 | 381 | 774 | 0.0317223 | 43.9383 | 0.15 | 0.8289766 | -1.887308 | 19.17863 | -4.115385
22.2 | 276 | 2 | 63.6 | 2.384602 | 38 | 49.1 | 152.4 | 381 | 774 | 0.0317223 | 51.107 | 0.19 | 0.8814576 | -1.867673 | 19.09364 | -4.162005
22.2 | 276 | 2 | 63.6 | 2.384602 | 38 | 49.1 | 152.4 | 381 | 774 | 0.0317223 | 58.7559 | 0.22 | 0.937454 | -1.846724 | 18.98265 | -4.22545
22.2 | 276 | 2 | 63.6 | 2.384602 | 38 | 49.1 | 152.4 | 381 | 774 | 0.0317223 | 66.199 | 0.27 | 0.9919439 | -1.826338 | 18.88011 | -4.280554
22.2 | 276 | 2 | 63.6 | 2.864842 | 38 | 49.1 | 152.4 | 381 | 774 | 0.0317223 | 58.7559 | 0.17 | 0.9813209 | -1.494647 | 18.24234 | -3.222049
22.2 | 276 | 2 | 63.6 | 2.864842 | 38 | 49.1 | 152.4 | 381 | 774 | 0.0317223 | 66.199 | 0.2 | 1.035811 | -1.474261 | 18.104 | -3.362807
22.2 | 276 | 2 | 63.6 | 2.833692 | 38 | 49.1 | 152.4 | 381 | 774 | 0.0317223 | 43.9383 | 0.15 | 0.869998 | -1.558068 | 18.59422 | -3.229188
22.2 | 276 | 2 | 63.6 | 2.833692 | 38 | 49.1 | 152.4 | 381 | 774 | 0.0317223 | 51.107 | 0.18 | 0.922479 | -1.538434 | 18.47649 | -3.252014
22.2 | 276 | 2 | 63.6 | 2.833692 | 38 | 49.1 | 152.4 | 381 | 774 | 0.0317223 | 58.7559 | 0.22 | 0.9784755 | -1.517484 | 18.28162 | -3.348368
22.2 | 276 | 2 | 63.6 | 2.833692 | 38 | 49.1 | 152.4 | 381 | 774 | 0.0317223 | 66.199 | 0.25 | 1.032965 | -1.497098 | 18.14211 | -3.546291
22.2 | 276 | 2 | 63.6 | 2.756373 | 38 | 49.1 | 152.4 | 381 | 774 | 0.0317223 | 43.9383 | 0.2 | 0.8629355 | -1.614752 | 18.81458 | -3.493078
22.2 | 276 | 2 | 63.6 | 2.756373 | 38 | 49.1 | 152.4 | 381 | 774 | 0.0317223 | 51.107 | 0.25 | 0.9154165 | -1.595118 | 18.70853 | -3.551188
22.2 | 276 | 2 | 63.6 | 2.756373 | 38 | 49.1 | 152.4 | 381 | 774 | 0.0317223 | 58.7559 | 0.3 | 0.971413 | -1.574168 | 18.44084 | -3.721052
22.2 | 276 | 2 | 63.6 | 2.756373 | 38 | 49.1 | 152.4 | 381 | 774 | 0.0317223 | 66.199 | 0.35 | 1.025903 | -1.553782 | 18.3021 | -3.786511
28.7 | 276 | 2 | 50.6 | 2.774817 | 22.2 | 36.6 | 152.4 | 381 | 1290 | 0.06607781 | 89.1114 | 0.17 | 2.534298 | -0.8134309 | 14.42737 | -2.977235
28.7 | 276 | 2 | 50.6 | 2.774817 | 22.2 | 36.6 | 152.4 | 381 | 1290 | 0.06607781 | 104.615 | 0.2 | 2.647798 | -0.7709681 | 14.42272 | -2.995221
28.7 | 276 | 2 | 50.6 | 2.801715 | 38.2 | 52.5 | 152.4 | 381 | 1290 | 0.04606567 | 64.9985 | 0.17 | 2.294961 | -1.896101 | 15.99117 | -5.08096
28.7 | 276 | 2 | 50.6 | 2.801715 | 38.2 | 52.5 | 152.4 | 381 | 1290 | 0.04606567 | 77.0378 | 0.2 | 2.383099 | -1.863127 | 15.76357 | -4.99211
28.7 | 276 | 2 | 50.6 | 2.801715 | 38.2 | 52.5 | 152.4 | 381 | 1290 | 0.04606567 | 88.8027 | 0.25 | 2.469228 | -1.830904 | 15.46661 | -4.99395
28.7 | 276 | 2 | 50.6 | 2.801715 | 38.2 | 52.5 | 152.4 | 381 | 1290 | 0.04606567 | 104.615 | 0.29 | 2.584987 | -1.787596 | 15.20218 | -5.1205
28.7 | 276 | 2 | 50.6 | 2.715312 | 38.2 | 52.5 | 152.4 | 381 | 1290 | 0.04606567 | 77.0378 | 0.17 | 2.375206 | -1.926471 | 15.78001 | -5.365087
28.7 | 276 | 2 | 50.6 | 2.801715 | 38.2 | 52.5 | 152.4 | 381 | 1290 | 0.04606567 | 64.9985 | 0.15 | 2.294961 | -1.896101 | 15.99117 | -5.08096
28.7 | 276 | 2 | 50.6 | 2.801715 | 38.2 | 52.5 | 152.4 | 381 | 1290 | 0.04606567 | 77.0378 | 0.16 | 2.383099 | -1.863127 | 15.76357 | -4.99211
28.7 | 276 | 2 | 50.6 | 2.801715 | 38.2 | 52.5 | 152.4 | 381 | 1290 | 0.04606567 | 88.8027 | 0.22 | 2.469228 | -1.830904 | 15.46661 | -4.99395
28.7 | 276 | 2 | 50.6 | 2.801715 | 38.2 | 52.5 | 152.4 | 381 | 1290 | 0.04606567 | 104.615 | 0.26 | 2.584987 | -1.787596 | 15.20218 | -5.1205
28.7 | 276 | 2 | 50.6 | 2.524448 | 38.2 | 52.5 | 152.4 | 381 | 1290 | 0.04606567 | 77.0378 | 0.17 | 2.357772 | -2.066398 | 15.71313 | -5.606134
28.7 | 276 | 2 | 50.6 | 2.524448 | 38.2 | 52.5 | 152.4 | 381 | 1290 | 0.04606567 | 88.8027 | 0.2 | 2.443901 | -2.034175 | 15.50443 | -5.610616
28.7 | 276 | 2 | 50.6 | 2.524448 | 38.2 | 52.5 | 152.4 | 381 | 1290 | 0.04606567 | 104.615 | 0.24 | 2.559661 | -1.990867 | 15.24859 | -5.564652
32.3 | 276 | 1 | 60 | 2.538218 | 38.3 | 54.4 | 152.4 | 381 | 819 | 0.02822487 | 39.9595 | 0.17 | 1.304296 | -2.645209 | 18.01308 | -6.503129
32.3 | 276 | 1 | 60 | 2.538218 | 38.3 | 54.4 | 152.4 | 381 | 819 | 0.02822487 | 49.1862 | 0.23 | 1.371843 | -2.619938 | 17.92167 | -6.422171
32.3 | 276 | 1 | 60 | 2.538218 | 38.3 | 54.4 | 152.4 | 381 | 819 | 0.02822487 | 57.3496 | 0.27 | 1.431606 | -2.59758 | 17.77009 | -6.316866
32.3 | 276 | 1 | 60 | 2.538218 | 38.3 | 54.4 | 152.4 | 381 | 819 | 0.02822487 | 63.1806 | 0.31 | 1.474294 | -2.581609 | 17.65688 | -6.278647
32.3 | 276 | 1 | 60 | 2.538218 | 38.3 | 54.4 | 152.4 | 381 | 819 | 0.02822487 | 67.1251 | 0.35 | 1.503171 | -2.570806 | 17.58983 | -6.26783
32.3 | 276 | 1 | 60 | 2.81087 | 38.3 | 54.4 | 152.4 | 381 | 819 | 0.02822487 | 39.9595 | 0.19 | 1.329201 | -2.445322 | 17.80427 | -6.82451
32.3 | 276 | 1 | 60 | 2.81087 | 38.3 | 54.4 | 152.4 | 381 | 819 | 0.02822487 | 49.1862 | 0.24 | 1.396748 | -2.420051 | 17.64355 | -6.794655
32.3 | 276 | 1 | 60 | 2.81087 | 38.3 | 54.4 | 152.4 | 381 | 819 | 0.02822487 | 57.3496 | 0.29 | 1.456511 | -2.397692 | 17.47338 | -6.713547
32.3 | 276 | 1 | 60 | 2.81087 | 38.3 | 54.4 | 152.4 | 381 | 819 | 0.02822487 | 63.1806 | 0.36 | 1.499199 | -2.381721 | 17.39339 | -6.653723
32.3 | 276 | 1 | 60 | 2.81087 | 38.3 | 54.4 | 152.4 | 381 | 819 | 0.02822487 | 67.1251 | 0.42 | 1.528076 | -2.370918 | 17.3539 | -6.625739
28.7 | 276 | 2 | 50.6 | 2.576579 | 38 | 52.3 | 152.4 | 584.2 | 1290 | 0.04624183 | 110.208 | 0.18 | 3.049906 | -1.965633 | 13.63287 | -5.789351
28.7 | 276 | 2 | 50.6 | 2.576579 | 38 | 52.3 | 152.4 | 584.2 | 1290 | 0.04624183 | 132.258 | 0.22 | 3.211331 | -1.90524 | 13.48444 | -5.85078
28.7 | 276 | 2 | 50.6 | 2.576579 | 38 | 52.3 | 152.4 | 584.2 | 1290 | 0.04624183 | 149.268 | 0.27 | 3.335858 | -1.858651 | 13.36186 | -5.901102
28.7 | 276 | 2 | 50.6 | 2.576579 | 38 | 52.3 | 152.4 | 584.2 | 1290 | 0.04624183 | 168.882 | 0.32 | 3.479449 | -1.804931 | 13.22962 | -5.948139
28.7 | 276 | 2 | 50.6 | 2.576579 | 38 | 52.3 | 152.4 | 584.2 | 1290 | 0.04624183 | 132.258 | 0.16 | 3.211331 | -1.90524 | 13.48444 | -5.85078
28.7 | 276 | 2 | 50.6 | 2.576579 | 38 | 52.3 | 152.4 | 584.2 | 1290 | 0.04624183 | 149.268 | 0.19 | 3.335858 | -1.858651 | 13.36246 | -5.900316
28.7 | 276 | 2 | 50.6 | 2.576579 | 38 | 52.3 | 152.4 | 584.2 | 1290 | 0.04624183 | 168.882 | 0.22 | 3.479449 | -1.804931 | 13.22962 | -5.948139
35.8 | 276 | 2 | 36.4 | 2.547836 | 38 | 55.9 | 152.4 | 584.2 | 2012 | 0.06747815 | 167.034 | 0.17 | 5.114544 | -2.213853 | 13.42656 | -7.02728
35.8 | 276 | 2 | 36.4 | 2.756373 | 38 | 55.9 | 152.4 | 584.2 | 2012 | 0.06747815 | 130.788 | 0.19 | 4.868241 | -2.160242 | 13.4889 | -7.041594
35.8 | 276 | 2 | 36.4 | 2.756373 | 38 | 55.9 | 152.4 | 584.2 | 2012 | 0.06747815 | 167.034 | 0.25 | 5.133593 | -2.060968 | 13.43189 | -7.03732