## Dataset com TS variável MC2020
Autor | Diâmetro da armadura (mm) | Número de barras em uma camada | Espaçamento entre as barras (mm) | Resistência à tração do concreto (MPa) | Cobrimento (mm) | Distância ao centro de gravidade da armadura (mm) | Largura da viga - b (mm) | Altura da viga - h (mm) | Área de aço tracionada - As (mm2) | Área de concreto efetiva - Ace (mm2) | Linha neutra no Estádio II - XII (mm) | Taxa de armadura | Momento fletor - Ms (kNm) | Tensão na armadura menos tension stiffening (MPa) | w (mm) | modelo 3 | modelo 4 | modelo 5 | erro modelo 3 | predict
Viga S200-1.76-20 - Sokolov et al (2021) | 20 | 2 | 126 | 4.120341 | 25 | 39 | 216 | 201 | 628 | 29484 | 57.36178 | 0.02129969 | 20.8 | 120.5277 | 0.16 | 0.1976835 | 0.1949344 | 0.1631679 | -0.03768346048
| 20 | 2 | 126 | 4.120341 | 25 | 39 | 216 | 201 | 628 | 29484 | 57.36178 | 0.02129969 | 27.3 | 223.848 | 0.23 | 0.2896415 | 0.2875653 | 0.2637622 | -0.05964147437
| 20 | 2 | 126 | 4.120341 | 25 | 39 | 216 | 201 | 628 | 29484 | 57.36178 | 0.02129969 | 28.2 | 242.0522 | 0.24 | 0.3039566 | 0.3020374 | 0.2776907 | -0.06395655014
| 20 | 2 | 126 | 4.120341 | 25 | 39 | 216 | 201 | 628 | 29484 | 57.36178 | 0.02129969 | 32.6 | 325.1472 | 0.27 | 0.3646641 | 0.3635399 | 0.3457853 | -0.0946640895
| 20 | 2 | 126 | 4.120341 | 25 | 39 | 216 | 201 | 628 | 29484 | 57.36178 | 0.02129969 | 41.2 | 447.7845 | 0.35 | 0.4442723 | 0.4444646 | 0.4788794 | -0.09427227997
| 20 | 2 | 126 | 4.120341 | 25 | 39 | 216 | 201 | 628 | 29484 | 57.36178 | 0.02129969 | 44.9 | 500 | 0.4 | 0.4755587 | 0.4763421 | 0.5355857 | -0.07555869563
Viga S600-0.37-10 - Sokolov et al (2021) | 10 | 8 | 87.7 | 4.131127 | 25 | 53 | 308 | 604 | 628 | 43428 | 99.6964 | 0.01446072 | 105 | 224.985 | 0.16 | 0.2142315 | 0.2112024 | 0.1460808 | -0.0542314971
| 10 | 8 | 87.7 | 4.131127 | 25 | 53 | 308 | 604 | 628 | 43428 | 99.6964 | 0.01446072 | 119.6 | 301.6538 | 0.18 | 0.2567211 | 0.253909 | 0.1886429 | -0.07672111066
| 10 | 8 | 87.7 | 4.131127 | 25 | 53 | 308 | 604 | 628 | 43428 | 99.6964 | 0.01446072 | 174.3 | 497.3682 | 0.26 | 0.3495063 | 0.3475844 | 0.313936 | -0.0895062659
Viga V1 - Oliveira (2007) | 10 | 4 | 32.46667 | 3.262 | 25 | 36 | 200 | 600 | 314 | 17200 | 95.72193 | 0.01825581 | 47.625 | 178.1159 | 0.16 | 0.1682731 | 0.1640032 | 0.1456023 | -0.008273131982
| 10 | 4 | 32.46667 | 3.262 | 25 | 36 | 200 | 600 | 314 | 17200 | 95.72193 | 0.01825581 | 54.3 | 242.197 | 0.2 | 0.2034058 | 0.1989157 | 0.178016 | -0.003405836337
| 10 | 4 | 32.46667 | 3.262 | 25 | 36 | 200 | 600 | 314 | 17200 | 95.72193 | 0.01825581 | 61.425 | 308.1337 | 0.2 | 0.2359844 | 0.2313872 | 0.2126149 | -0.0359844323
| 10 | 4 | 32.46667 | 3.262 | 25 | 36 | 200 | 600 | 314 | 17200 | 95.72193 | 0.01825581 | 68.625 | 368.3194 | 0.24 | 0.2634461 | 0.2588213 | 0.2475779 | -0.02344611019
| 10 | 4 | 32.46667 | 3.262 | 25 | 36 | 200 | 600 | 314 | 17200 | 95.72193 | 0.01825581 | 73.275 | 401.0102 | 0.3 | 0.2776375 | 0.2730189 | 0.2701582 | 0.02236247323
| 10 | 4 | 32.46667 | 3.262 | 25 | 36 | 200 | 600 | 314 | 17200 | 95.72193 | 0.01825581 | 83.25 | 498.0577 | 0.32 | 0.3173605 | 0.3128259 | 0.3185967 | 0.00263954697
| 10 | 4 | 32.46667 | 3.262 | 25 | 36 | 200 | 600 | 314 | 17200 | 95.72193 | 0.01825581 | 84 | 502.7619 | 0.38 | 0.3192066 | 0.3146781 | 0.3222387 | 0.06079343955
| 10 | 4 | 32.46667 | 3.262 | 25 | 36 | 200 | 600 | 314 | 17200 | 95.72193 | 0.01825581 | 90 | 538.6734 | 0.42 | 0.3330881 | 0.328612 | 0.3513745 | 0.0869118999
| 10 | 4 | 32.46667 | 3.262 | 25 | 36 | 200 | 600 | 314 | 17200 | 95.72193 | 0.01825581 | 108 | 628 | 0.44 | 0.3661612 | 0.3618509 | 0.4238473 | 0.07383878364
| 10 | 4 | 32.46667 | 3.262 | 25 | 36 | 200 | 600 | 314 | 17200 | 95.72193 | 0.01825581 | 120 | 628 | 0.5 | 0.3661612 | 0.3618509 | 0.4238473 | 0.1338387836
Viga V2 - Oliveira (2007) | 10 | 4 | 32.46667 | 3.514 | 25 | 36 | 200 | 600 | 314 | 17200 | 87.12068 | 0.01825581 | 54 | 249.6858 | 0.24 | 0.2072637 | 0.2027563 | 0.168319 | 0.0327363096
| 10 | 4 | 32.46667 | 3.514 | 25 | 36 | 200 | 600 | 314 | 17200 | 87.12068 | 0.01825581 | 60 | 336.5738 | 0.3 | 0.2491953 | 0.244578 | 0.1972614 | 0.05080473407
| 10 | 4 | 32.46667 | 3.514 | 25 | 36 | 200 | 600 | 314 | 17200 | 87.12068 | 0.01825581 | 62.25 | 361.8794 | 0.3 | 0.2605944 | 0.25597 | 0.2081149 | 0.03940557682
| 10 | 4 | 32.46667 | 3.514 | 25 | 36 | 200 | 600 | 314 | 17200 | 87.12068 | 0.01825581 | 66 | 392.9101 | 0.3 | 0.2741638 | 0.2695424 | 0.2262039 | 0.02583619286
| 10 | 4 | 32.46667 | 3.514 | 25 | 36 | 200 | 600 | 314 | 17200 | 87.12068 | 0.01825581 | 71.25 | 424.1643 | 0.38 | 0.2874218 | 0.282815 | 0.2515285 | 0.09257815161
| 10 | 4 | 32.46667 | 3.514 | 25 | 36 | 200 | 600 | 314 | 17200 | 87.12068 | 0.01825581 | 82.5 | 491.1376 | 0.44 | 0.3146325 | 0.3100892 | 0.3057955 | 0.1253674861
Viga T1F000 - Silva Neto (2017) | 16 | 4 | 37 | 4.2588 | 20 | 54 | 125 | 250 | 800 | 16000 | 87.08252 | 0.05 | 18.2 | 71.24509 | 0.18 | 0.08615213 | 0.08555607 | 0.06743245 | 0.09384787
| 16 | 4 | 37 | 4.2588 | 20 | 54 | 125 | 250 | 800 | 16000 | 87.08252 | 0.05 | 26.2 | 137.561 | 0.2 | 0.1292909 | 0.129329 | 0.1144366 | 0.07070911367
| 16 | 4 | 37 | 4.2588 | 20 | 54 | 125 | 250 | 800 | 16000 | 87.08252 | 0.05 | 31.7 | 184.8475 | 0.26 | 0.1551458 | 0.1556968 | 0.146752 | 0.1048541547
| 16 | 4 | 37 | 4.2588 | 20 | 54 | 125 | 250 | 800 | 16000 | 87.08252 | 0.05 | 40.8 | 273.6346 | 0.44 | 0.197629 | 0.1991884 | 0.2002192 | 0.2423709746
| 16 | 4 | 37 | 4.2588 | 20 | 54 | 125 | 250 | 800 | 16000 | 87.08252 | 0.05 | 54.1 | 402.1197 | 0.6 | 0.250613 | 0.2536623 | 0.2783636 | 0.3493870484
Viga 12-20-00 - Caldentey et al (2013) | 12 | 4 | 79.3 | 2.693329 | 20 | 38 | 350 | 450 | 452 | 34300 | 76.16943 | 0.01317784 | 52.5 | 218.682 | 0.36 | 0.2474665 | 0.246241 | 0.1828928 | 0.1125335131
| 12 | 4 | 79.3 | 2.693329 | 20 | 38 | 350 | 450 | 452 | 34300 | 76.16943 | 0.01317784 | 67.5 | 344.7048 | 0.43 | 0.3276852 | 0.3276987 | 0.2702748 | 0.1023148194
| 12 | 4 | 79.3 | 2.693329 | 20 | 38 | 350 | 450 | 452 | 34300 | 76.16943 | 0.01317784 | 90 | 500 | 0.56 | 0.4122079 | 0.4139148 | 0.3860495 | 0.1477921432
| 12 | 4 | 79.3 | 2.693329 | 20 | 38 | 350 | 450 | 452 | 34300 | 76.16943 | 0.01317784 | 112.5 | 500 | 0.71 | 0.4122079 | 0.4139148 | 0.3860495 | 0.2977921432
| 12 | 4 | 79.3 | 2.693329 | 20 | 38 | 350 | 450 | 452 | 34300 | 76.16943 | 0.01317784 | 120 | 500 | 0.79 | 0.4122079 | 0.4139148 | 0.3860495 | 0.3777921432
Viga 25-20-00 - Caldentey et al (2013) | 25 | 4 | 62 | 2.693329 | 20 | 44.5 | 350 | 450 | 1964 | 54512.5 | 140.9272 | 0.03602843 | 75 | 50.85036 | 0.2 | 0.1083247 | 0.1068652 | 0.05618164 | 0.09167531972
| 25 | 4 | 62 | 2.693329 | 20 | 44.5 | 350 | 450 | 1964 | 54512.5 | 140.9272 | 0.03602843 | 135 | 136.3923 | 0.25 | 0.1991174 | 0.1985782 | 0.1329755 | 0.05088257044
| 25 | 4 | 62 | 2.693329 | 20 | 44.5 | 350 | 450 | 1964 | 54512.5 | 140.9272 | 0.03602843 | 195 | 238.2424 | 0.36 | 0.2809084 | 0.2818717 | 0.2097694 | 0.07909159423
| 25 | 4 | 62 | 2.693329 | 20 | 44.5 | 350 | 450 | 1964 | 54512.5 | 140.9272 | 0.03602843 | 255 | 340.0925 | 0.47 | 0.3498963 | 0.3524735 | 0.2865633 | 0.1201036787
| 25 | 4 | 62 | 2.693329 | 20 | 44.5 | 350 | 450 | 1964 | 54512.5 | 140.9272 | 0.03602843 | 300 | 416.4801 | 0.57 | 0.3964913 | 0.4003029 | 0.3441588 | 0.1735087204
| 25 | 4 | 62 | 2.693329 | 20 | 44.5 | 350 | 450 | 1964 | 54512.5 | 140.9272 | 0.03602843 | 360 | 500 | 0.78 | 0.4438216 | 0.4489901 | 0.4108042 | 0.3361783552
Viga 12-20-10 - Caldentey et al (2013) | 12 | 4 | 79.3 | 2.693329 | 20 | 34 | 350 | 450 | 452 | 32900 | 76.57587 | 0.0137386 | 37.5 | 94.15214 | 0.21 | 0.1445939 | 0.1422353 | 0.09461175 | 0.06540607106
| 12 | 4 | 79.3 | 2.693329 | 20 | 34 | 350 | 450 | 452 | 32900 | 76.57587 | 0.0137386 | 45 | 155.7937 | 0.31 | 0.1972878 | 0.1951477 | 0.136219 | 0.112712226
| 12 | 4 | 79.3 | 2.693329 | 20 | 34 | 350 | 450 | 452 | 32900 | 76.57587 | 0.0137386 | 52.5 | 217.4353 | 0.38 | 0.2423425 | 0.2405943 | 0.1778262 | 0.1376575416
| 12 | 4 | 79.3 | 2.693329 | 20 | 34 | 350 | 450 | 452 | 32900 | 76.57587 | 0.0137386 | 67.5 | 340.7185 | 0.52 | 0.3197312 | 0.3189969 | 0.2610407 | 0.2002688111
| 12 | 4 | 79.3 | 2.693329 | 20 | 34 | 350 | 450 | 452 | 32900 | 76.57587 | 0.0137386 | 90 | 500 | 0.74 | 0.4050992 | 0.4058776 | 0.3761389 | 0.3349008496
Viga 12-20-30 - Caldentey et al (2013) | 12 | 4 | 79.3 | 2.693329 | 20 | 34 | 350 | 450 | 452 | 32900 | 76.57587 | 0.0137386 | 37.5 | 94.15214 | 0.17 | 0.1445939 | 0.1422353 | 0.09461175 | 0.02540607106
| 12 | 4 | 79.3 | 2.693329 | 20 | 34 | 350 | 450 | 452 | 32900 | 76.57587 | 0.0137386 | 52.5 | 217.4353 | 0.36 | 0.2423425 | 0.2405943 | 0.1778262 | 0.1176575416
| 12 | 4 | 79.3 | 2.693329 | 20 | 34 | 350 | 450 | 452 | 32900 | 76.57587 | 0.0137386 | 67.5 | 340.7185 | 0.56 | 0.3197312 | 0.3189969 | 0.2610407 | 0.2402688111
| 12 | 4 | 79.3 | 2.693329 | 20 | 34 | 350 | 450 | 452 | 32900 | 76.57587 | 0.0137386 | 90 | 500 | 0.78 | 0.4050992 | 0.4058776 | 0.3761389 | 0.3749008496
Viga 12-70-00 - Caldentey et al (2013) | 12 | 4 | 46 | 2.693329 | 70 | 88 | 350 | 450 | 452 | 42000 | 70.91389 | 0.0107619 | 37.5 | 115.3835 | 0.31 | 0.1810766 | 0.1816192 | 0.2323178 | 0.1289234355
| 12 | 4 | 46 | 2.693329 | 70 | 88 | 350 | 450 | 452 | 42000 | 70.91389 | 0.0107619 | 45 | 192.1162 | 0.44 | 0.2480153 | 0.2501575 | 0.3493924 | 0.1919846604
Viga 12-70-10 - Caldentey et al (2013) | 12 | 4 | 46 | 2.693329 | 70 | 84 | 350 | 450 | 452 | 42000 | 71.34704 | 0.0107619 | 30 | 35.19276 | 0.14 | 0.08703246 | 0.08616047 | 0.1085119 | 0.0529675394
| 12 | 4 | 46 | 2.693329 | 70 | 84 | 350 | 450 | 452 | 42000 | 71.34704 | 0.0107619 | 37.5 | 111.0609 | 0.31 | 0.1768605 | 0.177316 | 0.2227355 | 0.1331394751
| 12 | 4 | 46 | 2.693329 | 70 | 84 | 350 | 450 | 452 | 42000 | 71.34704 | 0.0107619 | 45 | 186.9291 | 0.4 | 0.2438621 | 0.2458943 | 0.3369591 | 0.1561379361
Viga 12-70-30 - Caldentey et al (2013) | 12 | 4 | 46 | 2.693329 | 70 | 84 | 350 | 450 | 452 | 42000 | 71.34704 | 0.0107619 | 30 | 35.19276 | 0.25 | 0.08703246 | 0.08616047 | 0.1085119 | 0.1629675394
| 12 | 4 | 46 | 2.693329 | 70 | 84 | 350 | 450 | 452 | 42000 | 71.34704 | 0.0107619 | 37.5 | 111.0609 | 0.44 | 0.1768605 | 0.177316 | 0.2227355 | 0.2631394751
| 12 | 4 | 46 | 2.693329 | 70 | 84 | 350 | 450 | 452 | 42000 | 71.34704 | 0.0107619 | 45 | 186.9291 | 0.56 | 0.2438621 | 0.2458943 | 0.3369591 | 0.3161379361
Viga 25-20-10 - Caldentey et al (2013) | 25 | 4 | 62 | 2.693329 | 20 | 40.5 | 350 | 450 | 1964 | 49612.5 | 141.7665 | 0.0395868 | 150 | 162.9772 | 0.23 | 0.2136741 | 0.2142371 | 0.1434658 | 0.01632588968
| 25 | 4 | 62 | 2.693329 | 20 | 40.5 | 350 | 450 | 1964 | 49612.5 | 141.7665 | 0.0395868 | 225 | 287.4912 | 0.35 | 0.3032781 | 0.3059815 | 0.2320997 | 0.04672191391
| 25 | 4 | 62 | 2.693329 | 20 | 40.5 | 350 | 450 | 1964 | 49612.5 | 141.7665 | 0.0395868 | 300 | 412.0052 | 0.49 | 0.3786733 | 0.3835641 | 0.3207336 | 0.1113267201
| 25 | 4 | 62 | 2.693329 | 20 | 40.5 | 350 | 450 | 1964 | 49612.5 | 141.7665 | 0.0395868 | 375 | 500 | 0.67 | 0.4267113 | 0.4331439 | 0.3865875 | 0.2432886704
Viga 25-20-30 - Caldentey et al (2013) | 25 | 4 | 62 | 2.693329 | 20 | 40.5 | 350 | 450 | 1964 | 49612.5 | 141.7665 | 0.0395868 | 150 | 162.9772 | 0.27 | 0.2136741 | 0.2142371 | 0.1434658 | 0.05632588968
| 25 | 4 | 62 | 2.693329 | 20 | 40.5 | 350 | 450 | 1964 | 49612.5 | 141.7665 | 0.0395868 | 225 | 287.4912 | 0.4 | 0.3032781 | 0.3059815 | 0.2320997 | 0.09672191391
| 25 | 4 | 62 | 2.693329 | 20 | 40.5 | 350 | 450 | 1964 | 49612.5 | 141.7665 | 0.0395868 | 300 | 412.0052 | 0.53 | 0.3786733 | 0.3835641 | 0.3207336 | 0.1513267201
| 25 | 4 | 62 | 2.693329 | 20 | 40.5 | 350 | 450 | 1964 | 49612.5 | 141.7665 | 0.0395868 | 375 | 500 | 0.72 | 0.4267113 | 0.4331439 | 0.3865875 | 0.2932886704
Viga 25-70-00 - Caldentey et al (2013) | 25 | 4 | 28.7 | 2.693329 | 70 | 94.5 | 350 | 450 | 1964 | 76825 | 130.0818 | 0.02556459 | 75 | 48.31954 | 0.3 | 0.1208714 | 0.1187948 | 0.1486075 | 0.1791286229
| 25 | 4 | 28.7 | 2.693329 | 70 | 94.5 | 350 | 450 | 1964 | 76825 | 130.0818 | 0.02556459 | 150 | 184.8544 | 0.57 | 0.276601 | 0.275891 | 0.4511855 | 0.2933989922
Viga 25-70-10 - Caldentey et al (2013) | 25 | 4 | 28.7 | 2.693329 | 70 | 90.5 | 350 | 450 | 1964 | 75425 | 130.9751 | 0.02603911 | 75 | 48.03742 | 0.26 | 0.1195126 | 0.1174552 | 0.1444675 | 0.1404873704
| 25 | 4 | 28.7 | 2.693329 | 70 | 90.5 | 350 | 450 | 1964 | 75425 | 130.9751 | 0.02603911 | 150 | 182.1842 | 0.6 | 0.2720284 | 0.2712943 | 0.4366247 | 0.3279716433
Viga 25-70-30 - Caldentey et al (2013) | 25 | 4 | 28.7 | 2.693329 | 70 | 90.5 | 350 | 450 | 1964 | 75425 | 130.9751 | 0.02603911 | 75 | 48.03742 | 0.27 | 0.1195126 | 0.1174552 | 0.1444675 | 0.1504873704
| 25 | 4 | 28.7 | 2.693329 | 70 | 90.5 | 350 | 450 | 1964 | 75425 | 130.9751 | 0.02603911 | 150 | 182.1842 | 0.59 | 0.2720284 | 0.2712943 | 0.4366247 | 0.3179716433
Viga RS1 - Harajlí e Naamam (1985) | 9.52 | 3 | 22.2 | 3.56416 | 20.64 | 25.4 | 114.3 | 228.6 | 212.9 | 8343.9 | 56.39097 | 0.02551565 | 11.6 | 234.8306 | 0.15 | 0.1679232 | 0.1630866 | 0.1423136 | -0.01792320465
| 9.52 | 3 | 22.2 | 3.56416 | 20.64 | 25.4 | 114.3 | 228.6 | 212.9 | 8343.9 | 56.39097 | 0.02551565 | 13.5 | 299.5681 | 0.17 | 0.1951429 | 0.1900306 | 0.1746597 | -0.02514293288
Viga RS2 - Harajlí e Naamam (1985) | 12.7 | 3 | 19.05 | 3.976608 | 19.05 | 25.4 | 114.3 | 228.6 | 387.1 | 10161.27 | 70.37366 | 0.03809563 | 21.1 | 257.5893 | 0.15 | 0.1825981 | 0.1802475 | 0.1492471 | -0.03259805371
| 12.7 | 3 | 19.05 | 3.976608 | 19.05 | 25.4 | 114.3 | 228.6 | 387.1 | 10161.27 | 70.37366 | 0.03809563 | 24.2 | 313.9864 | 0.17 | 0.206323 | 0.204111 | 0.1767731 | -0.03632300292
| 12.7 | 3 | 19.05 | 3.976608 | 19.05 | 25.4 | 114.3 | 228.6 | 387.1 | 10161.27 | 70.37366 | 0.03809563 | 28.6 | 394.0338 | 0.2 | 0.2373547 | 0.2353973 | 0.2158424 | -0.0373547182
Viga RS3 - Harajlí e Naamam (1985) | 15.9 | 3 | 15.9 | 3.976608 | 17.46 | 25.4 | 114.3 | 228.6 | 600 | 10161.27 | 83.25682 | 0.05904774 | 30.5 | 254.9235 | 0.16 | 0.175776 | 0.1790742 | 0.1367168 | -0.01577598007
| 15.9 | 3 | 15.9 | 3.976608 | 17.46 | 25.4 | 114.3 | 228.6 | 600 | 10161.27 | 83.25682 | 0.05904774 | 40 | 362.1205 | 0.21 | 0.2182816 | 0.2232377 | 0.1860809 | -0.008281559349
Viga B1-a - Gilbert e Nejadi (2004) | 16 | 2 | 138 | 3.269 | 40 | 48 | 250 | 348 | 400 | 32000 | 73.38629 | 0.0125 | 20.42 | 13.79531 | 0.15 | 0.05575833 | 0.05447079 | 0.05482523 | 0.09424166559
| 16 | 2 | 138 | 3.269 | 40 | 48 | 250 | 348 | 400 | 32000 | 73.38629 | 0.0125 | 23.34 | 53.37013 | 0.2 | 0.1284809 | 0.1273959 | 0.1020779 | 0.07151911667
| 16 | 2 | 138 | 3.269 | 40 | 48 | 250 | 348 | 400 | 32000 | 73.38629 | 0.0125 | 26.26 | 95.80245 | 0.25 | 0.1843337 | 0.1839572 | 0.1493306 | 0.06566625763
| 16 | 2 | 138 | 3.269 | 40 | 48 | 250 | 348 | 400 | 32000 | 73.38629 | 0.0125 | 29.175 | 138.1621 | 0.28 | 0.231055 | 0.2315136 | 0.1965023 | 0.04894495716
| 16 | 2 | 138 | 3.269 | 40 | 48 | 250 | 348 | 400 | 32000 | 73.38629 | 0.0125 | 32.09 | 180.5218 | 0.28 | 0.2725048 | 0.2738501 | 0.2436741 | 0.007495162696
| 16 | 2 | 138 | 3.269 | 40 | 48 | 250 | 348 | 400 | 32000 | 73.38629 | 0.0125 | 35.01 | 222.9541 | 0.3 | 0.3104162 | 0.3126739 | 0.2909268 | -0.01041620742
| 16 | 2 | 138 | 3.269 | 40 | 48 | 250 | 348 | 400 | 32000 | 73.38629 | 0.0125 | 37.93 | 265.3864 | 0.33 | 0.3456437 | 0.3488254 | 0.3381794 | -0.01564366598
| 16 | 2 | 138 | 3.269 | 40 | 48 | 250 | 348 | 400 | 32000 | 73.38629 | 0.0125 | 40.84 | 307.6734 | 0.33 | 0.3786579 | 0.3827655 | 0.3852703 | -0.04865785241
Viga B1-b - Gilbert e Nejadi (2004) | 16 | 2 | 138 | 3.269 | 40 | 48 | 250 | 348 | 400 | 32000 | 73.38629 | 0.0125 | 23.34 | 53.37013 | 0.15 | 0.1284809 | 0.1273959 | 0.1020779 | 0.02151911667
| 16 | 2 | 138 | 3.269 | 40 | 48 | 250 | 348 | 400 | 32000 | 73.38629 | 0.0125 | 26.26 | 95.80245 | 0.18 | 0.1843337 | 0.1839572 | 0.1493306 | -0.004333742365
| 16 | 2 | 138 | 3.269 | 40 | 48 | 250 | 348 | 400 | 32000 | 73.38629 | 0.0125 | 29.175 | 138.1621 | 0.2 | 0.231055 | 0.2315136 | 0.1965023 | -0.03105504284
| 16 | 2 | 138 | 3.269 | 40 | 48 | 250 | 348 | 400 | 32000 | 73.38629 | 0.0125 | 32.09 | 180.5218 | 0.25 | 0.2725048 | 0.2738501 | 0.2436741 | -0.0225048373
| 16 | 2 | 138 | 3.269 | 40 | 48 | 250 | 348 | 400 | 32000 | 73.38629 | 0.0125 | 35.01 | 222.9541 | 0.3 | 0.3104162 | 0.3126739 | 0.2909268 | -0.01041620742
| 16 | 2 | 138 | 3.269 | 40 | 48 | 250 | 348 | 400 | 32000 | 73.38629 | 0.0125 | 37.93 | 265.3864 | 0.33 | 0.3456437 | 0.3488254 | 0.3381794 | -0.01564366598
| 16 | 2 | 138 | 3.269 | 40 | 48 | 250 | 348 | 400 | 32000 | 73.38629 | 0.0125 | 40.84 | 307.6734 | 0.38 | 0.3786579 | 0.3827655 | 0.3852703 | 0.001342147593
Viga B2-a - Gilbert e Nejadi (2004) | 16 | 2 | 168 | 3.269 | 25 | 33 | 250 | 333 | 400 | 12769 | 73.38629 | 0.0157461 | 23.34 | 83.2503 | 0.15 | 0.1536005 | 0.1512032 | 0.1084451 | -0.003600526986
| 16 | 2 | 168 | 3.269 | 25 | 33 | 250 | 333 | 400 | 12769 | 73.38629 | 0.0157461 | 26.26 | 122.6759 | 0.18 | 0.1951099 | 0.1928855 | 0.1406943 | -0.01510985142
| 16 | 2 | 168 | 3.269 | 25 | 33 | 250 | 333 | 400 | 12769 | 73.38629 | 0.0157461 | 29.175 | 162.0341 | 0.2 | 0.231655 | 0.2297162 | 0.1728883 | -0.03165504307
| 16 | 2 | 168 | 3.269 | 25 | 33 | 250 | 333 | 400 | 12769 | 73.38629 | 0.0157461 | 32.09 | 201.3922 | 0.23 | 0.2649165 | 0.2633283 | 0.2050823 | -0.03491646817
| 16 | 2 | 168 | 3.269 | 25 | 33 | 250 | 333 | 400 | 12769 | 73.38629 | 0.0157461 | 35.01 | 240.8178 | 0.25 | 0.2958125 | 0.294618 | 0.2373315 | -0.04581251412
| 16 | 2 | 168 | 3.269 | 25 | 33 | 250 | 333 | 400 | 12769 | 73.38629 | 0.0157461 | 37.93 | 280.2435 | 0.3 | 0.324821 | 0.3240493 | 0.2695807 | -0.02482096615
| 16 | 2 | 168 | 3.269 | 25 | 33 | 250 | 333 | 400 | 12769 | 73.38629 | 0.0157461 | 40.84 | 319.5341 | 0.3 | 0.3522101 | 0.3518808 | 0.3017195 | -0.05221006186
Viga B2-b - Gilbert e Nejadi (2004) | 16 | 2 | 168 | 3.269 | 25 | 33 | 250 | 333 | 400 | 12769 | 73.38629 | 0.0157461 | 20.42 | 46.14312 | 0.15 | 0.1067256 | 0.1043802 | 0.07619592 | 0.04327438881
| 16 | 2 | 168 | 3.269 | 25 | 33 | 250 | 333 | 400 | 12769 | 73.38629 | 0.0157461 | 23.34 | 83.2503 | 0.18 | 0.1536005 | 0.1512032 | 0.1084451 | 0.02639947301
| 16 | 2 | 168 | 3.269 | 25 | 33 | 250 | 333 | 400 | 12769 | 73.38629 | 0.0157461 | 26.26 | 122.6759 | 0.18 | 0.1951099 | 0.1928855 | 0.1406943 | -0.01510985142
| 16 | 2 | 168 | 3.269 | 25 | 33 | 250 | 333 | 400 | 12769 | 73.38629 | 0.0157461 | 29.175 | 162.0341 | 0.25 | 0.231655 | 0.2297162 | 0.1728883 | 0.01834495693
| 16 | 2 | 168 | 3.269 | 25 | 33 | 250 | 333 | 400 | 12769 | 73.38629 | 0.0157461 | 32.09 | 201.3922 | 0.28 | 0.2649165 | 0.2633283 | 0.2050823 | 0.01508353183
| 16 | 2 | 168 | 3.269 | 25 | 33 | 250 | 333 | 400 | 12769 | 73.38629 | 0.0157461 | 35.01 | 240.8178 | 0.33 | 0.2958125 | 0.294618 | 0.2373315 | 0.03418748588
| 16 | 2 | 168 | 3.269 | 25 | 33 | 250 | 333 | 400 | 12769 | 73.38629 | 0.0157461 | 37.93 | 280.2435 | 0.38 | 0.324821 | 0.3240493 | 0.2695807 | 0.05517903385
| 16 | 2 | 168 | 3.269 | 25 | 33 | 250 | 333 | 400 | 12769 | 73.38629 | 0.0157461 | 40.84 | 319.5341 | 0.43 | 0.3522101 | 0.3518808 | 0.3017195 | 0.07778993814
Viga B3-a - Gilbert e Nejadi (2004) | 16 | 3 | 76 | 3.269 | 25 | 33 | 250 | 333 | 600 | 28250 | 87.11451 | 0.02123894 | 37.93 | 142.6233 | 0.15 | 0.1889687 | 0.1855246 | 0.146183 | -0.03896869999
| 16 | 3 | 76 | 3.269 | 25 | 33 | 250 | 333 | 600 | 28250 | 87.11451 | 0.02123894 | 40.84 | 167.2365 | 0.18 | 0.2084728 | 0.205032 | 0.1645636 | -0.02847284813
| 16 | 3 | 76 | 3.269 | 25 | 33 | 250 | 333 | 600 | 28250 | 87.11451 | 0.02123894 | 43.76 | 191.9342 | 0.18 | 0.2269652 | 0.2235576 | 0.1830073 | -0.04696519576
| 16 | 3 | 76 | 3.269 | 25 | 33 | 250 | 333 | 600 | 28250 | 87.11451 | 0.02123894 | 46.68 | 216.6319 | 0.2 | 0.2445654 | 0.2412145 | 0.2014511 | -0.04456539154
| 16 | 3 | 76 | 3.269 | 25 | 33 | 250 | 333 | 600 | 28250 | 87.11451 | 0.02123894 | 49.6 | 241.3296 | 0.2 | 0.2614117 | 0.2581364 | 0.2198948 | -0.0614117022
Viga B3-b - Gilbert e Nejadi (2004) | 16 | 3 | 76 | 3.269 | 25 | 33 | 250 | 333 | 600 | 28250 | 87.11451 | 0.02123894 | 40.84 | 167.2365 | 0.15 | 0.2084728 | 0.205032 | 0.1645636 | -0.05847284813
| 16 | 3 | 76 | 3.269 | 25 | 33 | 250 | 333 | 600 | 28250 | 87.11451 | 0.02123894 | 43.76 | 191.9342 | 0.18 | 0.2269652 | 0.2235576 | 0.1830073 | -0.04696519576
| 16 | 3 | 76 | 3.269 | 25 | 33 | 250 | 333 | 600 | 28250 | 87.11451 | 0.02123894 | 46.68 | 216.6319 | 0.2 | 0.2445654 | 0.2412145 | 0.2014511 | -0.04456539154
| 16 | 3 | 76 | 3.269 | 25 | 33 | 250 | 333 | 600 | 28250 | 87.11451 | 0.02123894 | 49.6 | 241.3296 | 0.2 | 0.2614117 | 0.2581364 | 0.2198948 | -0.0614117022
Laje S1-a - Gilbert e Nejadi (2004) | 12 | 2 | 296 | 3.269 | 25 | 31 | 400 | 161 | 220 | 9646 | 28.75886 | 0.01172479 | 4.67 | 0 | 0.2 | 0 | 0 | 0.01608099 | 0.2
| 12 | 2 | 296 | 3.269 | 25 | 31 | 400 | 161 | 220 | 9646 | 28.75886 | 0.01172479 | 6.42 | 93.87496 | 0.25 | 0.1541653 | 0.1530709 | 0.1081816 | 0.0958347347
| 12 | 2 | 296 | 3.269 | 25 | 31 | 400 | 161 | 220 | 9646 | 28.75886 | 0.01172479 | 8.17 | 202.0816 | 0.33 | 0.2474191 | 0.2477435 | 0.2002823 | 0.08258085812
Laje S1-b - Gilbert e Nejadi (2004) | 12 | 2 | 296 | 3.269 | 25 | 31 | 400 | 161 | 220 | 9646 | 28.75886 | 0.01172479 | 6.42 | 93.87496 | 0.23 | 0.1541653 | 0.1530709 | 0.1081816 | 0.0758347347
| 12 | 2 | 296 | 3.269 | 25 | 31 | 400 | 161 | 220 | 9646 | 28.75886 | 0.01172479 | 8.17 | 202.0816 | 0.28 | 0.2474191 | 0.2477435 | 0.2002823 | 0.03258085812
Laje S2-a - Gilbert e Nejadi (2004) | 12 | 3 | 142 | 3.269 | 25 | 31 | 400 | 161 | 330 | 9646 | 34.25319 | 0.01172479 | 8.17 | 38.89287 | 0.18 | 0.08951033 | 0.08801766 | 0.06220906 | 0.09048967414
| 12 | 3 | 142 | 3.269 | 25 | 31 | 400 | 161 | 330 | 9646 | 34.25319 | 0.01172479 | 9.92 | 112.1447 | 0.23 | 0.172043 | 0.1711562 | 0.1253965 | 0.05795703857
| 12 | 3 | 142 | 3.269 | 25 | 31 | 400 | 161 | 330 | 9646 | 34.25319 | 0.01172479 | 11.67 | 185.3966 | 0.25 | 0.2346076 | 0.2346926 | 0.1885839 | 0.01539237638
Laje S2-b - Gilbert e Nejadi (2004) | 12 | 3 | 142 | 3.269 | 25 | 31 | 400 | 161 | 330 | 9646 | 34.25319 | 0.01172479 | 8.17 | 38.89287 | 0.18 | 0.08951033 | 0.08801766 | 0.06220906 | 0.09048967414
| 12 | 3 | 142 | 3.269 | 25 | 31 | 400 | 161 | 330 | 9646 | 34.25319 | 0.01172479 | 9.92 | 112.1447 | 0.23 | 0.172043 | 0.1711562 | 0.1253965 | 0.05795703857
| 12 | 3 | 142 | 3.269 | 25 | 31 | 400 | 161 | 330 | 9646 | 34.25319 | 0.01172479 | 11.67 | 185.3966 | 0.25 | 0.2346076 | 0.2346926 | 0.1885839 | 0.01539237638
Laje S3-a - Gilbert e Nejadi (2004) | 12 | 4 | 90.67 | 3.269 | 25 | 31 | 400 | 161 | 440 | 36400 | 38.63626 | 0.01208791 | 11.67 | 72.22846 | 0.15 | 0.1294839 | 0.1279521 | 0.09347023 | 0.02051609079
| 12 | 4 | 90.67 | 3.269 | 25 | 31 | 400 | 161 | 440 | 36400 | 38.63626 | 0.01208791 | 13.42 | 127.254 | 0.15 | 0.1836433 | 0.1826048 | 0.1410921 | -0.03364326251
| 12 | 4 | 90.67 | 3.269 | 25 | 31 | 400 | 161 | 440 | 36400 | 38.63626 | 0.01208791 | 15.17 | 182.2795 | 0.18 | 0.2292282 | 0.2288347 | 0.188714 | -0.04922818073
Laje S3-b - Gilbert e Nejadi (2004) | 12 | 4 | 90.67 | 3.269 | 25 | 31 | 400 | 161 | 440 | 36400 | 38.63626 | 0.01208791 | 11.67 | 72.22846 | 0.18 | 0.1294839 | 0.1279521 | 0.09347023 | 0.05051609079
| 12 | 4 | 90.67 | 3.269 | 25 | 31 | 400 | 161 | 440 | 36400 | 38.63626 | 0.01208791 | 13.42 | 127.254 | 0.2 | 0.1836433 | 0.1826048 | 0.1410921 | 0.01635673749
| 12 | 4 | 90.67 | 3.269 | 25 | 31 | 400 | 161 | 440 | 36400 | 38.63626 | 0.01208791 | 15.17 | 182.2795 | 0.23 | 0.2292282 | 0.2288347 | 0.188714 | 0.0007718192664
Viga 250-10-1 - Cornelissen (2022) | 10 | 1 | 45 | 2.8 | 40 | 45 | 100 | 250 | 78.5 | 9500 | 43.44597 | 0.008263158 | 4.1 | 99.7811 | 0.16 | 0.1637526 | 0.1663111 | 0.1347308 | -0.003752583049
| 10 | 1 | 45 | 2.8 | 40 | 45 | 100 | 250 | 78.5 | 9500 | 43.44597 | 0.008263158 | 4.4 | 133.401 | 0.18 | 0.1958838 | 0.1995809 | 0.171296 | -0.01588379002
| 10 | 1 | 45 | 2.8 | 40 | 45 | 100 | 250 | 78.5 | 9500 | 43.44597 | 0.008263158 | 4.74 | 171.5035 | 0.2 | 0.2287293 | 0.2336913 | 0.2127365 | -0.0287293227
| 10 | 1 | 45 | 2.8 | 40 | 45 | 100 | 250 | 78.5 | 9500 | 43.44597 | 0.008263158 | 5.04 | 205.1234 | 0.22 | 0.2554399 | 0.2614957 | 0.2493017 | -0.03543992068
| 10 | 1 | 45 | 2.8 | 40 | 45 | 100 | 250 | 78.5 | 9500 | 43.44597 | 0.008263158 | 5.38 | 243.226 | 0.24 | 0.283755 | 0.291027 | 0.2907422 | -0.04375497682
| 10 | 1 | 45 | 2.8 | 40 | 45 | 100 | 250 | 78.5 | 9500 | 43.44597 | 0.008263158 | 5.68 | 276.8458 | 0.26 | 0.3073521 | 0.3156781 | 0.3273074 | -0.04735212399
| 10 | 1 | 45 | 2.8 | 40 | 45 | 100 | 250 | 78.5 | 9500 | 43.44597 | 0.008263158 | 6.04 | 317.1897 | 0.28 | 0.3342637 | 0.3438329 | 0.3711856 | -0.05426372293
Viga 250-10-2 - Cornelissen (2022) | 10 | 1 | 45 | 2.8 | 40 | 45 | 100 | 250 | 78.5 | 9500 | 43.44597 | 0.008263158 | 3.76 | 61.67856 | 0.15 | 0.1216993 | 0.1229485 | 0.09329032 | 0.02830067135
| 10 | 1 | 45 | 2.8 | 40 | 45 | 100 | 250 | 78.5 | 9500 | 43.44597 | 0.008263158 | 4.1 | 99.7811 | 0.17 | 0.1637526 | 0.1663111 | 0.1347308 | 0.006247416951
| 10 | 1 | 45 | 2.8 | 40 | 45 | 100 | 250 | 78.5 | 9500 | 43.44597 | 0.008263158 | 4.42 | 135.6423 | 0.19 | 0.1979079 | 0.2016802 | 0.1737337 | -0.007907931151
| 10 | 1 | 45 | 2.8 | 40 | 45 | 100 | 250 | 78.5 | 9500 | 43.44597 | 0.008263158 | 4.71 | 168.1415 | 0.2 | 0.2259523 | 0.2308038 | 0.20908 | -0.02595234529
| 10 | 1 | 45 | 2.8 | 40 | 45 | 100 | 250 | 78.5 | 9500 | 43.44597 | 0.008263158 | 5.04 | 205.1234 | 0.22 | 0.2554399 | 0.2614957 | 0.2493017 | -0.03543992068
| 10 | 1 | 45 | 2.8 | 40 | 45 | 100 | 250 | 78.5 | 9500 | 43.44597 | 0.008263158 | 5.37 | 242.1053 | 0.24 | 0.2829476 | 0.2901841 | 0.2895234 | -0.04294759757
| 10 | 1 | 45 | 2.8 | 40 | 45 | 100 | 250 | 78.5 | 9500 | 43.44597 | 0.008263158 | 5.65 | 273.4839 | 0.26 | 0.3050438 | 0.3132652 | 0.3236509 | -0.04504381403
| 10 | 1 | 45 | 2.8 | 40 | 45 | 100 | 250 | 78.5 | 9500 | 43.44597 | 0.008263158 | 5.92 | 303.7418 | 0.29 | 0.3254473 | 0.3346045 | 0.3565595 | -0.03544727721
Viga 250-20-2 - Cornelissen (2022) | 20 | 1 | 40 | 2.8 | 40 | 50 | 100 | 250 | 315 | 15000 | 75.40039 | 0.021 | 11.09 | 109.1652 | 0.17 | 0.1869445 | 0.1843122 | 0.215607 | -0.01694451043
| 20 | 1 | 40 | 2.8 | 40 | 50 | 100 | 250 | 315 | 15000 | 75.40039 | 0.021 | 12.96 | 151.4665 | 0.2 | 0.2288074 | 0.2263998 | 0.275337 | -0.0288073923
| 20 | 1 | 40 | 2.8 | 40 | 50 | 100 | 250 | 315 | 15000 | 75.40039 | 0.021 | 14.77 | 194.074 | 0.24 | 0.2666187 | 0.2645335 | 0.3331505 | -0.0266186508
| 20 | 1 | 40 | 2.8 | 40 | 50 | 100 | 250 | 315 | 15000 | 75.40039 | 0.021 | 16.57 | 236.4461 | 0.27 | 0.301167 | 0.2994614 | 0.3906446 | -0.03116699476
| 20 | 1 | 40 | 2.8 | 40 | 50 | 100 | 250 | 315 | 15000 | 75.40039 | 0.021 | 18.35 | 278.3474 | 0.32 | 0.3330619 | 0.3317705 | 0.4474999 | -0.0130618547
| 20 | 1 | 40 | 2.8 | 40 | 50 | 100 | 250 | 315 | 15000 | 75.40039 | 0.021 | 20.18 | 321.4256 | 0.34 | 0.3639849 | 0.363148 | 0.5059522 | -0.02398486649
Viga 250-20-3 - Cornelissen (2022) | 20 | 1 | 40 | 2.8 | 40 | 50 | 100 | 250 | 315 | 15000 | 75.40039 | 0.021 | 9.35 | 77.57653 | 0.16 | 0.1514183 | 0.1487263 | 0.1600294 | 0.008581735963
| 20 | 1 | 40 | 2.8 | 40 | 50 | 100 | 250 | 315 | 15000 | 75.40039 | 0.021 | 11.12 | 109.7099 | 0.2 | 0.1875194 | 0.1848892 | 0.2165653 | 0.012480575
| 20 | 1 | 40 | 2.8 | 40 | 50 | 100 | 250 | 315 | 15000 | 75.40039 | 0.021 | 12.93 | 150.7603 | 0.24 | 0.2281486 | 0.2257363 | 0.2743788 | 0.01185141048
| 20 | 1 | 40 | 2.8 | 40 | 50 | 100 | 250 | 315 | 15000 | 75.40039 | 0.021 | 14.72 | 192.897 | 0.27 | 0.2656198 | 0.2635248 | 0.3315535 | 0.004380177976
| 20 | 1 | 40 | 2.8 | 40 | 50 | 100 | 250 | 315 | 15000 | 75.40039 | 0.021 | 16.58 | 236.6815 | 0.29 | 0.301352 | 0.2996486 | 0.390964 | -0.01135195776
| 20 | 1 | 40 | 2.8 | 40 | 50 | 100 | 250 | 315 | 15000 | 75.40039 | 0.021 | 18.35 | 278.3474 | 0.32 | 0.3330619 | 0.3317705 | 0.4474999 | -0.0130618547
| 20 | 1 | 40 | 2.8 | 40 | 50 | 100 | 250 | 315 | 15000 | 75.40039 | 0.021 | 19.21 | 298.5918 | 0.33 | 0.3478065 | 0.3467257 | 0.4749693 | -0.01780650279
Viga 350-10-1 - Cornelissen (2022) | 10 | 1 | 45 | 2.8 | 40 | 45 | 100 | 350 | 78.5 | 9500 | 54.13865 | 0.008263158 | 6.99 | 160.3966 | 0.15 | 0.2194729 | 0.2240689 | 0.1850939 | -0.06947285534
| 10 | 1 | 45 | 2.8 | 40 | 45 | 100 | 350 | 78.5 | 9500 | 54.13865 | 0.008263158 | 7.44 | 193.8786 | 0.19 | 0.2467069 | 0.2523991 | 0.2186848 | -0.05670693141
| 10 | 1 | 45 | 2.8 | 40 | 45 | 100 | 350 | 78.5 | 9500 | 54.13865 | 0.008263158 | 7.53 | 200.575 | 0.2 | 0.2519302 | 0.2578392 | 0.2254029 | -0.05193018611
| 10 | 1 | 45 | 2.8 | 40 | 45 | 100 | 350 | 78.5 | 9500 | 54.13865 | 0.008263158 | 7.91 | 228.8487 | 0.23 | 0.2732856 | 0.2801015 | 0.2537686 | -0.04328563984
| 10 | 1 | 45 | 2.8 | 40 | 45 | 100 | 350 | 78.5 | 9500 | 54.13865 | 0.008263158 | 8.17 | 248.1939 | 0.25 | 0.2873171 | 0.2947459 | 0.2731767 | -0.03731710876
| 10 | 1 | 45 | 2.8 | 40 | 45 | 100 | 350 | 78.5 | 9500 | 54.13865 | 0.008263158 | 8.46 | 269.7712 | 0.28 | 0.3024821 | 0.3105877 | 0.2948241 | -0.02248208006
| 10 | 1 | 45 | 2.8 | 40 | 45 | 100 | 350 | 78.5 | 9500 | 54.13865 | 0.008263158 | 8.72 | 289.1164 | 0.31 | 0.3156874 | 0.3243939 | 0.3142322 | -0.005687376362
| 10 | 1 | 45 | 2.8 | 40 | 45 | 100 | 350 | 78.5 | 9500 | 54.13865 | 0.008263158 | 9.03 | 312.1818 | 0.36 | 0.3309976 | 0.3404136 | 0.3373726 | 0.02900242454
Viga 350-10-2 - Cornelissen (2022) | 10 | 1 | 45 | 2.8 | 40 | 45 | 100 | 350 | 78.5 | 9500 | 54.13865 | 0.008263158 | 6.96 | 158.1645 | 0.16 | 0.2175833 | 0.2221056 | 0.1828545 | -0.05758332257
| 10 | 1 | 45 | 2.8 | 40 | 45 | 100 | 350 | 78.5 | 9500 | 54.13865 | 0.008263158 | 7.26 | 180.4858 | 0.18 | 0.2360482 | 0.2413044 | 0.2052484 | -0.0560482404
| 10 | 1 | 45 | 2.8 | 40 | 45 | 100 | 350 | 78.5 | 9500 | 54.13865 | 0.008263158 | 7.54 | 201.3191 | 0.2 | 0.2525064 | 0.2584394 | 0.2261494 | -0.05250639437
| 10 | 1 | 45 | 2.8 | 40 | 45 | 100 | 350 | 78.5 | 9500 | 54.13865 | 0.008263158 | 7.83 | 222.8964 | 0.23 | 0.2688778 | 0.2755039 | 0.2477969 | -0.03887779237
| 10 | 1 | 45 | 2.8 | 40 | 45 | 100 | 350 | 78.5 | 9500 | 54.13865 | 0.008263158 | 8.14 | 245.9618 | 0.24 | 0.28572 | 0.2930784 | 0.2709373 | -0.04572003005
| 10 | 1 | 45 | 2.8 | 40 | 45 | 100 | 350 | 78.5 | 9500 | 54.13865 | 0.008263158 | 8.46 | 269.7712 | 0.25 | 0.3024821 | 0.3105877 | 0.2948241 | -0.05248208006
| 10 | 1 | 45 | 2.8 | 40 | 45 | 100 | 350 | 78.5 | 9500 | 54.13865 | 0.008263158 | 8.75 | 291.3485 | 0.27 | 0.317189 | 0.3259644 | 0.3164716 | -0.04718896076
| 10 | 1 | 45 | 2.8 | 40 | 45 | 100 | 350 | 78.5 | 9500 | 54.13865 | 0.008263158 | 9.01 | 310.6937 | 0.29 | 0.3300232 | 0.3393937 | 0.3358796 | -0.04002319477
Viga 350-10-3 - Cornelissen (2022) | 10 | 1 | 45 | 2.8 | 40 | 45 | 100 | 350 | 78.5 | 9500 | 54.13865 | 0.008263158 | 7.29 | 182.718 | 0.15 | 0.2378452 | 0.2431743 | 0.2074878 | -0.08784520377
| 10 | 1 | 45 | 2.8 | 40 | 45 | 100 | 350 | 78.5 | 9500 | 54.13865 | 0.008263158 | 7.58 | 204.2953 | 0.16 | 0.2548031 | 0.2608322 | 0.2291353 | -0.09480311818
| 10 | 1 | 45 | 2.8 | 40 | 45 | 100 | 350 | 78.5 | 9500 | 54.13865 | 0.008263158 | 7.99 | 234.8011 | 0.18 | 0.2776498 | 0.2846549 | 0.2597403 | -0.0976497892
| 10 | 1 | 45 | 2.8 | 40 | 45 | 100 | 350 | 78.5 | 9500 | 54.13865 | 0.008263158 | 8.23 | 252.6582 | 0.18 | 0.2904949 | 0.2980643 | 0.2776554 | -0.1104948584
| 10 | 1 | 45 | 2.8 | 40 | 45 | 100 | 350 | 78.5 | 9500 | 54.13865 | 0.008263158 | 8.46 | 269.7712 | 0.19 | 0.3024821 | 0.3105877 | 0.2948241 | -0.1124820801
| 10 | 1 | 45 | 2.8 | 40 | 45 | 100 | 350 | 78.5 | 9500 | 54.13865 | 0.008263158 | 8.71 | 288.3723 | 0.2 | 0.3151859 | 0.3238693 | 0.3134857 | -0.1151858624
| 10 | 1 | 45 | 2.8 | 40 | 45 | 100 | 350 | 78.5 | 9500 | 54.13865 | 0.008263158 | 9.04 | 312.9258 | 0.22 | 0.3314841 | 0.3409229018 | 0.338119 | -0.1114840986
Viga 350-20-1 - Cornelissen (2022) | 20 | 1 | 40 | 2.8 | 40 | 50 | 100 | 350 | 315 | 15000 | 96.38692 | 0.021 | 18.98 | 138.0527 | 0.16 | 0.2160838 | 0.2135921 | 0.228561 | -0.05608382807
| 20 | 1 | 40 | 2.8 | 40 | 50 | 100 | 350 | 315 | 15000 | 96.38692 | 0.021 | 21.93 | 183.3852 | 0.2 | 0.2574604 | 0.2552877 | 0.2832365 | -0.05746039192
| 20 | 1 | 40 | 2.8 | 40 | 50 | 100 | 350 | 315 | 15000 | 96.38692 | 0.021 | 24.87 | 228.5641 | 0.23 | 0.2949325 | 0.2931529 | 0.3377267 | -0.06493247253
Viga 350-20-2 - Cornelissen (2022) | 20 | 1 | 40 | 2.8 | 40 | 50 | 100 | 350 | 315 | 15000 | 96.38692 | 0.021 | 18.98 | 152.4503 | 0.14 | 0.2297232 | 0.2273221 | 0.228561 | -0.08972316229
| 20 | 1 | 40 | 2.8 | 40 | 50 | 100 | 350 | 315 | 15000 | 96.38692 | 0.021 | 21.89 | 195.5543 | 0.17 | 0.2678716 | 0.2657988 | 0.2824952 | -0.09787160218
| 20 | 1 | 40 | 2.8 | 40 | 50 | 100 | 350 | 315 | 15000 | 96.38692 | 0.021 | 24.82 | 237.92 | 0.21 | 0.3023239 | 0.3006324 | 0.3368 | -0.09232393683
Viga 350-20-3 - Cornelissen (2022) | 20 | 1 | 40 | 2.8 | 40 | 50 | 100 | 350 | 315 | 15000 | 96.38692 | 0.021 | 13.02 | 62.13567 | 0.21 | 0.1320402 | 0.1293765 | 0.1180978 | 0.07795983932
| 20 | 1 | 40 | 2.8 | 40 | 50 | 100 | 350 | 315 | 15000 | 96.38692 | 0.021 | 16.06 | 98.16343 | 0.25 | 0.1750845 | 0.1724176 | 0.1744415 | 0.07491552426
| 20 | 1 | 40 | 2.8 | 40 | 50 | 100 | 350 | 315 | 15000 | 96.38692 | 0.021 | 18.93 | 137.2843 | 0.29 | 0.215341 | 0.2128448 | 0.2276343 | 0.07465899382
| 20 | 1 | 40 | 2.8 | 40 | 50 | 100 | 350 | 315 | 15000 | 96.38692 | 0.021 | 21.81 | 181.5412 | 0.33 | 0.2558599 | 0.2536726 | 0.2810124 | 0.07414005069
| 20 | 1 | 40 | 2.8 | 40 | 50 | 100 | 350 | 315 | 15000 | 96.38692 | 0.021 | 25.88 | 244.0847 | 0.37 | 0.3071335 | 0.305501 | 0.3564462 | 0.06286648475
Viga G2 - Makhlouf e Malhas (1996) | 20 | 6 | 84 | 3.508821 | 50 | 64 | 600 | 400 | 1884 | 98400 | 96.25101 | 0.01914634 | 103 | 56.97599 | 0.15 | 0.1300329 | 0.1275892 | 0.1336295 | 0.01996713575
| 20 | 6 | 84 | 3.508821 | 50 | 64 | 600 | 400 | 1884 | 98400 | 96.25101 | 0.01914634 | 129 | 112.9686 | 0.23 | 0.1983655 | 0.1961088 | 0.2183818 | 0.03163447133
| 20 | 6 | 84 | 3.508821 | 50 | 64 | 600 | 400 | 1884 | 98400 | 96.25101 | 0.01914634 | 155 | 177.0258 | 0.28 | 0.2617157 | 0.2600198 | 0.303134 | 0.01828431522
Viga G3 - Makhlouf e Malhas (1996) | 20 | 9 | 45 | 3.508821 | 50 | 64 | 600 | 400 | 2826 | 98400 | 113.5503 | 0.02871951 | 149 | 90.58018 | 0.18 | 0.1461089 | 0.1436861 | 0.1675462 | 0.03389107738
| 20 | 9 | 45 | 3.508821 | 50 | 64 | 600 | 400 | 2826 | 98400 | 113.5503 | 0.02871951 | 186 | 140.6116 | 0.26 | 0.1916533 | 0.1893891 | 0.2378552 | 0.06834672964
| 20 | 9 | 45 | 3.508821 | 50 | 64 | 600 | 400 | 2826 | 98400 | 113.5503 | 0.02871951 | 223 | 197.1812 | 0.34 | 0.2361127 | 0.2341927 | 0.3081642 | 0.1038873217
Viga C1 - Kumar et al. (2007) | 16 | 2 | 52 | 3.42 | 27 | 35 | 150 | 235 | 402 | 17250 | 69.84043 | 0.02330435 | 16.675 | 148.3814 | 0.15 | 0.1862595 | 0.1827581 | 0.1645826 | -0.03625951723
| 16 | 2 | 52 | 3.42 | 27 | 35 | 150 | 235 | 402 | 17250 | 69.84043 | 0.02330435 | 22.425 | 258.3973 | 0.19 | 0.2622763 | 0.258921 | 0.2545876 | -0.07227630102
| 16 | 2 | 52 | 3.42 | 27 | 35 | 150 | 235 | 402 | 17250 | 69.84043 | 0.02330435 | 25.875 | 324.4069 | 0.22 | 0.3018005 | 0.298686 | 0.3085905 | -0.08180046947
| 16 | 2 | 52 | 3.42 | 27 | 35 | 150 | 235 | 402 | 17250 | 69.84043 | 0.02330435 | 28.75 | 379.4149 | 0.22 | 0.3324229 | 0.3295597 | 0.353593 | -0.1124228587
| 16 | 2 | 52 | 3.42 | 27 | 35 | 150 | 235 | 402 | 17250 | 69.84043 | 0.02330435 | 33.35 | 467.4276 | 0.25 | 0.3780864 | 0.3756912 | 0.4255969 | -0.128086432
| 16 | 2 | 52 | 3.42 | 27 | 35 | 150 | 235 | 402 | 17250 | 69.84043 | 0.02330435 | 37.375 | 526.1018 | 0.29 | 0.406703 | 0.4046525 | 0.4886004 | -0.1167030143
Viga C2 - Kumar et al. (2007) | 20 | 2 | 44 | 3.42 | 25 | 35 | 150 | 235 | 628 | 18375 | 82.82382 | 0.03417687 | 29.325 | 217.5818 | 0.17 | 0.2336203 | 0.2324219 | 0.213966 | -0.0636203002
| 20 | 2 | 44 | 3.42 | 25 | 35 | 150 | 235 | 628 | 18375 | 82.82382 | 0.03417687 | 33.35 | 264.4627 | 0.19 | 0.2635095 | 0.2627211 | 0.2515352 | -0.07350949309
| 20 | 2 | 44 | 3.42 | 25 | 35 | 150 | 235 | 628 | 18375 | 82.82382 | 0.03417687 | 38.525 | 324.738 | 0.21 | 0.2990979 | 0.2988773 | 0.2998385 | -0.0890979429
| 20 | 2 | 44 | 3.42 | 25 | 35 | 150 | 235 | 628 | 18375 | 82.82382 | 0.03417687 | 40.825 | 351.5271 | 0.23 | 0.31409 | 0.3141321 | 0.3213067 | -0.08408995776
| 20 | 2 | 44 | 3.42 | 25 | 35 | 150 | 235 | 628 | 18375 | 82.82382 | 0.03417687 | 46 | 411.8025 | 0.25 | 0.3463064 | 0.3469563 | 0.36961 | -0.09630643132
| 20 | 2 | 44 | 3.42 | 25 | 35 | 150 | 235 | 628 | 18375 | 82.82382 | 0.03417687 | 56.925 | 525.8067 | 0.25 | 0.4026681 | 0.4045097 | 0.4715836 | -0.1526680697
Viga C3 - Kumar et al. (2007) | 20 | 3 | 12 | 3.42 | 25 | 35 | 150 | 235 | 942 | 18375 | 95.70173 | 0.05126531 | 39.1 | 203.4022 | 0.18 | 0.1891961 | 0.1916326 | 0.1799593 | -0.0091960915
| 20 | 3 | 12 | 3.42 | 25 | 35 | 150 | 235 | 942 | 18375 | 95.70173 | 0.05126531 | 44.85 | 246.6411 | 0.19 | 0.2130891 | 0.2162914 | 0.2114516 | -0.02308908101
| 20 | 3 | 12 | 3.42 | 25 | 35 | 150 | 235 | 942 | 18375 | 95.70173 | 0.05126531 | 50.025 | 285.5562 | 0.21 | 0.2332483 | 0.2371354 | 0.2397947 | -0.02324830688
| 20 | 3 | 12 | 3.42 | 25 | 35 | 150 | 235 | 942 | 18375 | 95.70173 | 0.05126531 | 56.35 | 333.1191 | 0.23 | 0.2565079 | 0.2612249 | 0.2744362 | -0.02650785782
| 20 | 3 | 12 | 3.42 | 25 | 35 | 150 | 235 | 942 | 18375 | 95.70173 | 0.05126531 | 62.675 | 380.6819 | 0.25 | 0.2785247 | 0.2840633 | 0.3090777 | -0.02852469484
| 20 | 3 | 12 | 3.42 | 25 | 35 | 150 | 235 | 942 | 18375 | 95.70173 | 0.05126531 | 68.425 | 423.9209 | 0.29 | 0.2976402 | 0.3039184 | 0.34057 | -0.007640160899
| 20 | 3 | 12 | 3.42 | 25 | 35 | 150 | 235 | 942 | 18375 | 95.70173 | 0.05126531 | 74.175 | 467.1599 | 0.31 | 0.3160218 | 0.3230327 | 0.3720623 | -0.006021785884
| 20 | 3 | 12 | 3.42 | 25 | 35 | 150 | 235 | 942 | 18375 | 95.70173 | 0.05126531 | 79.35 | 501.1062 | 0.37 | 0.3299996 | 0.337581 | 0.4004054 | 0.04000035495
Viga CS1 - Kumar et al. (2007) | 16 | 2 | 52 | 2.98 | 27 | 35 | 150 | 235 | 402 | 17250 | 67.59405 | 0.02330435 | 26.45 | 338.4567 | 0.16 | 0.3097995 | 0.3067456 | 0.3270704 | -0.1497995345
| 16 | 2 | 52 | 2.98 | 27 | 35 | 150 | 235 | 402 | 17250 | 67.59405 | 0.02330435 | 31.625 | 433.4487 | 0.2 | 0.3608842 | 0.3583004 | 0.407443 | -0.1608842405
| 16 | 2 | 52 | 2.98 | 27 | 35 | 150 | 235 | 402 | 17250 | 67.59405 | 0.02330435 | 37.375 | 523.882 | 0.26 | 0.4056434 | 0.4035794 | 0.4967459 | -0.145643386
Viga CS2 - Kumar et al. (2007) | 20 | 2 | 44 | 2.98 | 25 | 35 | 150 | 235 | 628 | 18375 | 80.32119 | 0.03417687 | 28.75 | 217.081 | 0.17 | 0.2332884 | 0.2320858 | 0.2139601 | -0.06328839191
| 20 | 2 | 44 | 2.98 | 25 | 35 | 150 | 235 | 628 | 18375 | 80.32119 | 0.03417687 | 32.775 | 262.3653 | 0.19 | 0.2622181 | 0.2614107 | 0.2511686 | -0.07221814282
| 20 | 2 | 44 | 2.98 | 25 | 35 | 150 | 235 | 628 | 18375 | 80.32119 | 0.03417687 | 37.95 | 320.588 | 0.23 | 0.2967338 | 0.2964729 | 0.2990081 | -0.06673375063
| 20 | 2 | 44 | 2.98 | 25 | 35 | 150 | 235 | 628 | 18375 | 80.32119 | 0.03417687 | 40.25 | 346.4648 | 0.25 | 0.3112914 | 0.3112835 | 0.3202701 | -0.0612914014
| 20 | 2 | 44 | 2.98 | 25 | 35 | 150 | 235 | 628 | 18375 | 80.32119 | 0.03417687 | 43.7 | 385.2799 | 0.3 | 0.3323697 | 0.3327497 | 0.3521631 | -0.03236974396
| 20 | 2 | 44 | 2.98 | 25 | 35 | 150 | 235 | 628 | 18375 | 80.32119 | 0.03417687 | 46 | 411.1567 | 0.32 | 0.3459712 | 0.3466145 | 0.3734251 | -0.0259712347
| 20 | 2 | 44 | 2.98 | 25 | 35 | 150 | 235 | 628 | 18375 | 80.32119 | 0.03417687 | 51.635 | 474.5547 | 0.36 | 0.3779776 | 0.3792782 | 0.425517 | -0.01797763926
| 20 | 2 | 44 | 2.98 | 25 | 35 | 150 | 235 | 628 | 18375 | 80.32119 | 0.03417687 | 57.27 | 526.4459 | 0.47 | 0.40297 | 0.4048185 | 0.4776089 | 0.06702996676
Viga CS3 - Kumar et al. (2007) | 20 | 3 | 12 | 2.98 | 25 | 35 | 150 | 235 | 942 | 18375 | 93.01136 | 0.05126531 | 48.3 | 275.4661 | 0.16 | 0.2281281 | 0.2318382 | 0.2318674 | -0.06812814585
| 20 | 3 | 12 | 2.98 | 25 | 35 | 150 | 235 | 942 | 18375 | 93.01136 | 0.05126531 | 50.6 | 292.2652 | 0.18 | 0.2366144 | 0.2406191 | 0.2443183 | -0.05661443952
| 20 | 3 | 12 | 2.98 | 25 | 35 | 150 | 235 | 942 | 18375 | 93.01136 | 0.05126531 | 56.35 | 334.2628 | 0.18 | 0.2570509 | 0.2617878 | 0.2754456 | -0.07705089373
| 20 | 3 | 12 | 2.98 | 25 | 35 | 150 | 235 | 942 | 18375 | 93.01136 | 0.05126531 | 62.675 | 380.4602 | 0.2 | 0.2784246 | 0.2839594 | 0.3096855 | -0.07842458542
| 20 | 3 | 12 | 2.98 | 25 | 35 | 150 | 235 | 942 | 18375 | 93.01136 | 0.05126531 | 68.425 | 422.4578 | 0.2 | 0.2970059 | 0.3032592 | 0.3408128 | -0.0970059294
| 20 | 3 | 12 | 2.98 | 25 | 35 | 150 | 235 | 942 | 18375 | 93.01136 | 0.05126531 | 73.6 | 460.2557 | 0.2 | 0.3131319 | 0.3200262 | 0.3688273 | -0.1131318707
| 20 | 3 | 12 | 2.98 | 25 | 35 | 150 | 235 | 942 | 18375 | 93.01136 | 0.05126531 | 79.925 | 502.059 | 0.22 | 0.3303866 | 0.3379839 | 0.4030673 | -0.110386637
Viga B6 - Maghsoudi e Sharifi (2008) | 28 | 4 | 16 | 5.308474 | 30 | 44 | 200 | 300 | 2463 | 30800 | 133.4934 | 0.07996753 | 78.75 | 92.53103 | 0.22 | 0.121179 | 0.1277577 | 0.1067113 | 0.09882100402
| 28 | 4 | 16 | 5.308474 | 30 | 44 | 200 | 300 | 2463 | 30800 | 133.4934 | 0.07996753 | 105.075 | 145.4692 | 0.25 | 0.1601982 | 0.1697379 | 0.154883 | 0.08980175601
| 28 | 4 | 16 | 5.308474 | 30 | 44 | 200 | 300 | 2463 | 30800 | 133.4934 | 0.07996753 | 120.15 | 180.3614 | 0.29 | 0.1829231 | 0.194275 | 0.1824685 | 0.1070768519
| 28 | 4 | 16 | 5.308474 | 30 | 44 | 200 | 300 | 2463 | 30800 | 133.4934 | 0.07996753 | 137.475 | 220.4615 | 0.31 | 0.2070448 | 0.2203797 | 0.2141713 | 0.1029552191
| 28 | 4 | 16 | 5.308474 | 30 | 44 | 200 | 300 | 2463 | 30800 | 133.4934 | 0.07996753 | 164.475 | 282.955 | 0.33 | 0.2415114 | 0.2577728 | 0.2635781 | 0.08848858777
| 28 | 4 | 16 | 5.308474 | 30 | 44 | 200 | 300 | 2463 | 30800 | 133.4934 | 0.07996753 | 178.2 | 314.7226 | 0.34 | 0.2578989 | 0.2755861 | 0.2886933 | 0.08210107392
| 28 | 4 | 16 | 5.308474 | 30 | 44 | 200 | 300 | 2463 | 30800 | 133.4934 | 0.07996753 | 198.225 | 361.072 | 0.37 | 0.2807135 | 0.3004191 | 0.3253367 | 0.08928645062
Viga F29-2D16-10A - Hong et al (2013) | 15.9 | 2 | 46 | 2.825877 | 30 | 38 | 150 | 250 | 397.2 | 17625 | 70.06138 | 0.02253617 | 27.1 | 327.3357 | 0.2 | 0.3064109 | 0.3033719 | 0.3411954 | -0.1064109059
| 15.9 | 2 | 46 | 2.825877 | 30 | 38 | 150 | 250 | 397.2 | 17625 | 70.06138 | 0.02253617 | 35.6 | 367.2408 | 0.35 | 0.3289486 | 0.3260985 | 0.3775372 | 0.02105136677
Viga F29-2D16-10B - Hong et al (2013) | 15.9 | 2 | 46 | 2.825877 | 30 | 38 | 150 | 250 | 397.2 | 17625 | 70.06138 | 0.02253617 | 27.2 | 329.0743 | 0.2 | 0.3074141 | 0.3043829 | 0.3427788 | -0.1074140748
| 15.9 | 2 | 46 | 2.825877 | 30 | 38 | 150 | 250 | 397.2 | 17625 | 70.06138 | 0.02253617 | 35.6 | 367.2408 | 0.25 | 0.3289486 | 0.3260985 | 0.3775372 | -0.07894863323
Viga F29-2D16-10C - Hong et al (2013) | 15.9 | 2 | 46 | 2.825877 | 30 | 38 | 150 | 250 | 397.2 | 17625 | 70.06138 | 0.02253617 | 27.2 | 329.0743 | 0.2 | 0.3074141 | 0.3043829 | 0.3427788 | -0.1074140748
| 15.9 | 2 | 46 | 2.825877 | 30 | 38 | 150 | 250 | 397.2 | 17625 | 70.06138 | 0.02253617 | 35.6 | 367.2408 | 0.25 | 0.3289486 | 0.3260985 | 0.3775372 | -0.07894863323
Viga F29-2D16-10D - Hong et al (2013) | 15.9 | 2 | 46 | 2.825877 | 30 | 38 | 150 | 250 | 397.2 | 17625 | 70.06138 | 0.02253617 | 27.3 | 330.813 | 0.2 | 0.3084152 | 0.3053919 | 0.3443622 | -0.1084152156
| 15.9 | 2 | 46 | 2.825877 | 30 | 38 | 150 | 250 | 397.2 | 17625 | 70.06138 | 0.02253617 | 35.7 | 367.2408 | 0.3 | 0.3289486 | 0.3260985 | 0.3775372 | -0.02894863323
Viga F30-2D13-10 - Hong et al (2013) | 12.7 | 2 | 52 | 2.920876 | 30 | 36.5 | 150 | 250 | 253.4 | 15000 | 58.07594 | 0.01689333 | 15.6 | 253.3755 | 0.15 | 0.2536675 | 0.2505457 | 0.2564973 | -0.1036675337
| 12.7 | 2 | 52 | 2.920876 | 30 | 36.5 | 150 | 250 | 253.4 | 15000 | 58.07594 | 0.01689333 | 19.6 | 358.9109 | 0.2 | 0.3144625 | 0.3117844 | 0.3462361 | -0.1144625499
Viga F30-2D13-20 - Hong et al (2013) | 12.7 | 2 | 52 | 2.920876 | 30 | 36.5 | 150 | 250 | 253.4 | 15000 | 58.07594 | 0.01689333 | 15.7 | 256.2283 | 0.15 | 0.255426 | 0.2523135 | 0.2589231 | -0.1054259609
| 12.7 | 2 | 52 | 2.920876 | 30 | 36.5 | 150 | 250 | 253.4 | 15000 | 58.07594 | 0.01689333 | 19.6 | 358.9109 | 0.2 | 0.3144625 | 0.3117844 | 0.3462361 | -0.1144625499
Viga F30-2D16-10 - Hong et al (2013) | 15.9 | 2 | 46 | 2.920876 | 30 | 38 | 150 | 250 | 397.2 | 17625 | 69.59797 | 0.02253617 | 19.5 | 192.8716 | 0.15 | 0.2210873 | 0.2176246 | 0.2174977 | -0.07108730173
| 15.9 | 2 | 46 | 2.920876 | 30 | 38 | 150 | 250 | 397.2 | 17625 | 69.59797 | 0.02253617 | 27.4 | 331.1176 | 0.25 | 0.3085904 | 0.3055684 | 0.3423998 | -0.05859039991
| 15.9 | 2 | 46 | 2.920876 | 30 | 38 | 150 | 250 | 397.2 | 17625 | 69.59797 | 0.02253617 | 31.3 | 366.4529 | 0.3 | 0.328513 | 0.3256589 | 0.3743244 | -0.028512986
Viga F30-2D16-20 - Hong et al (2013) | 15.9 | 2 | 46 | 2.920876 | 30 | 38 | 150 | 250 | 397.2 | 17625 | 69.59797 | 0.02253617 | 19.6 | 194.6215 | 0.15 | 0.2223228 | 0.2188625 | 0.2190788 | -0.07232283485
| 15.9 | 2 | 46 | 2.920876 | 30 | 38 | 150 | 250 | 397.2 | 17625 | 69.59797 | 0.02253617 | 27.5 | 332.8676 | 0.25 | 0.3095956 | 0.3065816 | 0.3439809 | -0.05959564577
Viga F30-2D19-10 - Hong et al (2013) | 19.1 | 2 | 40 | 2.920876 | 30 | 39.5 | 150 | 250 | 573 | 20250 | 80.01783 | 0.0282963 | 19.7 | 113.8347 | 0.15 | 0.164282 | 0.1615658 | 0.1503491 | -0.01428195011
| 19.1 | 2 | 40 | 2.920876 | 30 | 39.5 | 150 | 250 | 573 | 20250 | 80.01783 | 0.0282963 | 27.5 | 206.1303 | 0.2 | 0.2369703 | 0.2345795 | 0.2386894 | -0.03697031046
| 19.1 | 2 | 40 | 2.920876 | 30 | 39.5 | 150 | 250 | 573 | 20250 | 80.01783 | 0.0282963 | 35.4 | 300.3889 | 0.3 | 0.2989506 | 0.2971628 | 0.3281623 | 0.001049439549
| 19.1 | 2 | 40 | 2.920876 | 30 | 39.5 | 150 | 250 | 573 | 20250 | 80.01783 | 0.0282963 | 43.3 | 371.0492 | 0.33 | 0.3405709 | 0.3393219 | 0.3952349 | -0.01057094498
Viga F30-2D19-20 - Hong et al (2013) | 19.1 | 2 | 40 | 2.920876 | 30 | 39.5 | 150 | 250 | 573 | 20250 | 80.01783 | 0.0282963 | 19.6 | 112.8853 | 0.15 | 0.1634352 | 0.1607183 | 0.1492165 | -0.01343524684
| 19.1 | 2 | 40 | 2.920876 | 30 | 39.5 | 150 | 250 | 573 | 20250 | 80.01783 | 0.0282963 | 27.3 | 203.744 | 0.25 | 0.2352739 | 0.2328704 | 0.2364243 | 0.01472608855
| 19.1 | 2 | 40 | 2.920876 | 30 | 39.5 | 150 | 250 | 573 | 20250 | 80.01783 | 0.0282963 | 35.1 | 296.8095 | 0.28 | 0.2967476 | 0.2949341 | 0.3247646 | -0.01674757746
Viga F37-2D16-10 - Hong et al (2013) | 15.9 | 2 | 46 | 3.353879 | 30 | 38 | 150 | 250 | 397.2 | 17625 | 67.68414 | 0.02253617 | 27.5 | 326.5051 | 0.2 | 0.305931 | 0.3028883 | 0.3281362 | -0.105930957
| 15.9 | 2 | 46 | 3.353879 | 30 | 38 | 150 | 250 | 397.2 | 17625 | 67.68414 | 0.02253617 | 31.4 | 362.8718 | 0.22 | 0.3265285 | 0.3236567 | 0.3598551 | -0.1065284989
Viga F37-2D16-20 - Hong et al (2013) | 15.9 | 2 | 46 | 3.353879 | 30 | 38 | 150 | 250 | 397.2 | 17625 | 67.68414 | 0.02253617 | 27.5 | 326.5051 | 0.17 | 0.305931 | 0.3028883 | 0.3281362 | -0.135930957
| 15.9 | 2 | 46 | 3.353879 | 30 | 38 | 150 | 250 | 397.2 | 17625 | 67.68414 | 0.02253617 | 31.4 | 362.8718 | 0.21 | 0.3265285 | 0.3236567 | 0.3598551 | -0.1165284989
Viga F37-2D19-10 - Hong et al (2013) | 19.1 | 2 | 40 | 3.353879 | 30 | 39.5 | 150 | 250 | 573 | 20250 | 77.91898 | 0.0282963 | 23.4 | 147.262 | 0.17 | 0.1925663 | 0.1899196 | 0.1797982 | -0.02256629384
| 19.1 | 2 | 40 | 3.353879 | 30 | 39.5 | 150 | 250 | 573 | 20250 | 77.91898 | 0.0282963 | 27.4 | 196.1324 | 0.18 | 0.2298113 | 0.2273683 | 0.2247631 | -0.04981126969
| 19.1 | 2 | 40 | 3.353879 | 30 | 39.5 | 150 | 250 | 573 | 20250 | 77.91898 | 0.0282963 | 31.3 | 243.7811 | 0.2 | 0.2628133 | 0.2606423 | 0.2686039 | -0.06281331825
| 19.1 | 2 | 40 | 3.353879 | 30 | 39.5 | 150 | 250 | 573 | 20250 | 77.91898 | 0.0282963 | 35.3 | 292.6515 | 0.2 | 0.2941757 | 0.2923325 | 0.3135688 | -0.0941757045
| 19.1 | 2 | 40 | 3.353879 | 30 | 39.5 | 150 | 250 | 573 | 20250 | 77.91898 | 0.0282963 | 39.1 | 339.0784 | 0.25 | 0.322154 | 0.3206545 | 0.3562855 | -0.07215403362
| 19.1 | 2 | 40 | 3.353879 | 30 | 39.5 | 150 | 250 | 573 | 20250 | 77.91898 | 0.0282963 | 43.1 | 368.1495 | 0.27 | 0.3389263 | 0.3376541 | 0.3830334 | -0.06892632148
Viga F37-2D19-20 - Hong et al (2013) | 19.1 | 2 | 40 | 3.353879 | 30 | 39.5 | 150 | 250 | 573 | 20250 | 77.91898 | 0.0282963 | 31.3 | 243.7811 | 0.18 | 0.2628133 | 0.2606423 | 0.2686039 | -0.08281331825
| 19.1 | 2 | 40 | 3.353879 | 30 | 39.5 | 150 | 250 | 573 | 20250 | 77.91898 | 0.0282963 | 35.1 | 290.208 | 0.19 | 0.2926578 | 0.2907973 | 0.3113206 | -0.1026577668
| 19.1 | 2 | 40 | 3.353879 | 30 | 39.5 | 150 | 250 | 573 | 20250 | 77.91898 | 0.0282963 | 39.1 | 339.0784 | 0.21 | 0.322154 | 0.3206545 | 0.3562855 | -0.1121540336
| 19.1 | 2 | 40 | 3.353879 | 30 | 39.5 | 150 | 250 | 573 | 20250 | 77.91898 | 0.0282963 | 43.1 | 368.1495 | 0.26 | 0.3389263 | 0.3376541 | 0.3830334 | -0.07892632148
Viga 15-6-6-1 - Clark (1956) | 19.1 | 2 | 69.8 | 2.900329 | 31.8 | 41.4 | 152.4 | 381 | 568 | 20863.56 | 105.9519 | 0.0272245 | 35.0889 | 131.3122 | 0.17 | 0.1823165 | 0.1795487 | 0.1585422 | -0.0123164887
| 19.1 | 2 | 69.8 | 2.900329 | 31.8 | 41.4 | 152.4 | 381 | 568 | 20863.56 | 105.9519 | 0.0272245 | 42.2576 | 183.7236 | 0.23 | 0.224296 | 0.2217085 | 0.2054896 | 0.005703978893
| 19.1 | 2 | 69.8 | 2.900329 | 31.8 | 41.4 | 152.4 | 381 | 568 | 20863.56 | 105.9519 | 0.0272245 | 48.8089 | 223.2742 | 0.27 | 0.2529677 | 0.2505863 | 0.240917 | 0.017032259
Viga 15-6-6-2 - Clark (1956) | 19.1 | 2 | 69.8 | 2.846692 | 31.8 | 41.4 | 152.4 | 381 | 568 | 20863.56 | 106.3555 | 0.0272245 | 48.8089 | 224.1734 | 0.16 | 0.2535959 | 0.2512196 | 0.2422978 | -0.09359585753
Viga 15-6-6-3 - Clark (1956) | 19.1 | 2 | 69.8 | 2.711321 | 38.2 | 47.7 | 152.4 | 381 | 568 | 21823.68 | 106.2254 | 0.02602677 | 42.2576 | 191.7649 | 0.16 | 0.2345957 | 0.2320348 | 0.2466507 | -0.07459571062
| 19.1 | 2 | 69.8 | 2.711321 | 38.2 | 47.7 | 152.4 | 381 | 568 | 21823.68 | 106.2254 | 0.02602677 | 48.8089 | 224.5237 | 0.2 | 0.2585712 | 0.2561927 | 0.2807987 | -0.05857123994
Viga 15-6-7-1 - Clark (1956) | 22.2 | 2 | 63.6 | 2.687987 | 12.8 | 23.9 | 152.4 | 381 | 774 | 12748.26 | 125.501 | 0.06071417 | 66.199 | 244.5797 | 0.17 | 0.2120706 | 0.2184146 | 0.1195188 | -0.04207061946
Viga 15-6-7-2 - Clark (1956) | 22.2 | 2 | 63.6 | 2.384602 | 38 | 49.1 | 152.4 | 381 | 774 | 24399.24 | 122.8569 | 0.0317223 | 43.9383 | 140.8273 | 0.15 | 0.1975455 | 0.195958 | 0.1967956 | -0.04754548547
| 22.2 | 2 | 63.6 | 2.384602 | 38 | 49.1 | 152.4 | 381 | 774 | 24399.24 | 122.8569 | 0.0317223 | 51.107 | 178.8338 | 0.19 | 0.2289227 | 0.2276806 | 0.2383678 | -0.03892268877
| 22.2 | 2 | 63.6 | 2.384602 | 38 | 49.1 | 152.4 | 381 | 774 | 24399.24 | 122.8569 | 0.0317223 | 58.7559 | 219.3863 | 0.22 | 0.259689 | 0.2588614 | 0.2827248 | -0.03968904988
| 22.2 | 2 | 63.6 | 2.384602 | 38 | 49.1 | 152.4 | 381 | 774 | 24399.24 | 122.8569 | 0.0317223 | 66.199 | 237.1602 | 0.27 | 0.272476 | 0.2718404 | 0.3021662 | -0.002475959124
Viga 15-6-7-3 - Clark (1956) | 22.2 | 2 | 63.6 | 2.864842 | 38 | 49.1 | 152.4 | 381 | 774 | 24399.24 | 118.5511 | 0.0317223 | 58.7559 | 210.2535 | 0.17 | 0.2529647 | 0.2520406 | 0.2683357 | -0.08296471264
| 22.2 | 2 | 63.6 | 2.864842 | 38 | 49.1 | 152.4 | 381 | 774 | 24399.24 | 118.5511 | 0.0317223 | 66.199 | 230.1272 | 0.2 | 0.2674617 | 0.2667495 | 0.2893687 | -0.06746171347
Viga 15-6-7-4 - Clark (1956) | 22.2 | 2 | 63.6 | 2.833692 | 38 | 49.1 | 152.4 | 381 | 774 | 24399.24 | 118.8049 | 0.0317223 | 43.9383 | 130.4785 | 0.15 | 0.1884582 | 0.1867868 | 0.1840255 | -0.03845817768
| 22.2 | 2 | 63.6 | 2.833692 | 38 | 49.1 | 152.4 | 381 | 774 | 24399.24 | 118.8049 | 0.0317223 | 51.107 | 169.3556 | 0.18 | 0.2213588 | 0.2200259 | 0.2252559 | -0.04135877175
| 22.2 | 2 | 63.6 | 2.833692 | 38 | 49.1 | 152.4 | 381 | 774 | 24399.24 | 118.8049 | 0.0317223 | 58.7559 | 210.8369 | 0.22 | 0.2533976 | 0.2524795 | 0.2692483 | -0.03339757386
| 22.2 | 2 | 63.6 | 2.833692 | 38 | 49.1 | 152.4 | 381 | 774 | 24399.24 | 118.8049 | 0.0317223 | 66.199 | 230.5816 | 0.25 | 0.2677874 | 0.2670801 | 0.2901882 | -0.01778741514
Viga 15-6-7-5 - Clark (1956) | 22.2 | 2 | 63.6 | 2.756373 | 38 | 49.1 | 152.4 | 381 | 774 | 24399.24 | 119.4486 | 0.0317223 | 43.9383 | 132.2438 | 0.2 | 0.1900272 | 0.1883698 | 0.1861908 | 0.009972756283
| 22.2 | 2 | 63.6 | 2.756373 | 38 | 49.1 | 152.4 | 381 | 774 | 24399.24 | 119.4486 | 0.0317223 | 51.107 | 170.9698 | 0.25 | 0.2226582 | 0.2213406 | 0.2274749 | 0.02734184854
| 22.2 | 2 | 63.6 | 2.756373 | 38 | 49.1 | 152.4 | 381 | 774 | 24399.24 | 119.4486 | 0.0317223 | 58.7559 | 212.2899 | 0.3 | 0.2544736 | 0.2535708 | 0.2715245 | 0.04552640335
| 22.2 | 2 | 63.6 | 2.756373 | 38 | 49.1 | 152.4 | 381 | 774 | 24399.24 | 119.4486 | 0.0317223 | 66.199 | 231.7104 | 0.35 | 0.2685955 | 0.2679005 | 0.2922279 | 0.08140449596
Viga 15-6-9-1 - Clark (1956) | 28.7 | 2 | 50.6 | 2.774817 | 22.2 | 36.6 | 152.4 | 381 | 1290 | 19522.44 | 148.015 | 0.06607781 | 89.1114 | 203.5434 | 0.17 | 0.2171182 | 0.2265703 | 0.1575885 | -0.04711822499
| 28.7 | 2 | 50.6 | 2.774817 | 22.2 | 36.6 | 152.4 | 381 | 1290 | 19522.44 | 148.015 | 0.06607781 | 104.615 | 249.4431 | 0.2 | 0.2461424 | 0.2574332 | 0.1882563 | -0.04614235
Viga 15-6-9-2 - Clark (1956) | 28.7 | 2 | 50.6 | 2.801715 | 38.2 | 52.5 | 152.4 | 381 | 1290 | 28003.5 | 143.3663 | 0.04606567 | 64.9985 | 131.9794 | 0.17 | 0.1930533 | 0.1954521 | 0.1861052 | -0.02305334762
| 28.7 | 2 | 50.6 | 2.801715 | 38.2 | 52.5 | 152.4 | 381 | 1290 | 28003.5 | 143.3663 | 0.04606567 | 77.0378 | 169.0136 | 0.2 | 0.224881 | 0.2282955 | 0.2292062 | -0.02488100294
| 28.7 | 2 | 50.6 | 2.801715 | 38.2 | 52.5 | 152.4 | 381 | 1290 | 28003.5 | 143.3663 | 0.04606567 | 88.8027 | 206.9188 | 0.25 | 0.2547849 | 0.2592298 | 0.2713248 | -0.004784911471
| 28.7 | 2 | 50.6 | 2.801715 | 38.2 | 52.5 | 152.4 | 381 | 1290 | 28003.5 | 143.3663 | 0.04606567 | 104.615 | 242.5829 | 0.29 | 0.2810502 | 0.2864539 | 0.3109532 | 0.008949819573
Viga 15-6-9-3 - Clark (1956) | 28.7 | 2 | 50.6 | 2.715312 | 38.2 | 52.5 | 152.4 | 381 | 1290 | 28003.5 | 144.1768 | 0.04606567 | 77.0378 | 170.4451 | 0.17 | 0.2260543 | 0.2295079 | 0.231133 | -0.0560543243
Viga 15-6-9-4 - Clark (1956) | 28.7 | 2 | 50.6 | 2.801715 | 38.2 | 52.5 | 152.4 | 381 | 1290 | 28003.5 | 143.3663 | 0.04606567 | 64.9985 | 131.9794 | 0.15 | 0.1930533 | 0.1954521 | 0.1861052 | -0.04305334762
| 28.7 | 2 | 50.6 | 2.801715 | 38.2 | 52.5 | 152.4 | 381 | 1290 | 28003.5 | 143.3663 | 0.04606567 | 77.0378 | 169.0136 | 0.16 | 0.224881 | 0.2282955 | 0.2292062 | -0.06488100294
| 28.7 | 2 | 50.6 | 2.801715 | 38.2 | 52.5 | 152.4 | 381 | 1290 | 28003.5 | 143.3663 | 0.04606567 | 88.8027 | 206.9188 | 0.22 | 0.2547849 | 0.2592298 | 0.2713248 | -0.03478491147
| 28.7 | 2 | 50.6 | 2.801715 | 38.2 | 52.5 | 152.4 | 381 | 1290 | 28003.5 | 143.3663 | 0.04606567 | 104.615 | 242.5829 | 0.26 | 0.2810502 | 0.2864539 | 0.3109532 | -0.02105018043
Viga 15-6-9-5 - Clark (1956) | 28.7 | 2 | 50.6 | 2.524448 | 38.2 | 52.5 | 152.4 | 381 | 1290 | 28003.5 | 146.0713 | 0.04606567 | 77.0378 | 173.642 | 0.17 | 0.228661 | 0.2322019 | 0.2354746 | -0.05866103883
| 28.7 | 2 | 50.6 | 2.524448 | 38.2 | 52.5 | 152.4 | 381 | 1290 | 28003.5 | 146.0713 | 0.04606567 | 88.8027 | 211.1924 | 0.2 | 0.258019 | 0.2625793 | 0.2778674 | -0.05801899213
| 28.7 | 2 | 50.6 | 2.524448 | 38.2 | 52.5 | 152.4 | 381 | 1290 | 28003.5 | 146.0713 | 0.04606567 | 104.615 | 245.4988 | 0.24 | 0.2831298 | 0.2886114 | 0.3165978 | -0.04312978451
Viga 15-6-10-1 - Clark (1956) | 32.3 | 1 | 60 | 2.538218 | 38.3 | 54.4 | 152.4 | 381 | 819 | 29016.96 | 122.8388 | 0.02822487 | 39.9595 | 106.3532 | 0.17 | 0.2245083 | 0.2239769 | 0.2020961 | -0.05450826719
| 32.3 | 1 | 60 | 2.538218 | 38.3 | 54.4 | 152.4 | 381 | 819 | 29016.96 | 122.8388 | 0.02822487 | 49.1862 | 150.3635 | 0.23 | 0.2779868 | 0.2783872 | 0.2698349 | -0.04798676083
| 32.3 | 1 | 60 | 2.538218 | 38.3 | 54.4 | 152.4 | 381 | 819 | 29016.96 | 122.8388 | 0.02822487 | 57.3496 | 193.1471 | 0.27 | 0.3244295 | 0.3257929 | 0.3297674 | -0.05442946024
| 32.3 | 1 | 60 | 2.538218 | 38.3 | 54.4 | 152.4 | 381 | 819 | 29016.96 | 122.8388 | 0.02822487 | 63.1806 | 223.7069 | 0.31 | 0.3552052 | 0.3572748 | 0.3725763 | -0.04520523711
| 32.3 | 1 | 60 | 2.538218 | 38.3 | 54.4 | 152.4 | 381 | 819 | 29016.96 | 122.8388 | 0.02822487 | 67.1251 | 230.745 | 0.35 | 0.3620594 | 0.3642931 | 0.3824355 | -0.01205940742
Viga 15-6-10-2 - Clark (1956) | 32.3 | 1 | 60 | 2.81087 | 38.3 | 54.4 | 152.4 | 381 | 819 | 29016.96 | 120.4461 | 0.02822487 | 39.9595 | 99.53246 | 0.19 | 0.215512 | 0.2148452 | 0.1910068 | -0.02551200753
| 32.3 | 1 | 60 | 2.81087 | 38.3 | 54.4 | 152.4 | 381 | 819 | 29016.96 | 120.4461 | 0.02822487 | 49.1862 | 143.7376 | 0.24 | 0.2703636 | 0.2706189 | 0.2583918 | -0.03036360157
| 32.3 | 1 | 60 | 2.81087 | 38.3 | 54.4 | 152.4 | 381 | 819 | 29016.96 | 120.4461 | 0.02822487 | 57.3496 | 187.1767 | 0.29 | 0.3182047 | 0.3194317 | 0.3180112 | -0.02820473784
| 32.3 | 1 | 60 | 2.81087 | 38.3 | 54.4 | 152.4 | 381 | 819 | 29016.96 | 120.4461 | 0.02822487 | 63.1806 | 218.2047 | 0.36 | 0.3497892 | 0.3517308 | 0.3605966 | 0.01021083685
| 32.3 | 1 | 60 | 2.81087 | 38.3 | 54.4 | 152.4 | 381 | 819 | 29016.96 | 120.4461 | 0.02822487 | 67.1251 | 226.3093 | 0.42 | 0.3577491 | 0.3598793 | 0.37172 | 0.06225087788
Viga 23-6-9-1 - Clark (1956) | 28.7 | 2 | 50.6 | 2.576579 | 38 | 52.3 | 152.4 | 584.2 | 1290 | 27896.82 | 196.9266 | 0.04624183 | 110.208 | 139.2265 | 0.18 | 0.199211 | 0.2018457 | 0.1746898 | -0.01921098212
| 28.7 | 2 | 50.6 | 2.576579 | 38 | 52.3 | 152.4 | 584.2 | 1290 | 27896.82 | 196.9266 | 0.04624183 | 132.258 | 180.4973 | 0.22 | 0.2338188 | 0.2375887 | 0.2172974 | -0.01381875462
| 28.7 | 2 | 50.6 | 2.576579 | 38 | 52.3 | 152.4 | 584.2 | 1290 | 27896.82 | 196.9266 | 0.04624183 | 149.268 | 213.1439 | 0.27 | 0.2590765 | 0.2637356 | 0.2501661 | 0.01092349145
| 28.7 | 2 | 50.6 | 2.576579 | 38 | 52.3 | 152.4 | 584.2 | 1290 | 27896.82 | 196.9266 | 0.04624183 | 168.882 | 245.0383 | 0.32 | 0.2823542 | 0.2878732 | 0.2822776 | 0.03764578439
Viga 23-6-9-2 - Clark (1956) | 28.7 | 2 | 50.6 | 2.576579 | 38 | 52.3 | 152.4 | 584.2 | 1290 | 27896.82 | 196.9266 | 0.04624183 | 132.258 | 180.4973 | 0.16 | 0.2338188 | 0.2375887 | 0.2172974 | -0.07381875462
| 28.7 | 2 | 50.6 | 2.576579 | 38 | 52.3 | 152.4 | 584.2 | 1290 | 27896.82 | 196.9266 | 0.04624183 | 149.268 | 213.1439 | 0.19 | 0.2590765 | 0.2637356 | 0.2501661 | -0.06907650855
| 28.7 | 2 | 50.6 | 2.576579 | 38 | 52.3 | 152.4 | 584.2 | 1290 | 27896.82 | 196.9266 | 0.04624183 | 168.882 | 245.0383 | 0.22 | 0.2823542 | 0.2878732 | 0.2822776 | -0.06235421561
Viga 23-6-11-2 - Clark (1956) | 35.8 | 2 | 36.4 | 2.547836 | 38 | 55.9 | 152.4 | 584.2 | 2012 | 29817.06 | 231.9671 | 0.06747815 | 167.034 | 150.9188 | 0.17 | 0.2074844 | 0.2177446 | 0.1818713 | -0.03748443007
Viga 23-6-11-3 - Clark (1956) | 35.8 | 2 | 36.4 | 2.756373 | 38 | 55.9 | 152.4 | 584.2 | 2012 | 29817.06 | 228.6998 | 0.06747815 | 130.788 | 108.3492 | 0.19 | 0.1691174 | 0.1768345 | 0.1342865 | 0.02088262591
| 35.8 | 2 | 36.4 | 2.756373 | 38 | 55.9 | 152.4 | 584.2 | 2012 | 29817.06 | 228.6998 | 0.06747815 | 167.034 | 148.1993 | 0.25 | 0.2051695 | 0.2152722 | 0.1790094 | 0.04483046129