## Com TS variável MC2010
[12 empty] | Opção 3 de equação |  | Opção 4 de equação
[12 empty] | A1 | 1.728 | A1 | 0.392
[12 empty] | A2 | 0.011 | A2 | 1.148
[12 empty] | A3 | 0.339 | A3 | 0.854
[12 empty] | A4 | 1.102 | A4 | 0.555
[12 empty] | A5 | -0.495 | A5 | -0.686
[12 empty] | A6 | 0.838 | A6 | 1.952
Autor | Inputs | [8 empty] | Output
| Diâmetro da armadura (mm) | Resistência do aço - fy (MPa) | Número de barras em uma camada | Espaçamento entre as barras (mm) | Resistência à tração do concreto (MPa) | Cobrimento (mm) | Distância ao centro de gravidade da armadura (mm) | Taxa de armadura | Tensão na armadura menos tension stiffening (MPa) | w (mm) | Deformação na armadura menos tension stiffening (MPa)
Viga S200-1.76-20 - Sokolov et al (2021) | 20 | 500 | 2 | 126 | 4.120341 | 25 | 39 | 0.06072355 | 185.3144 | 0.16 | 0.0009265718 | 0.1841587 | 1.150992 | 0.1802292 | 1.126433
| 20 | 500 | 2 | 126 | 4.120341 | 25 | 39 | 0.06072355 | 270.6574 | 0.23 | 0.001353287 | 0.2529603 | 1.099827 | 0.2490677 | 1.082903
| 20 | 500 | 2 | 126 | 4.120341 | 25 | 39 | 0.06072355 | 284.1029 | 0.24 | 0.001420515 | 0.2634493 | 1.097706 | 0.2595966 | 1.081653
| 20 | 500 | 2 | 126 | 4.120341 | 25 | 39 | 0.06072355 | 347.3701 | 0.27 | 0.00173685 | 0.3117946 | 1.154795 | 0.3082248 | 1.141573
| 20 | 500 | 2 | 126 | 4.120341 | 25 | 39 | 0.06072355 | 454.4094 | 0.35 | 0.002272047 | 0.3905039 | 1.115725 | 0.3876956 | 1.107702
| 20 | 500 | 2 | 126 | 4.120341 | 25 | 39 | 0.06072355 | 500 | 0.4 | 0.0025 | 0.4230789 | 1.057697 | 0.4206794 | 1.051698
Viga S600-0.37-10 - Sokolov et al (2021) | 10 | 500 | 8 | 87.7 | 4.131127 | 25 | 53 | 0.01538839 | 230.4611 | 0.16 | 0.001152306 | 0.203325 | 1.270781 | 0.1991531 | 1.244707
| 10 | 500 | 8 | 87.7 | 4.131127 | 25 | 53 | 0.01538839 | 305.3537 | 0.18 | 0.001526768 | 0.2573943 | 1.429968 | 0.2532506 | 1.406948
| 10 | 500 | 8 | 87.7 | 4.131127 | 25 | 53 | 0.01538839 | 497.5154 | 0.26 | 0.002487577 | 0.3874875 | 1.490337 | 0.3842389 | 1.477842
Viga V1 - Oliveira (2007) | 10 | 628 | 4 | 32.46667 | 3.262 | 25 | 36 | 0.01744444 | 173.6503 | 0.16 | 0.0008682515 | 0.1508156 | 0.9425977 | 0.1456542 | 0.9103387
| 10 | 628 | 4 | 32.46667 | 3.262 | 25 | 36 | 0.01744444 | 238.7391 | 0.2 | 0.001193696 | 0.1969238 | 0.9846191 | 0.1911555 | 0.9557775
| 10 | 628 | 4 | 32.46667 | 3.262 | 25 | 36 | 0.01744444 | 305.6485 | 0.2 | 0.001528243 | 0.2422225 | 1.211113 | 0.2360586 | 1.180293
| 10 | 628 | 4 | 32.46667 | 3.262 | 25 | 36 | 0.01744444 | 366.5479 | 0.24 | 0.00183274 | 0.2820589 | 1.175245 | 0.2756816 | 1.148673
| 10 | 628 | 4 | 32.46667 | 3.262 | 25 | 36 | 0.01744444 | 399.4417 | 0.3 | 0.001997209 | 0.3031211 | 1.010404 | 0.2966752 | 0.9889174
| 10 | 628 | 4 | 32.46667 | 3.262 | 25 | 36 | 0.01744444 | 498.0487 | 0.32 | 0.002490244 | 0.3646801 | 1.139625 | 0.3581873 | 1.119335
| 10 | 628 | 4 | 32.46667 | 3.262 | 25 | 36 | 0.01744444 | 502.7619 | 0.38 | 0.002513809 | 0.3675699 | 0.9672891 | 0.3610801 | 0.9502107
| 10 | 628 | 4 | 32.46667 | 3.262 | 25 | 36 | 0.01744444 | 538.6734 | 0.42 | 0.002693367 | 0.3894476 | 0.9272563 | 0.3829941 | 0.9118907
| 10 | 628 | 4 | 32.46667 | 3.262 | 25 | 36 | 0.01744444 | 628 | 0.44 | 0.00314 | 0.4428824 | 1.006551 | 0.4366139 | 0.9923044
| 10 | 628 | 4 | 32.46667 | 3.262 | 25 | 36 | 0.01744444 | 628 | 0.5 | 0.00314 | 0.4428824 | 0.8857648 | 0.4366139 | 0.8732279
Viga V2 - Oliveira (2007) | 10 | 628 | 4 | 32.46667 | 3.514 | 25 | 36 | 0.01744444 | 246.6297 | 0.24 | 0.001233148 | 0.2023635 | 0.8431814 | 0.1965381 | 0.8189088
| 10 | 628 | 4 | 32.46667 | 3.514 | 25 | 36 | 0.01744444 | 335.6961 | 0.3 | 0.00167848 | 0.2620241 | 0.8734136 | 0.2557397 | 0.8524657
| 10 | 628 | 4 | 32.46667 | 3.514 | 25 | 36 | 0.01744444 | 361.5087 | 0.3 | 0.001807544 | 0.2788058 | 0.9293526 | 0.2724416 | 0.9081388
| 10 | 628 | 4 | 32.46667 | 3.514 | 25 | 36 | 0.01744444 | 392.9101 | 0.3 | 0.00196455 | 0.298962 | 0.9965398 | 0.2925273 | 0.975091
| 10 | 628 | 4 | 32.46667 | 3.514 | 25 | 36 | 0.01744444 | 424.1643 | 0.38 | 0.002120821 | 0.3187659 | 0.8388576 | 0.3122872 | 0.8218084
| 10 | 628 | 4 | 32.46667 | 3.514 | 25 | 36 | 0.01744444 | 491.1376 | 0.44 | 0.002455688 | 0.3604346 | 0.8191696 | 0.3539383 | 0.8044052
Viga T1F000 - Silva Neto (2017) | 16 | 571 | 4 | 37 | 4.2588 | 33 | 59 | 0.1168 | 104.2692 | 0.18 | 0.0005213461 | 0.06497603 | 0.3609779 | 0.06498886 | 0.3610492
| 16 | 571 | 4 | 37 | 4.2588 | 33 | 59 | 0.1168 | 166.9049 | 0.2 | 0.0008345246 | 0.09637569 | 0.4818784 | 0.09712304 | 0.4856152
| 16 | 571 | 4 | 37 | 4.2588 | 33 | 59 | 0.1168 | 214.4581 | 0.26 | 0.001072291 | 0.1189059 | 0.4573303 | 0.1203096 | 0.462729
| 16 | 571 | 4 | 37 | 4.2588 | 33 | 59 | 0.1168 | 293.1371 | 0.44 | 0.001465685 | 0.1545054 | 0.3511486 | 0.157113 | 0.3570749
| 16 | 571 | 4 | 37 | 4.2588 | 33 | 59 | 0.1168 | 408.1294 | 0.6 | 0.002040647 | 0.2038858 | 0.3398096 | 0.2084275 | 0.3473791
Viga 12-20-00 - Caldentey et al (2013) | 12 | 500 | 4 | 79.3 | 2.693329 | 20 | 38 | 0.01359398 | 220.9818 | 0.36 | 0.001104909 | 0.2543714 | 0.7065872 | 0.2543825 | 0.7066181
| 12 | 500 | 4 | 79.3 | 2.693329 | 20 | 38 | 0.01359398 | 345.8742 | 0.43 | 0.001729371 | 0.3702635 | 0.8610778 | 0.3729433 | 0.86731
| 12 | 500 | 4 | 79.3 | 2.693329 | 20 | 38 | 0.01359398 | 500 | 0.56 | 0.0025 | 0.5042365 | 0.9004224 | 0.5108897 | 0.9123029
| 12 | 500 | 4 | 79.3 | 2.693329 | 20 | 38 | 0.01359398 | 500 | 0.71 | 0.0025 | 0.5042365 | 0.7101923 | 0.5108897 | 0.7195629
| 12 | 500 | 4 | 79.3 | 2.693329 | 20 | 38 | 0.01359398 | 500 | 0.79 | 0.0025 | 0.5042365 | 0.6382741 | 0.5108897 | 0.6466958
Viga 25-20-00 - Caldentey et al (2013) | 25 | 500 | 4 | 62 | 2.693329 | 20 | 44.5 | 0.05446705 | 66.03449 | 0.2 | 0.0003301724 | 0.1043542 | 0.5217712 | 0.1013966 | 0.5069832
| 25 | 500 | 4 | 62 | 2.693329 | 20 | 44.5 | 0.05446705 | 151.4859 | 0.25 | 0.0007574295 | 0.2092638 | 0.8370551 | 0.2060521 | 0.8242086
| 25 | 500 | 4 | 62 | 2.693329 | 20 | 44.5 | 0.05446705 | 248.7968 | 0.36 | 0.001243984 | 0.3171466 | 0.8809628 | 0.3147681 | 0.8743558
| 25 | 500 | 4 | 62 | 2.693329 | 20 | 44.5 | 0.05446705 | 346.1077 | 0.47 | 0.001730538 | 0.4182165 | 0.8898224 | 0.4172782 | 0.8878259
| 25 | 500 | 4 | 62 | 2.693329 | 20 | 44.5 | 0.05446705 | 419.0908 | 0.57 | 0.002095454 | 0.490949 | 0.8613141 | 0.4913494 | 0.8620166
| 25 | 500 | 4 | 62 | 2.693329 | 20 | 44.5 | 0.05446705 | 500 | 0.78 | 0.0025 | 0.5692185 | 0.7297674 | 0.571294 | 0.7324282
Viga 12-20-10 - Caldentey et al (2013) | 12 | 500 | 4 | 79.3 | 2.693329 | 20 | 34 | 0.01519328 | 104.5272 | 0.21 | 0.0005226358 | 0.1285947 | 0.6123555 | 0.1258979 | 0.599514
| 12 | 500 | 4 | 79.3 | 2.693329 | 20 | 34 | 0.01519328 | 164.4898 | 0.31 | 0.0008224489 | 0.1880327 | 0.606557 | 0.1854298 | 0.5981607
| 12 | 500 | 4 | 79.3 | 2.693329 | 20 | 34 | 0.01519328 | 224.4524 | 0.38 | 0.001122262 | 0.2439782 | 0.6420479 | 0.2418004 | 0.6363169
| 12 | 500 | 4 | 79.3 | 2.693329 | 20 | 34 | 0.01519328 | 344.3776 | 0.52 | 0.001721888 | 0.3492563 | 0.6716466 | 0.3485176 | 0.6702262
| 12 | 500 | 4 | 79.3 | 2.693329 | 20 | 34 | 0.01519328 | 500 | 0.74 | 0.0025 | 0.4773597 | 0.6450807 | 0.4792006 | 0.6475683
Viga 12-20-30 - Caldentey et al (2013) | 12 | 500 | 4 | 79.3 | 2.693329 | 20 | 34 | 0.01519328 | 104.5272 | 0.17 | 0.0005226358 | 0.1285947 | 0.7564392 | 0.1258979 | 0.7405761
| 12 | 500 | 4 | 79.3 | 2.693329 | 20 | 34 | 0.01519328 | 224.4524 | 0.36 | 0.001122262 | 0.2439782 | 0.6777172 | 0.2418004 | 0.6716678
| 12 | 500 | 4 | 79.3 | 2.693329 | 20 | 34 | 0.01519328 | 344.3776 | 0.56 | 0.001721888 | 0.3492563 | 0.6236719 | 0.3485176 | 0.6223529
| 12 | 500 | 4 | 79.3 | 2.693329 | 20 | 34 | 0.01519328 | 500 | 0.78 | 0.0025 | 0.4773597 | 0.6119996 | 0.4792006 | 0.6143597
Viga 12-70-00 - Caldentey et al (2013) | 12 | 500 | 4 | 46 | 2.693329 | 70 | 88 | 0.01022007 | 108.9634 | 0.31 | 0.0005448172 | 0.1636249 | 0.5278222 | 0.1644561 | 0.5305037
| 12 | 500 | 4 | 46 | 2.693329 | 70 | 88 | 0.01022007 | 187.0658 | 0.44 | 0.0009353288 | 0.257359 | 0.5849067 | 0.2609128 | 0.5929837
Viga 12-70-10 - Caldentey et al (2013) | 12 | 500 | 4 | 46 | 2.693329 | 70 | 84 | 0.01023176 | 27.51951 | 0.14 | 0.0001375975 | 0.05161606 | 0.3686861 | 0.05074224 | 0.3624446
| 12 | 500 | 4 | 46 | 2.693329 | 70 | 84 | 0.01023176 | 104.7112 | 0.31 | 0.0005235558 | 0.1581685 | 0.5102211 | 0.1588512 | 0.5124233
| 12 | 500 | 4 | 46 | 2.693329 | 70 | 84 | 0.01023176 | 181.9028 | 0.4 | 0.0009095141 | 0.2512531 | 0.6281327 | 0.2545771 | 0.6364429
Viga 12-70-30 - Caldentey et al (2013) | 12 | 500 | 4 | 46 | 2.693329 | 70 | 84 | 0.01023176 | 27.51951 | 0.25 | 0.0001375975 | 0.05161606 | 0.2064642 | 0.05074224 | 0.202969
| 12 | 500 | 4 | 46 | 2.693329 | 70 | 84 | 0.01023176 | 104.7112 | 0.44 | 0.0005235558 | 0.1581685 | 0.3594739 | 0.1588512 | 0.3610255
| 12 | 500 | 4 | 46 | 2.693329 | 70 | 84 | 0.01023176 | 181.9028 | 0.56 | 0.0009095141 | 0.2512531 | 0.4486662 | 0.2545771 | 0.454602
Viga 25-20-10 - Caldentey et al (2013) | 25 | 500 | 4 | 62 | 2.693329 | 20 | 40.5 | 0.05542152 | 173.7888 | 0.23 | 0.0008689441 | 0.232789 | 1.012126 | 0.2298382 | 0.9992967
| 25 | 500 | 4 | 62 | 2.693329 | 20 | 40.5 | 0.05542152 | 293.9892 | 0.35 | 0.001469946 | 0.3616478 | 1.03328 | 0.3600797 | 1.028799
| 25 | 500 | 4 | 62 | 2.693329 | 20 | 40.5 | 0.05542152 | 414.1896 | 0.49 | 0.002070948 | 0.481989 | 0.983651 | 0.4825383 | 0.9847721
| 25 | 500 | 4 | 62 | 2.693329 | 20 | 40.5 | 0.05542152 | 500 | 0.67 | 0.0025 | 0.5643662 | 0.8423377 | 0.5667141 | 0.845842
Viga 25-20-30 - Caldentey et al (2013) | 25 | 500 | 4 | 62 | 2.693329 | 20 | 40.5 | 0.05542152 | 173.7888 | 0.27 | 0.0008689441 | 0.232789 | 0.8621815 | 0.2298382 | 0.8512528
| 25 | 500 | 4 | 62 | 2.693329 | 20 | 40.5 | 0.05542152 | 293.9892 | 0.4 | 0.001469946 | 0.3616478 | 0.9041196 | 0.3600797 | 0.9001994
| 25 | 500 | 4 | 62 | 2.693329 | 20 | 40.5 | 0.05542152 | 414.1896 | 0.53 | 0.002070948 | 0.481989 | 0.9094132 | 0.4825383 | 0.9104496
| 25 | 500 | 4 | 62 | 2.693329 | 20 | 40.5 | 0.05542152 | 500 | 0.72 | 0.0025 | 0.5643662 | 0.783842 | 0.5667141 | 0.7871029
Viga 25-70-00 - Caldentey et al (2013) | 25 | 500 | 4 | 28.7 | 2.693329 | 70 | 94.5 | 0.0526206 | 80.82151 | 0.3 | 0.0004041075 | 0.1270898 | 0.4236326 | 0.1224467 | 0.4081556
| 25 | 500 | 4 | 28.7 | 2.693329 | 70 | 94.5 | 0.0526206 | 211.1239 | 0.57 | 0.00105562 | 0.2841616 | 0.4985291 | 0.2780187 | 0.4877521
Viga 25-70-10 - Caldentey et al (2013) | 25 | 500 | 4 | 28.7 | 2.693329 | 70 | 90.5 | 0.05276794 | 79.47321 | 0.26 | 0.000397366 | 0.1251399 | 0.4813074 | 0.1205424 | 0.4636245
| 25 | 500 | 4 | 28.7 | 2.693329 | 70 | 90.5 | 0.05276794 | 207.9082 | 0.6 | 0.001039541 | 0.2801479 | 0.4669131 | 0.2740397 | 0.4567329
Viga 25-70-30 - Caldentey et al (2013) | 25 | 500 | 4 | 28.7 | 2.693329 | 70 | 90.5 | 0.05276794 | 79.47321 | 0.27 | 0.000397366 | 0.1251399 | 0.4634812 | 0.1205424 | 0.4464532
| 25 | 500 | 4 | 28.7 | 2.693329 | 70 | 90.5 | 0.05276794 | 207.9082 | 0.59 | 0.001039541 | 0.2801479 | 0.4748269 | 0.2740397 | 0.4644741
Viga RS1 - Harajlí e Naamam (1985) | 9.52 | 434 | 3 | 22.2 | 3.56416 | 20.64 | 25.4 | 0.03244851 | 246.1129 | 0.15 | 0.001230565 | 0.1409594 | 0.9397291 | 0.1326662 | 0.8844415
| 9.52 | 434 | 3 | 22.2 | 3.56416 | 20.64 | 25.4 | 0.03244851 | 307.81 | 0.17 | 0.00153905 | 0.1700217 | 1.000127 | 0.1605924 | 0.9446613
Viga RS2 - Harajlí e Naamam (1985) | 12.7 | 434 | 3 | 19.05 | 3.976608 | 19.05 | 25.4 | 0.06421247 | 272.9433 | 0.15 | 0.001364717 | 0.1505565 | 1.00371 | 0.1452462 | 0.9683077
| 12.7 | 434 | 3 | 19.05 | 3.976608 | 19.05 | 25.4 | 0.06421247 | 325.3586 | 0.17 | 0.001626793 | 0.1744336 | 1.02608 | 0.1687548 | 0.9926753
| 12.7 | 434 | 3 | 19.05 | 3.976608 | 19.05 | 25.4 | 0.06421247 | 399.7545 | 0.2 | 0.001998772 | 0.2072877 | 1.036438 | 0.2012011 | 1.006005
Viga RS3 - Harajlí e Naamam (1985) | 15.9 | 540 | 3 | 15.9 | 3.976608 | 17.46 | 25.4 | 0.1083507 | 266.8781 | 0.16 | 0.00133439 | 0.1459808 | 0.9123797 | 0.1481859 | 0.9261617
| 15.9 | 540 | 3 | 15.9 | 3.976608 | 17.46 | 25.4 | 0.1083507 | 368.2537 | 0.21 | 0.001841269 | 0.1911951 | 0.9104527 | 0.1950856 | 0.9289791
Viga B1-a - Gilbert e Nejadi (2004) | 16 | 500 | 2 | 138 | 3.269 | 40 | 48 | 0.0174791 | 58.49328 | 0.15 | 0.0002924664 | 0.1015724 | 0.6771496 | 0.09853562 | 0.6569041
| 16 | 500 | 2 | 138 | 3.269 | 40 | 48 | 0.0174791 | 94.65833 | 0.2 | 0.0004732917 | 0.1520415 | 0.7602076 | 0.1486361 | 0.7431807
| 16 | 500 | 2 | 138 | 3.269 | 40 | 48 | 0.0174791 | 132.936 | 0.25 | 0.0006646802 | 0.2020941 | 0.8083765 | 0.1986441 | 0.7945763
| 16 | 500 | 2 | 138 | 3.269 | 40 | 48 | 0.0174791 | 171.1482 | 0.28 | 0.000855741 | 0.2497509 | 0.8919676 | 0.2464817 | 0.8802919
| 16 | 500 | 2 | 138 | 3.269 | 40 | 48 | 0.0174791 | 209.3604 | 0.28 | 0.001046802 | 0.2956995 | 1.05607 | 0.2927714 | 1.045612
| 16 | 500 | 2 | 138 | 3.269 | 40 | 48 | 0.0174791 | 247.6381 | 0.3 | 0.00123819 | 0.3403769 | 1.13459 | 0.3379129 | 1.126376
| 16 | 500 | 2 | 138 | 3.269 | 40 | 48 | 0.0174791 | 285.9158 | 0.33 | 0.001429579 | 0.3839446 | 1.163469 | 0.3820429 | 1.157706
| 16 | 500 | 2 | 138 | 3.269 | 40 | 48 | 0.0174791 | 324.0624 | 0.33 | 0.001620312 | 0.4264301 | 1.292212 | 0.425169 | 1.288391
Viga B1-b - Gilbert e Nejadi (2004) | 16 | 500 | 2 | 138 | 3.269 | 40 | 48 | 0.0174791 | 94.65833 | 0.15 | 0.0004732917 | 0.1520415 | 1.01361 | 0.1486361 | 0.9909076
| 16 | 500 | 2 | 138 | 3.269 | 40 | 48 | 0.0174791 | 132.936 | 0.18 | 0.0006646802 | 0.2020941 | 1.122745 | 0.1986441 | 1.103578
| 16 | 500 | 2 | 138 | 3.269 | 40 | 48 | 0.0174791 | 171.1482 | 0.2 | 0.000855741 | 0.2497509 | 1.248755 | 0.2464817 | 1.232409
| 16 | 500 | 2 | 138 | 3.269 | 40 | 48 | 0.0174791 | 209.3604 | 0.25 | 0.001046802 | 0.2956995 | 1.182798 | 0.2927714 | 1.171085
| 16 | 500 | 2 | 138 | 3.269 | 40 | 48 | 0.0174791 | 247.6381 | 0.3 | 0.00123819 | 0.3403769 | 1.13459 | 0.3379129 | 1.126376
| 16 | 500 | 2 | 138 | 3.269 | 40 | 48 | 0.0174791 | 285.9158 | 0.33 | 0.001429579 | 0.3839446 | 1.163469 | 0.3820429 | 1.157706
| 16 | 500 | 2 | 138 | 3.269 | 40 | 48 | 0.0174791 | 324.0624 | 0.38 | 0.001620312 | 0.4264301 | 1.122185 | 0.425169 | 1.118866
Viga B2-a - Gilbert e Nejadi (2004) | 16 | 500 | 2 | 168 | 3.269 | 25 | 33 | 0.01939394 | 104.8925 | 0.15 | 0.0005244625 | 0.1569496 | 1.046331 | 0.1530947 | 1.020631
| 16 | 500 | 2 | 168 | 3.269 | 25 | 33 | 0.01939394 | 142.1404 | 0.18 | 0.0007107019 | 0.2024668 | 1.124815 | 0.1984564 | 1.102536
| 16 | 500 | 2 | 168 | 3.269 | 25 | 33 | 0.01939394 | 179.3245 | 0.2 | 0.0008966225 | 0.2459952 | 1.229976 | 0.2420208 | 1.210104
| 16 | 500 | 2 | 168 | 3.269 | 25 | 33 | 0.01939394 | 216.5086 | 0.23 | 0.001082543 | 0.2880745 | 1.252498 | 0.284276 | 1.235983
| 16 | 500 | 2 | 168 | 3.269 | 25 | 33 | 0.01939394 | 253.7565 | 0.25 | 0.001268783 | 0.3290623 | 1.316249 | 0.3255492 | 1.302197
| 16 | 500 | 2 | 168 | 3.269 | 25 | 33 | 0.01939394 | 291.0044 | 0.3 | 0.001455022 | 0.3690833 | 1.230278 | 0.365944 | 1.219813
| 16 | 500 | 2 | 168 | 3.269 | 25 | 33 | 0.01939394 | 328.1248 | 0.3 | 0.001640624 | 0.4081476 | 1.360492 | 0.4054541 | 1.351514
Viga B2-b - Gilbert e Nejadi (2004) | 16 | 500 | 2 | 168 | 3.269 | 25 | 33 | 0.01939394 | 69.57262 | 0.15 | 0.0003478631 | 0.1112602 | 0.7417348 | 0.1078169 | 0.7187792
| 16 | 500 | 2 | 168 | 3.269 | 25 | 33 | 0.01939394 | 104.8925 | 0.18 | 0.0005244625 | 0.1569496 | 0.8719425 | 0.1530947 | 0.850526
| 16 | 500 | 2 | 168 | 3.269 | 25 | 33 | 0.01939394 | 142.1404 | 0.18 | 0.0007107019 | 0.2024668 | 1.124815 | 0.1984564 | 1.102536
| 16 | 500 | 2 | 168 | 3.269 | 25 | 33 | 0.01939394 | 179.3245 | 0.25 | 0.0008966225 | 0.2459952 | 0.9839806 | 0.2420208 | 0.9680831
| 16 | 500 | 2 | 168 | 3.269 | 25 | 33 | 0.01939394 | 216.5086 | 0.28 | 0.001082543 | 0.2880745 | 1.028837 | 0.284276 | 1.015271
| 16 | 500 | 2 | 168 | 3.269 | 25 | 33 | 0.01939394 | 253.7565 | 0.33 | 0.001268783 | 0.3290623 | 0.9971585 | 0.3255492 | 0.9865129
| 16 | 500 | 2 | 168 | 3.269 | 25 | 33 | 0.01939394 | 291.0044 | 0.38 | 0.001455022 | 0.3690833 | 0.9712718 | 0.365944 | 0.9630105
| 16 | 500 | 2 | 168 | 3.269 | 25 | 33 | 0.01939394 | 328.1248 | 0.43 | 0.001640624 | 0.4081476 | 0.9491804 | 0.4054541 | 0.9429165
Viga B3-a - Gilbert e Nejadi (2004) | 16 | 500 | 3 | 76 | 3.269 | 25 | 33 | 0.02928192 | 164.1376 | 0.15 | 0.000820688 | 0.1865 | 1.243333 | 0.1796767 | 1.197845
| 16 | 500 | 3 | 76 | 3.269 | 25 | 33 | 0.02928192 | 187.1578 | 0.18 | 0.0009357892 | 0.2081828 | 1.156571 | 0.2009878 | 1.116599
| 16 | 500 | 3 | 76 | 3.269 | 25 | 33 | 0.02928192 | 210.2572 | 0.18 | 0.001051286 | 0.229509 | 1.27505 | 0.22199 | 1.233278
| 16 | 500 | 3 | 76 | 3.269 | 25 | 33 | 0.02928192 | 233.3565 | 0.2 | 0.001166783 | 0.2504582 | 1.252291 | 0.2426572 | 1.213286
| 16 | 500 | 3 | 76 | 3.269 | 25 | 33 | 0.02928192 | 256.4559 | 0.2 | 0.001282279 | 0.2710735 | 1.355368 | 0.2630274 | 1.315137
Viga B3-b - Gilbert e Nejadi (2004) | 16 | 500 | 3 | 76 | 3.269 | 25 | 33 | 0.02928192 | 187.1578 | 0.15 | 0.0009357892 | 0.2081828 | 1.387885 | 0.2009878 | 1.339919
| 16 | 500 | 3 | 76 | 3.269 | 25 | 33 | 0.02928192 | 210.2572 | 0.18 | 0.001051286 | 0.229509 | 1.27505 | 0.22199 | 1.233278
| 16 | 500 | 3 | 76 | 3.269 | 25 | 33 | 0.02928192 | 233.3565 | 0.2 | 0.001166783 | 0.2504582 | 1.252291 | 0.2426572 | 1.213286
| 16 | 500 | 3 | 76 | 3.269 | 25 | 33 | 0.02928192 | 256.4559 | 0.2 | 0.001282279 | 0.2710735 | 1.355368 | 0.2630274 | 1.315137
Laje S1-a - Gilbert e Nejadi (2004) | 12 | 500 | 2 | 296 | 3.269 | 25 | 31 | 0.01247721 | 4.52087 | 0.2 | 2.260435e-05 | 0.0102054 | 0.05102698 | 0.009652229 | 0.04826115
| 12 | 500 | 2 | 296 | 3.269 | 25 | 31 | 0.01247721 | 102.1111 | 0.25 | 0.0005105554 | 0.1391095 | 0.5564381 | 0.1382981 | 0.5531925
| 12 | 500 | 2 | 296 | 3.269 | 25 | 31 | 0.01247721 | 207.9797 | 0.33 | 0.001039899 | 0.2524965 | 0.7651408 | 0.2538972 | 0.7693854
Laje S1-b - Gilbert e Nejadi (2004) | 12 | 500 | 2 | 296 | 3.269 | 25 | 31 | 0.01247721 | 102.1111 | 0.23 | 0.0005105554 | 0.1391095 | 0.604824 | 0.1382981 | 0.6012961
| 12 | 500 | 2 | 296 | 3.269 | 25 | 31 | 0.01247721 | 207.9797 | 0.28 | 0.001039899 | 0.2524965 | 0.9017731 | 0.2538972 | 0.9067757
Laje S2-a - Gilbert e Nejadi (2004) | 12 | 500 | 3 | 142 | 3.269 | 25 | 31 | 0.01952712 | 101.3362 | 0.18 | 0.0005066809 | 0.1109017 | 0.6161203 | 0.1064358 | 0.5913101
| 12 | 500 | 3 | 142 | 3.269 | 25 | 31 | 0.01952712 | 164.101 | 0.23 | 0.0008205051 | 0.1661004 | 0.7221756 | 0.160646 | 0.6984609
| 12 | 500 | 3 | 142 | 3.269 | 25 | 31 | 0.01952712 | 226.8659 | 0.25 | 0.001134329 | 0.2178923 | 0.8715693 | 0.2118321 | 0.8473283
Laje S2-b - Gilbert e Nejadi (2004) | 12 | 500 | 3 | 142 | 3.269 | 25 | 31 | 0.01952712 | 101.3362 | 0.18 | 0.0005066809 | 0.1109017 | 0.6161203 | 0.1064358 | 0.5913101
| 12 | 500 | 3 | 142 | 3.269 | 25 | 31 | 0.01952712 | 164.101 | 0.23 | 0.0008205051 | 0.1661004 | 0.7221756 | 0.160646 | 0.6984609
| 12 | 500 | 3 | 142 | 3.269 | 25 | 31 | 0.01952712 | 226.8659 | 0.25 | 0.001134329 | 0.2178923 | 0.8715693 | 0.2118321 | 0.8473283
Laje S3-a - Gilbert e Nejadi (2004) | 12 | 500 | 4 | 90.67 | 3.269 | 25 | 31 | 0.02696877 | 150.3176 | 0.15 | 0.0007515882 | 0.1317011 | 0.8780077 | 0.125098 | 0.8339866
| 12 | 500 | 4 | 90.67 | 3.269 | 25 | 31 | 0.02696877 | 194.6764 | 0.15 | 0.0009733821 | 0.1635686 | 1.090457 | 0.1560118 | 1.040079
| 12 | 500 | 4 | 90.67 | 3.269 | 25 | 31 | 0.02696877 | 239.0352 | 0.18 | 0.001195176 | 0.1942702 | 1.079279 | 0.1859046 | 1.032804
Laje S3-b - Gilbert e Nejadi (2004) | 12 | 500 | 4 | 90.67 | 3.269 | 25 | 31 | 0.02696877 | 150.3176 | 0.18 | 0.0007515882 | 0.1317011 | 0.731673 | 0.125098 | 0.6949888
| 12 | 500 | 4 | 90.67 | 3.269 | 25 | 31 | 0.02696877 | 194.6764 | 0.2 | 0.0009733821 | 0.1635686 | 0.8178428 | 0.1560118 | 0.7800589
| 12 | 500 | 4 | 90.67 | 3.269 | 25 | 31 | 0.02696877 | 239.0352 | 0.23 | 0.001195176 | 0.1942702 | 0.8446532 | 0.1859046 | 0.8082811
Viga 250-10-1 - Cornelissen (2022) | 10 | 528 | 1 | 45 | 2.8 | 40 | 45 | 0.01140138 | 144.9939 | 0.16 | 0.0007249697 | 0.1604491 | 1.002807 | 0.1595694 | 0.9973088
| 10 | 528 | 1 | 45 | 2.8 | 40 | 45 | 0.01140138 | 175.0975 | 0.18 | 0.0008754875 | 0.1879294 | 1.044052 | 0.187464 | 1.041467
| 10 | 528 | 1 | 45 | 2.8 | 40 | 45 | 0.01140138 | 209.2149 | 0.2 | 0.001046074 | 0.2181638 | 1.090819 | 0.2182443 | 1.091222
| 10 | 528 | 1 | 45 | 2.8 | 40 | 45 | 0.01140138 | 239.3185 | 0.22 | 0.001196592 | 0.2441789 | 1.109904 | 0.244795 | 1.112705
| 10 | 528 | 1 | 45 | 2.8 | 40 | 45 | 0.01140138 | 273.4359 | 0.24 | 0.001367179 | 0.2730304 | 1.137627 | 0.2743036 | 1.142932
| 10 | 528 | 1 | 45 | 2.8 | 40 | 45 | 0.01140138 | 303.5394 | 0.26 | 0.001517697 | 0.2980042 | 1.14617 | 0.2998946 | 1.153441
| 10 | 528 | 1 | 45 | 2.8 | 40 | 45 | 0.01140138 | 339.6637 | 0.28 | 0.001698319 | 0.3274502 | 1.169465 | 0.3301208 | 1.179003
Viga 250-10-2 - Cornelissen (2022) | 10 | 528 | 1 | 45 | 2.8 | 40 | 45 | 0.01140138 | 110.8765 | 0.15 | 0.0005543827 | 0.128145 | 0.8543001 | 0.1268966 | 0.8459773
| 10 | 528 | 1 | 45 | 2.8 | 40 | 45 | 0.01140138 | 144.9939 | 0.17 | 0.0007249697 | 0.1604491 | 0.9438181 | 0.1595694 | 0.9386436
| 10 | 528 | 1 | 45 | 2.8 | 40 | 45 | 0.01140138 | 177.1044 | 0.19 | 0.0008855221 | 0.1897327 | 0.9985934 | 0.1892975 | 0.9963024
| 10 | 528 | 1 | 45 | 2.8 | 40 | 45 | 0.01140138 | 206.2045 | 0.2 | 0.001031023 | 0.2155301 | 1.077651 | 0.2155597 | 1.077798
| 10 | 528 | 1 | 45 | 2.8 | 40 | 45 | 0.01140138 | 239.3185 | 0.22 | 0.001196592 | 0.2441789 | 1.109904 | 0.244795 | 1.112705
| 10 | 528 | 1 | 45 | 2.8 | 40 | 45 | 0.01140138 | 272.4324 | 0.24 | 0.001362162 | 0.2721905 | 1.134127 | 0.2734437 | 1.139349
| 10 | 528 | 1 | 45 | 2.8 | 40 | 45 | 0.01140138 | 300.5291 | 0.26 | 0.001502645 | 0.2955255 | 1.136637 | 0.2973527 | 1.143664
| 10 | 528 | 1 | 45 | 2.8 | 40 | 45 | 0.01140138 | 327.6223 | 0.29 | 0.001638111 | 0.317694 | 1.095497 | 0.3201001 | 1.103793
Viga 250-20-2 - Cornelissen (2022) | 20 | 598 | 1 | 40 | 2.8 | 40 | 50 | 0.05412383 | 158.1253 | 0.17 | 0.0007906266 | 0.1713268 | 1.007805 | 0.165924 | 0.9760234
| 20 | 598 | 1 | 40 | 2.8 | 40 | 50 | 0.05412383 | 195.9897 | 0.2 | 0.0009799485 | 0.2050943 | 1.025471 | 0.19931 | 0.9965501
| 20 | 598 | 1 | 40 | 2.8 | 40 | 50 | 0.05412383 | 233.419 | 0.24 | 0.001167095 | 0.2374434 | 0.9893477 | 0.231393 | 0.9641375
| 20 | 598 | 1 | 40 | 2.8 | 40 | 50 | 0.05412383 | 270.6415 | 0.27 | 0.001353207 | 0.2687872 | 0.9955081 | 0.2625589 | 0.9724403
| 20 | 598 | 1 | 40 | 2.8 | 40 | 50 | 0.05412383 | 307.4504 | 0.32 | 0.001537252 | 0.2991008 | 0.93469 | 0.2927668 | 0.9148963
| 20 | 598 | 1 | 40 | 2.8 | 40 | 50 | 0.05412383 | 345.2933 | 0.34 | 0.001726466 | 0.3296581 | 0.9695826 | 0.3232768 | 0.9508142
Viga 250-20-3 - Cornelissen (2022) | 20 | 598 | 1 | 40 | 2.8 | 40 | 50 | 0.05412383 | 126.5366 | 0.16 | 0.000632683 | 0.1421409 | 0.8883809 | 0.1371685 | 0.8573034
| 20 | 598 | 1 | 40 | 2.8 | 40 | 50 | 0.05412383 | 158.6699 | 0.2 | 0.0007933497 | 0.1718211 | 0.8591057 | 0.1664119 | 0.8320595
| 20 | 598 | 1 | 40 | 2.8 | 40 | 50 | 0.05412383 | 195.3693 | 0.24 | 0.0009768466 | 0.2045501 | 0.8522921 | 0.1987711 | 0.828213
| 20 | 598 | 1 | 40 | 2.8 | 40 | 50 | 0.05412383 | 232.385 | 0.27 | 0.001161925 | 0.2365617 | 0.8761546 | 0.2305174 | 0.8537681
| 20 | 598 | 1 | 40 | 2.8 | 40 | 50 | 0.05412383 | 270.8483 | 0.29 | 0.001354241 | 0.2689593 | 0.9274458 | 0.2627302 | 0.9059662
| 20 | 598 | 1 | 40 | 2.8 | 40 | 50 | 0.05412383 | 307.4504 | 0.32 | 0.001537252 | 0.2991008 | 0.93469 | 0.2927668 | 0.9148963
| 20 | 598 | 1 | 40 | 2.8 | 40 | 50 | 0.05412383 | 325.2345 | 0.33 | 0.001626172 | 0.3135327 | 0.950099 | 0.3071693 | 0.9308161
Viga 350-10-1 - Cornelissen (2022) | 10 | 528 | 1 | 45 | 2.8 | 40 | 45 | 0.00795981 | 155.0144 | 0.15 | 0.000775072 | 0.2023578 | 1.349052 | 0.2095334 | 1.396889
| 10 | 528 | 1 | 45 | 2.8 | 40 | 45 | 0.00795981 | 188.9813 | 0.19 | 0.0009449064 | 0.238906 | 1.2574 | 0.2481631 | 1.306121
| 10 | 528 | 1 | 45 | 2.8 | 40 | 45 | 0.00795981 | 195.7747 | 0.2 | 0.0009788733 | 0.2460821 | 1.230411 | 0.2557617 | 1.278809
| 10 | 528 | 1 | 45 | 2.8 | 40 | 45 | 0.00795981 | 224.4578 | 0.23 | 0.001122289 | 0.2759555 | 1.199806 | 0.2874382 | 1.249731
| 10 | 528 | 1 | 45 | 2.8 | 40 | 45 | 0.00795981 | 244.0831 | 0.25 | 0.001220416 | 0.2960361 | 1.184145 | 0.3087683 | 1.235073
| 10 | 528 | 1 | 45 | 2.8 | 40 | 45 | 0.00795981 | 265.9729 | 0.28 | 0.001329864 | 0.3181279 | 1.136171 | 0.3322665 | 1.186666
| 10 | 528 | 1 | 45 | 2.8 | 40 | 45 | 0.00795981 | 285.5982 | 0.31 | 0.001427991 | 0.3376845 | 1.089305 | 0.3530942 | 1.139014
| 10 | 528 | 1 | 45 | 2.8 | 40 | 45 | 0.00795981 | 308.9976 | 0.36 | 0.001544988 | 0.3607202 | 1.002001 | 0.3776566 | 1.049046
Viga 350-10-2 - Cornelissen (2022) | 10 | 528 | 1 | 45 | 2.8 | 40 | 45 | 0.00795981 | 152.7499 | 0.16 | 0.0007637497 | 0.1998777 | 1.249235 | 0.2069166 | 1.293229
| 10 | 528 | 1 | 45 | 2.8 | 40 | 45 | 0.00795981 | 175.3945 | 0.18 | 0.0008769726 | 0.2244262 | 1.246812 | 0.2328441 | 1.293578
| 10 | 528 | 1 | 45 | 2.8 | 40 | 45 | 0.00795981 | 196.5295 | 0.2 | 0.0009826474 | 0.246877 | 1.234385 | 0.2566036 | 1.283018
| 10 | 528 | 1 | 45 | 2.8 | 40 | 45 | 0.00795981 | 218.4192 | 0.23 | 0.001092096 | 0.2697205 | 1.172698 | 0.2808212 | 1.220962
| 10 | 528 | 1 | 45 | 2.8 | 40 | 45 | 0.00795981 | 241.8186 | 0.24 | 0.001209093 | 0.2937329 | 1.223887 | 0.3063203 | 1.276335
| 10 | 528 | 1 | 45 | 2.8 | 40 | 45 | 0.00795981 | 265.9729 | 0.25 | 0.001329864 | 0.3181279 | 1.272512 | 0.3322665 | 1.329066
| 10 | 528 | 1 | 45 | 2.8 | 40 | 45 | 0.00795981 | 287.8626 | 0.27 | 0.001439313 | 0.3399268 | 1.258988 | 0.3554837 | 1.316606
| 10 | 528 | 1 | 45 | 2.8 | 40 | 45 | 0.00795981 | 307.4879 | 0.29 | 0.00153744 | 0.3592428 | 1.238768 | 0.3760804 | 1.296829
Viga 350-10-3 - Cornelissen (2022) | 10 | 528 | 1 | 45 | 2.8 | 40 | 45 | 0.00795981 | 177.659 | 0.15 | 0.0008882949 | 0.2268518 | 1.512345 | 0.2354089 | 1.569393
| 10 | 528 | 1 | 45 | 2.8 | 40 | 45 | 0.00795981 | 199.5488 | 0.16 | 0.0009977438 | 0.2500514 | 1.562821 | 0.2599665 | 1.62479
| 10 | 528 | 1 | 45 | 2.8 | 40 | 45 | 0.00795981 | 230.4964 | 0.18 | 0.001152482 | 0.2821634 | 1.567574 | 0.2940293 | 1.633496
| 10 | 528 | 1 | 45 | 2.8 | 40 | 45 | 0.00795981 | 248.612 | 0.18 | 0.00124306 | 0.3006323 | 1.67018 | 0.3136544 | 1.742524
| 10 | 528 | 1 | 45 | 2.8 | 40 | 45 | 0.00795981 | 265.9729 | 0.19 | 0.001329864 | 0.3181279 | 1.674358 | 0.3322665 | 1.748771
| 10 | 528 | 1 | 45 | 2.8 | 40 | 45 | 0.00795981 | 284.8434 | 0.2 | 0.001424217 | 0.3369365 | 1.684682 | 0.3522971 | 1.761486
| 10 | 528 | 1 | 45 | 2.8 | 40 | 45 | 0.00795981 | 309.7524 | 0.22 | 0.001548762 | 0.3614585 | 1.642993 | 0.3784443 | 1.720202
Viga 350-20-1 - Cornelissen (2022) | 20 | 598 | 1 | 40 | 2.8 | 40 | 50 | 0.03726149 | 170.9644 | 0.16 | 0.0008548222 | 0.2196201 | 1.372626 | 0.2124443 | 1.327777
| 20 | 598 | 1 | 40 | 2.8 | 40 | 50 | 0.03726149 | 212.3683 | 0.2 | 0.001061841 | 0.2633894 | 1.316947 | 0.2556691 | 1.278345
| 20 | 598 | 1 | 40 | 2.8 | 40 | 50 | 0.03726149 | 253.6318 | 0.23 | 0.001268159 | 0.3056467 | 1.328899 | 0.2975319 | 1.293617
Viga 350-20-2 - Cornelissen (2022) | 20 | 598 | 1 | 40 | 2.8 | 40 | 50 | 0.03726149 | 179.9082 | 0.14 | 0.0008995411 | 0.229208 | 1.6372 | 0.2218999 | 1.585
| 20 | 598 | 1 | 40 | 2.8 | 40 | 50 | 0.03726149 | 219.7482 | 0.17 | 0.001098741 | 0.2710382 | 1.594342 | 0.2632375 | 1.548456
| 20 | 598 | 1 | 40 | 2.8 | 40 | 50 | 0.03726149 | 259.2192 | 0.21 | 0.001296096 | 0.3112792 | 1.482282 | 0.3031205 | 1.443431
Viga 350-20-3 - Cornelissen (2022) | 20 | 598 | 1 | 40 | 2.8 | 40 | 50 | 0.03726149 | 97.0489 | 0.21 | 0.0004852445 | 0.1366455 | 0.6506927 | 0.1309886 | 0.6237554
| 20 | 598 | 1 | 40 | 2.8 | 40 | 50 | 0.03726149 | 133.0767 | 0.25 | 0.0006653833 | 0.1780305 | 0.7121221 | 0.1715247 | 0.6860988
| 20 | 598 | 1 | 40 | 2.8 | 40 | 50 | 0.03726149 | 170.2627 | 0.29 | 0.0008513134 | 0.2188644 | 0.754705 | 0.2116994 | 0.729998
| 20 | 598 | 1 | 40 | 2.8 | 40 | 50 | 0.03726149 | 210.6841 | 0.33 | 0.00105342 | 0.2616378 | 0.7928417 | 0.2539365 | 0.7695045
| 20 | 598 | 1 | 40 | 2.8 | 40 | 50 | 0.03726149 | 267.8073 | 0.37 | 0.001339037 | 0.3198986 | 0.8645908 | 0.3116765 | 0.8423688
Viga G2 - Makhlouf e Malhas (1996) | 20 | 430 | 6 | 84 | 3.508821 | 50 | 64 | 0.03101245 | 99.04855 | 0.15 | 0.0004952427 | 0.1524234 | 1.016156 | 0.1463643 | 0.9757617
| 20 | 430 | 6 | 84 | 3.508821 | 50 | 64 | 0.03101245 | 151.4183 | 0.23 | 0.0007570915 | 0.2175307 | 0.9457855 | 0.2103067 | 0.9143768
| 20 | 430 | 6 | 84 | 3.508821 | 50 | 64 | 0.03101245 | 209.0921 | 0.28 | 0.00104546 | 0.2850847 | 1.01816 | 0.2770442 | 0.9894436
Viga G3 - Makhlouf e Malhas (1996) | 20 | 430 | 9 | 45 | 3.508821 | 50 | 64 | 0.04932804 | 121.2061 | 0.18 | 0.0006060303 | 0.14386 | 0.7992222 | 0.1381066 | 0.7672591
| 20 | 430 | 9 | 45 | 3.508821 | 50 | 64 | 0.04932804 | 169.0652 | 0.26 | 0.000845326 | 0.1901324 | 0.7312785 | 0.183503 | 0.7057806
| 20 | 430 | 9 | 45 | 3.508821 | 50 | 64 | 0.04932804 | 221.1413 | 0.34 | 0.001105706 | 0.2381113 | 0.7003273 | 0.2307984 | 0.6788188
Viga C1 - Kumar et al. (2007) | 16 | 528 | 2 | 52 | 3.42 | 27 | 35 | 0.04868019 | 187.0831 | 0.15 | 0.0009354156 | 0.1622341 | 1.081561 | 0.1558392 | 1.038928
| 16 | 528 | 2 | 52 | 3.42 | 27 | 35 | 0.04868019 | 284.0654 | 0.19 | 0.001420327 | 0.2302194 | 1.211681 | 0.2226273 | 1.171723
| 16 | 528 | 2 | 52 | 3.42 | 27 | 35 | 0.04868019 | 342.2548 | 0.22 | 0.001711274 | 0.26913 | 1.223318 | 0.2610319 | 1.186509
| 16 | 528 | 2 | 52 | 3.42 | 27 | 35 | 0.04868019 | 390.7459 | 0.22 | 0.00195373 | 0.3007356 | 1.36698 | 0.2923055 | 1.328661
| 16 | 528 | 2 | 52 | 3.42 | 27 | 35 | 0.04868019 | 468.3318 | 0.25 | 0.002341659 | 0.3500267 | 1.400107 | 0.3412023 | 1.364809
| 16 | 528 | 2 | 52 | 3.42 | 27 | 35 | 0.04868019 | 526.1018 | 0.29 | 0.002630509 | 0.3858636 | 1.330564 | 0.3768363 | 1.299436
Viga C2 - Kumar et al. (2007) | 20 | 528 | 2 | 44 | 3.42 | 25 | 35 | 0.08253592 | 242.7825 | 0.17 | 0.001213913 | 0.1986315 | 1.16842 | 0.1985398 | 1.167881
| 20 | 528 | 2 | 44 | 3.42 | 25 | 35 | 0.08253592 | 285.0749 | 0.19 | 0.001425375 | 0.2272435 | 1.196018 | 0.227723 | 1.198542
| 20 | 528 | 2 | 44 | 3.42 | 25 | 35 | 0.08253592 | 339.4508 | 0.21 | 0.001697254 | 0.263043 | 1.252586 | 0.2643354 | 1.25874
| 20 | 528 | 2 | 44 | 3.42 | 25 | 35 | 0.08253592 | 363.6179 | 0.23 | 0.001818089 | 0.2786484 | 1.211515 | 0.2803258 | 1.218808
| 20 | 528 | 2 | 44 | 3.42 | 25 | 35 | 0.08253592 | 417.9938 | 0.25 | 0.002089969 | 0.3131671 | 1.252668 | 0.3157556 | 1.263022
| 20 | 528 | 2 | 44 | 3.42 | 25 | 35 | 0.08253592 | 525.8067 | 0.25 | 0.002629034 | 0.3795667 | 1.518267 | 0.3841117 | 1.536447
Viga C3 - Kumar et al. (2007) | 20 | 528 | 3 | 12 | 3.42 | 25 | 35 | 0.1352493 | 223.2957 | 0.18 | 0.001116479 | 0.1453648 | 0.8075821 | 0.1523648 | 0.8464714
| 20 | 528 | 3 | 12 | 3.42 | 25 | 35 | 0.1352493 | 263.3683 | 0.19 | 0.001316841 | 0.1669282 | 0.8785693 | 0.1754293 | 0.9233121
| 20 | 528 | 3 | 12 | 3.42 | 25 | 35 | 0.1352493 | 299.4336 | 0.21 | 0.001497168 | 0.185882 | 0.8851522 | 0.1957499 | 0.9321424
| 20 | 528 | 3 | 12 | 3.42 | 25 | 35 | 0.1352493 | 343.5134 | 0.23 | 0.001717567 | 0.2085539 | 0.9067559 | 0.2201085 | 0.9569935
| 20 | 528 | 3 | 12 | 3.42 | 25 | 35 | 0.1352493 | 387.5932 | 0.25 | 0.001937966 | 0.2307579 | 0.9230318 | 0.2440137 | 0.9760547
| 20 | 528 | 3 | 12 | 3.42 | 25 | 35 | 0.1352493 | 427.6658 | 0.29 | 0.002138329 | 0.2505896 | 0.864102 | 0.265402 | 0.9151792
| 20 | 528 | 3 | 12 | 3.42 | 25 | 35 | 0.1352493 | 467.7384 | 0.31 | 0.002338692 | 0.270122 | 0.8713612 | 0.2864992 | 0.9241911
| 20 | 528 | 3 | 12 | 3.42 | 25 | 35 | 0.1352493 | 501.1062 | 0.37 | 0.002505531 | 0.2861795 | 0.7734582 | 0.3038652 | 0.8212573
Viga CS1 - Kumar et al. (2007) | 16 | 528 | 2 | 52 | 2.98 | 27 | 35 | 0.04802697 | 352.9103 | 0.16 | 0.001764551 | 0.2779699 | 1.737312 | 0.2696864 | 1.68554
| 16 | 528 | 2 | 52 | 2.98 | 27 | 35 | 0.04802697 | 437.8515 | 0.2 | 0.002189257 | 0.3330327 | 1.665163 | 0.3242252 | 1.621126
| 16 | 528 | 2 | 52 | 2.98 | 27 | 35 | 0.04802697 | 523.882 | 0.26 | 0.00261941 | 0.387055 | 1.488673 | 0.3779019 | 1.453469
Viga CS2 - Kumar et al. (2007) | 20 | 528 | 2 | 44 | 2.98 | 25 | 35 | 0.08120052 | 239.4848 | 0.17 | 0.001197424 | 0.1979463 | 1.16439 | 0.1975848 | 1.162263
| 20 | 528 | 2 | 44 | 2.98 | 25 | 35 | 0.08120052 | 280.8365 | 0.19 | 0.001404182 | 0.2262124 | 1.190592 | 0.2263755 | 1.19145
| 20 | 528 | 2 | 44 | 2.98 | 25 | 35 | 0.08120052 | 334.0029 | 0.23 | 0.001670014 | 0.2615863 | 1.137332 | 0.2625021 | 1.141314
| 20 | 528 | 2 | 44 | 2.98 | 25 | 35 | 0.08120052 | 357.6324 | 0.25 | 0.001788162 | 0.2770081 | 1.108032 | 0.2782821 | 1.113128
| 20 | 528 | 2 | 44 | 2.98 | 25 | 35 | 0.08120052 | 393.0767 | 0.3 | 0.001965383 | 0.2998364 | 0.9994546 | 0.3016711 | 1.00557
| 20 | 528 | 2 | 44 | 2.98 | 25 | 35 | 0.08120052 | 416.7062 | 0.32 | 0.002083531 | 0.314869 | 0.9839656 | 0.3170917 | 0.9909116
| 20 | 528 | 2 | 44 | 2.98 | 25 | 35 | 0.08120052 | 474.5985 | 0.36 | 0.002372993 | 0.3511348 | 0.9753745 | 0.3543503 | 0.9843065
| 20 | 528 | 2 | 44 | 2.98 | 25 | 35 | 0.08120052 | 526.4459 | 0.47 | 0.00263223 | 0.3830071 | 0.8149087 | 0.3871562 | 0.8237366
Viga CS3 - Kumar et al. (2007) | 20 | 528 | 3 | 12 | 2.98 | 25 | 35 | 0.1326867 | 288.3551 | 0.16 | 0.001441775 | 0.1817959 | 1.136225 | 0.1908716 | 1.192948
| 20 | 528 | 3 | 12 | 2.98 | 25 | 35 | 0.1326867 | 304.0693 | 0.18 | 0.001520347 | 0.1900623 | 1.055901 | 0.1997201 | 1.109556
| 20 | 528 | 3 | 12 | 2.98 | 25 | 35 | 0.1326867 | 343.3549 | 0.18 | 0.001716774 | 0.2104349 | 1.169083 | 0.2215582 | 1.230879
| 20 | 528 | 3 | 12 | 2.98 | 25 | 35 | 0.1326867 | 386.569 | 0.2 | 0.001932845 | 0.2324134 | 1.162067 | 0.2451631 | 1.225816
| 20 | 528 | 3 | 12 | 2.98 | 25 | 35 | 0.1326867 | 425.8546 | 0.2 | 0.002129273 | 0.2520495 | 1.260248 | 0.2662885 | 1.331442
| 20 | 528 | 3 | 12 | 2.98 | 25 | 35 | 0.1326867 | 461.2117 | 0.2 | 0.002306058 | 0.2694718 | 1.347359 | 0.2850585 | 1.425293
| 20 | 528 | 3 | 12 | 2.98 | 25 | 35 | 0.1326867 | 502.059 | 0.22 | 0.002510295 | 0.2893326 | 1.315148 | 0.306484 | 1.393109
Viga B6 - Maghsoudi e Sharifi (2008) | 28 | 400 | 4 | 16 | 5.308474 | 30 | 44 | 0.2218831 | 118.006 | 0.22 | 0.0005900299 | 0.09665934 | 0.4393606 | 0.1102512 | 0.5011417
| 28 | 400 | 4 | 16 | 5.308474 | 30 | 44 | 0.2218831 | 169.9 | 0.25 | 0.0008494999 | 0.1311869 | 0.5247474 | 0.1505089 | 0.6020358
| 28 | 400 | 4 | 16 | 5.308474 | 30 | 44 | 0.2218831 | 202.2058 | 0.29 | 0.001011029 | 0.1517901 | 0.5234141 | 0.1746325 | 0.602181
| 28 | 400 | 4 | 16 | 5.308474 | 30 | 44 | 0.2218831 | 239.3335 | 0.31 | 0.001196667 | 0.1748208 | 0.5639382 | 0.2016722 | 0.6505556
| 28 | 400 | 4 | 16 | 5.308474 | 30 | 44 | 0.2218831 | 297.1947 | 0.33 | 0.001485974 | 0.2096026 | 0.6351595 | 0.2426355 | 0.735259
| 28 | 400 | 4 | 16 | 5.308474 | 30 | 44 | 0.2218831 | 326.6075 | 0.34 | 0.001633038 | 0.2268518 | 0.6672112 | 0.2629999 | 0.773529
| 28 | 400 | 4 | 16 | 5.308474 | 30 | 44 | 0.2218831 | 369.5213 | 0.37 | 0.001847606 | 0.2515765 | 0.6799366 | 0.2922411 | 0.7898408
Viga F29-2D16-10A - Hong et al (2013) | 15.9 | 392 | 2 | 46 | 2.825877 | 30 | 38 | 0.04414839 | 341.9872 | 0.2 | 0.001709936 | 0.2805084 | 1.402542 | 0.2714363 | 1.357182
| 15.9 | 392 | 2 | 46 | 2.825877 | 30 | 38 | 0.04414839 | 377.9345 | 0.35 | 0.001889673 | 0.3050146 | 0.8714704 | 0.2956223 | 0.8446353
Viga F29-2D16-10B - Hong et al (2013) | 15.9 | 392 | 2 | 46 | 2.825877 | 30 | 38 | 0.04414839 | 343.5535 | 0.2 | 0.001717767 | 0.2815846 | 1.407923 | 0.2724976 | 1.362488
| 15.9 | 392 | 2 | 46 | 2.825877 | 30 | 38 | 0.04414839 | 377.9345 | 0.25 | 0.001889673 | 0.3050146 | 1.220059 | 0.2956223 | 1.182489
Viga F29-2D16-10C - Hong et al (2013) | 15.9 | 392 | 2 | 46 | 2.825877 | 30 | 38 | 0.04414839 | 343.5535 | 0.2 | 0.001717767 | 0.2815846 | 1.407923 | 0.2724976 | 1.362488
| 15.9 | 392 | 2 | 46 | 2.825877 | 30 | 38 | 0.04414839 | 377.9345 | 0.25 | 0.001889673 | 0.3050146 | 1.220059 | 0.2956223 | 1.182489
Viga F29-2D16-10D - Hong et al (2013) | 15.9 | 392 | 2 | 46 | 2.825877 | 30 | 38 | 0.04414839 | 345.1197 | 0.2 | 0.001725598 | 0.2826599 | 1.4133 | 0.2735582 | 1.367791
| 15.9 | 392 | 2 | 46 | 2.825877 | 30 | 38 | 0.04414839 | 377.9345 | 0.3 | 0.001889673 | 0.3050146 | 1.016715 | 0.2956223 | 0.9854078
Viga F30-2D13-10 - Hong et al (2013) | 12.7 | 392 | 2 | 52 | 2.920876 | 30 | 36.5 | 0.02640628 | 274.0862 | 0.15 | 0.001370431 | 0.2345883 | 1.563922 | 0.2255087 | 1.503392
| 12.7 | 392 | 2 | 52 | 2.920876 | 30 | 36.5 | 0.02640628 | 369.7621 | 0.2 | 0.00184881 | 0.301492 | 1.50746 | 0.2912148 | 1.456074
Viga F30-2D13-20 - Hong et al (2013) | 12.7 | 392 | 2 | 52 | 2.920876 | 30 | 36.5 | 0.02640628 | 276.6725 | 0.15 | 0.001383362 | 0.2364419 | 1.576279 | 0.2273247 | 1.515498
| 12.7 | 392 | 2 | 52 | 2.920876 | 30 | 36.5 | 0.02640628 | 369.7621 | 0.2 | 0.00184881 | 0.301492 | 1.50746 | 0.2912148 | 1.456074
Viga F30-2D16-10 - Hong et al (2013) | 15.9 | 392 | 2 | 46 | 2.920876 | 30 | 38 | 0.04403498 | 221.5134 | 0.15 | 0.001107567 | 0.1951814 | 1.301209 | 0.1875588 | 1.250392
| 15.9 | 392 | 2 | 46 | 2.920876 | 30 | 38 | 0.04403498 | 345.7276 | 0.25 | 0.001728638 | 0.2834342 | 1.133737 | 0.2743119 | 1.097248
| 15.9 | 392 | 2 | 46 | 2.920876 | 30 | 38 | 0.04403498 | 377.4764 | 0.3 | 0.001887382 | 0.3050892 | 1.016964 | 0.2956852 | 0.9856174
Viga F30-2D16-20 - Hong et al (2013) | 15.9 | 392 | 2 | 46 | 2.920876 | 30 | 38 | 0.04403498 | 223.0858 | 0.15 | 0.001115429 | 0.1963417 | 1.308945 | 0.1886951 | 1.257968
| 15.9 | 392 | 2 | 46 | 2.920876 | 30 | 38 | 0.04403498 | 347.2999 | 0.25 | 0.0017365 | 0.2845141 | 1.138056 | 0.2753769 | 1.101508
Viga F30-2D19-10 - Hong et al (2013) | 19.1 | 392 | 2 | 40 | 2.920876 | 30 | 39.5 | 0.06741883 | 149.7749 | 0.15 | 0.0007488745 | 0.1393929 | 0.9292861 | 0.1360129 | 0.9067529
| 19.1 | 392 | 2 | 40 | 2.920876 | 30 | 39.5 | 0.06741883 | 233.1115 | 0.2 | 0.001165557 | 0.2019487 | 1.009744 | 0.1984516 | 0.9922581
| 19.1 | 392 | 2 | 40 | 2.920876 | 30 | 39.5 | 0.06741883 | 317.9133 | 0.3 | 0.001589566 | 0.2619132 | 0.8730441 | 0.2586586 | 0.8621953
| 19.1 | 392 | 2 | 40 | 2.920876 | 30 | 39.5 | 0.06741883 | 381.4843 | 0.33 | 0.001907422 | 0.3051408 | 0.924669 | 0.3022292 | 0.9158459
Viga F30-2D19-20 - Hong et al (2013) | 19.1 | 392 | 2 | 40 | 2.920876 | 30 | 39.5 | 0.06741883 | 148.8255 | 0.15 | 0.0007441277 | 0.1386521 | 0.9243474 | 0.1352763 | 0.9018422
| 19.1 | 392 | 2 | 40 | 2.920876 | 30 | 39.5 | 0.06741883 | 230.9646 | 0.25 | 0.001154823 | 0.200389 | 0.8015559 | 0.1968897 | 0.7875589
| 19.1 | 392 | 2 | 40 | 2.920876 | 30 | 39.5 | 0.06741883 | 314.693 | 0.28 | 0.001573465 | 0.2596881 | 0.9274576 | 0.2564194 | 0.9157834
Viga F37-2D16-10 - Hong et al (2013) | 15.9 | 392 | 2 | 46 | 3.353879 | 30 | 38 | 0.04357273 | 343.0795 | 0.2 | 0.001715397 | 0.2830743 | 1.415372 | 0.2739179 | 1.369589
| 15.9 | 392 | 2 | 46 | 3.353879 | 30 | 38 | 0.04357273 | 375.3887 | 0.22 | 0.001876944 | 0.3052495 | 1.387498 | 0.2958014 | 1.344552
Viga F37-2D16-20 - Hong et al (2013) | 15.9 | 392 | 2 | 46 | 3.353879 | 30 | 38 | 0.04357273 | 343.0795 | 0.17 | 0.001715397 | 0.2830743 | 1.665143 | 0.2739179 | 1.611282
| 15.9 | 392 | 2 | 46 | 3.353879 | 30 | 38 | 0.04357273 | 375.3887 | 0.21 | 0.001876944 | 0.3052495 | 1.453569 | 0.2958014 | 1.408578
Viga F37-2D19-10 - Hong et al (2013) | 19.1 | 392 | 2 | 40 | 3.353879 | 30 | 39.5 | 0.06659654 | 183.6723 | 0.17 | 0.0009183614 | 0.166381 | 0.9787116 | 0.162782 | 0.9575409
| 19.1 | 392 | 2 | 40 | 3.353879 | 30 | 39.5 | 0.06659654 | 227.1144 | 0.18 | 0.001135572 | 0.1987779 | 1.104322 | 0.1951398 | 1.08411
| 19.1 | 392 | 2 | 40 | 3.353879 | 30 | 39.5 | 0.06659654 | 269.4705 | 0.2 | 0.001347352 | 0.2294053 | 1.147026 | 0.2258237 | 1.129119
| 19.1 | 392 | 2 | 40 | 3.353879 | 30 | 39.5 | 0.06659654 | 312.9126 | 0.2 | 0.001564563 | 0.2600157 | 1.300078 | 0.2565691 | 1.282845
| 19.1 | 392 | 2 | 40 | 3.353879 | 30 | 39.5 | 0.06659654 | 354.1826 | 0.25 | 0.001770913 | 0.2884612 | 1.153845 | 0.2852023 | 1.140809
| 19.1 | 392 | 2 | 40 | 3.353879 | 30 | 39.5 | 0.06659654 | 380.0246 | 0.27 | 0.001900123 | 0.3059971 | 1.133322 | 0.3028811 | 1.121782
Viga F37-2D19-20 - Hong et al (2013) | 19.1 | 392 | 2 | 40 | 3.353879 | 30 | 39.5 | 0.06659654 | 269.4705 | 0.18 | 0.001347352 | 0.2294053 | 1.274474 | 0.2258237 | 1.254576
| 19.1 | 392 | 2 | 40 | 3.353879 | 30 | 39.5 | 0.06659654 | 310.7405 | 0.19 | 0.001553702 | 0.2585023 | 1.360539 | 0.2550473 | 1.342354
| 19.1 | 392 | 2 | 40 | 3.353879 | 30 | 39.5 | 0.06659654 | 354.1826 | 0.21 | 0.001770913 | 0.2884612 | 1.373625 | 0.2852023 | 1.358106
| 19.1 | 392 | 2 | 40 | 3.353879 | 30 | 39.5 | 0.06659654 | 380.0246 | 0.26 | 0.001900123 | 0.3059971 | 1.176912 | 0.3028811 | 1.164927
Viga 15-6-6-1 - Clark (1956) | 19.1 | 276 | 2 | 69.8 | 2.900329 | 31.8 | 41.4 | 0.04065144 | 151.4619 | 0.17 | 0.0007573094 | 0.1804364 | 1.06139 | 0.1740042 | 1.023554
| 19.1 | 276 | 2 | 69.8 | 2.900329 | 31.8 | 41.4 | 0.04065144 | 200.8011 | 0.23 | 0.001004005 | 0.2285324 | 0.9936193 | 0.2213823 | 0.9625318
| 19.1 | 276 | 2 | 69.8 | 2.900329 | 31.8 | 41.4 | 0.04065144 | 238.0333 | 0.27 | 0.001190166 | 0.2635435 | 0.976087 | 0.2559937 | 0.9481249
Viga 15-6-6-2 - Clark (1956) | 19.1 | 276 | 2 | 69.8 | 2.846692 | 31.8 | 41.4 | 0.04071118 | 238.7027 | 0.16 | 0.001193513 | 0.263974 | 1.649838 | 0.2564226 | 1.602641
Viga 15-6-6-3 - Clark (1956) | 19.1 | 276 | 2 | 69.8 | 2.711321 | 38.2 | 47.7 | 0.04069191 | 209.5714 | 0.16 | 0.001047857 | 0.2371396 | 1.482122 | 0.2295013 | 1.434383
| 19.1 | 276 | 2 | 69.8 | 2.711321 | 38.2 | 47.7 | 0.04069191 | 240.2711 | 0.2 | 0.001201355 | 0.2659228 | 1.329614 | 0.257921 | 1.289605
Viga 15-6-7-1 - Clark (1956) | 22.2 | 276 | 2 | 63.6 | 2.687987 | 12.8 | 23.9 | 0.08499984 | 250.0055 | 0.17 | 0.001250027 | 0.22404 | 1.317883 | 0.2266803 | 1.333413
Viga 15-6-7-2 - Clark (1956) | 22.2 | 276 | 2 | 63.6 | 2.384602 | 38 | 49.1 | 0.05902239 | 161.3165 | 0.15 | 0.0008065823 | 0.1870052 | 1.246701 | 0.1828212 | 1.218808
| 22.2 | 276 | 2 | 63.6 | 2.384602 | 38 | 49.1 | 0.05902239 | 196.9931 | 0.19 | 0.0009849657 | 0.2210899 | 1.163631 | 0.2168354 | 1.141239
| 22.2 | 276 | 2 | 63.6 | 2.384602 | 38 | 49.1 | 0.05902239 | 235.0596 | 0.22 | 0.001175298 | 0.2563694 | 1.165315 | 0.2521477 | 1.146126
| 22.2 | 276 | 2 | 63.6 | 2.384602 | 38 | 49.1 | 0.05902239 | 251.744 | 0.27 | 0.00125872 | 0.271533 | 1.005678 | 0.2673548 | 0.9902029
Viga 15-6-7-3 - Clark (1956) | 22.2 | 276 | 2 | 63.6 | 2.864842 | 38 | 49.1 | 0.05805405 | 228.8288 | 0.17 | 0.001144144 | 0.2527028 | 1.486487 | 0.2482975 | 1.460574
| 22.2 | 276 | 2 | 63.6 | 2.864842 | 38 | 49.1 | 0.05805405 | 247.3085 | 0.2 | 0.001236542 | 0.2696959 | 1.34848 | 0.2653239 | 1.326619
Viga 15-6-7-4 - Clark (1956) | 22.2 | 276 | 2 | 63.6 | 2.833692 | 38 | 49.1 | 0.05811024 | 154.4593 | 0.15 | 0.0007722966 | 0.1817023 | 1.211349 | 0.1774211 | 1.182807
| 22.2 | 276 | 2 | 63.6 | 2.833692 | 38 | 49.1 | 0.05811024 | 190.6308 | 0.18 | 0.000953154 | 0.2167385 | 1.204103 | 0.2123454 | 1.179697
| 22.2 | 276 | 2 | 63.6 | 2.833692 | 38 | 49.1 | 0.05811024 | 229.2252 | 0.22 | 0.001146126 | 0.2529497 | 1.149771 | 0.2485548 | 1.129795
| 22.2 | 276 | 2 | 63.6 | 2.833692 | 38 | 49.1 | 0.05811024 | 247.5958 | 0.25 | 0.001237979 | 0.2698305 | 1.079322 | 0.2654696 | 1.061878
Viga 15-6-7-5 - Clark (1956) | 22.2 | 276 | 2 | 63.6 | 2.756373 | 38 | 49.1 | 0.05825325 | 155.6272 | 0.2 | 0.0007781359 | 0.1826327 | 0.9131637 | 0.1783655 | 0.8918273
| 22.2 | 276 | 2 | 63.6 | 2.756373 | 38 | 49.1 | 0.05825325 | 191.7117 | 0.25 | 0.0009585585 | 0.2175056 | 0.8700226 | 0.2131335 | 0.8525339
| 22.2 | 276 | 2 | 63.6 | 2.756373 | 38 | 49.1 | 0.05825325 | 230.2134 | 0.3 | 0.001151067 | 0.2535574 | 0.8451915 | 0.2491892 | 0.8306307
| 22.2 | 276 | 2 | 63.6 | 2.756373 | 38 | 49.1 | 0.05825325 | 248.3092 | 0.35 | 0.001241546 | 0.2701562 | 0.7718749 | 0.2658237 | 0.7594961
Viga 15-6-9-1 - Clark (1956) | 28.7 | 276 | 2 | 50.6 | 2.774817 | 22.2 | 36.6 | 0.1089929 | 211.9294 | 0.17 | 0.001059647 | 0.2293394 | 1.349055 | 0.2391946 | 1.407027
| 28.7 | 276 | 2 | 50.6 | 2.774817 | 22.2 | 36.6 | 0.1089929 | 256.4115 | 0.2 | 0.001282058 | 0.2690419 | 1.345209 | 0.2814599 | 1.4073
Viga 15-6-9-2 - Clark (1956) | 28.7 | 276 | 2 | 50.6 | 2.801715 | 38.2 | 52.5 | 0.1068607 | 152.7403 | 0.17 | 0.0007637016 | 0.1767401 | 1.039648 | 0.1822291 | 1.071936
| 28.7 | 276 | 2 | 50.6 | 2.801715 | 38.2 | 52.5 | 0.1068607 | 188.1198 | 0.2 | 0.000940599 | 0.2104544 | 1.052272 | 0.217715 | 1.088575
| 28.7 | 276 | 2 | 50.6 | 2.801715 | 38.2 | 52.5 | 0.1068607 | 223.6586 | 0.25 | 0.001118293 | 0.2432958 | 0.9731832 | 0.2523873 | 1.009549
| 28.7 | 276 | 2 | 50.6 | 2.801715 | 38.2 | 52.5 | 0.1068607 | 257.0962 | 0.29 | 0.001285481 | 0.2734274 | 0.9428531 | 0.2842779 | 0.9802685
Viga 15-6-9-3 - Clark (1956) | 28.7 | 276 | 2 | 50.6 | 2.715312 | 38.2 | 52.5 | 0.1072264 | 188.9955 | 0.17 | 0.0009449773 | 0.2109216 | 1.240715 | 0.2182892 | 1.284054
Viga 15-6-9-4 - Clark (1956) | 28.7 | 276 | 2 | 50.6 | 2.801715 | 38.2 | 52.5 | 0.1068607 | 152.7403 | 0.15 | 0.0007637016 | 0.1767401 | 1.178267 | 0.1822291 | 1.214861
| 28.7 | 276 | 2 | 50.6 | 2.801715 | 38.2 | 52.5 | 0.1068607 | 188.1198 | 0.16 | 0.000940599 | 0.2104544 | 1.31534 | 0.217715 | 1.360719
| 28.7 | 276 | 2 | 50.6 | 2.801715 | 38.2 | 52.5 | 0.1068607 | 223.6586 | 0.22 | 0.001118293 | 0.2432958 | 1.10589 | 0.2523873 | 1.147215
| 28.7 | 276 | 2 | 50.6 | 2.801715 | 38.2 | 52.5 | 0.1068607 | 257.0962 | 0.26 | 0.001285481 | 0.2734274 | 1.051644 | 0.2842779 | 1.093376
Viga 15-6-9-5 - Clark (1956) | 28.7 | 276 | 2 | 50.6 | 2.524448 | 38.2 | 52.5 | 0.1080911 | 190.9605 | 0.17 | 0.0009548027 | 0.2119221 | 1.2466 | 0.2195385 | 1.291403
| 28.7 | 276 | 2 | 50.6 | 2.524448 | 38.2 | 52.5 | 0.1080911 | 226.3534 | 0.2 | 0.001131767 | 0.2443751 | 1.221875 | 0.2538476 | 1.269238
| 28.7 | 276 | 2 | 50.6 | 2.524448 | 38.2 | 52.5 | 0.1080911 | 258.6886 | 0.24 | 0.001293443 | 0.2733083 | 1.138784 | 0.2845095 | 1.185456
Viga 15-6-10-1 - Clark (1956) | 32.3 | 276 | 1 | 60 | 2.538218 | 38.3 | 54.4 | 0.06244954 | 135.9237 | 0.17 | 0.0006796184 | 0.2374084 | 1.39652 | 0.236784 | 1.392847
| 32.3 | 276 | 1 | 60 | 2.538218 | 38.3 | 54.4 | 0.06244954 | 177.8365 | 0.23 | 0.0008891824 | 0.2973804 | 1.292958 | 0.2978764 | 1.295115
| 32.3 | 276 | 1 | 60 | 2.538218 | 38.3 | 54.4 | 0.06244954 | 217.0001 | 0.27 | 0.001085001 | 0.3513567 | 1.301321 | 0.3530654 | 1.307649
| 32.3 | 276 | 1 | 60 | 2.538218 | 38.3 | 54.4 | 0.06244954 | 244.9741 | 0.31 | 0.001224871 | 0.3889355 | 1.254631 | 0.3915858 | 1.26318
| 32.3 | 276 | 1 | 60 | 2.538218 | 38.3 | 54.4 | 0.06244954 | 251.4168 | 0.35 | 0.001257084 | 0.3974891 | 1.135683 | 0.4003639 | 1.143897
Viga 15-6-10-2 - Clark (1956) | 32.3 | 276 | 1 | 60 | 2.81087 | 38.3 | 54.4 | 0.06187606 | 132.029 | 0.19 | 0.0006601452 | 0.2327479 | 1.224989 | 0.2319395 | 1.220734
| 32.3 | 276 | 1 | 60 | 2.81087 | 38.3 | 54.4 | 0.06187606 | 173.9959 | 0.24 | 0.0008699795 | 0.2933164 | 1.222152 | 0.2935913 | 1.223297
| 32.3 | 276 | 1 | 60 | 2.81087 | 38.3 | 54.4 | 0.06187606 | 213.4679 | 0.29 | 0.001067339 | 0.3481331 | 1.200459 | 0.3496012 | 1.205521
| 32.3 | 276 | 1 | 60 | 2.81087 | 38.3 | 54.4 | 0.06187606 | 241.6622 | 0.36 | 0.001208311 | 0.3862723 | 1.072979 | 0.3886719 | 1.079644
| 32.3 | 276 | 1 | 60 | 2.81087 | 38.3 | 54.4 | 0.06187606 | 249.0266 | 0.42 | 0.001245133 | 0.3961125 | 0.9431251 | 0.3987648 | 0.9494399
Viga 23-6-9-1 - Clark (1956) | 28.7 | 276 | 2 | 50.6 | 2.576579 | 38 | 52.3 | 0.06557048 | 149.0814 | 0.18 | 0.000745407 | 0.2200645 | 1.22258 | 0.218893 | 1.216072
| 28.7 | 276 | 2 | 50.6 | 2.576579 | 38 | 52.3 | 0.06557048 | 189.3196 | 0.22 | 0.0009465981 | 0.2688506 | 1.222048 | 0.2684438 | 1.220199
| 28.7 | 276 | 2 | 50.6 | 2.576579 | 38 | 52.3 | 0.06557048 | 220.9884 | 0.27 | 0.001104942 | 0.3060572 | 1.133545 | 0.3063514 | 1.134635
| 28.7 | 276 | 2 | 50.6 | 2.576579 | 38 | 52.3 | 0.06557048 | 251.9276 | 0.32 | 0.001259638 | 0.3415782 | 1.067432 | 0.342624 | 1.0707
Viga 23-6-9-2 - Clark (1956) | 28.7 | 276 | 2 | 50.6 | 2.576579 | 38 | 52.3 | 0.06557048 | 189.3196 | 0.16 | 0.0009465981 | 0.2688506 | 1.680316 | 0.2684438 | 1.677774
| 28.7 | 276 | 2 | 50.6 | 2.576579 | 38 | 52.3 | 0.06557048 | 220.9884 | 0.19 | 0.001104942 | 0.3060572 | 1.610828 | 0.3063514 | 1.612376
| 28.7 | 276 | 2 | 50.6 | 2.576579 | 38 | 52.3 | 0.06557048 | 251.9276 | 0.22 | 0.001259638 | 0.3415782 | 1.552628 | 0.342624 | 1.557382
Viga 23-6-11-2 - Clark (1956) | 35.8 | 276 | 2 | 36.4 | 2.547836 | 38 | 55.9 | 0.1124435 | 159.9783 | 0.17 | 0.0007998915 | 0.2281163 | 1.341861 | 0.239572 | 1.409247
Viga 23-6-11-3 - Clark (1956) | 35.8 | 276 | 2 | 36.4 | 2.756373 | 38 | 55.9 | 0.1114101 | 118.0137 | 0.19 | 0.0005900686 | 0.1775831 | 0.9346478 | 0.1854134 | 0.9758601
| 35.8 | 276 | 2 | 36.4 | 2.756373 | 38 | 55.9 | 0.1114101 | 157.8638 | 0.25 | 0.0007893192 | 0.226612 | 0.9064482 | 0.2377082 | 0.9508328
[12 empty] | média | 1.043172 | média | 1.039558
[12 empty] | DevioPad | 0.2950947 | DevioPad | 0.2945664
[12 empty] | CoV | 28.29% | CoV | 28.34%

## Sem TS MC2010
Autor | Inputs | [8 empty] | Output
| Diâmetro da armadura f (mm) | Resistência do aço - fy (MPa) | Número de barras em uma camada | Espaçamento entre as barras (mm) | Resistência à tração do concreto fctm (MPa) | Cobrimento c (mm) | Distância ao centro de gravidade da armadura d' (mm) | Taxa de armadura r | Tensão na armadura (MPa) | wexp (mm)
Viga S200-1.76-20 - Sokolov et al (2021) | 20 | 500 | 2 | 126 | 4.120341 | 25 | 39 | 0.06072355 | 231.811 | 0.16
| 20 | 500 | 2 | 126 | 4.120341 | 25 | 39 | 0.06072355 | 304.2519 | 0.23
| 20 | 500 | 2 | 126 | 4.120341 | 25 | 39 | 0.06072355 | 314.2822 | 0.24
| 20 | 500 | 2 | 126 | 4.120341 | 25 | 39 | 0.06072355 | 363.3192 | 0.27
| 20 | 500 | 2 | 126 | 4.120341 | 25 | 39 | 0.06072355 | 459.1641 | 0.35
| 20 | 500 | 2 | 126 | 4.120341 | 25 | 39 | 0.06072355 | 500 | 0.4
Viga S600-0.37-10 - Sokolov et al (2021) | 10 | 500 | 8 | 87.7 | 4.131127 | 25 | 53 | 0.01538839 | 322.9197 | 0.16
| 10 | 500 | 8 | 87.7 | 4.131127 | 25 | 53 | 0.01538839 | 367.8209 | 0.18
| 10 | 500 | 8 | 87.7 | 4.131127 | 25 | 53 | 0.01538839 | 500 | 0.26
Viga V1 - Oliveira (2007) | 10 | 628 | 4 | 32.46667 | 3.262 | 25 | 36 | 0.01744444 | 285.048 | 0.16
| 10 | 628 | 4 | 32.46667 | 3.262 | 25 | 36 | 0.01744444 | 324.9996 | 0.2
| 10 | 628 | 4 | 32.46667 | 3.262 | 25 | 36 | 0.01744444 | 367.6446 | 0.2
| 10 | 628 | 4 | 32.46667 | 3.262 | 25 | 36 | 0.01744444 | 410.7385 | 0.24
| 10 | 628 | 4 | 32.46667 | 3.262 | 25 | 36 | 0.01744444 | 438.57 | 0.3
| 10 | 628 | 4 | 32.46667 | 3.262 | 25 | 36 | 0.01744444 | 498.2729 | 0.32
| 10 | 628 | 4 | 32.46667 | 3.262 | 25 | 36 | 0.01744444 | 502.7619 | 0.38
| 10 | 628 | 4 | 32.46667 | 3.262 | 25 | 36 | 0.01744444 | 538.6734 | 0.42
| 10 | 628 | 4 | 32.46667 | 3.262 | 25 | 36 | 0.01744444 | 628 | 0.44
| 10 | 628 | 4 | 32.46667 | 3.262 | 25 | 36 | 0.01744444 | 628 | 0.5
Viga V2 - Oliveira (2007) | 10 | 628 | 4 | 32.46667 | 3.514 | 25 | 36 | 0.01744444 | 321.4719 | 0.24
| 10 | 628 | 4 | 32.46667 | 3.514 | 25 | 36 | 0.01744444 | 357.191 | 0.3
| 10 | 628 | 4 | 32.46667 | 3.514 | 25 | 36 | 0.01744444 | 370.5856 | 0.3
| 10 | 628 | 4 | 32.46667 | 3.514 | 25 | 36 | 0.01744444 | 392.9101 | 0.3
| 10 | 628 | 4 | 32.46667 | 3.514 | 25 | 36 | 0.01744444 | 424.1643 | 0.38
| 10 | 628 | 4 | 32.46667 | 3.514 | 25 | 36 | 0.01744444 | 491.1376 | 0.44
Viga T1F000 - Silva Neto (2017) | 16 | 571 | 4 | 37 | 4.2588 | 33 | 59 | 0.1168 | 140.042 | 0.18
| 16 | 571 | 4 | 37 | 4.2588 | 33 | 59 | 0.1168 | 201.5989 | 0.2
| 16 | 571 | 4 | 37 | 4.2588 | 33 | 59 | 0.1168 | 243.9192 | 0.26
| 16 | 571 | 4 | 37 | 4.2588 | 33 | 59 | 0.1168 | 313.9402 | 0.44
| 16 | 571 | 4 | 37 | 4.2588 | 33 | 59 | 0.1168 | 416.2786 | 0.6
Viga 12-20-00 - Caldentey et al (2013) | 12 | 500 | 4 | 79.3 | 2.693329 | 20 | 38 | 0.01359398 | 300.433 | 0.36
| 12 | 500 | 4 | 79.3 | 2.693329 | 20 | 38 | 0.01359398 | 386.2709 | 0.43
| 12 | 500 | 4 | 79.3 | 2.693329 | 20 | 38 | 0.01359398 | 500 | 0.56
| 12 | 500 | 4 | 79.3 | 2.693329 | 20 | 38 | 0.01359398 | 500 | 0.71
| 12 | 500 | 4 | 79.3 | 2.693329 | 20 | 38 | 0.01359398 | 500 | 0.79
Viga 25-20-00 - Caldentey et al (2013) | 25 | 500 | 4 | 62 | 2.693329 | 20 | 44.5 | 0.05446705 | 106.5127 | 0.2
| 25 | 500 | 4 | 62 | 2.693329 | 20 | 44.5 | 0.05446705 | 191.7228 | 0.25
| 25 | 500 | 4 | 62 | 2.693329 | 20 | 44.5 | 0.05446705 | 276.9329 | 0.36
| 25 | 500 | 4 | 62 | 2.693329 | 20 | 44.5 | 0.05446705 | 362.143 | 0.47
| 25 | 500 | 4 | 62 | 2.693329 | 20 | 44.5 | 0.05446705 | 426.0506 | 0.57
| 25 | 500 | 4 | 62 | 2.693329 | 20 | 44.5 | 0.05446705 | 500 | 0.78
Viga 12-20-10 - Caldentey et al (2013) | 12 | 500 | 4 | 79.3 | 2.693329 | 20 | 34 | 0.01519328 | 212.4711 | 0.21
| 12 | 500 | 4 | 79.3 | 2.693329 | 20 | 34 | 0.01519328 | 254.9654 | 0.31
| 12 | 500 | 4 | 79.3 | 2.693329 | 20 | 34 | 0.01519328 | 297.4596 | 0.38
| 12 | 500 | 4 | 79.3 | 2.693329 | 20 | 34 | 0.01519328 | 382.448 | 0.52
| 12 | 500 | 4 | 79.3 | 2.693329 | 20 | 34 | 0.01519328 | 500 | 0.74
Viga 12-20-30 - Caldentey et al (2013) | 12 | 500 | 4 | 79.3 | 2.693329 | 20 | 34 | 0.01519328 | 212.4711 | 0.17
| 12 | 500 | 4 | 79.3 | 2.693329 | 20 | 34 | 0.01519328 | 297.4596 | 0.36
| 12 | 500 | 4 | 79.3 | 2.693329 | 20 | 34 | 0.01519328 | 382.448 | 0.56
| 12 | 500 | 4 | 79.3 | 2.693329 | 20 | 34 | 0.01519328 | 500 | 0.78
Viga 12-70-00 - Caldentey et al (2013) | 12 | 500 | 4 | 46 | 2.693329 | 70 | 88 | 0.01022007 | 245.1948 | 0.31
| 12 | 500 | 4 | 46 | 2.693329 | 70 | 88 | 0.01022007 | 294.2337 | 0.44
Viga 12-70-10 - Caldentey et al (2013) | 12 | 500 | 4 | 46 | 2.693329 | 70 | 84 | 0.01023176 | 193.9458 | 0.14
| 12 | 500 | 4 | 46 | 2.693329 | 70 | 84 | 0.01023176 | 242.4323 | 0.31
| 12 | 500 | 4 | 46 | 2.693329 | 70 | 84 | 0.01023176 | 290.9187 | 0.4
Viga 12-70-30 - Caldentey et al (2013) | 12 | 500 | 4 | 46 | 2.693329 | 70 | 84 | 0.01023176 | 193.9458 | 0.25
| 12 | 500 | 4 | 46 | 2.693329 | 70 | 84 | 0.01023176 | 242.4323 | 0.44
| 12 | 500 | 4 | 46 | 2.693329 | 70 | 84 | 0.01023176 | 290.9187 | 0.56
Viga 25-20-10 - Caldentey et al (2013) | 25 | 500 | 4 | 62 | 2.693329 | 20 | 40.5 | 0.05542152 | 210.8375 | 0.23
| 25 | 500 | 4 | 62 | 2.693329 | 20 | 40.5 | 0.05542152 | 316.2563 | 0.35
| 25 | 500 | 4 | 62 | 2.693329 | 20 | 40.5 | 0.05542152 | 421.6751 | 0.49
| 25 | 500 | 4 | 62 | 2.693329 | 20 | 40.5 | 0.05542152 | 500 | 0.67
Viga 25-20-30 - Caldentey et al (2013) | 25 | 500 | 4 | 62 | 2.693329 | 20 | 40.5 | 0.05542152 | 210.8375 | 0.27
| 25 | 500 | 4 | 62 | 2.693329 | 20 | 40.5 | 0.05542152 | 316.2563 | 0.4
| 25 | 500 | 4 | 62 | 2.693329 | 20 | 40.5 | 0.05542152 | 421.6751 | 0.53
| 25 | 500 | 4 | 62 | 2.693329 | 20 | 40.5 | 0.05542152 | 500 | 0.72
Viga 25-70-00 - Caldentey et al (2013) | 25 | 500 | 4 | 28.7 | 2.693329 | 70 | 94.5 | 0.0526206 | 122.3408 | 0.3
| 25 | 500 | 4 | 28.7 | 2.693329 | 70 | 94.5 | 0.0526206 | 244.6815 | 0.57
Viga 25-70-10 - Caldentey et al (2013) | 25 | 500 | 4 | 28.7 | 2.693329 | 70 | 90.5 | 0.05276794 | 120.9067 | 0.26
| 25 | 500 | 4 | 28.7 | 2.693329 | 70 | 90.5 | 0.05276794 | 241.8134 | 0.6
Viga 25-70-30 - Caldentey et al (2013) | 25 | 500 | 4 | 28.7 | 2.693329 | 70 | 90.5 | 0.05276794 | 120.9067 | 0.27
| 25 | 500 | 4 | 28.7 | 2.693329 | 70 | 90.5 | 0.05276794 | 241.8134 | 0.59
Viga RS1 - Harajlí e Naamam (1985) | 9.52 | 434 | 3 | 22.2 | 3.56416 | 20.64 | 25.4 | 0.03244851 | 295.4706 | 0.15
| 9.52 | 434 | 3 | 22.2 | 3.56416 | 20.64 | 25.4 | 0.03244851 | 343.8667 | 0.17
Viga RS2 - Harajlí e Naamam (1985) | 12.7 | 434 | 3 | 19.05 | 3.976608 | 19.05 | 25.4 | 0.06421247 | 303.256 | 0.15
| 12.7 | 434 | 3 | 19.05 | 3.976608 | 19.05 | 25.4 | 0.06421247 | 347.8102 | 0.17
| 12.7 | 434 | 3 | 19.05 | 3.976608 | 19.05 | 25.4 | 0.06421247 | 411.0485 | 0.2
Viga RS3 - Harajlí e Naamam (1985) | 15.9 | 540 | 3 | 15.9 | 3.976608 | 17.46 | 25.4 | 0.1083507 | 289.7349 | 0.16
| 15.9 | 540 | 3 | 15.9 | 3.976608 | 17.46 | 25.4 | 0.1083507 | 379.9802 | 0.21
Viga B1-a - Gilbert e Nejadi (2004) | 16 | 500 | 2 | 138 | 3.269 | 40 | 48 | 0.0174791 | 185.274 | 0.15
| 16 | 500 | 2 | 138 | 3.269 | 40 | 48 | 0.0174791 | 211.7676 | 0.2
| 16 | 500 | 2 | 138 | 3.269 | 40 | 48 | 0.0174791 | 238.2612 | 0.25
| 16 | 500 | 2 | 138 | 3.269 | 40 | 48 | 0.0174791 | 264.7095 | 0.28
| 16 | 500 | 2 | 138 | 3.269 | 40 | 48 | 0.0174791 | 291.1578 | 0.28
| 16 | 500 | 2 | 138 | 3.269 | 40 | 48 | 0.0174791 | 317.6514 | 0.3
| 16 | 500 | 2 | 138 | 3.269 | 40 | 48 | 0.0174791 | 344.145 | 0.33
| 16 | 500 | 2 | 138 | 3.269 | 40 | 48 | 0.0174791 | 370.5479 | 0.33
Viga B1-b - Gilbert e Nejadi (2004) | 16 | 500 | 2 | 138 | 3.269 | 40 | 48 | 0.0174791 | 211.7676 | 0.15
| 16 | 500 | 2 | 138 | 3.269 | 40 | 48 | 0.0174791 | 238.2612 | 0.18
| 16 | 500 | 2 | 138 | 3.269 | 40 | 48 | 0.0174791 | 264.7095 | 0.2
| 16 | 500 | 2 | 138 | 3.269 | 40 | 48 | 0.0174791 | 291.1578 | 0.25
| 16 | 500 | 2 | 138 | 3.269 | 40 | 48 | 0.0174791 | 317.6514 | 0.3
| 16 | 500 | 2 | 138 | 3.269 | 40 | 48 | 0.0174791 | 344.145 | 0.33
| 16 | 500 | 2 | 138 | 3.269 | 40 | 48 | 0.0174791 | 370.5479 | 0.38
Viga B2-a - Gilbert e Nejadi (2004) | 16 | 500 | 2 | 168 | 3.269 | 25 | 33 | 0.01939394 | 211.7676 | 0.15
| 16 | 500 | 2 | 168 | 3.269 | 25 | 33 | 0.01939394 | 238.2612 | 0.18
| 16 | 500 | 2 | 168 | 3.269 | 25 | 33 | 0.01939394 | 264.7095 | 0.2
| 16 | 500 | 2 | 168 | 3.269 | 25 | 33 | 0.01939394 | 291.1578 | 0.23
| 16 | 500 | 2 | 168 | 3.269 | 25 | 33 | 0.01939394 | 317.6514 | 0.25
| 16 | 500 | 2 | 168 | 3.269 | 25 | 33 | 0.01939394 | 344.145 | 0.3
| 16 | 500 | 2 | 168 | 3.269 | 25 | 33 | 0.01939394 | 370.5479 | 0.3
Viga B2-b - Gilbert e Nejadi (2004) | 16 | 500 | 2 | 168 | 3.269 | 25 | 33 | 0.01939394 | 185.274 | 0.15
| 16 | 500 | 2 | 168 | 3.269 | 25 | 33 | 0.01939394 | 211.7676 | 0.18
| 16 | 500 | 2 | 168 | 3.269 | 25 | 33 | 0.01939394 | 238.2612 | 0.18
| 16 | 500 | 2 | 168 | 3.269 | 25 | 33 | 0.01939394 | 264.7095 | 0.25
| 16 | 500 | 2 | 168 | 3.269 | 25 | 33 | 0.01939394 | 291.1578 | 0.28
| 16 | 500 | 2 | 168 | 3.269 | 25 | 33 | 0.01939394 | 317.6514 | 0.33
| 16 | 500 | 2 | 168 | 3.269 | 25 | 33 | 0.01939394 | 344.145 | 0.38
| 16 | 500 | 2 | 168 | 3.269 | 25 | 33 | 0.01939394 | 370.5479 | 0.43
Viga B3-a - Gilbert e Nejadi (2004) | 16 | 500 | 3 | 76 | 3.269 | 25 | 33 | 0.02928192 | 233.3047 | 0.15
| 16 | 500 | 3 | 76 | 3.269 | 25 | 33 | 0.02928192 | 251.2039 | 0.18
| 16 | 500 | 3 | 76 | 3.269 | 25 | 33 | 0.02928192 | 269.1646 | 0.18
| 16 | 500 | 3 | 76 | 3.269 | 25 | 33 | 0.02928192 | 287.1253 | 0.2
| 16 | 500 | 3 | 76 | 3.269 | 25 | 33 | 0.02928192 | 305.086 | 0.2
Viga B3-b - Gilbert e Nejadi (2004) | 16 | 500 | 3 | 76 | 3.269 | 25 | 33 | 0.02928192 | 251.2039 | 0.15
| 16 | 500 | 3 | 76 | 3.269 | 25 | 33 | 0.02928192 | 269.1646 | 0.18
| 16 | 500 | 3 | 76 | 3.269 | 25 | 33 | 0.02928192 | 287.1253 | 0.2
| 16 | 500 | 3 | 76 | 3.269 | 25 | 33 | 0.02928192 | 305.086 | 0.2
Laje S1-a - Gilbert e Nejadi (2004) | 12 | 500 | 2 | 296 | 3.269 | 25 | 31 | 0.01247721 | 176.2862 | 0.2
| 12 | 500 | 2 | 296 | 3.269 | 25 | 31 | 0.01247721 | 242.3463 | 0.25
| 12 | 500 | 2 | 296 | 3.269 | 25 | 31 | 0.01247721 | 308.4064 | 0.33
Laje S1-b - Gilbert e Nejadi (2004) | 12 | 500 | 2 | 296 | 3.269 | 25 | 31 | 0.01247721 | 242.3463 | 0.23
| 12 | 500 | 2 | 296 | 3.269 | 25 | 31 | 0.01247721 | 308.4064 | 0.28
Laje S2-a - Gilbert e Nejadi (2004) | 12 | 500 | 3 | 142 | 3.269 | 25 | 31 | 0.01952712 | 208.7797 | 0.18
| 12 | 500 | 3 | 142 | 3.269 | 25 | 31 | 0.01952712 | 253.5 | 0.23
| 12 | 500 | 3 | 142 | 3.269 | 25 | 31 | 0.01952712 | 298.2203 | 0.25
Laje S2-b - Gilbert e Nejadi (2004) | 12 | 500 | 3 | 142 | 3.269 | 25 | 31 | 0.01952712 | 208.7797 | 0.18
| 12 | 500 | 3 | 142 | 3.269 | 25 | 31 | 0.01952712 | 253.5 | 0.23
| 12 | 500 | 3 | 142 | 3.269 | 25 | 31 | 0.01952712 | 298.2203 | 0.25
Laje S3-a - Gilbert e Nejadi (2004) | 12 | 500 | 4 | 90.67 | 3.269 | 25 | 31 | 0.02696877 | 226.4553 | 0.15
| 12 | 500 | 4 | 90.67 | 3.269 | 25 | 31 | 0.02696877 | 260.4139 | 0.15
| 12 | 500 | 4 | 90.67 | 3.269 | 25 | 31 | 0.02696877 | 294.3725 | 0.18
Laje S3-b - Gilbert e Nejadi (2004) | 12 | 500 | 4 | 90.67 | 3.269 | 25 | 31 | 0.02696877 | 226.4553 | 0.18
| 12 | 500 | 4 | 90.67 | 3.269 | 25 | 31 | 0.02696877 | 260.4139 | 0.2
| 12 | 500 | 4 | 90.67 | 3.269 | 25 | 31 | 0.02696877 | 294.3725 | 0.23
Viga 250-10-1 - Cornelissen (2022) | 10 | 528 | 1 | 45 | 2.8 | 40 | 45 | 0.01140138 | 274.1436 | 0.16
| 10 | 528 | 1 | 45 | 2.8 | 40 | 45 | 0.01140138 | 294.2029 | 0.18
| 10 | 528 | 1 | 45 | 2.8 | 40 | 45 | 0.01140138 | 316.9368 | 0.2
| 10 | 528 | 1 | 45 | 2.8 | 40 | 45 | 0.01140138 | 336.9961 | 0.22
| 10 | 528 | 1 | 45 | 2.8 | 40 | 45 | 0.01140138 | 359.7299 | 0.24
| 10 | 528 | 1 | 45 | 2.8 | 40 | 45 | 0.01140138 | 379.7892 | 0.26
| 10 | 528 | 1 | 45 | 2.8 | 40 | 45 | 0.01140138 | 403.8604 | 0.28
Viga 250-10-2 - Cornelissen (2022) | 10 | 528 | 1 | 45 | 2.8 | 40 | 45 | 0.01140138 | 251.4098 | 0.15
| 10 | 528 | 1 | 45 | 2.8 | 40 | 45 | 0.01140138 | 274.1436 | 0.17
| 10 | 528 | 1 | 45 | 2.8 | 40 | 45 | 0.01140138 | 295.5402 | 0.19
| 10 | 528 | 1 | 45 | 2.8 | 40 | 45 | 0.01140138 | 314.9309 | 0.2
| 10 | 528 | 1 | 45 | 2.8 | 40 | 45 | 0.01140138 | 336.9961 | 0.22
| 10 | 528 | 1 | 45 | 2.8 | 40 | 45 | 0.01140138 | 359.0613 | 0.24
| 10 | 528 | 1 | 45 | 2.8 | 40 | 45 | 0.01140138 | 377.7833 | 0.26
| 10 | 528 | 1 | 45 | 2.8 | 40 | 45 | 0.01140138 | 395.8367 | 0.29
Viga 250-20-2 - Cornelissen (2022) | 20 | 598 | 1 | 40 | 2.8 | 40 | 50 | 0.05412383 | 201.3327 | 0.17
| 20 | 598 | 1 | 40 | 2.8 | 40 | 50 | 0.05412383 | 235.2815 | 0.2
| 20 | 598 | 1 | 40 | 2.8 | 40 | 50 | 0.05412383 | 268.141 | 0.24
| 20 | 598 | 1 | 40 | 2.8 | 40 | 50 | 0.05412383 | 300.819 | 0.27
| 20 | 598 | 1 | 40 | 2.8 | 40 | 50 | 0.05412383 | 333.1339 | 0.32
| 20 | 598 | 1 | 40 | 2.8 | 40 | 50 | 0.05412383 | 366.3565 | 0.34
Viga 250-20-3 - Cornelissen (2022) | 20 | 598 | 1 | 40 | 2.8 | 40 | 50 | 0.05412383 | 169.744 | 0.16
| 20 | 598 | 1 | 40 | 2.8 | 40 | 50 | 0.05412383 | 201.8773 | 0.2
| 20 | 598 | 1 | 40 | 2.8 | 40 | 50 | 0.05412383 | 234.7368 | 0.24
| 20 | 598 | 1 | 40 | 2.8 | 40 | 50 | 0.05412383 | 267.2333 | 0.27
| 20 | 598 | 1 | 40 | 2.8 | 40 | 50 | 0.05412383 | 301.0005 | 0.29
| 20 | 598 | 1 | 40 | 2.8 | 40 | 50 | 0.05412383 | 333.1339 | 0.32
| 20 | 598 | 1 | 40 | 2.8 | 40 | 50 | 0.05412383 | 348.7467 | 0.33
Viga 350-10-1 - Cornelissen (2022) | 10 | 528 | 1 | 45 | 2.8 | 40 | 45 | 0.00795981 | 310.3099 | 0.15
| 10 | 528 | 1 | 45 | 2.8 | 40 | 45 | 0.00795981 | 330.2869 | 0.19
| 10 | 528 | 1 | 45 | 2.8 | 40 | 45 | 0.00795981 | 334.2823 | 0.2
| 10 | 528 | 1 | 45 | 2.8 | 40 | 45 | 0.00795981 | 351.1518 | 0.23
| 10 | 528 | 1 | 45 | 2.8 | 40 | 45 | 0.00795981 | 362.6941 | 0.25
| 10 | 528 | 1 | 45 | 2.8 | 40 | 45 | 0.00795981 | 375.5681 | 0.28
| 10 | 528 | 1 | 45 | 2.8 | 40 | 45 | 0.00795981 | 387.1104 | 0.31
| 10 | 528 | 1 | 45 | 2.8 | 40 | 45 | 0.00795981 | 400.8724 | 0.36
Viga 350-10-2 - Cornelissen (2022) | 10 | 528 | 1 | 45 | 2.8 | 40 | 45 | 0.00795981 | 308.9781 | 0.16
| 10 | 528 | 1 | 45 | 2.8 | 40 | 45 | 0.00795981 | 322.2961 | 0.18
| 10 | 528 | 1 | 45 | 2.8 | 40 | 45 | 0.00795981 | 334.7262 | 0.2
| 10 | 528 | 1 | 45 | 2.8 | 40 | 45 | 0.00795981 | 347.6003 | 0.23
| 10 | 528 | 1 | 45 | 2.8 | 40 | 45 | 0.00795981 | 361.3623 | 0.24
| 10 | 528 | 1 | 45 | 2.8 | 40 | 45 | 0.00795981 | 375.5681 | 0.25
| 10 | 528 | 1 | 45 | 2.8 | 40 | 45 | 0.00795981 | 388.4422 | 0.27
| 10 | 528 | 1 | 45 | 2.8 | 40 | 45 | 0.00795981 | 399.9845 | 0.29
Viga 350-10-3 - Cornelissen (2022) | 10 | 528 | 1 | 45 | 2.8 | 40 | 45 | 0.00795981 | 323.6279 | 0.15
| 10 | 528 | 1 | 45 | 2.8 | 40 | 45 | 0.00795981 | 336.502 | 0.16
| 10 | 528 | 1 | 45 | 2.8 | 40 | 45 | 0.00795981 | 354.7033 | 0.18
| 10 | 528 | 1 | 45 | 2.8 | 40 | 45 | 0.00795981 | 365.3577 | 0.18
| 10 | 528 | 1 | 45 | 2.8 | 40 | 45 | 0.00795981 | 375.5681 | 0.19
| 10 | 528 | 1 | 45 | 2.8 | 40 | 45 | 0.00795981 | 386.6665 | 0.2
| 10 | 528 | 1 | 45 | 2.8 | 40 | 45 | 0.00795981 | 401.3163 | 0.22
Viga 350-20-1 - Cornelissen (2022) | 20 | 598 | 1 | 40 | 2.8 | 40 | 50 | 0.03726149 | 224.9365 | 0.16
| 20 | 598 | 1 | 40 | 2.8 | 40 | 50 | 0.03726149 | 259.8976 | 0.2
| 20 | 598 | 1 | 40 | 2.8 | 40 | 50 | 0.03726149 | 294.7403 | 0.23
Viga 350-20-2 - Cornelissen (2022) | 20 | 598 | 1 | 40 | 2.8 | 40 | 50 | 0.03726149 | 224.9365 | 0.14
| 20 | 598 | 1 | 40 | 2.8 | 40 | 50 | 0.03726149 | 259.4236 | 0.17
| 20 | 598 | 1 | 40 | 2.8 | 40 | 50 | 0.03726149 | 294.1477 | 0.21
Viga 350-20-3 - Cornelissen (2022) | 20 | 598 | 1 | 40 | 2.8 | 40 | 50 | 0.03726149 | 154.3031 | 0.21
| 20 | 598 | 1 | 40 | 2.8 | 40 | 50 | 0.03726149 | 190.3309 | 0.25
| 20 | 598 | 1 | 40 | 2.8 | 40 | 50 | 0.03726149 | 224.3439 | 0.29
| 20 | 598 | 1 | 40 | 2.8 | 40 | 50 | 0.03726149 | 258.4755 | 0.33
| 20 | 598 | 1 | 40 | 2.8 | 40 | 50 | 0.03726149 | 306.71 | 0.37
Viga G2 - Makhlouf e Malhas (1996) | 20 | 430 | 6 | 84 | 3.508821 | 50 | 64 | 0.03101245 | 179.888 | 0.15
| 20 | 430 | 6 | 84 | 3.508821 | 50 | 64 | 0.03101245 | 225.2967 | 0.23
| 20 | 430 | 6 | 84 | 3.508821 | 50 | 64 | 0.03101245 | 270.7053 | 0.28
Viga G3 - Makhlouf e Malhas (1996) | 20 | 430 | 9 | 45 | 3.508821 | 50 | 64 | 0.04932804 | 176.8396 | 0.18
| 20 | 430 | 9 | 45 | 3.508821 | 50 | 64 | 0.04932804 | 220.7528 | 0.26
| 20 | 430 | 9 | 45 | 3.508821 | 50 | 64 | 0.04932804 | 264.6659 | 0.34
Viga C1 - Kumar et al. (2007) | 16 | 528 | 2 | 52 | 3.42 | 27 | 35 | 0.04868019 | 234.7223 | 0.15
| 16 | 528 | 2 | 52 | 3.42 | 27 | 35 | 0.04868019 | 315.6611 | 0.19
| 16 | 528 | 2 | 52 | 3.42 | 27 | 35 | 0.04868019 | 364.2243 | 0.22
| 16 | 528 | 2 | 52 | 3.42 | 27 | 35 | 0.04868019 | 404.6937 | 0.22
| 16 | 528 | 2 | 52 | 3.42 | 27 | 35 | 0.04868019 | 469.4447 | 0.25
| 16 | 528 | 2 | 52 | 3.42 | 27 | 35 | 0.04868019 | 526.1018 | 0.29
Viga C2 - Kumar et al. (2007) | 20 | 528 | 2 | 44 | 3.42 | 25 | 35 | 0.08253592 | 270.8701 | 0.17
| 20 | 528 | 2 | 44 | 3.42 | 25 | 35 | 0.08253592 | 308.0484 | 0.19
| 20 | 528 | 2 | 44 | 3.42 | 25 | 35 | 0.08253592 | 355.849 | 0.21
| 20 | 528 | 2 | 44 | 3.42 | 25 | 35 | 0.08253592 | 377.0937 | 0.23
| 20 | 528 | 2 | 44 | 3.42 | 25 | 35 | 0.08253592 | 424.8943 | 0.25
| 20 | 528 | 2 | 44 | 3.42 | 25 | 35 | 0.08253592 | 525.8067 | 0.25
Viga C3 - Kumar et al. (2007) | 20 | 528 | 3 | 12 | 3.42 | 25 | 35 | 0.1352493 | 246.9219 | 0.18
| 20 | 528 | 3 | 12 | 3.42 | 25 | 35 | 0.1352493 | 283.234 | 0.19
| 20 | 528 | 3 | 12 | 3.42 | 25 | 35 | 0.1352493 | 315.9148 | 0.21
| 20 | 528 | 3 | 12 | 3.42 | 25 | 35 | 0.1352493 | 355.8581 | 0.23
| 20 | 528 | 3 | 12 | 3.42 | 25 | 35 | 0.1352493 | 395.8013 | 0.25
| 20 | 528 | 3 | 12 | 3.42 | 25 | 35 | 0.1352493 | 432.1133 | 0.29
| 20 | 528 | 3 | 12 | 3.42 | 25 | 35 | 0.1352493 | 468.4254 | 0.31
| 20 | 528 | 3 | 12 | 3.42 | 25 | 35 | 0.1352493 | 501.1062 | 0.37
Viga CS1 - Kumar et al. (2007) | 16 | 528 | 2 | 52 | 2.98 | 27 | 35 | 0.04802697 | 370.7473 | 0.16
| 16 | 528 | 2 | 52 | 2.98 | 27 | 35 | 0.04802697 | 443.2848 | 0.2
| 16 | 528 | 2 | 52 | 2.98 | 27 | 35 | 0.04802697 | 523.882 | 0.26
Viga CS2 - Kumar et al. (2007) | 20 | 528 | 2 | 44 | 2.98 | 25 | 35 | 0.08120052 | 264.2801 | 0.17
| 20 | 528 | 2 | 44 | 2.98 | 25 | 35 | 0.08120052 | 301.2793 | 0.19
| 20 | 528 | 2 | 44 | 2.98 | 25 | 35 | 0.08120052 | 348.8497 | 0.23
| 20 | 528 | 2 | 44 | 2.98 | 25 | 35 | 0.08120052 | 369.9921 | 0.25
| 20 | 528 | 2 | 44 | 2.98 | 25 | 35 | 0.08120052 | 401.7057 | 0.3
| 20 | 528 | 2 | 44 | 2.98 | 25 | 35 | 0.08120052 | 422.8482 | 0.32
| 20 | 528 | 2 | 44 | 2.98 | 25 | 35 | 0.08120052 | 474.647 | 0.36
| 20 | 528 | 2 | 44 | 2.98 | 25 | 35 | 0.08120052 | 526.4459 | 0.47
Viga CS3 - Kumar et al. (2007) | 20 | 528 | 3 | 12 | 2.98 | 25 | 35 | 0.1326867 | 303.4026 | 0.16
| 20 | 528 | 3 | 12 | 2.98 | 25 | 35 | 0.1326867 | 317.8503 | 0.18
| 20 | 528 | 3 | 12 | 2.98 | 25 | 35 | 0.1326867 | 353.9697 | 0.18
| 20 | 528 | 3 | 12 | 2.98 | 25 | 35 | 0.1326867 | 393.701 | 0.2
| 20 | 528 | 3 | 12 | 2.98 | 25 | 35 | 0.1326867 | 429.8203 | 0.2
| 20 | 528 | 3 | 12 | 2.98 | 25 | 35 | 0.1326867 | 462.3277 | 0.2
| 20 | 528 | 3 | 12 | 2.98 | 25 | 35 | 0.1326867 | 502.059 | 0.22
Viga B6 - Maghsoudi e Sharifi (2008) | 28 | 400 | 4 | 16 | 5.308474 | 30 | 44 | 0.2218831 | 151.172 | 0.22
| 28 | 400 | 4 | 16 | 5.308474 | 30 | 44 | 0.2218831 | 201.7066 | 0.25
| 28 | 400 | 4 | 16 | 5.308474 | 30 | 44 | 0.2218831 | 230.6452 | 0.29
| 28 | 400 | 4 | 16 | 5.308474 | 30 | 44 | 0.2218831 | 263.9031 | 0.31
| 28 | 400 | 4 | 16 | 5.308474 | 30 | 44 | 0.2218831 | 315.7335 | 0.33
| 28 | 400 | 4 | 16 | 5.308474 | 30 | 44 | 0.2218831 | 342.0806 | 0.34
| 28 | 400 | 4 | 16 | 5.308474 | 30 | 44 | 0.2218831 | 380.5214 | 0.37
Viga F29-2D16-10A - Hong et al (2013) | 15.9 | 392 | 2 | 46 | 2.825877 | 30 | 38 | 0.04414839 | 361.6696 | 0.2
| 15.9 | 392 | 2 | 46 | 2.825877 | 30 | 38 | 0.04414839 | 392.3 | 0.35
Viga F29-2D16-10B - Hong et al (2013) | 15.9 | 392 | 2 | 46 | 2.825877 | 30 | 38 | 0.04414839 | 363.0041 | 0.2
| 15.9 | 392 | 2 | 46 | 2.825877 | 30 | 38 | 0.04414839 | 392.3 | 0.25
Viga F29-2D16-10C - Hong et al (2013) | 15.9 | 392 | 2 | 46 | 2.825877 | 30 | 38 | 0.04414839 | 363.0041 | 0.2
| 15.9 | 392 | 2 | 46 | 2.825877 | 30 | 38 | 0.04414839 | 392.3 | 0.25
Viga F29-2D16-10D - Hong et al (2013) | 15.9 | 392 | 2 | 46 | 2.825877 | 30 | 38 | 0.04414839 | 364.3387 | 0.2
| 15.9 | 392 | 2 | 46 | 2.825877 | 30 | 38 | 0.04414839 | 392.3 | 0.3
Viga F30-2D13-10 - Hong et al (2013) | 12.7 | 392 | 2 | 52 | 2.920876 | 30 | 36.5 | 0.02640628 | 317.1027 | 0.15
| 12.7 | 392 | 2 | 52 | 2.920876 | 30 | 36.5 | 0.02640628 | 392.3 | 0.2
Viga F30-2D13-20 - Hong et al (2013) | 12.7 | 392 | 2 | 52 | 2.920876 | 30 | 36.5 | 0.02640628 | 319.1354 | 0.15
| 12.7 | 392 | 2 | 52 | 2.920876 | 30 | 36.5 | 0.02640628 | 392.3 | 0.2
Viga F30-2D16-10 - Hong et al (2013) | 15.9 | 392 | 2 | 46 | 2.920876 | 30 | 38 | 0.04403498 | 260.029 | 0.15
| 15.9 | 392 | 2 | 46 | 2.920876 | 30 | 38 | 0.04403498 | 365.3741 | 0.25
| 15.9 | 392 | 2 | 46 | 2.920876 | 30 | 38 | 0.04403498 | 392.3 | 0.3
Viga F30-2D16-20 - Hong et al (2013) | 15.9 | 392 | 2 | 46 | 2.920876 | 30 | 38 | 0.04403498 | 261.3625 | 0.15
| 15.9 | 392 | 2 | 46 | 2.920876 | 30 | 38 | 0.04403498 | 366.7076 | 0.25
Viga F30-2D19-10 - Hong et al (2013) | 19.1 | 392 | 2 | 40 | 2.920876 | 30 | 39.5 | 0.06741883 | 187.0257 | 0.15
| 19.1 | 392 | 2 | 40 | 2.920876 | 30 | 39.5 | 0.06741883 | 261.0765 | 0.2
| 19.1 | 392 | 2 | 40 | 2.920876 | 30 | 39.5 | 0.06741883 | 336.0767 | 0.3
| 19.1 | 392 | 2 | 40 | 2.920876 | 30 | 39.5 | 0.06741883 | 392.3 | 0.33
Viga F30-2D19-20 - Hong et al (2013) | 19.1 | 392 | 2 | 40 | 2.920876 | 30 | 39.5 | 0.06741883 | 186.0764 | 0.15
| 19.1 | 392 | 2 | 40 | 2.920876 | 30 | 39.5 | 0.06741883 | 259.1778 | 0.25
| 19.1 | 392 | 2 | 40 | 2.920876 | 30 | 39.5 | 0.06741883 | 333.2286 | 0.28
Viga F37-2D16-10 - Hong et al (2013) | 15.9 | 392 | 2 | 46 | 3.353879 | 30 | 38 | 0.04357273 | 365.4727 | 0.2
| 15.9 | 392 | 2 | 46 | 3.353879 | 30 | 38 | 0.04357273 | 392.3 | 0.22
Viga F37-2D16-20 - Hong et al (2013) | 15.9 | 392 | 2 | 46 | 3.353879 | 30 | 38 | 0.04357273 | 365.4727 | 0.17
| 15.9 | 392 | 2 | 46 | 3.353879 | 30 | 38 | 0.04357273 | 392.3 | 0.21
Viga F37-2D19-10 - Hong et al (2013) | 19.1 | 392 | 2 | 40 | 3.353879 | 30 | 39.5 | 0.06659654 | 221.3101 | 0.17
| 19.1 | 392 | 2 | 40 | 3.353879 | 30 | 39.5 | 0.06659654 | 259.1409 | 0.18
| 19.1 | 392 | 2 | 40 | 3.353879 | 30 | 39.5 | 0.06659654 | 296.0259 | 0.2
| 19.1 | 392 | 2 | 40 | 3.353879 | 30 | 39.5 | 0.06659654 | 333.8567 | 0.2
| 19.1 | 392 | 2 | 40 | 3.353879 | 30 | 39.5 | 0.06659654 | 369.796 | 0.25
| 19.1 | 392 | 2 | 40 | 3.353879 | 30 | 39.5 | 0.06659654 | 392.3 | 0.27
Viga F37-2D19-20 - Hong et al (2013) | 19.1 | 392 | 2 | 40 | 3.353879 | 30 | 39.5 | 0.06659654 | 296.0259 | 0.18
| 19.1 | 392 | 2 | 40 | 3.353879 | 30 | 39.5 | 0.06659654 | 331.9652 | 0.19
| 19.1 | 392 | 2 | 40 | 3.353879 | 30 | 39.5 | 0.06659654 | 369.796 | 0.21
| 19.1 | 392 | 2 | 40 | 3.353879 | 30 | 39.5 | 0.06659654 | 392.3 | 0.26
Viga 15-6-6-1 - Clark (1956) | 19.1 | 276 | 2 | 69.8 | 2.900329 | 31.8 | 41.4 | 0.04065144 | 203.0225 | 0.17
| 19.1 | 276 | 2 | 69.8 | 2.900329 | 31.8 | 41.4 | 0.04065144 | 244.5002 | 0.23
| 19.1 | 276 | 2 | 69.8 | 2.900329 | 31.8 | 41.4 | 0.04065144 | 275.8 | 0.27
Viga 15-6-6-2 - Clark (1956) | 19.1 | 276 | 2 | 69.8 | 2.846692 | 31.8 | 41.4 | 0.04071118 | 275.8 | 0.16
Viga 15-6-6-3 - Clark (1956) | 19.1 | 276 | 2 | 69.8 | 2.711321 | 38.2 | 47.7 | 0.04069191 | 249.7459 | 0.16
| 19.1 | 276 | 2 | 69.8 | 2.711321 | 38.2 | 47.7 | 0.04069191 | 275.8 | 0.2
Viga 15-6-7-1 - Clark (1956) | 22.2 | 276 | 2 | 63.6 | 2.687987 | 12.8 | 23.9 | 0.08499984 | 271.2894 | 0.17
Viga 15-6-7-2 - Clark (1956) | 22.2 | 276 | 2 | 63.6 | 2.384602 | 38 | 49.1 | 0.05902239 | 195.1135 | 0.15
| 22.2 | 276 | 2 | 63.6 | 2.384602 | 38 | 49.1 | 0.05902239 | 226.947 | 0.19
| 22.2 | 276 | 2 | 63.6 | 2.384602 | 38 | 49.1 | 0.05902239 | 260.9129 | 0.22
| 22.2 | 276 | 2 | 63.6 | 2.384602 | 38 | 49.1 | 0.05902239 | 275.8 | 0.27
Viga 15-6-7-3 - Clark (1956) | 22.2 | 276 | 2 | 63.6 | 2.864842 | 38 | 49.1 | 0.05805405 | 259.6322 | 0.17
| 22.2 | 276 | 2 | 63.6 | 2.864842 | 38 | 49.1 | 0.05805405 | 275.8 | 0.2
Viga 15-6-7-4 - Clark (1956) | 22.2 | 276 | 2 | 63.6 | 2.833692 | 38 | 49.1 | 0.05811024 | 194.2119 | 0.15
| 22.2 | 276 | 2 | 63.6 | 2.833692 | 38 | 49.1 | 0.05811024 | 225.8983 | 0.18
| 22.2 | 276 | 2 | 63.6 | 2.833692 | 38 | 49.1 | 0.05811024 | 259.7073 | 0.22
| 22.2 | 276 | 2 | 63.6 | 2.833692 | 38 | 49.1 | 0.05811024 | 275.8 | 0.25
Viga 15-6-7-5 - Clark (1956) | 22.2 | 276 | 2 | 63.6 | 2.756373 | 38 | 49.1 | 0.05825325 | 194.3546 | 0.2
| 22.2 | 276 | 2 | 63.6 | 2.756373 | 38 | 49.1 | 0.05825325 | 226.0643 | 0.25
| 22.2 | 276 | 2 | 63.6 | 2.756373 | 38 | 49.1 | 0.05825325 | 259.8981 | 0.3
| 22.2 | 276 | 2 | 63.6 | 2.756373 | 38 | 49.1 | 0.05825325 | 275.8 | 0.35
Viga 15-6-9-1 - Clark (1956) | 28.7 | 276 | 2 | 50.6 | 2.774817 | 22.2 | 36.6 | 0.1089929 | 234.1158 | 0.17
| 28.7 | 276 | 2 | 50.6 | 2.774817 | 22.2 | 36.6 | 0.1089929 | 274.8473 | 0.2
Viga 15-6-9-2 - Clark (1956) | 28.7 | 276 | 2 | 50.6 | 2.801715 | 38.2 | 52.5 | 0.1068607 | 179.4956 | 0.17
| 28.7 | 276 | 2 | 50.6 | 2.801715 | 38.2 | 52.5 | 0.1068607 | 212.7425 | 0.2
| 28.7 | 276 | 2 | 50.6 | 2.801715 | 38.2 | 52.5 | 0.1068607 | 245.2317 | 0.25
| 28.7 | 276 | 2 | 50.6 | 2.801715 | 38.2 | 52.5 | 0.1068607 | 275.8 | 0.29
Viga 15-6-9-3 - Clark (1956) | 28.7 | 276 | 2 | 50.6 | 2.715312 | 38.2 | 52.5 | 0.1072264 | 212.9475 | 0.17
Viga 15-6-9-4 - Clark (1956) | 28.7 | 276 | 2 | 50.6 | 2.801715 | 38.2 | 52.5 | 0.1068607 | 179.4956 | 0.15
| 28.7 | 276 | 2 | 50.6 | 2.801715 | 38.2 | 52.5 | 0.1068607 | 212.7425 | 0.16
| 28.7 | 276 | 2 | 50.6 | 2.801715 | 38.2 | 52.5 | 0.1068607 | 245.2317 | 0.22
| 28.7 | 276 | 2 | 50.6 | 2.801715 | 38.2 | 52.5 | 0.1068607 | 275.8 | 0.26
Viga 15-6-9-5 - Clark (1956) | 28.7 | 276 | 2 | 50.6 | 2.524448 | 38.2 | 52.5 | 0.1080911 | 213.4281 | 0.17
| 28.7 | 276 | 2 | 50.6 | 2.524448 | 38.2 | 52.5 | 0.1080911 | 246.022 | 0.2
| 28.7 | 276 | 2 | 50.6 | 2.524448 | 38.2 | 52.5 | 0.1080911 | 275.8 | 0.24
Viga 15-6-10-1 - Clark (1956) | 32.3 | 276 | 1 | 60 | 2.538218 | 38.3 | 54.4 | 0.06244954 | 170.8033 | 0.17
| 32.3 | 276 | 1 | 60 | 2.538218 | 38.3 | 54.4 | 0.06244954 | 210.242 | 0.23
| 32.3 | 276 | 1 | 60 | 2.538218 | 38.3 | 54.4 | 0.06244954 | 245.1357 | 0.27
| 32.3 | 276 | 1 | 60 | 2.538218 | 38.3 | 54.4 | 0.06244954 | 270.0598 | 0.31
| 32.3 | 276 | 1 | 60 | 2.538218 | 38.3 | 54.4 | 0.06244954 | 275.8 | 0.35
Viga 15-6-10-2 - Clark (1956) | 32.3 | 276 | 1 | 60 | 2.81087 | 38.3 | 54.4 | 0.06187606 | 170.3277 | 0.19
| 32.3 | 276 | 1 | 60 | 2.81087 | 38.3 | 54.4 | 0.06187606 | 209.6566 | 0.24
| 32.3 | 276 | 1 | 60 | 2.81087 | 38.3 | 54.4 | 0.06187606 | 244.4532 | 0.29
| 32.3 | 276 | 1 | 60 | 2.81087 | 38.3 | 54.4 | 0.06187606 | 269.3079 | 0.36
| 32.3 | 276 | 1 | 60 | 2.81087 | 38.3 | 54.4 | 0.06187606 | 275.8 | 0.42
Viga 23-6-9-1 - Clark (1956) | 28.7 | 276 | 2 | 50.6 | 2.576579 | 38 | 52.3 | 0.06557048 | 183.2303 | 0.18
| 28.7 | 276 | 2 | 50.6 | 2.576579 | 38 | 52.3 | 0.06557048 | 219.8903 | 0.22
| 28.7 | 276 | 2 | 50.6 | 2.576579 | 38 | 52.3 | 0.06557048 | 248.1709 | 0.27
| 28.7 | 276 | 2 | 50.6 | 2.576579 | 38 | 52.3 | 0.06557048 | 275.8 | 0.32
Viga 23-6-9-2 - Clark (1956) | 28.7 | 276 | 2 | 50.6 | 2.576579 | 38 | 52.3 | 0.06557048 | 219.8903 | 0.16
| 28.7 | 276 | 2 | 50.6 | 2.576579 | 38 | 52.3 | 0.06557048 | 248.1709 | 0.19
| 28.7 | 276 | 2 | 50.6 | 2.576579 | 38 | 52.3 | 0.06557048 | 275.8 | 0.22
Viga 23-6-11-2 - Clark (1956) | 35.8 | 276 | 2 | 36.4 | 2.547836 | 38 | 55.9 | 0.1124435 | 184.0865 | 0.17
Viga 23-6-11-3 - Clark (1956) | 35.8 | 276 | 2 | 36.4 | 2.756373 | 38 | 55.9 | 0.1114101 | 143.7929 | 0.19
| 35.8 | 276 | 2 | 36.4 | 2.756373 | 38 | 55.9 | 0.1114101 | 183.643 | 0.25

## Com TS variável MC2020
[19 empty] | Opção 3 de equação |  | Opção 4 de equação |  | Equações (13) e (15) do artigo Flexural cracking behavior and parametric analysis of steel-UHPC composite decks without longitudinal ribs (sem Tension stiffening). w=A1*(A2+A3*ft/(ro*Sigmas))*eps*(A4*c+A5*fi/ro)*(h-xii)/(h-xii-dl) |  |  |  |  | Equações (13) e (15) do artigo Flexural cracking behavior and parametric analysis of steel-UHPC composite decks without longitudinal ribs (sem Tension stiffening) + proposta de correção por fy. w=A1*(A2+A3*ft/(ro*Sigmas))*(A4*c+A5*fi/ro)*(Sigmas**A6/200000)*(h-xii)/(h-xii-dl)+(Sigmas-fy/A7)*(A4*c+A5*fi/ro)/200000
[19 empty] | A1 | 0.515 | A1 | 0.391 | A1 | 1.22 |  |  |  | A1 | 7.37
[19 empty] | A2 | -0.00169 | A2 | 0.701 | A2 | 1.93 |  |  |  | A2 | 4.87
[19 empty] | A3 | 1 | A3 | 0.628 | A3 | -1.05 |  |  |  | A3 | -2.7
[19 empty] | A4 | 0.672 | A4 | 0.389 | A4 | 0.568 |  |  |  | A4 | 0.09
[19 empty] | A5 | -0.417 | A5 | -0.631 | A5 | 0.08 |  |  |  | A5 | 0.016
[19 empty] | A6 | 0.617 | A6 | 2.011 | [5 empty] | A6 | 0.82
[28 empty] | A7 | 2
Autor | Inputs | [15 empty] | Output
| Diâmetro da armadura (mm) | Resistência do aço - fy (MPa) | Número de barras em uma camada | Espaçamento entre as barras (mm) | Resistência à tração do concreto (MPa) | Cobrimento (mm) | Distância ao centro de gravidade da armadura (mm) | Largura da viga - b (mm) | Altura da viga - h (mm) | Área de aço tracionada - As (mm2) | Área de concreto efetiva - Ace (mm2) | Linha neutra no Estádio II - XII (mm) | Taxa de armadura | Momento fletor - Ms (kNm) | Tensão na armadura menos tension stiffening (MPa) | Normalizado Tensão na armadura menos tension stiffening (MPa) | w (mm) | Deformação na armadura menos tension stiffening | [6 empty] | resíduo | Erro | wpred*Erro/wobs |  |  | resíduo
Viga S200-1.76-20 - Sokolov et al (2021) | 20 | 500 | 2 | 126 | 4.120341 | 25 | 39 | 216 | 201 | 628 | 29484 | 57.36178 | 0.02129969 | 20.8 | 120.5277 | -1.040951 | 0.16 | 0.0006026387 | 0.1976835 | 1.235522 | 0.1949344 | 1.21834 | 0.1826977 | 1.141861 | 0.02269773 | 0.8757635 | 1.333458 | 0.1973093 | 1.233183 | 0.03730926
| 20 | 500 | 2 | 126 | 4.120341 | 25 | 39 | 216 | 201 | 628 | 29484 | 57.36178 | 0.02129969 | 27.3 | 223.848 | -0.1747416 | 0.23 | 0.00111924 | 0.2896415 | 1.259311 | 0.2875653 | 1.250284 | 0.2872641 | 1.248975 | 0.05726414 | 0.8006569 | 1.288096 | 0.3042025 | 1.32262 | 0.07420253
| 20 | 500 | 2 | 126 | 4.120341 | 25 | 39 | 216 | 201 | 628 | 29484 | 57.36178 | 0.02129969 | 28.2 | 242.0522 | -0.02212229 | 0.24 | 0.001210261 | 0.3039566 | 1.266486 | 0.3020374 | 1.258489 | 0.3017426 | 1.257261 | 0.06174256 | 0.79538 | 1.277564 | 0.3184862 | 1.327026 | 0.07848621
| 20 | 500 | 2 | 126 | 4.120341 | 25 | 39 | 216 | 201 | 628 | 29484 | 57.36178 | 0.02129969 | 32.6 | 325.1472 | 0.6745239 | 0.27 | 0.001625736 | 0.3646641 | 1.350608 | 0.3635399 | 1.346444 | 0.372526 | 1.379726 | 0.102526 | 0.7247817 | 1.31212 | 0.386871 | 1.432855 | 0.116871
| 20 | 500 | 2 | 126 | 4.120341 | 25 | 39 | 216 | 201 | 628 | 29484 | 57.36178 | 0.02129969 | 41.2 | 447.7845 | 1.702682 | 0.35 | 0.002238922 | 0.4442723 | 1.269349 | 0.4444646 | 1.269899 | 0.5108754 | 1.459644 | 0.1608754 | 0.6850986 | 1.247268 | 0.5149029 | 1.471151 | 0.1649029
| 20 | 500 | 2 | 126 | 4.120341 | 25 | 39 | 216 | 201 | 628 | 29484 | 57.36178 | 0.02129969 | 44.9 | 500 | 2.140443 | 0.4 | 0.0025 | 0.4755587 | 1.188897 | 0.4763421 | 1.190855 | 0.5698208 | 1.424552 | 0.1698208 | 0.7019751 | 1.170796 | 0.5676437 | 1.419109 | 0.1676437
Viga S600-0.37-10 - Sokolov et al (2021) | 10 | 500 | 8 | 87.7 | 4.131127 | 25 | 53 | 308 | 604 | 628 | 43428 | 99.6964 | 0.01446072 | 105 | 224.985 | -0.1652094 | 0.16 | 0.001124925 | 0.2142315 | 1.338947 | 0.2112024 | 1.320015 | 0.1531952 | 0.9574698 | -0.006804835 | 1.044419 | 0.9609509 | 0.1601411 | 1.000882 | 0.000141139
| 10 | 500 | 8 | 87.7 | 4.131127 | 25 | 53 | 308 | 604 | 628 | 43428 | 99.6964 | 0.01446072 | 119.6 | 301.6538 | 0.4775619 | 0.18 | 0.001508269 | 0.2567211 | 1.426228 | 0.253909 | 1.410605 | 0.1942621 | 1.079234 | 0.01426213 | 0.9265831 | 1.020592 | 0.2009294 | 1.116274 | 0.02092938
| 10 | 500 | 8 | 87.7 | 4.131127 | 25 | 53 | 308 | 604 | 628 | 43428 | 99.6964 | 0.01446072 | 174.3 | 497.3682 | 2.118379 | 0.26 | 0.002486841 | 0.3495063 | 1.344255 | 0.3475844 | 1.336863 | 0.315154 | 1.212131 | 0.05515403 | 0.8249934 | 0.9962139 | 0.3146565 | 1.210217 | 0.05465649
Viga V1 - Oliveira (2007) | 10 | 628 | 4 | 32.46667 | 3.262 | 25 | 36 | 200 | 600 | 314 | 17200 | 95.72193 | 0.01825581 | 47.625 | 178.1159 | -0.5581472 | 0.16 | 0.0008905794 | 0.1682731 | 1.051707 | 0.1640032 | 1.02502 | 0.1381736 | 0.863585 | -0.0218264 | 1.157964 | 0.9175715 | 0.141519 | 0.8844937 | -0.01848102
| 10 | 628 | 4 | 32.46667 | 3.262 | 25 | 36 | 200 | 600 | 314 | 17200 | 95.72193 | 0.01825581 | 54.3 | 242.197 | -0.02090798 | 0.2 | 0.001210985 | 0.2034058 | 1.017029 | 0.1989157 | 0.9945785 | 0.1675621 | 0.8378107 | -0.03243787 | 1.193587 | 0.8383932 | 0.1704051 | 0.8520254 | -0.02959491
| 10 | 628 | 4 | 32.46667 | 3.262 | 25 | 36 | 200 | 600 | 314 | 17200 | 95.72193 | 0.01825581 | 61.425 | 308.1337 | 0.5318876 | 0.2 | 0.001540669 | 0.2359844 | 1.179922 | 0.2313872 | 1.156936 | 0.1989319 | 0.9946596 | -0.001068087 | 1.005369 | 0.9408191 | 0.2003728 | 1.001864 | 0.0003727879
| 10 | 628 | 4 | 32.46667 | 3.262 | 25 | 36 | 200 | 600 | 314 | 17200 | 95.72193 | 0.01825581 | 68.625 | 368.3194 | 1.036468 | 0.24 | 0.001841597 | 0.2634461 | 1.097692 | 0.2588213 | 1.078422 | 0.2306319 | 0.9609662 | -0.0093681 | 1.040619 | 0.8640544 | 0.2298966 | 0.9579023 | -0.01010345
| 10 | 628 | 4 | 32.46667 | 3.262 | 25 | 36 | 200 | 600 | 314 | 17200 | 95.72193 | 0.01825581 | 73.275 | 401.0102 | 1.310539 | 0.3 | 0.002005051 | 0.2776375 | 0.9254584 | 0.2730189 | 0.9100629 | 0.2511048 | 0.837016 | -0.04889519 | 1.19472 | 0.7303892 | 0.2486127 | 0.8287089 | -0.05138734
| 10 | 628 | 4 | 32.46667 | 3.262 | 25 | 36 | 200 | 600 | 314 | 17200 | 95.72193 | 0.01825581 | 83.25 | 498.0577 | 2.12416 | 0.32 | 0.002490289 | 0.3173605 | 0.9917514 | 0.3128259 | 0.9775809 | 0.2950225 | 0.9219453 | -0.0249775 | 1.084663 | 0.7589182 | 0.2879574 | 0.8998668 | -0.03204262
| 10 | 628 | 4 | 32.46667 | 3.262 | 25 | 36 | 200 | 600 | 314 | 17200 | 95.72193 | 0.01825581 | 84 | 502.7619 | 2.163598 | 0.38 | 0.002513809 | 0.3192066 | 0.8400173 | 0.3146781 | 0.8281004 | 0.2983246 | 0.7850647 | -0.08167542 | 1.27378 | 0.6435988 | 0.2908753 | 0.7654613 | -0.08912471
| 10 | 628 | 4 | 32.46667 | 3.262 | 25 | 36 | 200 | 600 | 314 | 17200 | 95.72193 | 0.01825581 | 90 | 538.6734 | 2.464671 | 0.42 | 0.002693367 | 0.3330881 | 0.7930669 | 0.328612 | 0.7824096 | 0.3247412 | 0.7731934 | -0.09525876 | 1.293337 | 0.6141928 | 0.3140339 | 0.7476999 | -0.1059661
| 10 | 628 | 4 | 32.46667 | 3.262 | 25 | 36 | 200 | 600 | 314 | 17200 | 95.72193 | 0.01825581 | 108 | 628 | 3.213561 | 0.44 | 0.00314 | 0.3661612 | 0.8321846 | 0.3618509 | 0.8223885 | 0.3904501 | 0.8873866 | -0.04954988 | 1.126905 | 0.6571699 | 0.3703626 | 0.8417331 | -0.06963742
| 10 | 628 | 4 | 32.46667 | 3.262 | 25 | 36 | 200 | 600 | 314 | 17200 | 95.72193 | 0.01825581 | 120 | 628 | 3.213561 | 0.5 | 0.00314 | 0.3661612 | 0.7323224 | 0.3618509 | 0.7237018 | 0.3904501 | 0.7809002 | -0.1095499 | 1.280573 | 0.5783095 | 0.3703626 | 0.7407252 | -0.1296374
Viga V2 - Oliveira (2007) | 10 | 628 | 4 | 32.46667 | 3.514 | 25 | 36 | 200 | 600 | 314 | 17200 | 87.12068 | 0.01825581 | 54 | 249.6858 | 0.04187566 | 0.24 | 0.001248429 | 0.2072637 | 0.8635987 | 0.2027563 | 0.8448179 | 0.1592375 | 0.6634897 | -0.08076247 | 1.507182 | 0.6672709 | 0.1619171 | 0.6746547 | -0.07808286
| 10 | 628 | 4 | 32.46667 | 3.514 | 25 | 36 | 200 | 600 | 314 | 17200 | 87.12068 | 0.01825581 | 60 | 336.5738 | 0.7703215 | 0.3 | 0.001682869 | 0.2491953 | 0.8306509 | 0.244578 | 0.8152601 | 0.1854788 | 0.6182626 | -0.1145212 | 1.617436 | 0.5925565 | 0.187208 | 0.6240267 | -0.112792
| 10 | 628 | 4 | 32.46667 | 3.514 | 25 | 36 | 200 | 600 | 314 | 17200 | 87.12068 | 0.01825581 | 62.25 | 361.8794 | 0.9824766 | 0.3 | 0.001809397 | 0.2605944 | 0.8686481 | 0.25597 | 0.8532334 | 0.1953192 | 0.6510641 | -0.1046808 | 1.535947 | 0.613584 | 0.1965438 | 0.6551462 | -0.1034562
| 10 | 628 | 4 | 32.46667 | 3.514 | 25 | 36 | 200 | 600 | 314 | 17200 | 87.12068 | 0.01825581 | 66 | 392.9101 | 1.24263 | 0.3 | 0.00196455 | 0.2741638 | 0.9138794 | 0.2695424 | 0.8984747 | 0.21172 | 0.7057334 | -0.08827998 | 1.416966 | 0.6475615 | 0.2119408 | 0.7064692 | -0.08805925
| 10 | 628 | 4 | 32.46667 | 3.514 | 25 | 36 | 200 | 600 | 314 | 17200 | 87.12068 | 0.01825581 | 71.25 | 424.1643 | 1.504657 | 0.38 | 0.002120821 | 0.2874218 | 0.7563733 | 0.282815 | 0.74425 | 0.2346811 | 0.6175819 | -0.1453189 | 1.619219 | 0.5471971 | 0.2331821 | 0.6136371 | -0.1468179
| 10 | 628 | 4 | 32.46667 | 3.514 | 25 | 36 | 200 | 600 | 314 | 17200 | 87.12068 | 0.01825581 | 82.5 | 491.1376 | 2.066143 | 0.44 | 0.002455688 | 0.3146325 | 0.7150739 | 0.3100892 | 0.7047481 | 0.2838834 | 0.6451896 | -0.1561166 | 1.549932 | 0.5346135 | 0.2776233 | 0.630962 | -0.1623767
Viga T1F000 - Silva Neto (2017) | 16 | 571 | 4 | 37 | 4.2588 | 33 | 59 | 125 | 250 | 800 | 19625 | 87.08252 | 0.0408 | 18.2 | 63.45845 | -1.519404 | 0.18 | 0.0003172923 | 0.08724487 | 0.4846937 | 0.08567444 | 0.4759691 | 0.07701062 | 0.4278368 | -0.1029894 | 2.33734 | 0.6290287 | 0.08108185 | 0.4504547 | -0.09891815
| 16 | 571 | 4 | 37 | 4.2588 | 33 | 59 | 125 | 250 | 800 | 19625 | 87.08252 | 0.0408 | 26.2 | 132.5858 | -0.9398596 | 0.2 | 0.0006629288 | 0.1374626 | 0.6873129 | 0.1360868 | 0.6804339 | 0.1339515 | 0.6697575 | -0.0660485 | 1.493078 | 0.833679 | 0.1399561 | 0.6997804 | -0.06004391
| 16 | 571 | 4 | 37 | 4.2588 | 33 | 59 | 125 | 250 | 800 | 19625 | 87.08252 | 0.0408 | 31.7 | 182.1068 | -0.5246886 | 0.26 | 0.0009105339 | 0.1671957 | 0.6430604 | 0.1661012 | 0.6388506 | 0.1730984 | 0.6657629 | -0.08690165 | 1.502036 | 0.7595922 | 0.177986 | 0.6845616 | -0.08201399
| 16 | 571 | 4 | 37 | 4.2588 | 33 | 59 | 125 | 250 | 800 | 19625 | 87.08252 | 0.0408 | 40.8 | 276.4702 | 0.2664292 | 0.44 | 0.001382351 | 0.2163221 | 0.4916412 | 0.2158952 | 0.490671 | 0.2378686 | 0.5406105 | -0.2021314 | 1.849761 | 0.5496139 | 0.2379361 | 0.5407638 | -0.2020639
| 16 | 571 | 4 | 37 | 4.2588 | 33 | 59 | 125 | 250 | 800 | 19625 | 87.08252 | 0.0408 | 54.1 | 412.8773 | 1.410029 | 0.6 | 0.002064386 | 0.2770546 | 0.4617577 | 0.2777304 | 0.462884 | 0.3325328 | 0.5542214 | -0.2674672 | 1.804333 | 0.4952872 | 0.3208323 | 0.5347205 | -0.2791677
Viga 12-20-00 - Caldentey et al (2013) | 12 | 500 | 4 | 79.3 | 2.693329 | 20 | 38 | 350 | 450 | 452 | 34300 | 76.16943 | 0.01317784 | 52.5 | 218.682 | -0.2180519 | 0.36 | 0.00109341 | 0.2474665 | 0.6874069 | 0.246241 | 0.6840027 | 0.2088412 | 0.5801144 | -0.1511588 | 1.723798 | 0.601749 | 0.2232534 | 0.6201482 | -0.1367466
| 12 | 500 | 4 | 79.3 | 2.693329 | 20 | 38 | 350 | 450 | 452 | 34300 | 76.16943 | 0.01317784 | 67.5 | 344.7048 | 0.83849 | 0.43 | 0.001723524 | 0.3276852 | 0.7620586 | 0.3276987 | 0.76209 | 0.3035701 | 0.705977 | -0.1264299 | 1.416477 | 0.6528498 | 0.3166616 | 0.7364224 | -0.1133384
| 12 | 500 | 4 | 79.3 | 2.693329 | 20 | 38 | 350 | 450 | 452 | 34300 | 76.16943 | 0.01317784 | 90 | 500 | 2.140443 | 0.56 | 0.0025 | 0.4122079 | 0.7360855 | 0.4139148 | 0.7391335 | 0.429079 | 0.7662125 | -0.130921 | 1.305121 | 0.629727 | 0.4336167 | 0.7743155 | -0.1263833
| 12 | 500 | 4 | 79.3 | 2.693329 | 20 | 38 | 350 | 450 | 452 | 34300 | 76.16943 | 0.01317784 | 112.5 | 500 | 2.140443 | 0.71 | 0.0025 | 0.4122079 | 0.5805744 | 0.4139148 | 0.5829785 | 0.429079 | 0.6043367 | -0.280921 | 1.654707 | 0.4966861 | 0.4336167 | 0.6107277 | -0.2763833
| 12 | 500 | 4 | 79.3 | 2.693329 | 20 | 38 | 350 | 450 | 452 | 34300 | 76.16943 | 0.01317784 | 120 | 500 | 2.140443 | 0.79 | 0.0025 | 0.4122079 | 0.5217821 | 0.4139148 | 0.5239427 | 0.429079 | 0.543138 | -0.360921 | 1.841153 | 0.4463888 | 0.4336167 | 0.5488819 | -0.3563833
Viga 25-20-00 - Caldentey et al (2013) | 25 | 500 | 4 | 62 | 2.693329 | 20 | 44.5 | 350 | 450 | 1964 | 54512.5 | 140.9272 | 0.03602843 | 75 | 50.85036 | -1.625107 | 0.2 | 0.0002542518 | 0.1083247 | 0.5416234 | 0.1068652 | 0.5343259 | 0.06055519 | 0.3027759 | -0.1394448 | 3.302772 | 0.5044654 | 0.06670239 | 0.3335119 | -0.1332976
| 25 | 500 | 4 | 62 | 2.693329 | 20 | 44.5 | 350 | 450 | 1964 | 54512.5 | 140.9272 | 0.03602843 | 135 | 136.3923 | -0.9079468 | 0.25 | 0.0006819614 | 0.1991174 | 0.7964697 | 0.1985782 | 0.7943128 | 0.1389228 | 0.555691 | -0.1110772 | 1.799561 | 0.7077565 | 0.1540605 | 0.616242 | -0.09593949
| 25 | 500 | 4 | 62 | 2.693329 | 20 | 44.5 | 350 | 450 | 1964 | 54512.5 | 140.9272 | 0.03602843 | 195 | 238.2424 | -0.05406268 | 0.36 | 0.001191212 | 0.2809084 | 0.7803011 | 0.2818717 | 0.782977 | 0.2172903 | 0.6035842 | -0.1427097 | 1.65677 | 0.6498379 | 0.2332053 | 0.6477925 | -0.1267947
| 25 | 500 | 4 | 62 | 2.693329 | 20 | 44.5 | 350 | 450 | 1964 | 54512.5 | 140.9272 | 0.03602843 | 255 | 340.0925 | 0.7998215 | 0.47 | 0.001700463 | 0.3498963 | 0.7444603 | 0.3524735 | 0.7499437 | 0.2956579 | 0.6290593 | -0.1743421 | 1.589675 | 0.5991227 | 0.3075983 | 0.6544646 | -0.1624017
| 25 | 500 | 4 | 62 | 2.693329 | 20 | 44.5 | 350 | 450 | 1964 | 54512.5 | 140.9272 | 0.03602843 | 300 | 416.4801 | 1.440235 | 0.57 | 0.0020824 | 0.3964913 | 0.6955987 | 0.4003029 | 0.7022858 | 0.3544336 | 0.6218133 | -0.2155664 | 1.6082 | 0.5498302 | 0.3611917 | 0.6336697 | -0.2088083
| 25 | 500 | 4 | 62 | 2.693329 | 20 | 44.5 | 350 | 450 | 1964 | 54512.5 | 140.9272 | 0.03602843 | 360 | 500 | 2.140443 | 0.78 | 0.0025 | 0.4438216 | 0.5690021 | 0.4489901 | 0.5756283 | 0.4224446 | 0.5415957 | -0.3575554 | 1.846396 | 0.4451212 | 0.4213815 | 0.5402327 | -0.3586185
Viga 12-20-10 - Caldentey et al (2013) | 12 | 500 | 4 | 79.3 | 2.693329 | 20 | 34 | 350 | 450 | 452 | 32900 | 76.57587 | 0.0137386 | 37.5 | 94.15214 | -1.262077 | 0.21 | 0.0004707607 | 0.1445939 | 0.6885425 | 0.1422353 | 0.6773108 | 0.1113397 | 0.5301891 | -0.09866028 | 1.886119 | 0.6442985 | 0.1202409 | 0.5725756 | -0.08975913
| 12 | 500 | 4 | 79.3 | 2.693329 | 20 | 34 | 350 | 450 | 452 | 32900 | 76.57587 | 0.0137386 | 45 | 155.7937 | -0.7452902 | 0.31 | 0.0007789686 | 0.1972878 | 0.6364122 | 0.1951477 | 0.6295086 | 0.1560519 | 0.5033932 | -0.1539481 | 1.986519 | 0.5628308 | 0.1684314 | 0.543327 | -0.1415686
| 12 | 500 | 4 | 79.3 | 2.693329 | 20 | 34 | 350 | 450 | 452 | 32900 | 76.57587 | 0.0137386 | 52.5 | 217.4353 | -0.2285036 | 0.38 | 0.001087177 | 0.2423425 | 0.6377433 | 0.2405943 | 0.6331428 | 0.2007641 | 0.5283265 | -0.1792359 | 1.892769 | 0.5505264 | 0.214665 | 0.564908 | -0.165335
| 12 | 500 | 4 | 79.3 | 2.693329 | 20 | 34 | 350 | 450 | 452 | 32900 | 76.57587 | 0.0137386 | 67.5 | 340.7185 | 0.8050697 | 0.52 | 0.001703593 | 0.3197312 | 0.6148677 | 0.3189969 | 0.6134556 | 0.2901884 | 0.5580547 | -0.2298116 | 1.791939 | 0.5184102 | 0.3028006 | 0.5823089 | -0.2171994
| 12 | 500 | 4 | 79.3 | 2.693329 | 20 | 34 | 350 | 450 | 452 | 32900 | 76.57587 | 0.0137386 | 90 | 500 | 2.140443 | 0.74 | 0.0025 | 0.4050992 | 0.5474313 | 0.4058776 | 0.5484833 | 0.4138759 | 0.5592918 | -0.3261241 | 1.787975 | 0.4596651 | 0.4179271 | 0.5647664 | -0.3220729
Viga 12-20-30 - Caldentey et al (2013) | 12 | 500 | 4 | 79.3 | 2.693329 | 20 | 34 | 350 | 450 | 452 | 32900 | 76.57587 | 0.0137386 | 37.5 | 94.15214 | -1.262077 | 0.17 | 0.0004707607 | 0.1445939 | 0.8505525 | 0.1422353 | 0.8366781 | 0.1113397 | 0.6549395 | -0.05866028 | 1.526859 | 0.7958981 | 0.1202409 | 0.7072992 | -0.04975913
| 12 | 500 | 4 | 79.3 | 2.693329 | 20 | 34 | 350 | 450 | 452 | 32900 | 76.57587 | 0.0137386 | 52.5 | 217.4353 | -0.2285036 | 0.36 | 0.001087177 | 0.2423425 | 0.6731735 | 0.2405943 | 0.6683174 | 0.2007641 | 0.557678 | -0.1592359 | 1.79315 | 0.5811112 | 0.214665 | 0.5962918 | -0.145335
| 12 | 500 | 4 | 79.3 | 2.693329 | 20 | 34 | 350 | 450 | 452 | 32900 | 76.57587 | 0.0137386 | 67.5 | 340.7185 | 0.8050697 | 0.56 | 0.001703593 | 0.3197312 | 0.5709486 | 0.3189969 | 0.5696373 | 0.2901884 | 0.5181936 | -0.2698116 | 1.929781 | 0.4813809 | 0.3028006 | 0.5407154 | -0.2571994
| 12 | 500 | 4 | 79.3 | 2.693329 | 20 | 34 | 350 | 450 | 452 | 32900 | 76.57587 | 0.0137386 | 90 | 500 | 2.140443 | 0.78 | 0.0025 | 0.4050992 | 0.5193579 | 0.4058776 | 0.5203559 | 0.4138759 | 0.5306102 | -0.3661241 | 1.884623 | 0.4360925 | 0.4179271 | 0.535804 | -0.3620729
Viga 12-70-00 - Caldentey et al (2013) | 12 | 500 | 4 | 46 | 2.693329 | 70 | 88 | 350 | 450 | 452 | 42000 | 70.91389 | 0.0107619 | 37.5 | 115.3835 | -1.084079 | 0.31 | 0.0005769175 | 0.1810766 | 0.584118 | 0.1816192 | 0.5858683 | 0.2156041 | 0.6954971 | -0.09439589 | 1.43782 | 0.7916279 | 0.2224906 | 0.7177117 | -0.08750937
| 12 | 500 | 4 | 46 | 2.693329 | 70 | 88 | 350 | 450 | 452 | 42000 | 70.91389 | 0.0107619 | 45 | 192.1162 | -0.4407725 | 0.44 | 0.0009605809 | 0.2480153 | 0.5636712 | 0.2501575 | 0.5685398 | 0.3125684 | 0.7103827 | -0.1274316 | 1.407692 | 0.7439303 | 0.320659 | 0.7287704 | -0.119341
Viga 12-70-10 - Caldentey et al (2013) | 12 | 500 | 4 | 46 | 2.693329 | 70 | 84 | 350 | 450 | 452 | 42000 | 71.34704 | 0.0107619 | 30 | 35.19276 | -1.756377 | 0.14 | 0.0001759638 | 0.08703246 | 0.6216604 | 0.08616047 | 0.615432 | 0.1127578 | 0.8054128 | -0.02724221 | 1.241599 | 1.020425 | 0.1122939 | 0.8020995 | -0.02770607
| 12 | 500 | 4 | 46 | 2.693329 | 70 | 84 | 350 | 450 | 452 | 42000 | 71.34704 | 0.0107619 | 37.5 | 111.0609 | -1.120318 | 0.31 | 0.0005553046 | 0.1768605 | 0.5705178 | 0.177316 | 0.5719871 | 0.2073608 | 0.6689059 | -0.1026392 | 1.494979 | 0.7653138 | 0.2139301 | 0.6900972 | -0.09606986
| 12 | 500 | 4 | 46 | 2.693329 | 70 | 84 | 350 | 450 | 452 | 42000 | 71.34704 | 0.0107619 | 45 | 186.9291 | -0.4842596 | 0.4 | 0.0009346455 | 0.2438621 | 0.6096552 | 0.2458943 | 0.6147358 | 0.3019639 | 0.7549096 | -0.09803615 | 1.324662 | 0.7946642 | 0.3100737 | 0.7751843 | -0.08992628
Viga 12-70-30 - Caldentey et al (2013) | 12 | 500 | 4 | 46 | 2.693329 | 70 | 84 | 350 | 450 | 452 | 42000 | 71.34704 | 0.0107619 | 30 | 35.19276 | -1.756377 | 0.25 | 0.0001759638 | 0.08703246 | 0.3481298 | 0.08616047 | 0.3446419 | 0.1127578 | 0.4510311 | -0.1372422 | 2.217142 | 0.5714378 | 0.1122939 | 0.4491757 | -0.1377061
| 12 | 500 | 4 | 46 | 2.693329 | 70 | 84 | 350 | 450 | 452 | 42000 | 71.34704 | 0.0107619 | 37.5 | 111.0609 | -1.120318 | 0.44 | 0.0005553046 | 0.1768605 | 0.4019557 | 0.177316 | 0.4029909 | 0.2073608 | 0.4712746 | -0.2326392 | 2.121905 | 0.5391984 | 0.2139301 | 0.4862049 | -0.2260699
| 12 | 500 | 4 | 46 | 2.693329 | 70 | 84 | 350 | 450 | 452 | 42000 | 71.34704 | 0.0107619 | 45 | 186.9291 | -0.4842596 | 0.56 | 0.0009346455 | 0.2438621 | 0.435468 | 0.2458943 | 0.439097 | 0.3019639 | 0.5392212 | -0.2580361 | 1.854527 | 0.5676173 | 0.3100737 | 0.5537031 | -0.2499263
Viga 25-20-10 - Caldentey et al (2013) | 25 | 500 | 4 | 62 | 2.693329 | 20 | 40.5 | 350 | 450 | 1964 | 49612.5 | 141.7665 | 0.0395868 | 150 | 162.9772 | -0.6850662 | 0.23 | 0.0008148859 | 0.2136741 | 0.9290179 | 0.2142371 | 0.9314655 | 0.1457926 | 0.6338807 | -0.08420743 | 1.577584 | 0.7730289 | 0.1601791 | 0.6964307 | -0.06982095
| 25 | 500 | 4 | 62 | 2.693329 | 20 | 40.5 | 350 | 450 | 1964 | 49612.5 | 141.7665 | 0.0395868 | 225 | 287.4912 | 0.3588261 | 0.35 | 0.001437456 | 0.3032781 | 0.8665088 | 0.3059815 | 0.874233 | 0.2342116 | 0.669176 | -0.1157884 | 1.494375 | 0.6780392 | 0.24701 | 0.7057429 | -0.10299
| 25 | 500 | 4 | 62 | 2.693329 | 20 | 40.5 | 350 | 450 | 1964 | 49612.5 | 141.7665 | 0.0395868 | 300 | 412.0052 | 1.402718 | 0.49 | 0.002060026 | 0.3786733 | 0.7728026 | 0.3835641 | 0.7827838 | 0.3226307 | 0.6584299 | -0.1673693 | 1.518765 | 0.5849611 | 0.3283703 | 0.6701435 | -0.1616297
| 25 | 500 | 4 | 62 | 2.693329 | 20 | 40.5 | 350 | 450 | 1964 | 49612.5 | 141.7665 | 0.0395868 | 375 | 500 | 2.140443 | 0.67 | 0.0025 | 0.4267113 | 0.6368826 | 0.4331439 | 0.6464834 | 0.388325 | 0.5795895 | -0.281675 | 1.725359 | 0.4763472 | 0.3863649 | 0.5766641 | -0.2836351
Viga 25-20-30 - Caldentey et al (2013) | 25 | 500 | 4 | 62 | 2.693329 | 20 | 40.5 | 350 | 450 | 1964 | 49612.5 | 141.7665 | 0.0395868 | 150 | 162.9772 | -0.6850662 | 0.27 | 0.0008148859 | 0.2136741 | 0.7913856 | 0.2142371 | 0.7934706 | 0.1457926 | 0.5399725 | -0.1242074 | 1.851946 | 0.6585061 | 0.1601791 | 0.5932557 | -0.1098209
| 25 | 500 | 4 | 62 | 2.693329 | 20 | 40.5 | 350 | 450 | 1964 | 49612.5 | 141.7665 | 0.0395868 | 225 | 287.4912 | 0.3588261 | 0.4 | 0.001437456 | 0.3032781 | 0.7581952 | 0.3059815 | 0.7649539 | 0.2342116 | 0.585529 | -0.1657884 | 1.707857 | 0.5932843 | 0.24701 | 0.6175251 | -0.15299
| 25 | 500 | 4 | 62 | 2.693329 | 20 | 40.5 | 350 | 450 | 1964 | 49612.5 | 141.7665 | 0.0395868 | 300 | 412.0052 | 1.402718 | 0.53 | 0.002060026 | 0.3786733 | 0.7144779 | 0.3835641 | 0.7237058 | 0.3226307 | 0.6087371 | -0.2073693 | 1.642745 | 0.5408131 | 0.3283703 | 0.6195666 | -0.2016297
| 25 | 500 | 4 | 62 | 2.693329 | 20 | 40.5 | 350 | 450 | 1964 | 49612.5 | 141.7665 | 0.0395868 | 375 | 500 | 2.140443 | 0.72 | 0.0025 | 0.4267113 | 0.5926546 | 0.4331439 | 0.6015887 | 0.388325 | 0.5393402 | -0.331675 | 1.854117 | 0.4432675 | 0.3863649 | 0.5366179 | -0.3336351
Viga 25-70-00 - Caldentey et al (2013) | 25 | 500 | 4 | 28.7 | 2.693329 | 70 | 94.5 | 350 | 450 | 1964 | 76825 | 130.0818 | 0.02556459 | 75 | 48.31954 | -1.646325 | 0.3 | 0.0002415977 | 0.1208714 | 0.4029046 | 0.1187948 | 0.3959827 | 0.1281938 | 0.4273127 | -0.1718062 | 2.340207 | 0.6682794 | 0.1364211 | 0.4547371 | -0.1635789
| 25 | 500 | 4 | 28.7 | 2.693329 | 70 | 94.5 | 350 | 450 | 1964 | 76825 | 130.0818 | 0.02556459 | 150 | 184.8544 | -0.5016529 | 0.57 | 0.0009242722 | 0.276601 | 0.4852649 | 0.275891 | 0.4840192 | 0.3693871 | 0.6480476 | -0.2006129 | 1.543097 | 0.7383266 | 0.3863027 | 0.677724 | -0.1836973
Viga 25-70-10 - Caldentey et al (2013) | 25 | 500 | 4 | 28.7 | 2.693329 | 70 | 90.5 | 350 | 450 | 1964 | 75425 | 130.9751 | 0.02603911 | 75 | 48.03742 | -1.64869 | 0.26 | 0.0002401871 | 0.1195126 | 0.459664 | 0.1174552 | 0.4517506 | 0.1238281 | 0.4762618 | -0.1361719 | 2.099685 | 0.748856 | 0.1315301 | 0.505885 | -0.1284699
| 25 | 500 | 4 | 28.7 | 2.693329 | 70 | 90.5 | 350 | 450 | 1964 | 75425 | 130.9751 | 0.02603911 | 150 | 182.1842 | -0.52404 | 0.6 | 0.0009109208 | 0.2720284 | 0.4533806 | 0.2712943 | 0.4521572 | 0.3554642 | 0.5924403 | -0.2445358 | 1.687934 | 0.6786196 | 0.3718834 | 0.6198056 | -0.2281166
Viga 25-70-30 - Caldentey et al (2013) | 25 | 500 | 4 | 28.7 | 2.693329 | 70 | 90.5 | 350 | 450 | 1964 | 75425 | 130.9751 | 0.02603911 | 75 | 48.03742 | -1.64869 | 0.27 | 0.0002401871 | 0.1195126 | 0.4426394 | 0.1174552 | 0.4350191 | 0.1238281 | 0.4586225 | -0.1461719 | 2.180443 | 0.7211206 | 0.1315301 | 0.4871485 | -0.1384699
| 25 | 500 | 4 | 28.7 | 2.693329 | 70 | 90.5 | 350 | 450 | 1964 | 75425 | 130.9751 | 0.02603911 | 150 | 182.1842 | -0.52404 | 0.59 | 0.0009109208 | 0.2720284 | 0.461065 | 0.2712943 | 0.4598209 | 0.3554642 | 0.6024817 | -0.2345358 | 1.659802 | 0.6901216 | 0.3718834 | 0.6303108 | -0.2181166
Viga RS1 - Harajlí e Naamam (1985) | 9.52 | 434 | 3 | 22.2 | 3.56416 | 20.64 | 25.4 | 114.3 | 228.6 | 212.9 | 8343.9 | 56.39097 | 0.02551565 | 11.6 | 234.8306 | -0.0826663 | 0.15 | 0.001174153 | 0.1679232 | 1.119488 | 0.1630866 | 1.087244 | 0.1260019 | 0.8400125 | -0.02399812 | 1.190458 | 0.8779971 | 0.1321031 | 0.8806877 | -0.01789685
| 9.52 | 434 | 3 | 22.2 | 3.56416 | 20.64 | 25.4 | 114.3 | 228.6 | 212.9 | 8343.9 | 56.39097 | 0.02551565 | 13.5 | 299.5681 | 0.4600755 | 0.17 | 0.00149784 | 0.1951429 | 1.1479 | 0.1900306 | 1.117827 | 0.1537862 | 0.9046247 | -0.0162138 | 1.105431 | 0.8822071 | 0.158392 | 0.9317179 | -0.01160797
Viga RS2 - Harajlí e Naamam (1985) | 12.7 | 434 | 3 | 19.05 | 3.976608 | 19.05 | 25.4 | 114.3 | 228.6 | 387.1 | 10161.27 | 70.37366 | 0.03809563 | 21.1 | 257.5893 | 0.1081365 | 0.15 | 0.001287946 | 0.1825981 | 1.21732 | 0.1802475 | 1.20165 | 0.1295854 | 0.8639029 | -0.02041457 | 1.157538 | 0.8922989 | 0.1352224 | 0.9014824 | -0.01477764
| 12.7 | 434 | 3 | 19.05 | 3.976608 | 19.05 | 25.4 | 114.3 | 228.6 | 387.1 | 10161.27 | 70.37366 | 0.03809563 | 24.2 | 313.9864 | 0.5809545 | 0.17 | 0.001569932 | 0.206323 | 1.213665 | 0.204111 | 1.200653 | 0.1530108 | 0.9000638 | -0.01698915 | 1.111032 | 0.8731969 | 0.1569863 | 0.923449 | -0.01301366
| 12.7 | 434 | 3 | 19.05 | 3.976608 | 19.05 | 25.4 | 114.3 | 228.6 | 387.1 | 10161.27 | 70.37366 | 0.03809563 | 28.6 | 394.0338 | 1.252051 | 0.2 | 0.001970169 | 0.2373547 | 1.186774 | 0.2353973 | 1.176987 | 0.1862598 | 0.9312991 | -0.01374018 | 1.073769 | 0.8370905 | 0.1869515 | 0.9347577 | -0.01304846
Viga RS3 - Harajlí e Naamam (1985) | 15.9 | 540 | 3 | 15.9 | 3.976608 | 17.46 | 25.4 | 114.3 | 228.6 | 600 | 10161.27 | 83.25682 | 0.05904774 | 30.5 | 254.9235 | 0.08578693 | 0.16 | 0.001274617 | 0.175776 | 1.0986 | 0.1790742 | 1.119214 | 0.1135897 | 0.7099357 | -0.04641029 | 1.408578 | 0.7487158 | 0.1169047 | 0.7306546 | -0.04309526
| 15.9 | 540 | 3 | 15.9 | 3.976608 | 17.46 | 25.4 | 114.3 | 228.6 | 600 | 10161.27 | 83.25682 | 0.05904774 | 40 | 362.1205 | 0.9844982 | 0.21 | 0.001810602 | 0.2182816 | 1.039436 | 0.2232377 | 1.063036 | 0.1540919 | 0.7337708 | -0.05590813 | 1.362823 | 0.6836629 | 0.1536275 | 0.7315596 | -0.05637248
Viga B1-a - Gilbert e Nejadi (2004) | 16 | 500 | 2 | 138 | 3.269 | 40 | 48 | 250 | 348 | 400 | 32000 | 73.38629 | 0.0125 | 20.42 | 13.79531 | -1.935767 | 0.15 | 6.897655e-05 | 0.05575833 | 0.3717222 | 0.05447079 | 0.3631386 | 0.07675036 | 0.5116691 | -0.07324964 | 1.954388 | 0.6619579 | 0.07461674 | 0.4974449 | -0.07538326
| 16 | 500 | 2 | 138 | 3.269 | 40 | 48 | 250 | 348 | 400 | 32000 | 73.38629 | 0.0125 | 23.34 | 53.37013 | -1.603982 | 0.2 | 0.0002668507 | 0.1284809 | 0.6424044 | 0.1273959 | 0.6369797 | 0.1240428 | 0.6202138 | -0.07595723 | 1.612347 | 0.7548419 | 0.1287586 | 0.6437931 | -0.07124138
| 16 | 500 | 2 | 138 | 3.269 | 40 | 48 | 250 | 348 | 400 | 32000 | 73.38629 | 0.0125 | 26.26 | 95.80245 | -1.248241 | 0.25 | 0.0004790122 | 0.1843337 | 0.737335 | 0.1839572 | 0.7358288 | 0.1713352 | 0.6853407 | -0.07866482 | 1.459128 | 0.790361 | 0.1809487 | 0.7237948 | -0.06905129
| 16 | 500 | 2 | 138 | 3.269 | 40 | 48 | 250 | 348 | 400 | 32000 | 73.38629 | 0.0125 | 29.175 | 138.1621 | -0.8931091 | 0.28 | 0.0006908105 | 0.231055 | 0.8251966 | 0.2315136 | 0.8268344 | 0.2185466 | 0.7805236 | -0.0614534 | 1.281191 | 0.8578527 | 0.2314511 | 0.8266111 | -0.0485489
| 16 | 500 | 2 | 138 | 3.269 | 40 | 48 | 250 | 348 | 400 | 32000 | 73.38629 | 0.0125 | 32.09 | 180.5218 | -0.537977 | 0.28 | 0.0009026088 | 0.2725048 | 0.9732316 | 0.2738501 | 0.978036 | 0.265758 | 0.9491358 | -0.01424197 | 1.05359 | 0.9987437 | 0.2806104 | 1.00218 | 0.0006103568
| 16 | 500 | 2 | 138 | 3.269 | 40 | 48 | 250 | 348 | 400 | 32000 | 73.38629 | 0.0125 | 35.01 | 222.9541 | -0.1822358 | 0.3 | 0.00111477 | 0.3104162 | 1.034721 | 0.3126739 | 1.042246 | 0.3130504 | 1.043501 | 0.01305044 | 0.958312 | 1.055198 | 0.3286996 | 1.095665 | 0.02869958
| 16 | 500 | 2 | 138 | 3.269 | 40 | 48 | 250 | 348 | 400 | 32000 | 73.38629 | 0.0125 | 37.93 | 265.3864 | 0.1735054 | 0.33 | 0.001326932 | 0.3456437 | 1.047405 | 0.3488254 | 1.057047 | 0.3603428 | 1.091948 | 0.03034285 | 0.9157945 | 1.064495 | 0.3757831 | 1.138737 | 0.04578306
| 16 | 500 | 2 | 138 | 3.269 | 40 | 48 | 250 | 348 | 400 | 32000 | 73.38629 | 0.0125 | 40.84 | 307.6734 | 0.5280283 | 0.33 | 0.001538367 | 0.3786579 | 1.147448 | 0.3827655 | 1.159895 | 0.4074733 | 1.234768 | 0.07747329 | 0.809869 | 1.163739 | 0.421823 | 1.278251 | 0.09182297
Viga B1-b - Gilbert e Nejadi (2004) | 16 | 500 | 2 | 138 | 3.269 | 40 | 48 | 250 | 348 | 400 | 32000 | 73.38629 | 0.0125 | 23.34 | 53.37013 | -1.603982 | 0.15 | 0.0002668507 | 0.1284809 | 0.8565392 | 0.1273959 | 0.8493063 | 0.1240428 | 0.8269518 | -0.02595723 | 1.20926 | 1.006456 | 0.1287586 | 0.8583908 | -0.02124138
| 16 | 500 | 2 | 138 | 3.269 | 40 | 48 | 250 | 348 | 400 | 32000 | 73.38629 | 0.0125 | 26.26 | 95.80245 | -1.248241 | 0.18 | 0.0004790122 | 0.1843337 | 1.024076 | 0.1839572 | 1.021984 | 0.1713352 | 0.9518621 | -0.008664823 | 1.050572 | 1.097724 | 0.1809487 | 1.005271 | 0.0009487086
| 16 | 500 | 2 | 138 | 3.269 | 40 | 48 | 250 | 348 | 400 | 32000 | 73.38629 | 0.0125 | 29.175 | 138.1621 | -0.8931091 | 0.2 | 0.0006908105 | 0.231055 | 1.155275 | 0.2315136 | 1.157568 | 0.2185466 | 1.092733 | 0.0185466 | 0.9151366 | 1.200994 | 0.2314511 | 1.157256 | 0.0314511
| 16 | 500 | 2 | 138 | 3.269 | 40 | 48 | 250 | 348 | 400 | 32000 | 73.38629 | 0.0125 | 32.09 | 180.5218 | -0.537977 | 0.25 | 0.0009026088 | 0.2725048 | 1.090019 | 0.2738501 | 1.0954 | 0.265758 | 1.063032 | 0.01575803 | 0.9407053 | 1.118593 | 0.2806104 | 1.122441 | 0.03061036
| 16 | 500 | 2 | 138 | 3.269 | 40 | 48 | 250 | 348 | 400 | 32000 | 73.38629 | 0.0125 | 35.01 | 222.9541 | -0.1822358 | 0.3 | 0.00111477 | 0.3104162 | 1.034721 | 0.3126739 | 1.042246 | 0.3130504 | 1.043501 | 0.01305044 | 0.958312 | 1.055198 | 0.3286996 | 1.095665 | 0.02869958
| 16 | 500 | 2 | 138 | 3.269 | 40 | 48 | 250 | 348 | 400 | 32000 | 73.38629 | 0.0125 | 37.93 | 265.3864 | 0.1735054 | 0.33 | 0.001326932 | 0.3456437 | 1.047405 | 0.3488254 | 1.057047 | 0.3603428 | 1.091948 | 0.03034285 | 0.9157945 | 1.064495 | 0.3757831 | 1.138737 | 0.04578306
| 16 | 500 | 2 | 138 | 3.269 | 40 | 48 | 250 | 348 | 400 | 32000 | 73.38629 | 0.0125 | 40.84 | 307.6734 | 0.5280283 | 0.38 | 0.001538367 | 0.3786579 | 0.996468 | 0.3827655 | 1.007278 | 0.4074733 | 1.072298 | 0.02747329 | 0.9325765 | 1.010616 | 0.421823 | 1.11006 | 0.04182297
Viga B2-a - Gilbert e Nejadi (2004) | 16 | 500 | 2 | 168 | 3.269 | 25 | 33 | 250 | 333 | 400 | 12769 | 73.38629 | 0.0157461 | 23.34 | 83.2503 | -1.353475 | 0.15 | 0.0004162515 | 0.1536005 | 1.024004 | 0.1512032 | 1.008022 | 0.1272725 | 0.8484836 | -0.02272746 | 1.178573 | 1.032662 | 0.1367407 | 0.9116046 | -0.01325931
| 16 | 500 | 2 | 168 | 3.269 | 25 | 33 | 250 | 333 | 400 | 12769 | 73.38629 | 0.0157461 | 26.26 | 122.6759 | -1.022941 | 0.18 | 0.0006133797 | 0.1951099 | 1.083944 | 0.1928855 | 1.071586 | 0.161394 | 0.8966335 | -0.01860598 | 1.115283 | 1.034032 | 0.1738864 | 0.9660356 | -0.006113584
| 16 | 500 | 2 | 168 | 3.269 | 25 | 33 | 250 | 333 | 400 | 12769 | 73.38629 | 0.0157461 | 29.175 | 162.0341 | -0.692973 | 0.2 | 0.0008101703 | 0.231655 | 1.158275 | 0.2297162 | 1.148581 | 0.1954571 | 0.9772854 | -0.004542922 | 1.023243 | 1.074108 | 0.2099192 | 1.049596 | 0.009919203
| 16 | 500 | 2 | 168 | 3.269 | 25 | 33 | 250 | 333 | 400 | 12769 | 73.38629 | 0.0157461 | 32.09 | 201.3922 | -0.363005 | 0.23 | 0.001006961 | 0.2649165 | 1.151811 | 0.2633283 | 1.144906 | 0.2295201 | 0.9979136 | -0.0004798672 | 1.002091 | 1.050071 | 0.2450649 | 1.0655 | 0.0150649
| 16 | 500 | 2 | 168 | 3.269 | 25 | 33 | 250 | 333 | 400 | 12769 | 73.38629 | 0.0157461 | 35.01 | 240.8178 | -0.03247097 | 0.25 | 0.001204089 | 0.2958125 | 1.18325 | 0.294618 | 1.178472 | 0.2636416 | 1.054566 | 0.01364162 | 0.948257 | 1.066387 | 0.2795044 | 1.118018 | 0.02950442
| 16 | 500 | 2 | 168 | 3.269 | 25 | 33 | 250 | 333 | 400 | 12769 | 73.38629 | 0.0157461 | 37.93 | 280.2435 | 0.298063 | 0.3 | 0.001401217 | 0.324821 | 1.082737 | 0.3240493 | 1.080164 | 0.2977631 | 0.9925437 | -0.002236903 | 1.007512 | 0.9675894 | 0.3132729 | 1.044243 | 0.01327295
| 16 | 500 | 2 | 168 | 3.269 | 25 | 33 | 250 | 333 | 400 | 12769 | 73.38629 | 0.0157461 | 40.84 | 319.5341 | 0.627465 | 0.3 | 0.00159767 | 0.3522101 | 1.174034 | 0.3518808 | 1.172936 | 0.3317677 | 1.105892 | 0.03176773 | 0.9042471 | 1.042277 | 0.3463347 | 1.154449 | 0.04633468
Viga B2-b - Gilbert e Nejadi (2004) | 16 | 500 | 2 | 168 | 3.269 | 25 | 33 | 250 | 333 | 400 | 12769 | 73.38629 | 0.0157461 | 20.42 | 46.14312 | -1.664572 | 0.15 | 0.0002307156 | 0.1067256 | 0.7115041 | 0.1043802 | 0.6958677 | 0.09315106 | 0.6210071 | -0.05684894 | 1.610288 | 0.8034109 | 0.09832227 | 0.6554818 | -0.05167773
| 16 | 500 | 2 | 168 | 3.269 | 25 | 33 | 250 | 333 | 400 | 12769 | 73.38629 | 0.0157461 | 23.34 | 83.2503 | -1.353475 | 0.18 | 0.0004162515 | 0.1536005 | 0.8533363 | 0.1512032 | 0.840018 | 0.1272725 | 0.7070697 | -0.05272746 | 1.414288 | 0.8605513 | 0.1367407 | 0.7596705 | -0.04325931
| 16 | 500 | 2 | 168 | 3.269 | 25 | 33 | 250 | 333 | 400 | 12769 | 73.38629 | 0.0157461 | 26.26 | 122.6759 | -1.022941 | 0.18 | 0.0006133797 | 0.1951099 | 1.083944 | 0.1928855 | 1.071586 | 0.161394 | 0.8966335 | -0.01860598 | 1.115283 | 1.034032 | 0.1738864 | 0.9660356 | -0.006113584
| 16 | 500 | 2 | 168 | 3.269 | 25 | 33 | 250 | 333 | 400 | 12769 | 73.38629 | 0.0157461 | 29.175 | 162.0341 | -0.692973 | 0.25 | 0.0008101703 | 0.231655 | 0.9266202 | 0.2297162 | 0.9188647 | 0.1954571 | 0.7818283 | -0.05454292 | 1.279053 | 0.8592867 | 0.2099192 | 0.8396768 | -0.0400808
| 16 | 500 | 2 | 168 | 3.269 | 25 | 33 | 250 | 333 | 400 | 12769 | 73.38629 | 0.0157461 | 32.09 | 201.3922 | -0.363005 | 0.28 | 0.001006961 | 0.2649165 | 0.9461302 | 0.2633283 | 0.9404583 | 0.2295201 | 0.8197148 | -0.05047987 | 1.219937 | 0.8625583 | 0.2450649 | 0.8752318 | -0.0349351
| 16 | 500 | 2 | 168 | 3.269 | 25 | 33 | 250 | 333 | 400 | 12769 | 73.38629 | 0.0157461 | 35.01 | 240.8178 | -0.03247097 | 0.33 | 0.001204089 | 0.2958125 | 0.8964016 | 0.294618 | 0.8927818 | 0.2636416 | 0.798914 | -0.06635838 | 1.251699 | 0.8078689 | 0.2795044 | 0.8469831 | -0.05049558
| 16 | 500 | 2 | 168 | 3.269 | 25 | 33 | 250 | 333 | 400 | 12769 | 73.38629 | 0.0157461 | 37.93 | 280.2435 | 0.298063 | 0.38 | 0.001401217 | 0.324821 | 0.854792 | 0.3240493 | 0.8527613 | 0.2977631 | 0.7835871 | -0.0822369 | 1.276182 | 0.7638864 | 0.3132729 | 0.8244025 | -0.06672705
| 16 | 500 | 2 | 168 | 3.269 | 25 | 33 | 250 | 333 | 400 | 12769 | 73.38629 | 0.0157461 | 40.84 | 319.5341 | 0.627465 | 0.43 | 0.00159767 | 0.3522101 | 0.8190932 | 0.3518808 | 0.8183274 | 0.3317677 | 0.7715528 | -0.09823227 | 1.296087 | 0.7271703 | 0.3463347 | 0.8054295 | -0.08366532
Viga B3-a - Gilbert e Nejadi (2004) | 16 | 500 | 3 | 76 | 3.269 | 25 | 33 | 250 | 333 | 600 | 28250 | 87.11451 | 0.02123894 | 37.93 | 142.6233 | -0.8557074 | 0.15 | 0.0007131166 | 0.1889687 | 1.259791 | 0.1855246 | 1.23683 | 0.1514522 | 1.009681 | 0.00145218 | 0.9904116 | 1.175643 | 0.1632216 | 1.088144 | 0.01322161
| 16 | 500 | 3 | 76 | 3.269 | 25 | 33 | 250 | 333 | 600 | 28250 | 87.11451 | 0.02123894 | 40.84 | 167.2365 | -0.6493575 | 0.18 | 0.0008361823 | 0.2084728 | 1.158182 | 0.205032 | 1.139067 | 0.1695768 | 0.9420935 | -0.01042318 | 1.061466 | 1.060509 | 0.181954 | 1.010855 | 0.00195399
| 16 | 500 | 3 | 76 | 3.269 | 25 | 33 | 250 | 333 | 600 | 28250 | 87.11451 | 0.02123894 | 43.76 | 191.9342 | -0.4422985 | 0.18 | 0.0009596708 | 0.2269652 | 1.260918 | 0.2235576 | 1.241987 | 0.1877638 | 1.043132 | 0.007763754 | 0.9586515 | 1.137767 | 0.2004414 | 1.113563 | 0.02044138
| 16 | 500 | 3 | 76 | 3.269 | 25 | 33 | 250 | 333 | 600 | 28250 | 87.11451 | 0.02123894 | 46.68 | 216.6319 | -0.2352395 | 0.2 | 0.001083159 | 0.2445654 | 1.222827 | 0.2412145 | 1.206072 | 0.2059507 | 1.029753 | 0.005950684 | 0.9711063 | 1.090503 | 0.2186494 | 1.093247 | 0.0186494
| 16 | 500 | 3 | 76 | 3.269 | 25 | 33 | 250 | 333 | 600 | 28250 | 87.11451 | 0.02123894 | 49.6 | 241.3296 | -0.02818049 | 0.2 | 0.001206648 | 0.2614117 | 1.307059 | 0.2581364 | 1.290682 | 0.2241376 | 1.120688 | 0.02413761 | 0.892309 | 1.154346 | 0.2366037 | 1.183018 | 0.03660369
Viga B3-b - Gilbert e Nejadi (2004) | 16 | 500 | 3 | 76 | 3.269 | 25 | 33 | 250 | 333 | 600 | 28250 | 87.11451 | 0.02123894 | 40.84 | 167.2365 | -0.6493575 | 0.15 | 0.0008361823 | 0.2084728 | 1.389819 | 0.205032 | 1.36688 | 0.1695768 | 1.130512 | 0.01957682 | 0.8845548 | 1.272611 | 0.181954 | 1.213027 | 0.03195399
| 16 | 500 | 3 | 76 | 3.269 | 25 | 33 | 250 | 333 | 600 | 28250 | 87.11451 | 0.02123894 | 43.76 | 191.9342 | -0.4422985 | 0.18 | 0.0009596708 | 0.2269652 | 1.260918 | 0.2235576 | 1.241987 | 0.1877638 | 1.043132 | 0.007763754 | 0.9586515 | 1.137767 | 0.2004414 | 1.113563 | 0.02044138
| 16 | 500 | 3 | 76 | 3.269 | 25 | 33 | 250 | 333 | 600 | 28250 | 87.11451 | 0.02123894 | 46.68 | 216.6319 | -0.2352395 | 0.2 | 0.001083159 | 0.2445654 | 1.222827 | 0.2412145 | 1.206072 | 0.2059507 | 1.029753 | 0.005950684 | 0.9711063 | 1.090503 | 0.2186494 | 1.093247 | 0.0186494
| 16 | 500 | 3 | 76 | 3.269 | 25 | 33 | 250 | 333 | 600 | 28250 | 87.11451 | 0.02123894 | 49.6 | 241.3296 | -0.02818049 | 0.2 | 0.001206648 | 0.2614117 | 1.307059 | 0.2581364 | 1.290682 | 0.2241376 | 1.120688 | 0.02413761 | 0.892309 | 1.154346 | 0.2366037 | 1.183018 | 0.03660369
Laje S1-a - Gilbert e Nejadi (2004) | 12 | 500 | 2 | 296 | 3.269 | 25 | 31 | 400 | 161 | 220 | 9646 | 28.75886 | 0.01172479 | 4.67 | 0 | -2.051423 | 0.2 | 0 | 0 | 0 | 0 | 0 | 0.03634802 | 0.1817401 | -0.163652 | 5.502363 | 0.2405256 | 0.03049557 | 0.1524778 | -0.1695044
| 12 | 500 | 2 | 296 | 3.269 | 25 | 31 | 400 | 161 | 220 | 9646 | 28.75886 | 0.01172479 | 6.42 | 93.87496 | -1.264401 | 0.25 | 0.0004693748 | 0.1541653 | 0.6166611 | 0.1530709 | 0.6122837 | 0.1339501 | 0.5358004 | -0.1160499 | 1.866367 | 0.6131235 | 0.1419235 | 0.5676939 | -0.1080765
| 12 | 500 | 2 | 296 | 3.269 | 25 | 31 | 400 | 161 | 220 | 9646 | 28.75886 | 0.01172479 | 8.17 | 202.0816 | -0.3572254 | 0.33 | 0.001010408 | 0.2474191 | 0.749755 | 0.2477435 | 0.7507377 | 0.2315522 | 0.7016733 | -0.0984478 | 1.425165 | 0.7191805 | 0.2448165 | 0.7418681 | -0.08518353
Laje S1-b - Gilbert e Nejadi (2004) | 12 | 500 | 2 | 296 | 3.269 | 25 | 31 | 400 | 161 | 220 | 9646 | 28.75886 | 0.01172479 | 6.42 | 93.87496 | -1.264401 | 0.23 | 0.0004693748 | 0.1541653 | 0.6702838 | 0.1530709 | 0.6655257 | 0.1339501 | 0.5823918 | -0.09604989 | 1.717057 | 0.6664386 | 0.1419235 | 0.6170585 | -0.08807653
| 12 | 500 | 2 | 296 | 3.269 | 25 | 31 | 400 | 161 | 220 | 9646 | 28.75886 | 0.01172479 | 8.17 | 202.0816 | -0.3572254 | 0.28 | 0.001010408 | 0.2474191 | 0.8836398 | 0.2477435 | 0.884798 | 0.2315522 | 0.8269722 | -0.0484478 | 1.209231 | 0.8476056 | 0.2448165 | 0.8743445 | -0.03518353
Laje S2-a - Gilbert e Nejadi (2004) | 12 | 500 | 3 | 142 | 3.269 | 25 | 31 | 400 | 161 | 330 | 9646 | 34.25319 | 0.01172479 | 8.17 | 38.89287 | -1.725356 | 0.18 | 0.0001944644 | 0.08951033 | 0.4972796 | 0.08801766 | 0.488987 | 0.08549116 | 0.4749509 | -0.09450884 | 2.105481 | 0.5818131 | 0.08786066 | 0.4881148 | -0.09213934
| 12 | 500 | 3 | 142 | 3.269 | 25 | 31 | 400 | 161 | 330 | 9646 | 34.25319 | 0.01172479 | 9.92 | 112.1447 | -1.111232 | 0.23 | 0.0005607237 | 0.172043 | 0.7480129 | 0.1711562 | 0.7441573 | 0.152453 | 0.662839 | -0.07754703 | 1.508662 | 0.7430576 | 0.1619367 | 0.7040724 | -0.06806334
| 12 | 500 | 3 | 142 | 3.269 | 25 | 31 | 400 | 161 | 330 | 9646 | 34.25319 | 0.01172479 | 11.67 | 185.3966 | -0.4971076 | 0.25 | 0.000926983 | 0.2346076 | 0.9384305 | 0.2346926 | 0.9387703 | 0.2194148 | 0.8776592 | -0.03058521 | 1.139394 | 0.913471 | 0.2323975 | 0.9295899 | -0.01760253
Laje S2-b - Gilbert e Nejadi (2004) | 12 | 500 | 3 | 142 | 3.269 | 25 | 31 | 400 | 161 | 330 | 9646 | 34.25319 | 0.01172479 | 8.17 | 38.89287 | -1.725356 | 0.18 | 0.0001944644 | 0.08951033 | 0.4972796 | 0.08801766 | 0.488987 | 0.08549116 | 0.4749509 | -0.09450884 | 2.105481 | 0.5818131 | 0.08786066 | 0.4881148 | -0.09213934
| 12 | 500 | 3 | 142 | 3.269 | 25 | 31 | 400 | 161 | 330 | 9646 | 34.25319 | 0.01172479 | 9.92 | 112.1447 | -1.111232 | 0.23 | 0.0005607237 | 0.172043 | 0.7480129 | 0.1711562 | 0.7441573 | 0.152453 | 0.662839 | -0.07754703 | 1.508662 | 0.7430576 | 0.1619367 | 0.7040724 | -0.06806334
| 12 | 500 | 3 | 142 | 3.269 | 25 | 31 | 400 | 161 | 330 | 9646 | 34.25319 | 0.01172479 | 11.67 | 185.3966 | -0.4971076 | 0.25 | 0.000926983 | 0.2346076 | 0.9384305 | 0.2346926 | 0.9387703 | 0.2194148 | 0.8776592 | -0.03058521 | 1.139394 | 0.913471 | 0.2323975 | 0.9295899 | -0.01760253
Laje S3-a - Gilbert e Nejadi (2004) | 12 | 500 | 4 | 90.67 | 3.269 | 25 | 31 | 400 | 161 | 440 | 36400 | 38.63626 | 0.01208791 | 11.67 | 72.22846 | -1.445879 | 0.15 | 0.0003611423 | 0.1294839 | 0.8632261 | 0.1279521 | 0.853014 | 0.1170977 | 0.7806514 | -0.0329023 | 1.280982 | 0.9214303 | 0.1235316 | 0.8235441 | -0.02646839
| 12 | 500 | 4 | 90.67 | 3.269 | 25 | 31 | 400 | 161 | 440 | 36400 | 38.63626 | 0.01208791 | 13.42 | 127.254 | -0.9845597 | 0.15 | 0.00063627 | 0.1836433 | 1.224288 | 0.1826048 | 1.217365 | 0.1672252 | 1.114835 | 0.01722519 | 0.8969941 | 1.234481 | 0.1778721 | 1.185814 | 0.02787208
| 12 | 500 | 4 | 90.67 | 3.269 | 25 | 31 | 400 | 161 | 440 | 36400 | 38.63626 | 0.01208791 | 15.17 | 182.2795 | -0.5232404 | 0.18 | 0.0009113976 | 0.2292282 | 1.27349 | 0.2288347 | 1.271304 | 0.2173527 | 1.207515 | 0.03735267 | 0.8281472 | 1.264267 | 0.2302861 | 1.279367 | 0.05028611
Laje S3-b - Gilbert e Nejadi (2004) | 12 | 500 | 4 | 90.67 | 3.269 | 25 | 31 | 400 | 161 | 440 | 36400 | 38.63626 | 0.01208791 | 11.67 | 72.22846 | -1.445879 | 0.18 | 0.0003611423 | 0.1294839 | 0.7193551 | 0.1279521 | 0.710845 | 0.1170977 | 0.6505428 | -0.0629023 | 1.537178 | 0.7678586 | 0.1235316 | 0.6862867 | -0.05646839
| 12 | 500 | 4 | 90.67 | 3.269 | 25 | 31 | 400 | 161 | 440 | 36400 | 38.63626 | 0.01208791 | 13.42 | 127.254 | -0.9845597 | 0.2 | 0.00063627 | 0.1836433 | 0.9182163 | 0.1826048 | 0.9130241 | 0.1672252 | 0.8361259 | -0.03277481 | 1.195992 | 0.9258605 | 0.1778721 | 0.8893604 | -0.02212792
| 12 | 500 | 4 | 90.67 | 3.269 | 25 | 31 | 400 | 161 | 440 | 36400 | 38.63626 | 0.01208791 | 15.17 | 182.2795 | -0.5232404 | 0.23 | 0.0009113976 | 0.2292282 | 0.9966443 | 0.2288347 | 0.9949337 | 0.2173527 | 0.9450116 | -0.01264733 | 1.058188 | 0.9894264 | 0.2302861 | 1.001244 | 0.0002861138
Viga 250-10-1 - Cornelissen (2022) | 10 | 528 | 1 | 45 | 2.8 | 40 | 45 | 100 | 250 | 78.5 | 9500 | 43.44597 | 0.008263158 | 4.1 | 99.7811 | -1.214885 | 0.16 | 0.0004989055 | 0.1637526 | 1.023454 | 0.1663111 | 1.039445 | 0.1615634 | 1.009771 | 0.001563401 | 0.9903233 | 1.092193 | 0.1666567 | 1.041605 | 0.006656737
| 10 | 528 | 1 | 45 | 2.8 | 40 | 45 | 100 | 250 | 78.5 | 9500 | 43.44597 | 0.008263158 | 4.4 | 133.401 | -0.933025 | 0.18 | 0.0006670049 | 0.1958838 | 1.088243 | 0.1995809 | 1.108783 | 0.1976557 | 1.098087 | 0.01765571 | 0.9106744 | 1.149999 | 0.2048597 | 1.13811 | 0.02485973
| 10 | 528 | 1 | 45 | 2.8 | 40 | 45 | 100 | 250 | 78.5 | 9500 | 43.44597 | 0.008263158 | 4.74 | 171.5035 | -0.6135835 | 0.2 | 0.0008575177 | 0.2287293 | 1.143647 | 0.2336913 | 1.168456 | 0.2385603 | 1.192802 | 0.03856033 | 0.8383623 | 1.207414 | 0.2472722 | 1.236361 | 0.04727221
| 10 | 528 | 1 | 45 | 2.8 | 40 | 45 | 100 | 250 | 78.5 | 9500 | 43.44597 | 0.008263158 | 5.04 | 205.1234 | -0.3317233 | 0.22 | 0.001025617 | 0.2554399 | 1.161091 | 0.2614957 | 1.188617 | 0.2746526 | 1.248421 | 0.05465265 | 0.8010118 | 1.228765 | 0.2839984 | 1.290902 | 0.06399843
| 10 | 528 | 1 | 45 | 2.8 | 40 | 45 | 100 | 250 | 78.5 | 9500 | 43.44597 | 0.008263158 | 5.38 | 243.226 | -0.01228178 | 0.24 | 0.00121613 | 0.283755 | 1.182312 | 0.291027 | 1.212612 | 0.3155573 | 1.314822 | 0.07555727 | 0.7605593 | 1.256082 | 0.3249138 | 1.353808 | 0.08491383
| 10 | 528 | 1 | 45 | 2.8 | 40 | 45 | 100 | 250 | 78.5 | 9500 | 43.44597 | 0.008263158 | 5.68 | 276.8458 | 0.2695784 | 0.26 | 0.001384229 | 0.3073521 | 1.182124 | 0.3156781 | 1.214147 | 0.3516496 | 1.352498 | 0.09164958 | 0.7393724 | 1.260428 | 0.3604493 | 1.386343 | 0.1004493
| 10 | 528 | 1 | 45 | 2.8 | 40 | 45 | 100 | 250 | 78.5 | 9500 | 43.44597 | 0.008263158 | 6.04 | 317.1897 | 0.6078106 | 0.28 | 0.001585949 | 0.3342637 | 1.193799 | 0.3438329 | 1.227974 | 0.3949604 | 1.410573 | 0.1149604 | 0.7089319 | 1.278145 | 0.4024554 | 1.437341 | 0.1224554
Viga 250-10-2 - Cornelissen (2022) | 10 | 528 | 1 | 45 | 2.8 | 40 | 45 | 100 | 250 | 78.5 | 9500 | 43.44597 | 0.008263158 | 3.76 | 61.67856 | -1.534327 | 0.15 | 0.0003083928 | 0.1216993 | 0.8113289 | 0.1229485 | 0.8196568 | 0.1206588 | 0.8043919 | -0.02934122 | 1.243175 | 0.9051601 | 0.1223544 | 0.8156958 | -0.02764562
| 10 | 528 | 1 | 45 | 2.8 | 40 | 45 | 100 | 250 | 78.5 | 9500 | 43.44597 | 0.008263158 | 4.1 | 99.7811 | -1.214885 | 0.17 | 0.0004989055 | 0.1637526 | 0.9632505 | 0.1663111 | 0.9783008 | 0.1615634 | 0.9503729 | -0.008436599 | 1.052219 | 1.027946 | 0.1666567 | 0.9803337 | -0.003343263
| 10 | 528 | 1 | 45 | 2.8 | 40 | 45 | 100 | 250 | 78.5 | 9500 | 43.44597 | 0.008263158 | 4.42 | 135.6423 | -0.9142343 | 0.19 | 0.0006782116 | 0.1979079 | 1.041621 | 0.2016802 | 1.061475 | 0.2000619 | 1.052957 | 0.01006187 | 0.9497062 | 1.100453 | 0.2073795 | 1.091471 | 0.01737955
| 10 | 528 | 1 | 45 | 2.8 | 40 | 45 | 100 | 250 | 78.5 | 9500 | 43.44597 | 0.008263158 | 4.71 | 168.1415 | -0.6417695 | 0.2 | 0.0008407077 | 0.2259523 | 1.129762 | 0.2308038 | 1.154019 | 0.2349511 | 1.174756 | 0.0349511 | 0.8512409 | 1.192602 | 0.243565 | 1.217825 | 0.04356496
| 10 | 528 | 1 | 45 | 2.8 | 40 | 45 | 100 | 250 | 78.5 | 9500 | 43.44597 | 0.008263158 | 5.04 | 205.1234 | -0.3317233 | 0.22 | 0.001025617 | 0.2554399 | 1.161091 | 0.2614957 | 1.188617 | 0.2746526 | 1.248421 | 0.05465265 | 0.8010118 | 1.228765 | 0.2839984 | 1.290902 | 0.06399843
| 10 | 528 | 1 | 45 | 2.8 | 40 | 45 | 100 | 250 | 78.5 | 9500 | 43.44597 | 0.008263158 | 5.37 | 242.1053 | -0.02167712 | 0.24 | 0.001210526 | 0.2829476 | 1.178948 | 0.2901841 | 1.209101 | 0.3143542 | 1.309809 | 0.07435419 | 0.76347 | 1.252358 | 0.3237205 | 1.348835 | 0.08372048
| 10 | 528 | 1 | 45 | 2.8 | 40 | 45 | 100 | 250 | 78.5 | 9500 | 43.44597 | 0.008263158 | 5.65 | 273.4839 | 0.2413924 | 0.26 | 0.001367419 | 0.3050438 | 1.173245 | 0.3132652 | 1.204866 | 0.3480403 | 1.338617 | 0.08804035 | 0.7470398 | 1.250514 | 0.3569182 | 1.372762 | 0.0969182
| 10 | 528 | 1 | 45 | 2.8 | 40 | 45 | 100 | 250 | 78.5 | 9500 | 43.44597 | 0.008263158 | 5.92 | 303.7418 | 0.4950665 | 0.29 | 0.001518709 | 0.3254473 | 1.122232 | 0.3346045 | 1.153809 | 0.3805234 | 1.31215 | 0.09052343 | 0.7621081 | 1.199916 | 0.3885267 | 1.339747 | 0.0985267
Viga 250-20-2 - Cornelissen (2022) | 20 | 598 | 1 | 40 | 2.8 | 40 | 50 | 100 | 250 | 315 | 15000 | 75.40039 | 0.021 | 11.09 | 109.1652 | -1.136211 | 0.17 | 0.0005458262 | 0.1869445 | 1.099674 | 0.1843122 | 1.08419 | 0.2101605 | 1.236238 | 0.04016049 | 0.8089056 | 1.539734 | 0.2230911 | 1.312301 | 0.05309115
| 20 | 598 | 1 | 40 | 2.8 | 40 | 50 | 100 | 250 | 315 | 15000 | 75.40039 | 0.021 | 12.96 | 151.4665 | -0.7815682 | 0.2 | 0.0007573327 | 0.2288074 | 1.144037 | 0.2263998 | 1.131999 | 0.2655567 | 1.327784 | 0.06555674 | 0.7531347 | 1.540083 | 0.2800462 | 1.400231 | 0.08004624
| 20 | 598 | 1 | 40 | 2.8 | 40 | 50 | 100 | 250 | 315 | 15000 | 75.40039 | 0.021 | 14.77 | 194.074 | -0.4243586 | 0.24 | 0.0009703701 | 0.2666187 | 1.110911 | 0.2645335 | 1.102223 | 0.3191756 | 1.329898 | 0.07917557 | 0.7519372 | 1.453077 | 0.3333853 | 1.389105 | 0.0933853
| 20 | 598 | 1 | 40 | 2.8 | 40 | 50 | 100 | 250 | 315 | 15000 | 75.40039 | 0.021 | 16.57 | 236.4461 | -0.06912242 | 0.27 | 0.00118223 | 0.301167 | 1.115433 | 0.2994614 | 1.109116 | 0.3724982 | 1.379623 | 0.1024982 | 0.7248358 | 1.430234 | 0.3849969 | 1.425914 | 0.1149969
| 20 | 598 | 1 | 40 | 2.8 | 40 | 50 | 100 | 250 | 315 | 15000 | 75.40039 | 0.021 | 18.35 | 278.3474 | 0.2821667 | 0.32 | 0.001391737 | 0.3330619 | 1.040818 | 0.3317705 | 1.036783 | 0.4252283 | 1.328838 | 0.1052283 | 0.752537 | 1.314824 | 0.4348471 | 1.358897 | 0.1148471
| 20 | 598 | 1 | 40 | 2.8 | 40 | 50 | 100 | 250 | 315 | 15000 | 75.40039 | 0.021 | 20.18 | 321.4256 | 0.6433234 | 0.34 | 0.001607128 | 0.3639849 | 1.070544 | 0.363148 | 1.068082 | 0.4794396 | 1.410116 | 0.1394396 | 0.7091613 | 1.335929 | 0.4850361 | 1.426577 | 0.1450361
Viga 250-20-3 - Cornelissen (2022) | 20 | 598 | 1 | 40 | 2.8 | 40 | 50 | 100 | 250 | 315 | 15000 | 75.40039 | 0.021 | 9.35 | 77.57653 | -1.401042 | 0.16 | 0.0003878826 | 0.1514183 | 0.9463642 | 0.1487263 | 0.9295394 | 0.1586153 | 0.9913457 | -0.001384686 | 1.00873 | 1.334878 | 0.1679745 | 1.049841 | 0.007974483
| 20 | 598 | 1 | 40 | 2.8 | 40 | 50 | 100 | 250 | 315 | 15000 | 75.40039 | 0.021 | 11.12 | 109.7099 | -1.131645 | 0.2 | 0.0005485494 | 0.1875194 | 0.9375971 | 0.1848892 | 0.9244458 | 0.2110492 | 1.055246 | 0.0110492 | 0.9476463 | 1.312687 | 0.224022 | 1.12011 | 0.02402199
| 20 | 598 | 1 | 40 | 2.8 | 40 | 50 | 100 | 250 | 315 | 15000 | 75.40039 | 0.021 | 12.93 | 150.7603 | -0.7874888 | 0.24 | 0.0007538017 | 0.2281486 | 0.9506191 | 0.2257363 | 0.940568 | 0.264668 | 1.102783 | 0.02466803 | 0.9067963 | 1.280463 | 0.2791484 | 1.163118 | 0.0391484
| 20 | 598 | 1 | 40 | 2.8 | 40 | 50 | 100 | 250 | 315 | 15000 | 75.40039 | 0.021 | 14.72 | 192.897 | -0.4342262 | 0.27 | 0.0009644851 | 0.2656198 | 0.9837771 | 0.2635248 | 0.9760179 | 0.3176944 | 1.176646 | 0.04769439 | 0.8498734 | 1.287624 | 0.3319324 | 1.229379 | 0.06193244
| 20 | 598 | 1 | 40 | 2.8 | 40 | 50 | 100 | 250 | 315 | 15000 | 75.40039 | 0.021 | 16.58 | 236.6815 | -0.06714888 | 0.29 | 0.001183407 | 0.301352 | 1.039145 | 0.2996486 | 1.033271 | 0.3727944 | 1.285498 | 0.0827944 | 0.7779087 | 1.332289 | 0.38528 | 1.328552 | 0.09528004
| 20 | 598 | 1 | 40 | 2.8 | 40 | 50 | 100 | 250 | 315 | 15000 | 75.40039 | 0.021 | 18.35 | 278.3474 | 0.2821667 | 0.32 | 0.001391737 | 0.3330619 | 1.040818 | 0.3317705 | 1.036783 | 0.4252283 | 1.328838 | 0.1052283 | 0.752537 | 1.314824 | 0.4348471 | 1.358897 | 0.1148471
| 20 | 598 | 1 | 40 | 2.8 | 40 | 50 | 100 | 250 | 315 | 15000 | 75.40039 | 0.021 | 19.21 | 298.5918 | 0.4518906 | 0.33 | 0.001492959 | 0.3478065 | 1.053959 | 0.3467257 | 1.050684 | 0.4507046 | 1.365772 | 0.1207046 | 0.7321868 | 1.323376 | 0.4585583 | 1.389571 | 0.1285583
Viga 350-10-1 - Cornelissen (2022) | 10 | 528 | 1 | 45 | 2.8 | 40 | 45 | 100 | 350 | 78.5 | 9500 | 54.13865 | 0.008263158 | 6.99 | 160.3966 | -0.7067008 | 0.15 | 0.0008019831 | 0.2194729 | 1.463152 | 0.2240689 | 1.493793 | 0.2090589 | 1.393726 | 0.05905891 | 0.7175011 | 1.424489 | 0.2171857 | 1.447904 | 0.06718567
| 10 | 528 | 1 | 45 | 2.8 | 40 | 45 | 100 | 350 | 78.5 | 9500 | 54.13865 | 0.008263158 | 7.44 | 193.8786 | -0.4259965 | 0.19 | 0.0009693932 | 0.2467069 | 1.298458 | 0.2523991 | 1.328416 | 0.2422154 | 1.274818 | 0.05221541 | 0.7844257 | 1.266331 | 0.251294 | 1.3226 | 0.06129403
| 10 | 528 | 1 | 45 | 2.8 | 40 | 45 | 100 | 350 | 78.5 | 9500 | 54.13865 | 0.008263158 | 7.53 | 200.575 | -0.3698557 | 0.2 | 0.001002875 | 0.2519302 | 1.259651 | 0.2578392 | 1.289196 | 0.2488467 | 1.244234 | 0.04884671 | 0.8037076 | 1.229177 | 0.2580473 | 1.290236 | 0.05804728
| 10 | 528 | 1 | 45 | 2.8 | 40 | 45 | 100 | 350 | 78.5 | 9500 | 54.13865 | 0.008263158 | 7.91 | 228.8487 | -0.1328165 | 0.23 | 0.001144244 | 0.2732856 | 1.188198 | 0.2801015 | 1.217833 | 0.2768455 | 1.203676 | 0.04684553 | 0.8307882 | 1.162655 | 0.2863259 | 1.244895 | 0.05632587
| 10 | 528 | 1 | 45 | 2.8 | 40 | 45 | 100 | 350 | 78.5 | 9500 | 54.13865 | 0.008263158 | 8.17 | 248.1939 | 0.02936821 | 0.25 | 0.00124097 | 0.2873171 | 1.149268 | 0.2947459 | 1.178984 | 0.2960026 | 1.18401 | 0.04600262 | 0.8445871 | 1.126881 | 0.3054661 | 1.221864 | 0.05546612
| 10 | 528 | 1 | 45 | 2.8 | 40 | 45 | 100 | 350 | 78.5 | 9500 | 54.13865 | 0.008263158 | 8.46 | 269.7712 | 0.2102665 | 0.28 | 0.001348856 | 0.3024821 | 1.080293 | 0.3105877 | 1.109242 | 0.3173701 | 1.133465 | 0.03737014 | 0.8822506 | 1.061714 | 0.3266273 | 1.166526 | 0.04662735
| 10 | 528 | 1 | 45 | 2.8 | 40 | 45 | 100 | 350 | 78.5 | 9500 | 54.13865 | 0.008263158 | 8.72 | 289.1164 | 0.3724512 | 0.31 | 0.001445582 | 0.3156874 | 1.018346 | 0.3243939 | 1.046432 | 0.3365272 | 1.085572 | 0.02652723 | 0.9211736 | 1.002883 | 0.3454399 | 1.114322 | 0.03543988
| 10 | 528 | 1 | 45 | 2.8 | 40 | 45 | 100 | 350 | 78.5 | 9500 | 54.13865 | 0.008263158 | 9.03 | 312.1818 | 0.5658253 | 0.36 | 0.001560909 | 0.3309976 | 0.9194377 | 0.3404136 | 0.9455934 | 0.3593684 | 0.9982455 | -0.0006316289 | 1.001758 | 0.907603 | 0.3676832 | 1.021342 | 0.007683222
Viga 350-10-2 - Cornelissen (2022) | 10 | 528 | 1 | 45 | 2.8 | 40 | 45 | 100 | 350 | 78.5 | 9500 | 54.13865 | 0.008263158 | 6.96 | 158.1645 | -0.7254144 | 0.16 | 0.0007908224 | 0.2175833 | 1.359896 | 0.2221056 | 1.38816 | 0.2068485 | 1.292803 | 0.04684848 | 0.7735131 | 1.323938 | 0.2148906 | 1.343066 | 0.05489062
| 10 | 528 | 1 | 45 | 2.8 | 40 | 45 | 100 | 350 | 78.5 | 9500 | 54.13865 | 0.008263158 | 7.26 | 180.4858 | -0.5382782 | 0.18 | 0.0009024292 | 0.2360482 | 1.311379 | 0.2413044 | 1.34058 | 0.2289528 | 1.27196 | 0.04895281 | 0.7861882 | 1.277713 | 0.2377205 | 1.320669 | 0.05772049
| 10 | 528 | 1 | 45 | 2.8 | 40 | 45 | 100 | 350 | 78.5 | 9500 | 54.13865 | 0.008263158 | 7.54 | 201.3191 | -0.3636178 | 0.2 | 0.001006595 | 0.2525064 | 1.262532 | 0.2584394 | 1.292197 | 0.2495835 | 1.247918 | 0.04958352 | 0.801335 | 1.232069 | 0.2587963 | 1.293981 | 0.05879629
| 10 | 528 | 1 | 45 | 2.8 | 40 | 45 | 100 | 350 | 78.5 | 9500 | 54.13865 | 0.008263158 | 7.83 | 222.8964 | -0.1827195 | 0.23 | 0.001114482 | 0.2688778 | 1.169034 | 0.2755039 | 1.197843 | 0.270951 | 1.178048 | 0.04095104 | 0.8488618 | 1.143199 | 0.2804032 | 1.219144 | 0.05040322
| 10 | 528 | 1 | 45 | 2.8 | 40 | 45 | 100 | 350 | 78.5 | 9500 | 54.13865 | 0.008263158 | 8.14 | 245.9618 | 0.01065459 | 0.24 | 0.001229809 | 0.28572 | 1.1905 | 0.2930784 | 1.22116 | 0.2937922 | 1.224134 | 0.05379219 | 0.816904 | 1.167029 | 0.3032659 | 1.263608 | 0.06326592
| 10 | 528 | 1 | 45 | 2.8 | 40 | 45 | 100 | 350 | 78.5 | 9500 | 54.13865 | 0.008263158 | 8.46 | 269.7712 | 0.2102665 | 0.25 | 0.001348856 | 0.3024821 | 1.209928 | 0.3105877 | 1.242351 | 0.3173701 | 1.269481 | 0.06737014 | 0.7877238 | 1.18912 | 0.3266273 | 1.306509 | 0.07662735
| 10 | 528 | 1 | 45 | 2.8 | 40 | 45 | 100 | 350 | 78.5 | 9500 | 54.13865 | 0.008263158 | 8.75 | 291.3485 | 0.3911648 | 0.27 | 0.001456743 | 0.317189 | 1.174774 | 0.3259644 | 1.207276 | 0.3387377 | 1.254584 | 0.06873766 | 0.797077 | 1.157204 | 0.3476012 | 1.287412 | 0.07760119
| 10 | 528 | 1 | 45 | 2.8 | 40 | 45 | 100 | 350 | 78.5 | 9500 | 54.13865 | 0.008263158 | 9.01 | 310.6937 | 0.5533495 | 0.29 | 0.001553468 | 0.3300232 | 1.138011 | 0.3393937 | 1.170323 | 0.3578947 | 1.23412 | 0.06789475 | 0.8102941 | 1.123197 | 0.3662541 | 1.262945 | 0.0762541
Viga 350-10-3 - Cornelissen (2022) | 10 | 528 | 1 | 45 | 2.8 | 40 | 45 | 100 | 350 | 78.5 | 9500 | 54.13865 | 0.008263158 | 7.29 | 182.718 | -0.5195646 | 0.15 | 0.0009135898 | 0.2378452 | 1.585635 | 0.2431743 | 1.621162 | 0.2311632 | 1.541088 | 0.08116324 | 0.6488921 | 1.545144 | 0.2399891 | 1.599927 | 0.08998906
| 10 | 528 | 1 | 45 | 2.8 | 40 | 45 | 100 | 350 | 78.5 | 9500 | 54.13865 | 0.008263158 | 7.58 | 204.2953 | -0.3386663 | 0.16 | 0.001021476 | 0.2548031 | 1.592519 | 0.2608322 | 1.630201 | 0.2525308 | 1.578317 | 0.09253077 | 0.6335862 | 1.554509 | 0.2617897 | 1.636185 | 0.1017897
| 10 | 528 | 1 | 45 | 2.8 | 40 | 45 | 100 | 350 | 78.5 | 9500 | 54.13865 | 0.008263158 | 7.99 | 234.8011 | -0.0829135 | 0.18 | 0.001174006 | 0.2776498 | 1.542499 | 0.2846549 | 1.581416 | 0.28274 | 1.570778 | 0.10274 | 0.6366272 | 1.510284 | 0.2922326 | 1.623515 | 0.1122326
| 10 | 528 | 1 | 45 | 2.8 | 40 | 45 | 100 | 350 | 78.5 | 9500 | 54.13865 | 0.008263158 | 8.23 | 252.6582 | 0.06679544 | 0.18 | 0.001263291 | 0.2904949 | 1.61386 | 0.2980643 | 1.655913 | 0.3004235 | 1.669019 | 0.1204235 | 0.5991542 | 1.583184 | 0.3098602 | 1.721446 | 0.1298602
| 10 | 528 | 1 | 45 | 2.8 | 40 | 45 | 100 | 350 | 78.5 | 9500 | 54.13865 | 0.008263158 | 8.46 | 269.7712 | 0.2102665 | 0.19 | 0.001348856 | 0.3024821 | 1.592011 | 0.3105877 | 1.634672 | 0.3173701 | 1.670369 | 0.1273701 | 0.5986701 | 1.564631 | 0.3266273 | 1.719091 | 0.1366273
| 10 | 528 | 1 | 45 | 2.8 | 40 | 45 | 100 | 350 | 78.5 | 9500 | 54.13865 | 0.008263158 | 8.71 | 288.3723 | 0.3662133 | 0.2 | 0.001441862 | 0.3151859 | 1.575929 | 0.3238693 | 1.619347 | 0.3357904 | 1.678952 | 0.1357904 | 0.5956096 | 1.551879 | 0.344719 | 1.723595 | 0.144719
| 10 | 528 | 1 | 45 | 2.8 | 40 | 45 | 100 | 350 | 78.5 | 9500 | 54.13865 | 0.008263158 | 9.04 | 312.9258 | 0.5720631 | 0.22 | 0.001564629 | 0.3314841 | 1.506746 | 0.3409229018 | 1.54965 | 0.3601052 | 1.636842 | 0.1401052 | 0.6109326 | 1.487461 | 0.3683975 | 1.674534 | 0.1483975
Viga 350-20-1 - Cornelissen (2022) | 20 | 598 | 1 | 40 | 2.8 | 40 | 50 | 100 | 350 | 315 | 15000 | 96.38692 | 0.021 | 18.98 | 138.0527 | -0.8940267 | 0.16 | 0.0006902633 | 0.2160838 | 1.350524 | 0.2135921 | 1.334951 | 0.2210414 | 1.381509 | 0.0610414 | 0.7238463 | 1.635666 | 0.2329168 | 1.45573 | 0.07291679
| 20 | 598 | 1 | 40 | 2.8 | 40 | 50 | 100 | 350 | 315 | 15000 | 96.38692 | 0.021 | 21.93 | 183.3852 | -0.5139706 | 0.2 | 0.000916926 | 0.2574604 | 1.287302 | 0.2552877 | 1.276439 | 0.2717499 | 1.35875 | 0.07174994 | 0.7359707 | 1.505938 | 0.2841635 | 1.420818 | 0.08416354
| 20 | 598 | 1 | 40 | 2.8 | 40 | 50 | 100 | 350 | 315 | 15000 | 96.38692 | 0.021 | 24.87 | 228.5641 | -0.1352029 | 0.23 | 0.00114282 | 0.2949325 | 1.282315 | 0.2931529 | 1.274578 | 0.3222866 | 1.401246 | 0.09228659 | 0.7136505 | 1.466267 | 0.333721 | 1.450961 | 0.103721
Viga 350-20-2 - Cornelissen (2022) | 20 | 598 | 1 | 40 | 2.8 | 40 | 50 | 100 | 350 | 315 | 15000 | 96.38692 | 0.021 | 18.98 | 152.4503 | -0.7733207 | 0.14 | 0.0007622515 | 0.2297232 | 1.64088 | 0.2273221 | 1.623729 | 0.2210414 | 1.578867 | 0.0810414 | 0.6333655 | 1.869333 | 0.2329168 | 1.663691 | 0.09291679
| 20 | 598 | 1 | 40 | 2.8 | 40 | 50 | 100 | 350 | 315 | 15000 | 96.38692 | 0.021 | 21.89 | 195.5543 | -0.4119479 | 0.17 | 0.0009777717 | 0.2678716 | 1.575715 | 0.2657988 | 1.563523 | 0.2710624 | 1.594485 | 0.1010624 | 0.6271619 | 1.768684 | 0.2834795 | 1.667527 | 0.1134795
| 20 | 598 | 1 | 40 | 2.8 | 40 | 50 | 100 | 350 | 315 | 15000 | 96.38692 | 0.021 | 24.82 | 237.92 | -0.05676562 | 0.21 | 0.0011896 | 0.3023239 | 1.439638 | 0.3006324 | 1.431583 | 0.3214271 | 1.530605 | 0.1114271 | 0.6533363 | 1.603102 | 0.3328893 | 1.585187 | 0.1228893
Viga 350-20-3 - Cornelissen (2022) | 20 | 598 | 1 | 40 | 2.8 | 40 | 50 | 100 | 350 | 315 | 15000 | 96.38692 | 0.021 | 13.02 | 62.13567 | -1.530494 | 0.21 | 0.0003106784 | 0.1320402 | 0.6287627 | 0.1293765 | 0.6160784 | 0.118593 | 0.5647284 | -0.09140705 | 1.770763 | 0.7943003 | 0.123023 | 0.5858237 | -0.08697702
| 20 | 598 | 1 | 40 | 2.8 | 40 | 50 | 100 | 350 | 315 | 15000 | 96.38692 | 0.021 | 16.06 | 98.16343 | -1.228447 | 0.25 | 0.0004908172 | 0.1750845 | 0.7003379 | 0.1724176 | 0.6896704 | 0.1708485 | 0.6833941 | -0.07915146 | 1.463284 | 0.8733089 | 0.1803298 | 0.721319 | -0.06967024
| 20 | 598 | 1 | 40 | 2.8 | 40 | 50 | 100 | 350 | 315 | 15000 | 96.38692 | 0.021 | 18.93 | 137.2843 | -0.9004683 | 0.29 | 0.0006864215 | 0.215341 | 0.7425552 | 0.2128448 | 0.7339476 | 0.2201819 | 0.759248 | -0.06981807 | 1.317093 | 0.9000118 | 0.2320331 | 0.8001143 | -0.05796685
| 20 | 598 | 1 | 40 | 2.8 | 40 | 50 | 100 | 350 | 315 | 15000 | 96.38692 | 0.021 | 21.81 | 181.5412 | -0.5294305 | 0.33 | 0.0009077059 | 0.2558599 | 0.7753332 | 0.2536726 | 0.7687048 | 0.2696872 | 0.817234 | -0.06031278 | 1.22364 | 0.9080362 | 0.2821107 | 0.8548809 | -0.0478893
| 20 | 598 | 1 | 40 | 2.8 | 40 | 50 | 100 | 350 | 315 | 15000 | 96.38692 | 0.021 | 25.88 | 244.0847 | -0.00508205 | 0.37 | 0.001220424 | 0.3071335 | 0.8300906 | 0.305501 | 0.8256784 | 0.3396478 | 0.9179671 | -0.03035218 | 1.089364 | 0.9432456 | 0.3504451 | 0.9471489 | -0.01955491
Viga G2 - Makhlouf e Malhas (1996) | 20 | 430 | 6 | 84 | 3.508821 | 50 | 64 | 600 | 400 | 1884 | 98400 | 96.25101 | 0.01914634 | 103 | 56.97599 | -1.573752 | 0.15 | 0.00028488 | 0.1300329 | 0.8668858 | 0.1275892 | 0.850595 | 0.133915 | 0.8927664 | -0.01608504 | 1.120114 | 1.170669 | 0.1445644 | 0.9637627 | -0.005435592
| 20 | 430 | 6 | 84 | 3.508821 | 50 | 64 | 600 | 400 | 1884 | 98400 | 96.25101 | 0.01914634 | 129 | 112.9686 | -1.104325 | 0.23 | 0.0005648431 | 0.1983655 | 0.8624588 | 0.1961088 | 0.852647 | 0.2097506 | 0.911959 | -0.02024943 | 1.096541 | 1.078944 | 0.2260923 | 0.9830101 | -0.003907686
| 20 | 430 | 6 | 84 | 3.508821 | 50 | 64 | 600 | 400 | 1884 | 98400 | 96.25101 | 0.01914634 | 155 | 177.0258 | -0.5672865 | 0.28 | 0.0008851289 | 0.2617157 | 0.9346989 | 0.2600198 | 0.9286423 | 0.2855862 | 1.019951 | 0.005586183 | 0.9804396 | 1.109585 | 0.303508 | 1.083957 | 0.02350797
Viga G3 - Makhlouf e Malhas (1996) | 20 | 430 | 9 | 45 | 3.508821 | 50 | 64 | 600 | 400 | 2826 | 98400 | 113.5503 | 0.02871951 | 149 | 90.58018 | -1.292023 | 0.18 | 0.0004529009 | 0.1461089 | 0.8117162 | 0.1436861 | 0.798256 | 0.1407385 | 0.7818805 | -0.03926151 | 1.278968 | 1.033306 | 0.1523819 | 0.846566 | -0.02761811
| 20 | 430 | 9 | 45 | 3.508821 | 50 | 64 | 600 | 400 | 2826 | 98400 | 113.5503 | 0.02871951 | 186 | 140.6116 | -0.8725735 | 0.26 | 0.0007030578 | 0.1916533 | 0.737128 | 0.1893891 | 0.7284198 | 0.1967339 | 0.756669 | -0.06326606 | 1.321582 | 0.9035937 | 0.2098218 | 0.807007 | -0.05017817
| 20 | 430 | 9 | 45 | 3.508821 | 50 | 64 | 600 | 400 | 2826 | 98400 | 113.5503 | 0.02871951 | 223 | 197.1812 | -0.3983086 | 0.34 | 0.0009859061 | 0.2361127 | 0.6944491 | 0.2341927 | 0.6888022 | 0.2527294 | 0.7433217 | -0.08727061 | 1.345312 | 0.8170266 | 0.264685 | 0.7784853 | -0.07531499
Viga C1 - Kumar et al. (2007) | 16 | 528 | 2 | 52 | 3.42 | 27 | 35 | 150 | 235 | 402 | 17250 | 69.84043 | 0.02330435 | 16.675 | 148.3814 | -0.8074331 | 0.15 | 0.000741907 | 0.1862595 | 1.24173 | 0.1827581 | 1.218387 | 0.1625672 | 1.083782 | 0.01256723 | 0.9226952 | 1.258435 | 0.1734239 | 1.15616 | 0.02342393
| 16 | 528 | 2 | 52 | 3.42 | 27 | 35 | 150 | 235 | 402 | 17250 | 69.84043 | 0.02330435 | 22.425 | 258.3973 | 0.114911 | 0.19 | 0.001291987 | 0.2622763 | 1.380402 | 0.258921 | 1.362742 | 0.247522 | 1.302747 | 0.05752202 | 0.7676085 | 1.321139 | 0.2575023 | 1.355275 | 0.0675023
| 16 | 528 | 2 | 52 | 3.42 | 27 | 35 | 150 | 235 | 402 | 17250 | 69.84043 | 0.02330435 | 25.875 | 324.4069 | 0.6683175 | 0.22 | 0.001622035 | 0.3018005 | 1.37182 | 0.298686 | 1.357664 | 0.2984949 | 1.356795 | 0.07849489 | 0.737031 | 1.288846 | 0.3056152 | 1.38916 | 0.08561522
| 16 | 528 | 2 | 52 | 3.42 | 27 | 35 | 150 | 235 | 402 | 17250 | 69.84043 | 0.02330435 | 28.75 | 379.4149 | 1.12949 | 0.22 | 0.001897074 | 0.3324229 | 1.511013 | 0.3295597 | 1.497999 | 0.3409723 | 1.549874 | 0.1209723 | 0.6452137 | 1.403046 | 0.3446742 | 1.566701 | 0.1246742
| 16 | 528 | 2 | 52 | 3.42 | 27 | 35 | 150 | 235 | 402 | 17250 | 69.84043 | 0.02330435 | 33.35 | 467.4276 | 1.867365 | 0.25 | 0.002337138 | 0.3780864 | 1.512346 | 0.3756912 | 1.502765 | 0.4089361 | 1.635744 | 0.1589361 | 0.6113424 | 1.383674 | 0.4055454 | 1.622182 | 0.1555454
| 16 | 528 | 2 | 52 | 3.42 | 27 | 35 | 150 | 235 | 402 | 17250 | 69.84043 | 0.02330435 | 37.375 | 526.1018 | 2.359274 | 0.29 | 0.002630509 | 0.406703 | 1.402424 | 0.4046525 | 1.395353 | 0.4684045 | 1.615188 | 0.1784045 | 0.6191231 | 1.29696 | 0.4574261 | 1.577331 | 0.1674261
Viga C2 - Kumar et al. (2007) | 20 | 528 | 2 | 44 | 3.42 | 25 | 35 | 150 | 235 | 628 | 18375 | 82.82382 | 0.03417687 | 29.325 | 217.5818 | -0.2272756 | 0.17 | 0.001087909 | 0.2336203 | 1.374237 | 0.2324219 | 1.367188 | 0.2019059 | 1.187682 | 0.03190587 | 0.8419765 | 1.291697 | 0.2130909 | 1.253476 | 0.04309093
| 20 | 528 | 2 | 44 | 3.42 | 25 | 35 | 150 | 235 | 628 | 18375 | 82.82382 | 0.03417687 | 33.35 | 264.4627 | 0.165761 | 0.19 | 0.001322313 | 0.2635095 | 1.386892 | 0.2627211 | 1.382743 | 0.2365893 | 1.245207 | 0.0465893 | 0.8030794 | 1.276953 | 0.2462544 | 1.296076 | 0.0562544
| 20 | 528 | 2 | 44 | 3.42 | 25 | 35 | 150 | 235 | 628 | 18375 | 82.82382 | 0.03417687 | 38.525 | 324.738 | 0.6710937 | 0.21 | 0.00162369 | 0.2990979 | 1.424276 | 0.2988773 | 1.423225 | 0.2811823 | 1.338963 | 0.0711823 | 0.7468465 | 1.285502 | 0.2877231 | 1.37011 | 0.07772309
| 20 | 528 | 2 | 44 | 3.42 | 25 | 35 | 150 | 235 | 628 | 18375 | 82.82382 | 0.03417687 | 40.825 | 351.5271 | 0.895686 | 0.23 | 0.001757636 | 0.31409 | 1.365609 | 0.3141321 | 1.365792 | 0.3010014 | 1.308702 | 0.0710014 | 0.764116 | 1.223589 | 0.3057901 | 1.329522 | 0.07579012
| 20 | 528 | 2 | 44 | 3.42 | 25 | 35 | 150 | 235 | 628 | 18375 | 82.82382 | 0.03417687 | 46 | 411.8025 | 1.401019 | 0.25 | 0.002059012 | 0.3463064 | 1.385226 | 0.3469563 | 1.387825 | 0.3455944 | 1.382378 | 0.09559439 | 0.7233914 | 1.223868 | 0.3457336 | 1.382935 | 0.09573364
| 20 | 528 | 2 | 44 | 3.42 | 25 | 35 | 150 | 235 | 628 | 18375 | 82.82382 | 0.03417687 | 56.925 | 525.8067 | 2.3568 | 0.25 | 0.002629034 | 0.4026681 | 1.610672 | 0.4045097 | 1.618039 | 0.4397352 | 1.758941 | 0.1897352 | 0.568524 | 1.412752 | 0.427368 | 1.709472 | 0.177368
Viga C3 - Kumar et al. (2007) | 20 | 528 | 3 | 12 | 3.42 | 25 | 35 | 150 | 235 | 942 | 18375 | 95.70173 | 0.05126531 | 39.1 | 203.4022 | -0.3461539 | 0.18 | 0.001017011 | 0.1891961 | 1.051089 | 0.1916326 | 1.064625 | 0.1503921 | 0.8355118 | -0.02960788 | 1.196871 | 0.9479494 | 0.1577908 | 0.8766157 | -0.02220917
| 20 | 528 | 3 | 12 | 3.42 | 25 | 35 | 150 | 235 | 942 | 18375 | 95.70173 | 0.05126531 | 44.85 | 246.6411 | 0.01635009 | 0.19 | 0.001233206 | 0.2130891 | 1.121521 | 0.2162914 | 1.138376 | 0.1763196 | 0.9279977 | -0.01368043 | 1.077589 | 0.988892 | 0.1822151 | 0.9590268 | -0.007784904
| 20 | 528 | 3 | 12 | 3.42 | 25 | 35 | 150 | 235 | 942 | 18375 | 95.70173 | 0.05126531 | 50.025 | 285.5562 | 0.3426037 | 0.21 | 0.001427781 | 0.2332483 | 1.110706 | 0.2371354 | 1.129216 | 0.1996543 | 0.9507346 | -0.01034573 | 1.051818 | 0.9638028 | 0.2036777 | 0.969894 | -0.006322258
| 20 | 528 | 3 | 12 | 3.42 | 25 | 35 | 150 | 235 | 942 | 18375 | 95.70173 | 0.05126531 | 56.35 | 333.1191 | 0.741358 | 0.23 | 0.001665595 | 0.2565079 | 1.115252 | 0.2612249 | 1.13576 | 0.2281745 | 0.9920629 | -0.001825533 | 1.008001 | 0.952441 | 0.2293417 | 0.9971378 | -0.0006583031
| 20 | 528 | 3 | 12 | 3.42 | 25 | 35 | 150 | 235 | 942 | 18375 | 95.70173 | 0.05126531 | 62.675 | 380.6819 | 1.140112 | 0.25 | 0.00190341 | 0.2785247 | 1.114099 | 0.2840633 | 1.136253 | 0.2566947 | 1.026779 | 0.006694663 | 0.9739197 | 0.9389925 | 0.254466 | 1.017864 | 0.004466035
| 20 | 528 | 3 | 12 | 3.42 | 25 | 35 | 150 | 235 | 942 | 18375 | 95.70173 | 0.05126531 | 68.425 | 423.9209 | 1.502616 | 0.29 | 0.002119605 | 0.2976402 | 1.026345 | 0.3039184 | 1.047994 | 0.2826221 | 0.974559 | -0.007377887 | 1.026105 | 0.8561944 | 0.2768975 | 0.9548189 | -0.01310252
| 20 | 528 | 3 | 12 | 3.42 | 25 | 35 | 150 | 235 | 942 | 18375 | 95.70173 | 0.05126531 | 74.175 | 467.1599 | 1.86512 | 0.31 | 0.002335799 | 0.3160218 | 1.019425 | 0.3230327 | 1.042041 | 0.3085496 | 0.9953212 | -0.001450436 | 1.004701 | 0.8427775 | 0.2989829 | 0.9644611 | -0.01101705
| 20 | 528 | 3 | 12 | 3.42 | 25 | 35 | 150 | 235 | 942 | 18375 | 95.70173 | 0.05126531 | 79.35 | 501.1062 | 2.149717 | 0.37 | 0.002505531 | 0.3299996 | 0.8918909 | 0.337581 | 0.9123811 | 0.3318843 | 0.8969845 | -0.03811573 | 1.114846 | 0.7364604 | 0.3185924 | 0.8610606 | -0.05140757
Viga CS1 - Kumar et al. (2007) | 16 | 528 | 2 | 52 | 2.98 | 27 | 35 | 150 | 235 | 402 | 17250 | 67.59405 | 0.02330435 | 26.45 | 338.4567 | 0.7861074 | 0.16 | 0.001692284 | 0.3097995 | 1.936247 | 0.3067456 | 1.91716 | 0.3149864 | 1.968665 | 0.1549864 | 0.5079584 | 1.854964 | 0.32186 | 2.011625 | 0.16186
| 16 | 528 | 2 | 52 | 2.98 | 27 | 35 | 150 | 235 | 402 | 17250 | 67.59405 | 0.02330435 | 31.625 | 433.4487 | 1.582495 | 0.2 | 0.002167244 | 0.3608842 | 1.804421 | 0.3583004 | 1.791502 | 0.3908494 | 1.954247 | 0.1908494 | 0.511706 | 1.696984 | 0.3904839 | 1.95242 | 0.1904839
| 16 | 528 | 2 | 52 | 2.98 | 27 | 35 | 150 | 235 | 402 | 17250 | 67.59405 | 0.02330435 | 37.375 | 523.882 | 2.340664 | 0.26 | 0.00261941 | 0.4056434 | 1.560167 | 0.4035794 | 1.552228 | 0.4751416 | 1.827468 | 0.2151416 | 0.5472053 | 1.470254 | 0.4641635 | 1.785244 | 0.2041635
Viga CS2 - Kumar et al. (2007) | 20 | 528 | 2 | 44 | 2.98 | 25 | 35 | 150 | 235 | 628 | 18375 | 80.32119 | 0.03417687 | 28.75 | 217.081 | -0.2314741 | 0.17 | 0.001085405 | 0.2332884 | 1.372285 | 0.2320858 | 1.365211 | 0.2013192 | 1.184231 | 0.03131922 | 0.8444301 | 1.302522 | 0.2131664 | 1.25392 | 0.04316637
| 20 | 528 | 2 | 44 | 2.98 | 25 | 35 | 150 | 235 | 628 | 18375 | 80.32119 | 0.03417687 | 32.775 | 262.3653 | 0.1481775 | 0.19 | 0.001311827 | 0.2622181 | 1.380095 | 0.2614107 | 1.375846 | 0.2356696 | 1.240366 | 0.04566962 | 0.8062134 | 1.284971 | 0.2460165 | 1.294824 | 0.05601652
| 20 | 528 | 2 | 44 | 2.98 | 25 | 35 | 150 | 235 | 628 | 18375 | 80.32119 | 0.03417687 | 37.95 | 320.588 | 0.6363011 | 0.23 | 0.00160294 | 0.2967338 | 1.290147 | 0.2964729 | 1.289013 | 0.2798344 | 1.216671 | 0.04983443 | 0.8219146 | 1.178745 | 0.2870951 | 1.24824 | 0.05709515
| 20 | 528 | 2 | 44 | 2.98 | 25 | 35 | 150 | 235 | 628 | 18375 | 80.32119 | 0.03417687 | 40.25 | 346.4648 | 0.8532449 | 0.25 | 0.001732324 | 0.3112914 | 1.245166 | 0.3112835 | 1.245134 | 0.2994632 | 1.197853 | 0.04946323 | 0.834827 | 1.129723 | 0.304993 | 1.219972 | 0.05499296
| 20 | 528 | 2 | 44 | 2.98 | 25 | 35 | 150 | 235 | 628 | 18375 | 80.32119 | 0.03417687 | 43.7 | 385.2799 | 1.178661 | 0.3 | 0.0019264 | 0.3323697 | 1.107899 | 0.3327497 | 1.109166 | 0.3289064 | 1.096355 | 0.02890643 | 0.9121135 | 0.9958582 | 0.3314748 | 1.104916 | 0.0314748
| 20 | 528 | 2 | 44 | 2.98 | 25 | 35 | 150 | 235 | 628 | 18375 | 80.32119 | 0.03417687 | 46 | 411.1567 | 1.395604 | 0.32 | 0.002055783 | 0.3459712 | 1.08116 | 0.3466145 | 1.08317 | 0.3485352 | 1.089173 | 0.02853523 | 0.9181281 | 0.966413 | 0.348906 | 1.090331 | 0.028906
| 20 | 528 | 2 | 44 | 2.98 | 25 | 35 | 150 | 235 | 628 | 18375 | 80.32119 | 0.03417687 | 51.635 | 474.5547 | 1.927117 | 0.36 | 0.002372774 | 0.3779776 | 1.049938 | 0.3792782 | 1.053551 | 0.3966258 | 1.101738 | 0.0366258 | 0.9076565 | 0.9272768 | 0.3909362 | 1.085934 | 0.03093623
| 20 | 528 | 2 | 44 | 2.98 | 25 | 35 | 150 | 235 | 628 | 18375 | 80.32119 | 0.03417687 | 57.27 | 526.4459 | 2.362159 | 0.47 | 0.00263223 | 0.40297 | 0.857383 | 0.4048185 | 0.8613159 | 0.4447164 | 0.946205 | -0.02528363 | 1.056853 | 0.7595545 | 0.432114 | 0.9193914 | -0.03788603
Viga CS3 - Kumar et al. (2007) | 20 | 528 | 3 | 12 | 2.98 | 25 | 35 | 150 | 235 | 942 | 18375 | 93.01136 | 0.05126531 | 48.3 | 275.4661 | 0.2580112 | 0.16 | 0.001377331 | 0.2281281 | 1.425801 | 0.2318382 | 1.448988 | 0.1928283 | 1.205177 | 0.03282826 | 0.8297539 | 1.244515 | 0.1977292 | 1.235808 | 0.03772921
| 20 | 528 | 3 | 12 | 2.98 | 25 | 35 | 150 | 235 | 942 | 18375 | 93.01136 | 0.05126531 | 50.6 | 292.2652 | 0.39885 | 0.18 | 0.001461326 | 0.2366144 | 1.314525 | 0.2406191 | 1.336773 | 0.203079 | 1.128217 | 0.02307903 | 0.8863544 | 1.140537 | 0.2070663 | 1.150368 | 0.02706626
| 20 | 528 | 3 | 12 | 2.98 | 25 | 35 | 150 | 235 | 942 | 18375 | 93.01136 | 0.05126531 | 56.35 | 334.2628 | 0.7509469 | 0.18 | 0.001671314 | 0.2570509 | 1.428061 | 0.2617878 | 1.454377 | 0.2287059 | 1.270589 | 0.04870595 | 0.7870368 | 1.222812 | 0.23007 | 1.278167 | 0.05006999
| 20 | 528 | 3 | 12 | 2.98 | 25 | 35 | 150 | 235 | 942 | 18375 | 93.01136 | 0.05126531 | 62.675 | 380.4602 | 1.138253 | 0.2 | 0.001902301 | 0.2784246 | 1.392123 | 0.2839594 | 1.419797 | 0.2568956 | 1.284478 | 0.05689556 | 0.7785265 | 1.177519 | 0.2548751 | 1.274376 | 0.05487511
| 20 | 528 | 3 | 12 | 2.98 | 25 | 35 | 150 | 235 | 942 | 18375 | 93.01136 | 0.05126531 | 68.425 | 422.4578 | 1.49035 | 0.2 | 0.002112289 | 0.2970059 | 1.48503 | 0.3032592 | 1.516296 | 0.2825225 | 1.412612 | 0.08252248 | 0.7079083 | 1.244065 | 0.2770267 | 1.385133 | 0.07702669
| 20 | 528 | 3 | 12 | 2.98 | 25 | 35 | 150 | 235 | 942 | 18375 | 93.01136 | 0.05126531 | 73.6 | 460.2557 | 1.807238 | 0.2 | 0.002301278 | 0.3131319 | 1.565659 | 0.3200262 | 1.600131 | 0.3055867 | 1.527934 | 0.1055867 | 0.6544787 | 1.301532 | 0.2966734 | 1.483367 | 0.09667344
| 20 | 528 | 3 | 12 | 2.98 | 25 | 35 | 150 | 235 | 942 | 18375 | 93.01136 | 0.05126531 | 79.925 | 502.059 | 2.157705 | 0.22 | 0.002510295 | 0.3303866 | 1.501757 | 0.3379839 | 1.536291 | 0.3337763 | 1.517165 | 0.1137763 | 0.6591241 | 1.244573 | 0.32035 | 1.456136 | 0.10035
Viga B6 - Maghsoudi e Sharifi (2008) | 28 | 400 | 4 | 16 | 5.308474 | 30 | 44 | 200 | 300 | 2463 | 30800 | 133.4934 | 0.07996753 | 78.75 | 92.53103 | -1.275668 | 0.22 | 0.0004626552 | 0.121179 | 0.5508136 | 0.1277577 | 0.5807169 | 0.08294303 | 0.3770138 | -0.137057 | 2.652423 | 0.5352679 | 0.09182354 | 0.4173797 | -0.1281765
| 28 | 400 | 4 | 16 | 5.308474 | 30 | 44 | 200 | 300 | 2463 | 30800 | 133.4934 | 0.07996753 | 105.075 | 145.4692 | -0.8318483 | 0.25 | 0.000727346 | 0.1601982 | 0.640793 | 0.1697379 | 0.6789516 | 0.1193728 | 0.4774911 | -0.1306272 | 2.09428 | 0.5942109 | 0.1285446 | 0.5141783 | -0.1214554
| 28 | 400 | 4 | 16 | 5.308474 | 30 | 44 | 200 | 300 | 2463 | 30800 | 133.4934 | 0.07996753 | 120.15 | 180.3614 | -0.5393212 | 0.29 | 0.0009018072 | 0.1829231 | 0.6307695 | 0.194275 | 0.6699137 | 0.1402343 | 0.4835664 | -0.1497657 | 2.067968 | 0.5660084 | 0.1486908 | 0.5127268 | -0.1413092
| 28 | 400 | 4 | 16 | 5.308474 | 30 | 44 | 200 | 300 | 2463 | 30800 | 133.4934 | 0.07996753 | 137.475 | 220.4615 | -0.2031332 | 0.31 | 0.001102307 | 0.2070448 | 0.6678864 | 0.2203797 | 0.7109022 | 0.1642094 | 0.5297077 | -0.1457906 | 1.887833 | 0.583 | 0.1712271 | 0.5523454 | -0.1387729
| 28 | 400 | 4 | 16 | 5.308474 | 30 | 44 | 200 | 300 | 2463 | 30800 | 133.4934 | 0.07996753 | 164.475 | 282.955 | 0.3207961 | 0.33 | 0.001414775 | 0.2415114 | 0.7318528 | 0.2577728 | 0.7811298 | 0.2015732 | 0.610828 | -0.1284268 | 1.637122 | 0.6193866 | 0.2052758 | 0.6220478 | -0.1247242
| 28 | 400 | 4 | 16 | 5.308474 | 30 | 44 | 200 | 300 | 2463 | 30800 | 133.4934 | 0.07996753 | 178.2 | 314.7226 | 0.5871268 | 0.34 | 0.001573613 | 0.2578989 | 0.7585263 | 0.2755861 | 0.8105474 | 0.2205665 | 0.6487251 | -0.1194335 | 1.541485 | 0.6341564 | 0.222163 | 0.6534206 | -0.117837
| 28 | 400 | 4 | 16 | 5.308474 | 30 | 44 | 200 | 300 | 2463 | 30800 | 133.4934 | 0.07996753 | 198.225 | 361.072 | 0.9757077 | 0.37 | 0.00180536 | 0.2807135 | 0.7586853 | 0.3004191 | 0.8119435 | 0.2482781 | 0.6710218 | -0.1217219 | 1.490265 | 0.6247924 | 0.2463679 | 0.6658592 | -0.1236321
Viga F29-2D16-10A - Hong et al (2013) | 15.9 | 392 | 2 | 46 | 2.825877 | 30 | 38 | 150 | 250 | 397.2 | 17625 | 70.06138 | 0.02253617 | 27.1 | 327.3357 | 0.6928715 | 0.2 | 0.001636678 | 0.3064109 | 1.532055 | 0.3033719 | 1.51686 | 0.3218329 | 1.609165 | 0.1218329 | 0.6214405 | 1.533502 | 0.333599 | 1.667995 | 0.133599
| 15.9 | 392 | 2 | 46 | 2.825877 | 30 | 38 | 150 | 250 | 397.2 | 17625 | 70.06138 | 0.02253617 | 35.6 | 367.2408 | 1.027426 | 0.35 | 0.001836204 | 0.3289486 | 0.9398532 | 0.3260985 | 0.93171 | 0.3554259 | 1.015503 | 0.005425889 | 0.9847341 | 0.9324591 | 0.3643344 | 1.040955 | 0.01433442
Viga F29-2D16-10B - Hong et al (2013) | 15.9 | 392 | 2 | 46 | 2.825877 | 30 | 38 | 150 | 250 | 397.2 | 17625 | 70.06138 | 0.02253617 | 27.2 | 329.0743 | 0.7074481 | 0.2 | 0.001645372 | 0.3074141 | 1.53707 | 0.3043829 | 1.521914 | 0.3232966 | 1.616483 | 0.1232966 | 0.618627 | 1.537885 | 0.3349489 | 1.674745 | 0.1349489
| 15.9 | 392 | 2 | 46 | 2.825877 | 30 | 38 | 150 | 250 | 397.2 | 17625 | 70.06138 | 0.02253617 | 35.6 | 367.2408 | 1.027426 | 0.25 | 0.001836204 | 0.3289486 | 1.315795 | 0.3260985 | 1.304394 | 0.3554259 | 1.421704 | 0.1054259 | 0.7033815 | 1.305443 | 0.3643344 | 1.457338 | 0.1143344
Viga F29-2D16-10C - Hong et al (2013) | 15.9 | 392 | 2 | 46 | 2.825877 | 30 | 38 | 150 | 250 | 397.2 | 17625 | 70.06138 | 0.02253617 | 27.2 | 329.0743 | 0.7074481 | 0.2 | 0.001645372 | 0.3074141 | 1.53707 | 0.3043829 | 1.521914 | 0.3232966 | 1.616483 | 0.1232966 | 0.618627 | 1.537885 | 0.3349489 | 1.674745 | 0.1349489
| 15.9 | 392 | 2 | 46 | 2.825877 | 30 | 38 | 150 | 250 | 397.2 | 17625 | 70.06138 | 0.02253617 | 35.6 | 367.2408 | 1.027426 | 0.25 | 0.001836204 | 0.3289486 | 1.315795 | 0.3260985 | 1.304394 | 0.3554259 | 1.421704 | 0.1054259 | 0.7033815 | 1.305443 | 0.3643344 | 1.457338 | 0.1143344
Viga F29-2D16-10D - Hong et al (2013) | 15.9 | 392 | 2 | 46 | 2.825877 | 30 | 38 | 150 | 250 | 397.2 | 17625 | 70.06138 | 0.02253617 | 27.3 | 330.813 | 0.7220247 | 0.2 | 0.001654065 | 0.3084152 | 1.542076 | 0.3053919 | 1.526959 | 0.3247602 | 1.623801 | 0.1247602 | 0.615839 | 1.542259 | 0.3362978 | 1.681489 | 0.1362978
| 15.9 | 392 | 2 | 46 | 2.825877 | 30 | 38 | 150 | 250 | 397.2 | 17625 | 70.06138 | 0.02253617 | 35.7 | 367.2408 | 1.027426 | 0.3 | 0.001836204 | 0.3289486 | 1.096495 | 0.3260985 | 1.086995 | 0.3554259 | 1.184753 | 0.05542589 | 0.8440578 | 1.087869 | 0.3643344 | 1.214448 | 0.06433442
Viga F30-2D13-10 - Hong et al (2013) | 12.7 | 392 | 2 | 52 | 2.920876 | 30 | 36.5 | 150 | 250 | 253.4 | 15000 | 58.07594 | 0.01689333 | 15.6 | 253.3755 | 0.07280905 | 0.15 | 0.001266877 | 0.2536675 | 1.691117 | 0.2505457 | 1.670304 | 0.2502605 | 1.668403 | 0.1002605 | 0.5993755 | 1.688438 | 0.2650059 | 1.766706 | 0.1150059
| 12.7 | 392 | 2 | 52 | 2.920876 | 30 | 36.5 | 150 | 250 | 253.4 | 15000 | 58.07594 | 0.01689333 | 19.6 | 358.9109 | 0.9575901 | 0.2 | 0.001794555 | 0.3144625 | 1.572313 | 0.3117844 | 1.558922 | 0.3346361 | 1.673181 | 0.1346361 | 0.5976641 | 1.536355 | 0.3446891 | 1.723445 | 0.1446891
Viga F30-2D13-20 - Hong et al (2013) | 12.7 | 392 | 2 | 52 | 2.920876 | 30 | 36.5 | 150 | 250 | 253.4 | 15000 | 58.07594 | 0.01689333 | 15.7 | 256.2283 | 0.09672618 | 0.15 | 0.001281141 | 0.255426 | 1.70284 | 0.2523135 | 1.68209 | 0.2525413 | 1.683609 | 0.1025413 | 0.5939622 | 1.698858 | 0.2672114 | 1.781409 | 0.1172114
| 12.7 | 392 | 2 | 52 | 2.920876 | 30 | 36.5 | 150 | 250 | 253.4 | 15000 | 58.07594 | 0.01689333 | 19.6 | 358.9109 | 0.9575901 | 0.2 | 0.001794555 | 0.3144625 | 1.572313 | 0.3117844 | 1.558922 | 0.3346361 | 1.673181 | 0.1346361 | 0.5976641 | 1.536355 | 0.3446891 | 1.723445 | 0.1446891
Viga F30-2D16-10 - Hong et al (2013) | 15.9 | 392 | 2 | 46 | 2.920876 | 30 | 38 | 150 | 250 | 397.2 | 17625 | 69.59797 | 0.02253617 | 19.5 | 192.8716 | -0.4344397 | 0.15 | 0.0009643578 | 0.2210873 | 1.473915 | 0.2176246 | 1.450831 | 0.2077038 | 1.384692 | 0.05770377 | 0.7221824 | 1.534336 | 0.2244238 | 1.496159 | 0.07442385
| 15.9 | 392 | 2 | 46 | 2.920876 | 30 | 38 | 150 | 250 | 397.2 | 17625 | 69.59797 | 0.02253617 | 27.4 | 331.1176 | 0.7245784 | 0.25 | 0.001655588 | 0.3085904 | 1.234362 | 0.3055684 | 1.222274 | 0.3231584 | 1.292633 | 0.07315836 | 0.7736145 | 1.22613 | 0.3345505 | 1.338202 | 0.0845505
| 15.9 | 392 | 2 | 46 | 2.920876 | 30 | 38 | 150 | 250 | 397.2 | 17625 | 69.59797 | 0.02253617 | 31.3 | 366.4529 | 1.02082 | 0.3 | 0.001832265 | 0.328513 | 1.095043 | 0.3256589 | 1.08553 | 0.3526682 | 1.175561 | 0.0526682 | 0.8506579 | 1.079428 | 0.3615567 | 1.205189 | 0.06155668
Viga F30-2D16-20 - Hong et al (2013) | 15.9 | 392 | 2 | 46 | 2.920876 | 30 | 38 | 150 | 250 | 397.2 | 17625 | 69.59797 | 0.02253617 | 19.6 | 194.6215 | -0.4197685 | 0.15 | 0.0009731075 | 0.2223228 | 1.482152 | 0.2188625 | 1.459084 | 0.2091652 | 1.394435 | 0.05916522 | 0.7171364 | 1.541524 | 0.2258719 | 1.505813 | 0.07587191
| 15.9 | 392 | 2 | 46 | 2.920876 | 30 | 38 | 150 | 250 | 397.2 | 17625 | 69.59797 | 0.02253617 | 27.5 | 332.8676 | 0.7392496 | 0.25 | 0.001664338 | 0.3095956 | 1.238383 | 0.3065816 | 1.226326 | 0.3246198 | 1.298479 | 0.07461981 | 0.7701317 | 1.229626 | 0.3358973 | 1.343589 | 0.08589735
Viga F30-2D19-10 - Hong et al (2013) | 19.1 | 392 | 2 | 40 | 2.920876 | 30 | 39.5 | 150 | 250 | 573 | 20250 | 80.01783 | 0.0282963 | 19.7 | 113.8347 | -1.097064 | 0.15 | 0.0005691735 | 0.164282 | 1.095213 | 0.1615658 | 1.077105 | 0.1425848 | 0.9505653 | -0.007415199 | 1.052006 | 1.22449 | 0.1591561 | 1.06104 | 0.009156058
| 19.1 | 392 | 2 | 40 | 2.920876 | 30 | 39.5 | 150 | 250 | 573 | 20250 | 80.01783 | 0.0282963 | 27.5 | 206.1303 | -0.3232816 | 0.2 | 0.001030652 | 0.2369703 | 1.184852 | 0.2345795 | 1.172897 | 0.2232659 | 1.11633 | 0.02326594 | 0.8957927 | 1.234701 | 0.2406793 | 1.203396 | 0.04067926
| 19.1 | 392 | 2 | 40 | 2.920876 | 30 | 39.5 | 150 | 250 | 573 | 20250 | 80.01783 | 0.0282963 | 35.4 | 300.3889 | 0.4669573 | 0.3 | 0.001501945 | 0.2989506 | 0.9965019 | 0.2971628 | 0.9905426 | 0.3049815 | 1.016605 | 0.004981462 | 0.9836663 | 1.001849 | 0.3183141 | 1.061047 | 0.01831409
| 19.1 | 392 | 2 | 40 | 2.920876 | 30 | 39.5 | 150 | 250 | 573 | 20250 | 80.01783 | 0.0282963 | 43.3 | 371.0492 | 1.059354 | 0.33 | 0.001855246 | 0.3405709 | 1.032033 | 0.3393219 | 1.028248 | 0.3662389 | 1.109815 | 0.03623886 | 0.9010513 | 1.019059 | 0.3741924 | 1.133916 | 0.0441924
Viga F30-2D19-20 - Hong et al (2013) | 19.1 | 392 | 2 | 40 | 2.920876 | 30 | 39.5 | 150 | 250 | 573 | 20250 | 80.01783 | 0.0282963 | 19.6 | 112.8853 | -1.105023 | 0.15 | 0.0005644266 | 0.1634352 | 1.089568 | 0.1607183 | 1.071455 | 0.1415504 | 0.9436695 | -0.008449573 | 1.059693 | 1.218438 | 0.1580688 | 1.053792 | 0.008068774
| 19.1 | 392 | 2 | 40 | 2.920876 | 30 | 39.5 | 150 | 250 | 573 | 20250 | 80.01783 | 0.0282963 | 27.3 | 203.744 | -0.3432877 | 0.25 | 0.00101872 | 0.2352739 | 0.9410956 | 0.2328704 | 0.9314814 | 0.2211972 | 0.8847888 | -0.0288028 | 1.130213 | 0.9818786 | 0.238658 | 0.9546318 | -0.01134204
| 19.1 | 392 | 2 | 40 | 2.920876 | 30 | 39.5 | 150 | 250 | 573 | 20250 | 80.01783 | 0.0282963 | 35.1 | 296.8095 | 0.4369483 | 0.28 | 0.001484047 | 0.2967476 | 1.059813 | 0.2949341 | 1.053336 | 0.3018783 | 1.078137 | 0.02187834 | 0.927526 | 1.066628 | 0.3154359 | 1.126557 | 0.03543588
Viga F37-2D16-10 - Hong et al (2013) | 15.9 | 392 | 2 | 46 | 3.353879 | 30 | 38 | 150 | 250 | 397.2 | 17625 | 67.68414 | 0.02253617 | 27.5 | 326.5051 | 0.6859081 | 0.2 | 0.001632525 | 0.305931 | 1.529655 | 0.3028883 | 1.514441 | 0.3109392 | 1.554696 | 0.1109392 | 0.6432126 | 1.474528 | 0.3220701 | 1.61035 | 0.1220701
| 15.9 | 392 | 2 | 46 | 3.353879 | 30 | 38 | 150 | 250 | 397.2 | 17625 | 67.68414 | 0.02253617 | 31.4 | 362.8718 | 0.9907972 | 0.22 | 0.001814359 | 0.3265285 | 1.48422 | 0.3236567 | 1.471167 | 0.3402589 | 1.546631 | 0.1202589 | 0.6465665 | 1.420154 | 0.3490547 | 1.586612 | 0.1290547
Viga F37-2D16-20 - Hong et al (2013) | 15.9 | 392 | 2 | 46 | 3.353879 | 30 | 38 | 150 | 250 | 397.2 | 17625 | 67.68414 | 0.02253617 | 27.5 | 326.5051 | 0.6859081 | 0.17 | 0.001632525 | 0.305931 | 1.799594 | 0.3028883 | 1.781696 | 0.3109392 | 1.829054 | 0.1409392 | 0.5467307 | 1.734739 | 0.3220701 | 1.89453 | 0.1520701
| 15.9 | 392 | 2 | 46 | 3.353879 | 30 | 38 | 150 | 250 | 397.2 | 17625 | 67.68414 | 0.02253617 | 31.4 | 362.8718 | 0.9907972 | 0.21 | 0.001814359 | 0.3265285 | 1.554898 | 0.3236567 | 1.541223 | 0.3402589 | 1.62028 | 0.1302589 | 0.6171771 | 1.487781 | 0.3490547 | 1.662165 | 0.1390547
Viga F37-2D19-10 - Hong et al (2013) | 19.1 | 392 | 2 | 40 | 3.353879 | 30 | 39.5 | 150 | 250 | 573 | 20250 | 77.91898 | 0.0282963 | 23.4 | 147.262 | -0.8168183 | 0.17 | 0.0007363098 | 0.1925663 | 1.132743 | 0.1899196 | 1.117174 | 0.1702398 | 1.00141 | 0.0002397659 | 0.9985916 | 1.19448 | 0.1868281 | 1.098989 | 0.01682812
| 19.1 | 392 | 2 | 40 | 3.353879 | 30 | 39.5 | 150 | 250 | 573 | 20250 | 77.91898 | 0.0282963 | 27.4 | 196.1324 | -0.4071016 | 0.18 | 0.000980662 | 0.2298113 | 1.276729 | 0.2273683 | 1.263157 | 0.2113062 | 1.173923 | 0.03130621 | 0.8518443 | 1.302825 | 0.2279456 | 1.266364 | 0.04794557
| 19.1 | 392 | 2 | 40 | 3.353879 | 30 | 39.5 | 150 | 250 | 573 | 20250 | 77.91898 | 0.0282963 | 31.3 | 243.7811 | -0.007627905 | 0.2 | 0.001218905 | 0.2628133 | 1.314067 | 0.2606423 | 1.303211 | 0.251346 | 1.25673 | 0.051346 | 0.7957159 | 1.312431 | 0.2667859 | 1.33393 | 0.06678593
| 19.1 | 392 | 2 | 40 | 3.353879 | 30 | 39.5 | 150 | 250 | 573 | 20250 | 77.91898 | 0.0282963 | 35.3 | 292.6515 | 0.4020887 | 0.2 | 0.001463258 | 0.2941757 | 1.470879 | 0.2923325 | 1.461663 | 0.2924124 | 1.462062 | 0.09241245 | 0.6839654 | 1.445211 | 0.305569 | 1.527845 | 0.105569
| 19.1 | 392 | 2 | 40 | 3.353879 | 30 | 39.5 | 150 | 250 | 573 | 20250 | 77.91898 | 0.0282963 | 39.1 | 339.0784 | 0.7913196 | 0.25 | 0.001695392 | 0.322154 | 1.288616 | 0.3206545 | 1.282618 | 0.3314256 | 1.325702 | 0.08142557 | 0.7543172 | 1.250604 | 0.3415767 | 1.366307 | 0.09157666
| 19.1 | 392 | 2 | 40 | 3.353879 | 30 | 39.5 | 150 | 250 | 573 | 20250 | 77.91898 | 0.0282963 | 43.1 | 368.1495 | 1.035043 | 0.27 | 0.001840747 | 0.3389263 | 1.255283 | 0.3376541 | 1.250571 | 0.3558543 | 1.317979 | 0.08585435 | 0.7587374 | 1.2102 | 0.3637592 | 1.347256 | 0.09375924
Viga F37-2D19-20 - Hong et al (2013) | 19.1 | 392 | 2 | 40 | 3.353879 | 30 | 39.5 | 150 | 250 | 573 | 20250 | 77.91898 | 0.0282963 | 31.3 | 243.7811 | -0.007627905 | 0.18 | 0.001218905 | 0.2628133 | 1.460074 | 0.2606423 | 1.448013 | 0.251346 | 1.396367 | 0.071346 | 0.7161443 | 1.458257 | 0.2667859 | 1.482144 | 0.08678593
| 19.1 | 392 | 2 | 40 | 3.353879 | 30 | 39.5 | 150 | 250 | 573 | 20250 | 77.91898 | 0.0282963 | 35.1 | 290.208 | 0.3816029 | 0.19 | 0.00145104 | 0.2926578 | 1.540304 | 0.2907973 | 1.530512 | 0.2903591 | 1.528206 | 0.1003591 | 0.6543621 | 1.51452 | 0.3036524 | 1.59817 | 0.1136524
| 19.1 | 392 | 2 | 40 | 3.353879 | 30 | 39.5 | 150 | 250 | 573 | 20250 | 77.91898 | 0.0282963 | 39.1 | 339.0784 | 0.7913196 | 0.21 | 0.001695392 | 0.322154 | 1.534067 | 0.3206545 | 1.526926 | 0.3314256 | 1.578217 | 0.1214256 | 0.6336264 | 1.488814 | 0.3415767 | 1.626556 | 0.1315767
| 19.1 | 392 | 2 | 40 | 3.353879 | 30 | 39.5 | 150 | 250 | 573 | 20250 | 77.91898 | 0.0282963 | 43.1 | 368.1495 | 1.035043 | 0.26 | 0.001840747 | 0.3389263 | 1.303563 | 0.3376541 | 1.29867 | 0.3558543 | 1.368671 | 0.09585435 | 0.730636 | 1.256747 | 0.3637592 | 1.399074 | 0.1037592
Viga 15-6-6-1 - Clark (1956) | 19.1 | 276 | 2 | 69.8 | 2.900329 | 31.8 | 41.4 | 152.4 | 381 | 568 | 20863.56 | 105.9519 | 0.0272245 | 35.0889 | 131.3122 | -0.950537 | 0.17 | 0.0006565609 | 0.1823165 | 1.07245 | 0.1795487 | 1.056169 | 0.1491516 | 0.8773621 | -0.02084844 | 1.13978 | 1.088588 | 0.1692128 | 0.9953696 | -0.000787173
| 19.1 | 276 | 2 | 69.8 | 2.900329 | 31.8 | 41.4 | 152.4 | 381 | 568 | 20863.56 | 105.9519 | 0.0272245 | 42.2576 | 183.7236 | -0.5111334 | 0.23 | 0.0009186182 | 0.224296 | 0.9752001 | 0.2217085 | 0.9639498 | 0.1917981 | 0.8339048 | -0.03820189 | 1.199178 | 0.9503974 | 0.21259 | 0.9243045 | -0.01740996
| 19.1 | 276 | 2 | 69.8 | 2.900329 | 31.8 | 41.4 | 152.4 | 381 | 568 | 20863.56 | 105.9519 | 0.0272245 | 48.8089 | 223.2742 | -0.1795519 | 0.27 | 0.001116371 | 0.2529677 | 0.9369176 | 0.2505863 | 0.9280972 | 0.2239799 | 0.8295553 | -0.04602008 | 1.205465 | 0.8948003 | 0.24427 | 0.9047038 | -0.02572997
Viga 15-6-6-2 - Clark (1956) | 19.1 | 276 | 2 | 69.8 | 2.846692 | 31.8 | 41.4 | 152.4 | 381 | 568 | 20863.56 | 106.3555 | 0.0272245 | 48.8089 | 224.1734 | -0.1720131 | 0.16 | 0.001120867 | 0.2535959 | 1.584974 | 0.2512196 | 1.570122 | 0.2251406 | 1.407129 | 0.06514061 | 0.710667 | 1.5178 | 0.2455136 | 1.53446 | 0.08551358
Viga 15-6-6-3 - Clark (1956) | 19.1 | 276 | 2 | 69.8 | 2.711321 | 38.2 | 47.7 | 152.4 | 381 | 568 | 21823.68 | 106.2254 | 0.02602677 | 42.2576 | 191.7649 | -0.4437174 | 0.16 | 0.0009588246 | 0.2345957 | 1.466223 | 0.2320348 | 1.450217 | 0.2211577 | 1.382236 | 0.06115772 | 0.7234656 | 1.560119 | 0.2427793 | 1.51737 | 0.08277926
| 19.1 | 276 | 2 | 69.8 | 2.711321 | 38.2 | 47.7 | 152.4 | 381 | 568 | 21823.68 | 106.2254 | 0.02602677 | 48.8089 | 224.5237 | -0.1690768 | 0.2 | 0.001122618 | 0.2585712 | 1.292856 | 0.2561927 | 1.280963 | 0.2510021 | 1.25501 | 0.05100206 | 0.7968062 | 1.353718 | 0.2718416 | 1.359208 | 0.07184155
Viga 15-6-7-1 - Clark (1956) | 22.2 | 276 | 2 | 63.6 | 2.687987 | 12.8 | 23.9 | 152.4 | 381 | 774 | 12748.26 | 125.501 | 0.06071417 | 66.199 | 244.5797 | -0.0009322917 | 0.17 | 0.001222899 | 0.2120706 | 1.247474 | 0.2184146 | 1.284792 | 0.1172603 | 0.6897664 | -0.05273972 | 1.449766 | 0.7496448 | 0.1294316 | 0.7613621 | -0.04056844
Viga 15-6-7-2 - Clark (1956) | 22.2 | 276 | 2 | 63.6 | 2.384602 | 38 | 49.1 | 152.4 | 381 | 774 | 24399.24 | 122.8569 | 0.0317223 | 43.9383 | 140.8273 | -0.870765 | 0.15 | 0.0007041364 | 0.1975455 | 1.31697 | 0.195958 | 1.306387 | 0.1739154 | 1.159436 | 0.02391535 | 0.8624885 | 1.464933 | 0.1965429 | 1.310286 | 0.04654286
| 22.2 | 276 | 2 | 63.6 | 2.384602 | 38 | 49.1 | 152.4 | 381 | 774 | 24399.24 | 122.8569 | 0.0317223 | 51.107 | 178.8338 | -0.5521281 | 0.19 | 0.0008941692 | 0.2289227 | 1.204856 | 0.2276806 | 1.198319 | 0.2098149 | 1.104289 | 0.01981493 | 0.90556 | 1.30214 | 0.2325461 | 1.223927 | 0.04254613
| 22.2 | 276 | 2 | 63.6 | 2.384602 | 38 | 49.1 | 152.4 | 381 | 774 | 24399.24 | 122.8569 | 0.0317223 | 58.7559 | 219.3863 | -0.2121471 | 0.22 | 0.001096932 | 0.259689 | 1.180405 | 0.2588614 | 1.176643 | 0.2481193 | 1.127815 | 0.02811927 | 0.8866704 | 1.247762 | 0.2698381 | 1.226537 | 0.04983809
| 22.2 | 276 | 2 | 63.6 | 2.384602 | 38 | 49.1 | 152.4 | 381 | 774 | 24399.24 | 122.8569 | 0.0317223 | 66.199 | 237.1602 | -0.06313527 | 0.27 | 0.001185801 | 0.272476 | 1.00917 | 0.2718404 | 1.006816 | 0.2649078 | 0.9811402 | -0.005092156 | 1.019222 | 1.058307 | 0.2858707 | 1.05878 | 0.01587071
Viga 15-6-7-3 - Clark (1956) | 22.2 | 276 | 2 | 63.6 | 2.864842 | 38 | 49.1 | 152.4 | 381 | 774 | 24399.24 | 118.5511 | 0.0317223 | 58.7559 | 210.2535 | -0.288714 | 0.17 | 0.001051268 | 0.2529647 | 1.488028 | 0.2520406 | 1.482592 | 0.2364754 | 1.391032 | 0.06647544 | 0.7188907 | 1.542438 | 0.257497 | 1.514688 | 0.087497
| 22.2 | 276 | 2 | 63.6 | 2.864842 | 38 | 49.1 | 152.4 | 381 | 774 | 24399.24 | 118.5511 | 0.0317223 | 66.199 | 230.1272 | -0.1220981 | 0.2 | 0.001150636 | 0.2674617 | 1.337309 | 0.2667495 | 1.333747 | 0.2546384 | 1.273192 | 0.05463841 | 0.7854275 | 1.373329 | 0.2749627 | 1.374813 | 0.07496268
Viga 15-6-7-4 - Clark (1956) | 22.2 | 276 | 2 | 63.6 | 2.833692 | 38 | 49.1 | 152.4 | 381 | 774 | 24399.24 | 118.8049 | 0.0317223 | 43.9383 | 130.4785 | -0.957526 | 0.15 | 0.0006523927 | 0.1884582 | 1.256388 | 0.1867868 | 1.245245 | 0.163619 | 1.090793 | 0.01361896 | 0.9167642 | 1.381124 | 0.185001 | 1.23334 | 0.03500102
| 22.2 | 276 | 2 | 63.6 | 2.833692 | 38 | 49.1 | 152.4 | 381 | 774 | 24399.24 | 118.8049 | 0.0317223 | 51.107 | 169.3556 | -0.6315909 | 0.18 | 0.0008467781 | 0.2213588 | 1.229771 | 0.2200259 | 1.222366 | 0.1992234 | 1.106797 | 0.0192234 | 0.9035083 | 1.307862 | 0.2210144 | 1.227858 | 0.04101436
| 22.2 | 276 | 2 | 63.6 | 2.833692 | 38 | 49.1 | 152.4 | 381 | 774 | 24399.24 | 118.8049 | 0.0317223 | 58.7559 | 210.8369 | -0.2838229 | 0.22 | 0.001054185 | 0.2533976 | 1.151807 | 0.2524795 | 1.147634 | 0.2372128 | 1.07824 | 0.01721284 | 0.9274371 | 1.195442 | 0.25828 | 1.174 | 0.03828003
| 22.2 | 276 | 2 | 63.6 | 2.833692 | 38 | 49.1 | 152.4 | 381 | 774 | 24399.24 | 118.8049 | 0.0317223 | 66.199 | 230.5816 | -0.1182888 | 0.25 | 0.001152908 | 0.2677874 | 1.07115 | 0.2670801 | 1.06832 | 0.2552954 | 1.021182 | 0.005295428 | 0.9792576 | 1.101498 | 0.2756607 | 1.102643 | 0.02566071
Viga 15-6-7-5 - Clark (1956) | 22.2 | 276 | 2 | 63.6 | 2.756373 | 38 | 49.1 | 152.4 | 381 | 774 | 24399.24 | 119.4486 | 0.0317223 | 43.9383 | 132.2438 | -0.9427268 | 0.2 | 0.0006612188 | 0.1900272 | 0.9501362 | 0.1883698 | 0.9418491 | 0.165363 | 0.8268151 | -0.03463698 | 1.20946 | 1.046533 | 0.1869588 | 0.9347939 | -0.01304121
| 22.2 | 276 | 2 | 63.6 | 2.756373 | 38 | 49.1 | 152.4 | 381 | 774 | 24399.24 | 119.4486 | 0.0317223 | 51.107 | 170.9698 | -0.6180583 | 0.25 | 0.0008548489 | 0.2226582 | 0.8906326 | 0.2213406 | 0.8853623 | 0.2010138 | 0.8040554 | -0.04898616 | 1.243695 | 0.9498047 | 0.2229667 | 0.8918667 | -0.02703333
| 22.2 | 276 | 2 | 63.6 | 2.756373 | 38 | 49.1 | 152.4 | 381 | 774 | 24399.24 | 119.4486 | 0.0317223 | 58.7559 | 212.2899 | -0.2716417 | 0.3 | 0.001061449 | 0.2544736 | 0.8482453 | 0.2535708 | 0.8452361 | 0.2390528 | 0.7968425 | -0.06094724 | 1.254953 | 0.883161 | 0.260233 | 0.8674433 | -0.039767
| 22.2 | 276 | 2 | 63.6 | 2.756373 | 38 | 49.1 | 152.4 | 381 | 774 | 24399.24 | 119.4486 | 0.0317223 | 66.199 | 231.7104 | -0.1088253 | 0.35 | 0.001158552 | 0.2685955 | 0.7674157 | 0.2679005 | 0.7654299 | 0.2569311 | 0.7340889 | -0.09306889 | 1.362233 | 0.7918254 | 0.2773984 | 0.7925668 | -0.07260162
Viga 15-6-9-1 - Clark (1956) | 28.7 | 276 | 2 | 50.6 | 2.774817 | 22.2 | 36.6 | 152.4 | 381 | 1290 | 19522.44 | 148.015 | 0.06607781 | 89.1114 | 203.5434 | -0.3449698 | 0.17 | 0.001017717 | 0.2171182 | 1.277166 | 0.2265703 | 1.332767 | 0.139741 | 0.822006 | -0.03025897 | 1.216536 | 0.955603 | 0.1547269 | 0.910158 | -0.01527314
| 28.7 | 276 | 2 | 50.6 | 2.774817 | 22.2 | 36.6 | 152.4 | 381 | 1290 | 19522.44 | 148.015 | 0.06607781 | 104.615 | 249.4431 | 0.03984123 | 0.2 | 0.001247216 | 0.2461424 | 1.230712 | 0.2574332 | 1.287166 | 0.1666822 | 0.833411 | -0.0333178 | 1.199888 | 0.900382 | 0.1805023 | 0.9025113 | -0.01949774
Viga 15-6-9-2 - Clark (1956) | 28.7 | 276 | 2 | 50.6 | 2.801715 | 38.2 | 52.5 | 152.4 | 381 | 1290 | 28003.5 | 143.3663 | 0.04606567 | 64.9985 | 131.9794 | -0.9449436 | 0.17 | 0.0006598968 | 0.1930533 | 1.135608 | 0.1954521 | 1.149718 | 0.1582768 | 0.9310401 | -0.01172318 | 1.074068 | 1.222076 | 0.1796527 | 1.056781 | 0.009652691
| 28.7 | 276 | 2 | 50.6 | 2.801715 | 38.2 | 52.5 | 152.4 | 381 | 1290 | 28003.5 | 143.3663 | 0.04606567 | 77.0378 | 169.0136 | -0.6344585 | 0.2 | 0.0008450679 | 0.224881 | 1.124405 | 0.2282955 | 1.141477 | 0.1942192 | 0.9710962 | -0.005780768 | 1.029764 | 1.179411 | 0.2156767 | 1.078383 | 0.01567667
| 28.7 | 276 | 2 | 50.6 | 2.801715 | 38.2 | 52.5 | 152.4 | 381 | 1290 | 28003.5 | 143.3663 | 0.04606567 | 88.8027 | 206.9188 | -0.3166713 | 0.25 | 0.001034594 | 0.2547849 | 1.01914 | 0.2592298 | 1.036919 | 0.2293424 | 0.9173698 | -0.02065756 | 1.090073 | 1.044096 | 0.2497998 | 0.9991993 | -0.0002001732
| 28.7 | 276 | 2 | 50.6 | 2.801715 | 38.2 | 52.5 | 152.4 | 381 | 1290 | 28003.5 | 143.3663 | 0.04606567 | 104.615 | 242.5829 | -0.01767306 | 0.29 | 0.001212914 | 0.2810502 | 0.9691386 | 0.2864539 | 0.9877721 | 0.262389 | 0.9047897 | -0.02761098 | 1.105229 | 0.975952 | 0.281102 | 0.9693171 | -0.008898041
Viga 15-6-9-3 - Clark (1956) | 28.7 | 276 | 2 | 50.6 | 2.715312 | 38.2 | 52.5 | 152.4 | 381 | 1290 | 28003.5 | 144.1768 | 0.04606567 | 77.0378 | 170.4451 | -0.6224569 | 0.17 | 0.0008522256 | 0.2260543 | 1.329731 | 0.2295079 | 1.350047 | 0.1957339 | 1.151376 | 0.02573392 | 0.868526 | 1.397748 | 0.2173246 | 1.27838 | 0.04732455
Viga 15-6-9-4 - Clark (1956) | 28.7 | 276 | 2 | 50.6 | 2.801715 | 38.2 | 52.5 | 152.4 | 381 | 1290 | 28003.5 | 143.3663 | 0.04606567 | 64.9985 | 131.9794 | -0.9449436 | 0.15 | 0.0006598968 | 0.1930533 | 1.287022 | 0.1954521 | 1.303014 | 0.1582768 | 1.055179 | 0.008276821 | 0.9477067 | 1.385019 | 0.1796527 | 1.197685 | 0.02965269
| 28.7 | 276 | 2 | 50.6 | 2.801715 | 38.2 | 52.5 | 152.4 | 381 | 1290 | 28003.5 | 143.3663 | 0.04606567 | 77.0378 | 169.0136 | -0.6344585 | 0.16 | 0.0008450679 | 0.224881 | 1.405506 | 0.2282955 | 1.426847 | 0.1942192 | 1.21387 | 0.03421923 | 0.8238113 | 1.474264 | 0.2156767 | 1.347979 | 0.05567667
| 28.7 | 276 | 2 | 50.6 | 2.801715 | 38.2 | 52.5 | 152.4 | 381 | 1290 | 28003.5 | 143.3663 | 0.04606567 | 88.8027 | 206.9188 | -0.3166713 | 0.22 | 0.001034594 | 0.2547849 | 1.158113 | 0.2592298 | 1.178317 | 0.2293424 | 1.042466 | 0.009342443 | 0.9592642 | 1.186472 | 0.2497998 | 1.135454 | 0.02979983
| 28.7 | 276 | 2 | 50.6 | 2.801715 | 38.2 | 52.5 | 152.4 | 381 | 1290 | 28003.5 | 143.3663 | 0.04606567 | 104.615 | 242.5829 | -0.01767306 | 0.26 | 0.001212914 | 0.2810502 | 1.080962 | 0.2864539 | 1.101746 | 0.262389 | 1.009189 | 0.002389022 | 0.9908951 | 1.088562 | 0.281102 | 1.081161 | 0.02110196
Viga 15-6-9-5 - Clark (1956) | 28.7 | 276 | 2 | 50.6 | 2.524448 | 38.2 | 52.5 | 152.4 | 381 | 1290 | 28003.5 | 146.0713 | 0.04606567 | 77.0378 | 173.642 | -0.5956549 | 0.17 | 0.0008682101 | 0.228661 | 1.345065 | 0.2322019 | 1.365894 | 0.1991507 | 1.171475 | 0.0291507 | 0.8536249 | 1.420683 | 0.2210367 | 1.300216 | 0.05103673
| 28.7 | 276 | 2 | 50.6 | 2.524448 | 38.2 | 52.5 | 152.4 | 381 | 1290 | 28003.5 | 146.0713 | 0.04606567 | 88.8027 | 211.1924 | -0.2808424 | 0.2 | 0.001055962 | 0.258019 | 1.290095 | 0.2625793 | 1.312897 | 0.2345025 | 1.172513 | 0.03450253 | 0.8528692 | 1.332523 | 0.2552535 | 1.276268 | 0.05525354
| 28.7 | 276 | 2 | 50.6 | 2.524448 | 38.2 | 52.5 | 152.4 | 381 | 1290 | 28003.5 | 146.0713 | 0.04606567 | 104.615 | 245.4988 | 0.006772754 | 0.24 | 0.001227494 | 0.2831298 | 1.179707 | 0.2886114 | 1.202548 | 0.2668002 | 1.111668 | 0.02680023 | 0.8995494 | 1.199101 | 0.2857524 | 1.190635 | 0.04575242
Viga 15-6-10-1 - Clark (1956) | 32.3 | 276 | 1 | 60 | 2.538218 | 38.3 | 54.4 | 152.4 | 381 | 819 | 29016.96 | 122.8388 | 0.02822487 | 39.9595 | 106.3532 | -1.159786 | 0.17 | 0.000531766 | 0.2245083 | 1.320637 | 0.2239769 | 1.317511 | 0.2059834 | 1.211667 | 0.03598343 | 0.8253091 | 1.626915 | 0.2407483 | 1.416167 | 0.07074833
| 32.3 | 276 | 1 | 60 | 2.538218 | 38.3 | 54.4 | 152.4 | 381 | 819 | 29016.96 | 122.8388 | 0.02822487 | 49.1862 | 150.3635 | -0.7908158 | 0.23 | 0.0007518175 | 0.2779868 | 1.208638 | 0.2783872 | 1.210379 | 0.2726377 | 1.185381 | 0.04263767 | 0.8436105 | 1.447463 | 0.3108356 | 1.351459 | 0.08083561
| 32.3 | 276 | 1 | 60 | 2.538218 | 38.3 | 54.4 | 152.4 | 381 | 819 | 29016.96 | 122.8388 | 0.02822487 | 57.3496 | 193.1471 | -0.4321293 | 0.27 | 0.0009657356 | 0.3244295 | 1.201591 | 0.3257929 | 1.20664 | 0.3316106 | 1.228187 | 0.06161057 | 0.8142081 | 1.3981 | 0.3704917 | 1.372191 | 0.1004917
| 32.3 | 276 | 1 | 60 | 2.538218 | 38.3 | 54.4 | 152.4 | 381 | 819 | 29016.96 | 122.8388 | 0.02822487 | 63.1806 | 223.7069 | -0.1759247 | 0.31 | 0.001118534 | 0.3552052 | 1.145823 | 0.3572748 | 1.152499 | 0.3737341 | 1.205594 | 0.06373407 | 0.8294668 | 1.312974 | 0.4120112 | 1.329068 | 0.1020112
| 32.3 | 276 | 1 | 60 | 2.538218 | 38.3 | 54.4 | 152.4 | 381 | 819 | 29016.96 | 122.8388 | 0.02822487 | 67.1251 | 230.745 | -0.116919 | 0.35 | 0.001153725 | 0.3620594 | 1.034455 | 0.3642931 | 1.040837 | 0.3834354 | 1.09553 | 0.0334354 | 0.9128004 | 1.181694 | 0.4214597 | 1.20417 | 0.07145967
Viga 15-6-10-2 - Clark (1956) | 32.3 | 276 | 1 | 60 | 2.81087 | 38.3 | 54.4 | 152.4 | 381 | 819 | 29016.96 | 120.4461 | 0.02822487 | 39.9595 | 99.53246 | -1.21697 | 0.19 | 0.0004976623 | 0.215512 | 1.134274 | 0.2148452 | 1.130764 | 0.1958176 | 1.030619 | 0.005817561 | 0.9702909 | 1.385584 | 0.2288223 | 1.204328 | 0.0388223
| 32.3 | 276 | 1 | 60 | 2.81087 | 38.3 | 54.4 | 152.4 | 381 | 819 | 29016.96 | 120.4461 | 0.02822487 | 49.1862 | 143.7376 | -0.8463653 | 0.24 | 0.0007186882 | 0.2703636 | 1.126515 | 0.2706189 | 1.127579 | 0.2621237 | 1.092182 | 0.02212365 | 0.9155984 | 1.335359 | 0.2989815 | 1.245756 | 0.05898153
| 32.3 | 276 | 1 | 60 | 2.81087 | 38.3 | 54.4 | 152.4 | 381 | 819 | 29016.96 | 120.4461 | 0.02822487 | 57.3496 | 187.1767 | -0.4821835 | 0.29 | 0.0009358837 | 0.3182047 | 1.097258 | 0.3194317 | 1.101489 | 0.3207885 | 1.106167 | 0.03078852 | 0.9040224 | 1.260804 | 0.3586456 | 1.236709 | 0.06864557
| 32.3 | 276 | 1 | 60 | 2.81087 | 38.3 | 54.4 | 152.4 | 381 | 819 | 29016.96 | 120.4461 | 0.02822487 | 63.1806 | 218.2047 | -0.2220535 | 0.36 | 0.001091023 | 0.3497892 | 0.9716366 | 0.3517308 | 0.9770301 | 0.362692 | 1.007478 | 0.002691993 | 0.9925777 | 1.098611 | 0.4001483 | 1.111523 | 0.04014834
| 32.3 | 276 | 1 | 60 | 2.81087 | 38.3 | 54.4 | 152.4 | 381 | 819 | 29016.96 | 120.4461 | 0.02822487 | 67.1251 | 226.3093 | -0.1541068 | 0.42 | 0.001131546 | 0.3577491 | 0.8517836 | 0.3598793 | 0.8568555 | 0.3736373 | 0.8896127 | -0.04636269 | 1.124085 | 0.9595812 | 0.4108544 | 0.9782247 | -0.009145618
Viga 23-6-9-1 - Clark (1956) | 28.7 | 276 | 2 | 50.6 | 2.576579 | 38 | 52.3 | 152.4 | 584.2 | 1290 | 27896.82 | 196.9266 | 0.04624183 | 110.208 | 139.2265 | -0.8841856 | 0.18 | 0.0006961324 | 0.199211 | 1.106728 | 0.2018457 | 1.121365 | 0.1482684 | 0.8237131 | -0.03173164 | 1.214015 | 1.071072 | 0.1681919 | 0.9343997 | -0.01180805
| 28.7 | 276 | 2 | 50.6 | 2.576579 | 38 | 52.3 | 152.4 | 584.2 | 1290 | 27896.82 | 196.9266 | 0.04624183 | 132.258 | 180.4973 | -0.538182 | 0.22 | 0.0009024866 | 0.2338188 | 1.062813 | 0.2375887 | 1.079949 | 0.183814 | 0.8355184 | -0.03618596 | 1.196862 | 0.99954 | 0.2037694 | 0.9262248 | -0.01623055
| 28.7 | 276 | 2 | 50.6 | 2.576579 | 38 | 52.3 | 152.4 | 584.2 | 1290 | 27896.82 | 196.9266 | 0.04624183 | 149.268 | 213.1439 | -0.264482 | 0.27 | 0.001065719 | 0.2590765 | 0.9595426 | 0.2637356 | 0.9767986 | 0.211235 | 0.7823518 | -0.058765 | 1.278197 | 0.8855912 | 0.2304189 | 0.8534034 | -0.03958108
| 28.7 | 276 | 2 | 50.6 | 2.576579 | 38 | 52.3 | 152.4 | 584.2 | 1290 | 27896.82 | 196.9266 | 0.04624183 | 168.882 | 245.0383 | 0.002912573 | 0.32 | 0.001225192 | 0.2823542 | 0.8823569 | 0.2878732 | 0.8996037 | 0.2380242 | 0.7438258 | -0.08197576 | 1.344401 | 0.8023281 | 0.2558958 | 0.7996744 | -0.06410419
Viga 23-6-9-2 - Clark (1956) | 28.7 | 276 | 2 | 50.6 | 2.576579 | 38 | 52.3 | 152.4 | 584.2 | 1290 | 27896.82 | 196.9266 | 0.04624183 | 132.258 | 180.4973 | -0.538182 | 0.16 | 0.0009024866 | 0.2338188 | 1.461367 | 0.2375887 | 1.48493 | 0.183814 | 1.148838 | 0.02381404 | 0.8704449 | 1.374367 | 0.2037694 | 1.273559 | 0.04376945
| 28.7 | 276 | 2 | 50.6 | 2.576579 | 38 | 52.3 | 152.4 | 584.2 | 1290 | 27896.82 | 196.9266 | 0.04624183 | 149.268 | 213.1439 | -0.264482 | 0.19 | 0.001065719 | 0.2590765 | 1.363561 | 0.2637356 | 1.388082 | 0.211235 | 1.111763 | 0.021235 | 0.8994722 | 1.258472 | 0.2304189 | 1.212731 | 0.04041892
| 28.7 | 276 | 2 | 50.6 | 2.576579 | 38 | 52.3 | 152.4 | 584.2 | 1290 | 27896.82 | 196.9266 | 0.04624183 | 168.882 | 245.0383 | 0.002912573 | 0.22 | 0.001225192 | 0.2823542 | 1.283428 | 0.2878732 | 1.308514 | 0.2380242 | 1.081928 | 0.01802424 | 0.9242756 | 1.167023 | 0.2558958 | 1.163163 | 0.03589581
Viga 23-6-11-2 - Clark (1956) | 35.8 | 276 | 2 | 36.4 | 2.547836 | 38 | 55.9 | 152.4 | 584.2 | 2012 | 29817.06 | 231.9671 | 0.06747815 | 167.034 | 150.9188 | -0.7861601 | 0.17 | 0.0007545941 | 0.2074844 | 1.220497 | 0.2177446 | 1.28085 | 0.1465342 | 0.861966 | -0.02346578 | 1.160139 | 1.118427 | 0.1648396 | 0.9696447 | -0.005160408
Viga 23-6-11-3 - Clark (1956) | 35.8 | 276 | 2 | 36.4 | 2.756373 | 38 | 55.9 | 152.4 | 584.2 | 2012 | 29817.06 | 228.6998 | 0.06747815 | 130.788 | 108.3492 | -1.143053 | 0.19 | 0.0005417459 | 0.1691174 | 0.8900914 | 0.1768345 | 0.9307079 | 0.1087366 | 0.5722979 | -0.0812634 | 1.747342 | 0.8313206 | 0.1259606 | 0.6629503 | -0.06403944
| 35.8 | 276 | 2 | 36.4 | 2.756373 | 38 | 55.9 | 152.4 | 584.2 | 2012 | 29817.06 | 228.6998 | 0.06747815 | 167.034 | 148.1993 | -0.80896 | 0.25 | 0.0007409964 | 0.2051695 | 0.8206782 | 0.2152722 | 0.8610886 | 0.1443801 | 0.5775203 | -0.1056199 | 1.731541 | 0.7501763 | 0.1624628 | 0.6498512 | -0.08753721
[19 empty] | média | 1.065768 | média | 1.067962 | média | 1.021759 |  |  | 1.05655 | média | 1.068515
[15 empty] | 244.6909 |  |  |  | DevioPad | 0.3139639 | DevioPad | 0.314913 | DevioPad | 0.3365316 |  |  | 0.3186501 | DevioPad | 0.346365
[15 empty] | 119.2786 |  |  |  | CoV | 29.46% | CoV | 29.49% | CoV | 32.94% |  |  | 30.16% | CoV | 32.42%

## Sem TS MC2020
Autor | Inputs | [14 empty] | Output
| Diâmetro da armadura f (mm) | Resistência do aço - fy (MPa) | Número de barras em uma camada | Espaçamento entre as barras (mm) | Resistência à tração do concreto fctm (MPa) | Cobrimento c (mm) | Distância ao centro de gravidade da armadura d' (mm) | Largura da viga - b (mm) | Altura da viga - h (mm) | Área de aço tracionada - As (mm2) | Área de concreto efetiva - Ace (mm2) | Linha neutra no Estádio II - XII (mm) | Taxa de armadura r | Momento fletor - Ms (kNm) | Tensão na armadura (MPa) | wexp (mm) | Deformação na armadura
Viga S200-1.76-20 - Sokolov et al (2021) | 20 | 500 | 2 | 126 | 4.120341 | 25 | 39 | 216 | 201 | 628 | 29484 | 57.36178 | 0.02129969 | 20.8 | 231.811 | 0.16 | 0.001159055
| 20 | 500 | 2 | 126 | 4.120341 | 25 | 39 | 216 | 201 | 628 | 29484 | 57.36178 | 0.02129969 | 27.3 | 304.2519 | 0.23 | 0.00152126
| 20 | 500 | 2 | 126 | 4.120341 | 25 | 39 | 216 | 201 | 628 | 29484 | 57.36178 | 0.02129969 | 28.2 | 314.2822 | 0.24 | 0.001571411
| 20 | 500 | 2 | 126 | 4.120341 | 25 | 39 | 216 | 201 | 628 | 29484 | 57.36178 | 0.02129969 | 32.6 | 363.3192 | 0.27 | 0.001816596
| 20 | 500 | 2 | 126 | 4.120341 | 25 | 39 | 216 | 201 | 628 | 29484 | 57.36178 | 0.02129969 | 41.2 | 459.1641 | 0.35 | 0.002295821
| 20 | 500 | 2 | 126 | 4.120341 | 25 | 39 | 216 | 201 | 628 | 29484 | 57.36178 | 0.02129969 | 44.9 | 500 | 0.4 | 0.0025
Viga S600-0.37-10 - Sokolov et al (2021) | 10 | 500 | 8 | 87.7 | 4.131127 | 25 | 53 | 308 | 604 | 628 | 43428 | 99.6964 | 0.01446072 | 105 | 322.9197 | 0.16 | 0.001614599
| 10 | 500 | 8 | 87.7 | 4.131127 | 25 | 53 | 308 | 604 | 628 | 43428 | 99.6964 | 0.01446072 | 119.6 | 367.8209 | 0.18 | 0.001839105
| 10 | 500 | 8 | 87.7 | 4.131127 | 25 | 53 | 308 | 604 | 628 | 43428 | 99.6964 | 0.01446072 | 174.3 | 500 | 0.26 | 0.0025
Viga V1 - Oliveira (2007) | 10 | 628 | 4 | 32.46667 | 3.262 | 25 | 36 | 200 | 600 | 314 | 17200 | 95.72193 | 0.01825581 | 47.625 | 285.048 | 0.16 | 0.00142524
| 10 | 628 | 4 | 32.46667 | 3.262 | 25 | 36 | 200 | 600 | 314 | 17200 | 95.72193 | 0.01825581 | 54.3 | 324.9996 | 0.2 | 0.001624998
| 10 | 628 | 4 | 32.46667 | 3.262 | 25 | 36 | 200 | 600 | 314 | 17200 | 95.72193 | 0.01825581 | 61.425 | 367.6446 | 0.2 | 0.001838223
| 10 | 628 | 4 | 32.46667 | 3.262 | 25 | 36 | 200 | 600 | 314 | 17200 | 95.72193 | 0.01825581 | 68.625 | 410.7385 | 0.24 | 0.002053693
| 10 | 628 | 4 | 32.46667 | 3.262 | 25 | 36 | 200 | 600 | 314 | 17200 | 95.72193 | 0.01825581 | 73.275 | 438.57 | 0.3 | 0.00219285
| 10 | 628 | 4 | 32.46667 | 3.262 | 25 | 36 | 200 | 600 | 314 | 17200 | 95.72193 | 0.01825581 | 83.25 | 498.2729 | 0.32 | 0.002491365
| 10 | 628 | 4 | 32.46667 | 3.262 | 25 | 36 | 200 | 600 | 314 | 17200 | 95.72193 | 0.01825581 | 84 | 502.7619 | 0.38 | 0.002513809
| 10 | 628 | 4 | 32.46667 | 3.262 | 25 | 36 | 200 | 600 | 314 | 17200 | 95.72193 | 0.01825581 | 90 | 538.6734 | 0.42 | 0.002693367
| 10 | 628 | 4 | 32.46667 | 3.262 | 25 | 36 | 200 | 600 | 314 | 17200 | 95.72193 | 0.01825581 | 108 | 628 | 0.44 | 0.00314
| 10 | 628 | 4 | 32.46667 | 3.262 | 25 | 36 | 200 | 600 | 314 | 17200 | 95.72193 | 0.01825581 | 120 | 628 | 0.5 | 0.00314
Viga V2 - Oliveira (2007) | 10 | 628 | 4 | 32.46667 | 3.514 | 25 | 36 | 200 | 600 | 314 | 17200 | 87.12068 | 0.01825581 | 54 | 321.4719 | 0.24 | 0.001607359
| 10 | 628 | 4 | 32.46667 | 3.514 | 25 | 36 | 200 | 600 | 314 | 17200 | 87.12068 | 0.01825581 | 60 | 357.191 | 0.3 | 0.001785955
| 10 | 628 | 4 | 32.46667 | 3.514 | 25 | 36 | 200 | 600 | 314 | 17200 | 87.12068 | 0.01825581 | 62.25 | 370.5856 | 0.3 | 0.001852928
| 10 | 628 | 4 | 32.46667 | 3.514 | 25 | 36 | 200 | 600 | 314 | 17200 | 87.12068 | 0.01825581 | 66 | 392.9101 | 0.3 | 0.00196455
| 10 | 628 | 4 | 32.46667 | 3.514 | 25 | 36 | 200 | 600 | 314 | 17200 | 87.12068 | 0.01825581 | 71.25 | 424.1643 | 0.38 | 0.002120821
| 10 | 628 | 4 | 32.46667 | 3.514 | 25 | 36 | 200 | 600 | 314 | 17200 | 87.12068 | 0.01825581 | 82.5 | 491.1376 | 0.44 | 0.002455688
Viga T1F000 - Silva Neto (2017) | 16 | 571 | 4 | 37 | 4.2588 | 33 | 59 | 125 | 250 | 800 | 19625 | 86 | 0.0408 | 18.2 | 140.042 | 0.18 | 0.0007002098
| 16 | 571 | 4 | 37 | 4.2588 | 33 | 59 | 125 | 250 | 800 | 19625 | 86 | 0.0408 | 26.2 | 201.5989 | 0.2 | 0.001007994
| 16 | 571 | 4 | 37 | 4.2588 | 33 | 59 | 125 | 250 | 800 | 19625 | 86 | 0.0408 | 31.7 | 243.9192 | 0.26 | 0.001219596
| 16 | 571 | 4 | 37 | 4.2588 | 33 | 59 | 125 | 250 | 800 | 19625 | 86 | 0.0408 | 40.8 | 313.9402 | 0.44 | 0.001569701
| 16 | 571 | 4 | 37 | 4.2588 | 33 | 59 | 125 | 250 | 800 | 19625 | 86 | 0.0408 | 54.1 | 416.2786 | 0.6 | 0.002081393
Viga 12-20-00 - Caldentey et al (2013) | 12 | 500 | 4 | 79.3 | 2.693329 | 20 | 38 | 350 | 450 | 452 | 34300 | 76.16943 | 0.01317784 | 52.5 | 300.433 | 0.36 | 0.001502165
| 12 | 500 | 4 | 79.3 | 2.693329 | 20 | 38 | 350 | 450 | 452 | 34300 | 76.16943 | 0.01317784 | 67.5 | 386.2709 | 0.43 | 0.001931355
| 12 | 500 | 4 | 79.3 | 2.693329 | 20 | 38 | 350 | 450 | 452 | 34300 | 76.16943 | 0.01317784 | 90 | 500 | 0.56 | 0.0025
| 12 | 500 | 4 | 79.3 | 2.693329 | 20 | 38 | 350 | 450 | 452 | 34300 | 76.16943 | 0.01317784 | 112.5 | 500 | 0.71 | 0.0025
| 12 | 500 | 4 | 79.3 | 2.693329 | 20 | 38 | 350 | 450 | 452 | 34300 | 76.16943 | 0.01317784 | 120 | 500 | 0.79 | 0.0025
Viga 25-20-00 - Caldentey et al (2013) | 25 | 500 | 4 | 62 | 2.693329 | 20 | 44.5 | 350 | 450 | 1964 | 54512.5 | 140.9272 | 0.03602843 | 75 | 106.5127 | 0.2 | 0.0005325633
| 25 | 500 | 4 | 62 | 2.693329 | 20 | 44.5 | 350 | 450 | 1964 | 54512.5 | 140.9272 | 0.03602843 | 135 | 191.7228 | 0.25 | 0.0009586139
| 25 | 500 | 4 | 62 | 2.693329 | 20 | 44.5 | 350 | 450 | 1964 | 54512.5 | 140.9272 | 0.03602843 | 195 | 276.9329 | 0.36 | 0.001384665
| 25 | 500 | 4 | 62 | 2.693329 | 20 | 44.5 | 350 | 450 | 1964 | 54512.5 | 140.9272 | 0.03602843 | 255 | 362.143 | 0.47 | 0.001810715
| 25 | 500 | 4 | 62 | 2.693329 | 20 | 44.5 | 350 | 450 | 1964 | 54512.5 | 140.9272 | 0.03602843 | 300 | 426.0506 | 0.57 | 0.002130253
| 25 | 500 | 4 | 62 | 2.693329 | 20 | 44.5 | 350 | 450 | 1964 | 54512.5 | 140.9272 | 0.03602843 | 360 | 500 | 0.78 | 0.0025
Viga 12-20-10 - Caldentey et al (2013) | 12 | 500 | 4 | 79.3 | 2.693329 | 20 | 34 | 350 | 450 | 452 | 32900 | 76.57587 | 0.0137386 | 37.5 | 212.4711 | 0.21 | 0.001062356
| 12 | 500 | 4 | 79.3 | 2.693329 | 20 | 34 | 350 | 450 | 452 | 32900 | 76.57587 | 0.0137386 | 45 | 254.9654 | 0.31 | 0.001274827
| 12 | 500 | 4 | 79.3 | 2.693329 | 20 | 34 | 350 | 450 | 452 | 32900 | 76.57587 | 0.0137386 | 52.5 | 297.4596 | 0.38 | 0.001487298
| 12 | 500 | 4 | 79.3 | 2.693329 | 20 | 34 | 350 | 450 | 452 | 32900 | 76.57587 | 0.0137386 | 67.5 | 382.448 | 0.52 | 0.00191224
| 12 | 500 | 4 | 79.3 | 2.693329 | 20 | 34 | 350 | 450 | 452 | 32900 | 76.57587 | 0.0137386 | 90 | 500 | 0.74 | 0.0025
Viga 12-20-30 - Caldentey et al (2013) | 12 | 500 | 4 | 79.3 | 2.693329 | 20 | 34 | 350 | 450 | 452 | 32900 | 76.57587 | 0.0137386 | 37.5 | 212.4711 | 0.17 | 0.001062356
| 12 | 500 | 4 | 79.3 | 2.693329 | 20 | 34 | 350 | 450 | 452 | 32900 | 76.57587 | 0.0137386 | 52.5 | 297.4596 | 0.36 | 0.001487298
| 12 | 500 | 4 | 79.3 | 2.693329 | 20 | 34 | 350 | 450 | 452 | 32900 | 76.57587 | 0.0137386 | 67.5 | 382.448 | 0.56 | 0.00191224
| 12 | 500 | 4 | 79.3 | 2.693329 | 20 | 34 | 350 | 450 | 452 | 32900 | 76.57587 | 0.0137386 | 90 | 500 | 0.78 | 0.0025
Viga 12-70-00 - Caldentey et al (2013) | 12 | 500 | 4 | 46 | 2.693329 | 70 | 88 | 350 | 450 | 452 | 42000 | 70.91389 | 0.0107619 | 37.5 | 245.1948 | 0.31 | 0.001225974
| 12 | 500 | 4 | 46 | 2.693329 | 70 | 88 | 350 | 450 | 452 | 42000 | 70.91389 | 0.0107619 | 45 | 294.2337 | 0.44 | 0.001471169
Viga 12-70-10 - Caldentey et al (2013) | 12 | 500 | 4 | 46 | 2.693329 | 70 | 84 | 350 | 450 | 452 | 42000 | 71.34704 | 0.0107619 | 30 | 193.9458 | 0.14 | 0.0009697291
| 12 | 500 | 4 | 46 | 2.693329 | 70 | 84 | 350 | 450 | 452 | 42000 | 71.34704 | 0.0107619 | 37.5 | 242.4323 | 0.31 | 0.001212161
| 12 | 500 | 4 | 46 | 2.693329 | 70 | 84 | 350 | 450 | 452 | 42000 | 71.34704 | 0.0107619 | 45 | 290.9187 | 0.4 | 0.001454594
Viga 12-70-30 - Caldentey et al (2013) | 12 | 500 | 4 | 46 | 2.693329 | 70 | 84 | 350 | 450 | 452 | 42000 | 71.34704 | 0.0107619 | 30 | 193.9458 | 0.25 | 0.0009697291
| 12 | 500 | 4 | 46 | 2.693329 | 70 | 84 | 350 | 450 | 452 | 42000 | 71.34704 | 0.0107619 | 37.5 | 242.4323 | 0.44 | 0.001212161
| 12 | 500 | 4 | 46 | 2.693329 | 70 | 84 | 350 | 450 | 452 | 42000 | 71.34704 | 0.0107619 | 45 | 290.9187 | 0.56 | 0.001454594
Viga 25-20-10 - Caldentey et al (2013) | 25 | 500 | 4 | 62 | 2.693329 | 20 | 40.5 | 350 | 450 | 1964 | 49612.5 | 141.7665 | 0.0395868 | 150 | 210.8375 | 0.23 | 0.001054188
| 25 | 500 | 4 | 62 | 2.693329 | 20 | 40.5 | 350 | 450 | 1964 | 49612.5 | 141.7665 | 0.0395868 | 225 | 316.2563 | 0.35 | 0.001581282
| 25 | 500 | 4 | 62 | 2.693329 | 20 | 40.5 | 350 | 450 | 1964 | 49612.5 | 141.7665 | 0.0395868 | 300 | 421.6751 | 0.49 | 0.002108375
| 25 | 500 | 4 | 62 | 2.693329 | 20 | 40.5 | 350 | 450 | 1964 | 49612.5 | 141.7665 | 0.0395868 | 375 | 500 | 0.67 | 0.0025
Viga 25-20-30 - Caldentey et al (2013) | 25 | 500 | 4 | 62 | 2.693329 | 20 | 40.5 | 350 | 450 | 1964 | 49612.5 | 141.7665 | 0.0395868 | 150 | 210.8375 | 0.27 | 0.001054188
| 25 | 500 | 4 | 62 | 2.693329 | 20 | 40.5 | 350 | 450 | 1964 | 49612.5 | 141.7665 | 0.0395868 | 225 | 316.2563 | 0.4 | 0.001581282
| 25 | 500 | 4 | 62 | 2.693329 | 20 | 40.5 | 350 | 450 | 1964 | 49612.5 | 141.7665 | 0.0395868 | 300 | 421.6751 | 0.53 | 0.002108375
| 25 | 500 | 4 | 62 | 2.693329 | 20 | 40.5 | 350 | 450 | 1964 | 49612.5 | 141.7665 | 0.0395868 | 375 | 500 | 0.72 | 0.0025
Viga 25-70-00 - Caldentey et al (2013) | 25 | 500 | 4 | 28.7 | 2.693329 | 70 | 94.5 | 350 | 450 | 1964 | 76825 | 130.0818 | 0.02556459 | 75 | 122.3408 | 0.3 | 0.0006117038
| 25 | 500 | 4 | 28.7 | 2.693329 | 70 | 94.5 | 350 | 450 | 1964 | 76825 | 130.0818 | 0.02556459 | 150 | 244.6815 | 0.57 | 0.001223408
Viga 25-70-10 - Caldentey et al (2013) | 25 | 500 | 4 | 28.7 | 2.693329 | 70 | 90.5 | 350 | 450 | 1964 | 75425 | 130.9751 | 0.02603911 | 75 | 120.9067 | 0.26 | 0.0006045336
| 25 | 500 | 4 | 28.7 | 2.693329 | 70 | 90.5 | 350 | 450 | 1964 | 75425 | 130.9751 | 0.02603911 | 150 | 241.8134 | 0.6 | 0.001209067
Viga 25-70-30 - Caldentey et al (2013) | 25 | 500 | 4 | 28.7 | 2.693329 | 70 | 90.5 | 350 | 450 | 1964 | 75425 | 130.9751 | 0.02603911 | 75 | 120.9067 | 0.27 | 0.0006045336
| 25 | 500 | 4 | 28.7 | 2.693329 | 70 | 90.5 | 350 | 450 | 1964 | 75425 | 130.9751 | 0.02603911 | 150 | 241.8134 | 0.59 | 0.001209067
Viga RS1 - Harajlí e Naamam (1985) | 9.52 | 434 | 3 | 22.2 | 3.56416 | 20.64 | 25.4 | 114.3 | 228.6 | 212.9 | 8343.9 | 56.39097 | 0.02551565 | 11.6 | 295.4706 | 0.15 | 0.001477353
| 9.52 | 434 | 3 | 22.2 | 3.56416 | 20.64 | 25.4 | 114.3 | 228.6 | 212.9 | 8343.9 | 56.39097 | 0.02551565 | 13.5 | 343.8667 | 0.17 | 0.001719333
Viga RS2 - Harajlí e Naamam (1985) | 12.7 | 434 | 3 | 19.05 | 3.976608 | 19.05 | 25.4 | 114.3 | 228.6 | 387.1 | 10161.27 | 70.37366 | 0.03809563 | 21.1 | 303.256 | 0.15 | 0.00151628
| 12.7 | 434 | 3 | 19.05 | 3.976608 | 19.05 | 25.4 | 114.3 | 228.6 | 387.1 | 10161.27 | 70.37366 | 0.03809563 | 24.2 | 347.8102 | 0.17 | 0.001739051
| 12.7 | 434 | 3 | 19.05 | 3.976608 | 19.05 | 25.4 | 114.3 | 228.6 | 387.1 | 10161.27 | 70.37366 | 0.03809563 | 28.6 | 411.0485 | 0.2 | 0.002055242
Viga RS3 - Harajlí e Naamam (1985) | 15.9 | 540 | 3 | 15.9 | 3.976608 | 17.46 | 25.4 | 114.3 | 228.6 | 600 | 10161.27 | 83.25682 | 0.05904774 | 30.5 | 289.7349 | 0.16 | 0.001448675
| 15.9 | 540 | 3 | 15.9 | 3.976608 | 17.46 | 25.4 | 114.3 | 228.6 | 600 | 10161.27 | 83.25682 | 0.05904774 | 40 | 379.9802 | 0.21 | 0.001899901
Viga B1-a - Gilbert e Nejadi (2004) | 16 | 500 | 2 | 138 | 3.269 | 40 | 48 | 250 | 348 | 400 | 32000 | 73.38629 | 0.0125 | 20.42 | 185.274 | 0.15 | 0.0009263698
| 16 | 500 | 2 | 138 | 3.269 | 40 | 48 | 250 | 348 | 400 | 32000 | 73.38629 | 0.0125 | 23.34 | 211.7676 | 0.2 | 0.001058838
| 16 | 500 | 2 | 138 | 3.269 | 40 | 48 | 250 | 348 | 400 | 32000 | 73.38629 | 0.0125 | 26.26 | 238.2612 | 0.25 | 0.001191306
| 16 | 500 | 2 | 138 | 3.269 | 40 | 48 | 250 | 348 | 400 | 32000 | 73.38629 | 0.0125 | 29.175 | 264.7095 | 0.28 | 0.001323547
| 16 | 500 | 2 | 138 | 3.269 | 40 | 48 | 250 | 348 | 400 | 32000 | 73.38629 | 0.0125 | 32.09 | 291.1578 | 0.28 | 0.001455789
| 16 | 500 | 2 | 138 | 3.269 | 40 | 48 | 250 | 348 | 400 | 32000 | 73.38629 | 0.0125 | 35.01 | 317.6514 | 0.3 | 0.001588257
| 16 | 500 | 2 | 138 | 3.269 | 40 | 48 | 250 | 348 | 400 | 32000 | 73.38629 | 0.0125 | 37.93 | 344.145 | 0.33 | 0.001720725
| 16 | 500 | 2 | 138 | 3.269 | 40 | 48 | 250 | 348 | 400 | 32000 | 73.38629 | 0.0125 | 40.84 | 370.5479 | 0.33 | 0.00185274
Viga B1-b - Gilbert e Nejadi (2004) | 16 | 500 | 2 | 138 | 3.269 | 40 | 48 | 250 | 348 | 400 | 32000 | 73.38629 | 0.0125 | 23.34 | 211.7676 | 0.15 | 0.001058838
| 16 | 500 | 2 | 138 | 3.269 | 40 | 48 | 250 | 348 | 400 | 32000 | 73.38629 | 0.0125 | 26.26 | 238.2612 | 0.18 | 0.001191306
| 16 | 500 | 2 | 138 | 3.269 | 40 | 48 | 250 | 348 | 400 | 32000 | 73.38629 | 0.0125 | 29.175 | 264.7095 | 0.2 | 0.001323547
| 16 | 500 | 2 | 138 | 3.269 | 40 | 48 | 250 | 348 | 400 | 32000 | 73.38629 | 0.0125 | 32.09 | 291.1578 | 0.25 | 0.001455789
| 16 | 500 | 2 | 138 | 3.269 | 40 | 48 | 250 | 348 | 400 | 32000 | 73.38629 | 0.0125 | 35.01 | 317.6514 | 0.3 | 0.001588257
| 16 | 500 | 2 | 138 | 3.269 | 40 | 48 | 250 | 348 | 400 | 32000 | 73.38629 | 0.0125 | 37.93 | 344.145 | 0.33 | 0.001720725
| 16 | 500 | 2 | 138 | 3.269 | 40 | 48 | 250 | 348 | 400 | 32000 | 73.38629 | 0.0125 | 40.84 | 370.5479 | 0.38 | 0.00185274
Viga B2-a - Gilbert e Nejadi (2004) | 16 | 500 | 2 | 168 | 3.269 | 25 | 33 | 250 | 333 | 400 | 12769 | 73.38629 | 0.0157461 | 23.34 | 211.7676 | 0.15 | 0.001058838
| 16 | 500 | 2 | 168 | 3.269 | 25 | 33 | 250 | 333 | 400 | 12769 | 73.38629 | 0.0157461 | 26.26 | 238.2612 | 0.18 | 0.001191306
| 16 | 500 | 2 | 168 | 3.269 | 25 | 33 | 250 | 333 | 400 | 12769 | 73.38629 | 0.0157461 | 29.175 | 264.7095 | 0.2 | 0.001323547
| 16 | 500 | 2 | 168 | 3.269 | 25 | 33 | 250 | 333 | 400 | 12769 | 73.38629 | 0.0157461 | 32.09 | 291.1578 | 0.23 | 0.001455789
| 16 | 500 | 2 | 168 | 3.269 | 25 | 33 | 250 | 333 | 400 | 12769 | 73.38629 | 0.0157461 | 35.01 | 317.6514 | 0.25 | 0.001588257
| 16 | 500 | 2 | 168 | 3.269 | 25 | 33 | 250 | 333 | 400 | 12769 | 73.38629 | 0.0157461 | 37.93 | 344.145 | 0.3 | 0.001720725
| 16 | 500 | 2 | 168 | 3.269 | 25 | 33 | 250 | 333 | 400 | 12769 | 73.38629 | 0.0157461 | 40.84 | 370.5479 | 0.3 | 0.00185274
Viga B2-b - Gilbert e Nejadi (2004) | 16 | 500 | 2 | 168 | 3.269 | 25 | 33 | 250 | 333 | 400 | 12769 | 73.38629 | 0.0157461 | 20.42 | 185.274 | 0.15 | 0.0009263698
| 16 | 500 | 2 | 168 | 3.269 | 25 | 33 | 250 | 333 | 400 | 12769 | 73.38629 | 0.0157461 | 23.34 | 211.7676 | 0.18 | 0.001058838
| 16 | 500 | 2 | 168 | 3.269 | 25 | 33 | 250 | 333 | 400 | 12769 | 73.38629 | 0.0157461 | 26.26 | 238.2612 | 0.18 | 0.001191306
| 16 | 500 | 2 | 168 | 3.269 | 25 | 33 | 250 | 333 | 400 | 12769 | 73.38629 | 0.0157461 | 29.175 | 264.7095 | 0.25 | 0.001323547
| 16 | 500 | 2 | 168 | 3.269 | 25 | 33 | 250 | 333 | 400 | 12769 | 73.38629 | 0.0157461 | 32.09 | 291.1578 | 0.28 | 0.001455789
| 16 | 500 | 2 | 168 | 3.269 | 25 | 33 | 250 | 333 | 400 | 12769 | 73.38629 | 0.0157461 | 35.01 | 317.6514 | 0.33 | 0.001588257
| 16 | 500 | 2 | 168 | 3.269 | 25 | 33 | 250 | 333 | 400 | 12769 | 73.38629 | 0.0157461 | 37.93 | 344.145 | 0.38 | 0.001720725
| 16 | 500 | 2 | 168 | 3.269 | 25 | 33 | 250 | 333 | 400 | 12769 | 73.38629 | 0.0157461 | 40.84 | 370.5479 | 0.43 | 0.00185274
Viga B3-a - Gilbert e Nejadi (2004) | 16 | 500 | 3 | 76 | 3.269 | 25 | 33 | 250 | 333 | 600 | 28250 | 87.11451 | 0.02123894 | 37.93 | 233.3047 | 0.15 | 0.001166523
| 16 | 500 | 3 | 76 | 3.269 | 25 | 33 | 250 | 333 | 600 | 28250 | 87.11451 | 0.02123894 | 40.84 | 251.2039 | 0.18 | 0.001256019
| 16 | 500 | 3 | 76 | 3.269 | 25 | 33 | 250 | 333 | 600 | 28250 | 87.11451 | 0.02123894 | 43.76 | 269.1646 | 0.18 | 0.001345823
| 16 | 500 | 3 | 76 | 3.269 | 25 | 33 | 250 | 333 | 600 | 28250 | 87.11451 | 0.02123894 | 46.68 | 287.1253 | 0.2 | 0.001435627
| 16 | 500 | 3 | 76 | 3.269 | 25 | 33 | 250 | 333 | 600 | 28250 | 87.11451 | 0.02123894 | 49.6 | 305.086 | 0.2 | 0.00152543
Viga B3-b - Gilbert e Nejadi (2004) | 16 | 500 | 3 | 76 | 3.269 | 25 | 33 | 250 | 333 | 600 | 28250 | 87.11451 | 0.02123894 | 40.84 | 251.2039 | 0.15 | 0.001256019
| 16 | 500 | 3 | 76 | 3.269 | 25 | 33 | 250 | 333 | 600 | 28250 | 87.11451 | 0.02123894 | 43.76 | 269.1646 | 0.18 | 0.001345823
| 16 | 500 | 3 | 76 | 3.269 | 25 | 33 | 250 | 333 | 600 | 28250 | 87.11451 | 0.02123894 | 46.68 | 287.1253 | 0.2 | 0.001435627
| 16 | 500 | 3 | 76 | 3.269 | 25 | 33 | 250 | 333 | 600 | 28250 | 87.11451 | 0.02123894 | 49.6 | 305.086 | 0.2 | 0.00152543
Laje S1-a - Gilbert e Nejadi (2004) | 12 | 500 | 2 | 296 | 3.269 | 25 | 31 | 400 | 161 | 220 | 9646 | 28.75886 | 0.01172479 | 4.67 | 176.2862 | 0.2 | 0.0008814309
| 12 | 500 | 2 | 296 | 3.269 | 25 | 31 | 400 | 161 | 220 | 9646 | 28.75886 | 0.01172479 | 6.42 | 242.3463 | 0.25 | 0.001211732
| 12 | 500 | 2 | 296 | 3.269 | 25 | 31 | 400 | 161 | 220 | 9646 | 28.75886 | 0.01172479 | 8.17 | 308.4064 | 0.33 | 0.001542032
Laje S1-b - Gilbert e Nejadi (2004) | 12 | 500 | 2 | 296 | 3.269 | 25 | 31 | 400 | 161 | 220 | 9646 | 28.75886 | 0.01172479 | 6.42 | 242.3463 | 0.23 | 0.001211732
| 12 | 500 | 2 | 296 | 3.269 | 25 | 31 | 400 | 161 | 220 | 9646 | 28.75886 | 0.01172479 | 8.17 | 308.4064 | 0.28 | 0.001542032
Laje S2-a - Gilbert e Nejadi (2004) | 12 | 500 | 3 | 142 | 3.269 | 25 | 31 | 400 | 161 | 330 | 9646 | 34.25319 | 0.01172479 | 8.17 | 208.7797 | 0.18 | 0.001043899
| 12 | 500 | 3 | 142 | 3.269 | 25 | 31 | 400 | 161 | 330 | 9646 | 34.25319 | 0.01172479 | 9.92 | 253.5 | 0.23 | 0.0012675
| 12 | 500 | 3 | 142 | 3.269 | 25 | 31 | 400 | 161 | 330 | 9646 | 34.25319 | 0.01172479 | 11.67 | 298.2203 | 0.25 | 0.001491101
Laje S2-b - Gilbert e Nejadi (2004) | 12 | 500 | 3 | 142 | 3.269 | 25 | 31 | 400 | 161 | 330 | 9646 | 34.25319 | 0.01172479 | 8.17 | 208.7797 | 0.18 | 0.001043899
| 12 | 500 | 3 | 142 | 3.269 | 25 | 31 | 400 | 161 | 330 | 9646 | 34.25319 | 0.01172479 | 9.92 | 253.5 | 0.23 | 0.0012675
| 12 | 500 | 3 | 142 | 3.269 | 25 | 31 | 400 | 161 | 330 | 9646 | 34.25319 | 0.01172479 | 11.67 | 298.2203 | 0.25 | 0.001491101
Laje S3-a - Gilbert e Nejadi (2004) | 12 | 500 | 4 | 90.67 | 3.269 | 25 | 31 | 400 | 161 | 440 | 36400 | 38.63626 | 0.01208791 | 11.67 | 226.4553 | 0.15 | 0.001132277
| 12 | 500 | 4 | 90.67 | 3.269 | 25 | 31 | 400 | 161 | 440 | 36400 | 38.63626 | 0.01208791 | 13.42 | 260.4139 | 0.15 | 0.001302069
| 12 | 500 | 4 | 90.67 | 3.269 | 25 | 31 | 400 | 161 | 440 | 36400 | 38.63626 | 0.01208791 | 15.17 | 294.3725 | 0.18 | 0.001471862
Laje S3-b - Gilbert e Nejadi (2004) | 12 | 500 | 4 | 90.67 | 3.269 | 25 | 31 | 400 | 161 | 440 | 36400 | 38.63626 | 0.01208791 | 11.67 | 226.4553 | 0.18 | 0.001132277
| 12 | 500 | 4 | 90.67 | 3.269 | 25 | 31 | 400 | 161 | 440 | 36400 | 38.63626 | 0.01208791 | 13.42 | 260.4139 | 0.2 | 0.001302069
| 12 | 500 | 4 | 90.67 | 3.269 | 25 | 31 | 400 | 161 | 440 | 36400 | 38.63626 | 0.01208791 | 15.17 | 294.3725 | 0.23 | 0.001471862
Viga 250-10-1 - Cornelissen (2022) | 10 | 528 | 1 | 45 | 2.8 | 40 | 45 | 100 | 250 | 78.5 | 9500 | 43.44597 | 0.008263158 | 4.1 | 274.1436 | 0.16 | 0.001370718
| 10 | 528 | 1 | 45 | 2.8 | 40 | 45 | 100 | 250 | 78.5 | 9500 | 43.44597 | 0.008263158 | 4.4 | 294.2029 | 0.18 | 0.001471015
| 10 | 528 | 1 | 45 | 2.8 | 40 | 45 | 100 | 250 | 78.5 | 9500 | 43.44597 | 0.008263158 | 4.74 | 316.9368 | 0.2 | 0.001584684
| 10 | 528 | 1 | 45 | 2.8 | 40 | 45 | 100 | 250 | 78.5 | 9500 | 43.44597 | 0.008263158 | 5.04 | 336.9961 | 0.22 | 0.00168498
| 10 | 528 | 1 | 45 | 2.8 | 40 | 45 | 100 | 250 | 78.5 | 9500 | 43.44597 | 0.008263158 | 5.38 | 359.7299 | 0.24 | 0.00179865
| 10 | 528 | 1 | 45 | 2.8 | 40 | 45 | 100 | 250 | 78.5 | 9500 | 43.44597 | 0.008263158 | 5.68 | 379.7892 | 0.26 | 0.001898946
| 10 | 528 | 1 | 45 | 2.8 | 40 | 45 | 100 | 250 | 78.5 | 9500 | 43.44597 | 0.008263158 | 6.04 | 403.8604 | 0.28 | 0.002019302
Viga 250-10-2 - Cornelissen (2022) | 10 | 528 | 1 | 45 | 2.8 | 40 | 45 | 100 | 250 | 78.5 | 9500 | 43.44597 | 0.008263158 | 3.76 | 251.4098 | 0.15 | 0.001257049
| 10 | 528 | 1 | 45 | 2.8 | 40 | 45 | 100 | 250 | 78.5 | 9500 | 43.44597 | 0.008263158 | 4.1 | 274.1436 | 0.17 | 0.001370718
| 10 | 528 | 1 | 45 | 2.8 | 40 | 45 | 100 | 250 | 78.5 | 9500 | 43.44597 | 0.008263158 | 4.42 | 295.5402 | 0.19 | 0.001477701
| 10 | 528 | 1 | 45 | 2.8 | 40 | 45 | 100 | 250 | 78.5 | 9500 | 43.44597 | 0.008263158 | 4.71 | 314.9309 | 0.2 | 0.001574654
| 10 | 528 | 1 | 45 | 2.8 | 40 | 45 | 100 | 250 | 78.5 | 9500 | 43.44597 | 0.008263158 | 5.04 | 336.9961 | 0.22 | 0.00168498
| 10 | 528 | 1 | 45 | 2.8 | 40 | 45 | 100 | 250 | 78.5 | 9500 | 43.44597 | 0.008263158 | 5.37 | 359.0613 | 0.24 | 0.001795306
| 10 | 528 | 1 | 45 | 2.8 | 40 | 45 | 100 | 250 | 78.5 | 9500 | 43.44597 | 0.008263158 | 5.65 | 377.7833 | 0.26 | 0.001888916
| 10 | 528 | 1 | 45 | 2.8 | 40 | 45 | 100 | 250 | 78.5 | 9500 | 43.44597 | 0.008263158 | 5.92 | 395.8367 | 0.29 | 0.001979183
Viga 250-20-2 - Cornelissen (2022) | 20 | 598 | 1 | 40 | 2.8 | 40 | 50 | 100 | 250 | 315 | 15000 | 75.40039 | 0.021 | 11.09 | 201.3327 | 0.17 | 0.001006663
| 20 | 598 | 1 | 40 | 2.8 | 40 | 50 | 100 | 250 | 315 | 15000 | 75.40039 | 0.021 | 12.96 | 235.2815 | 0.2 | 0.001176407
| 20 | 598 | 1 | 40 | 2.8 | 40 | 50 | 100 | 250 | 315 | 15000 | 75.40039 | 0.021 | 14.77 | 268.141 | 0.24 | 0.001340705
| 20 | 598 | 1 | 40 | 2.8 | 40 | 50 | 100 | 250 | 315 | 15000 | 75.40039 | 0.021 | 16.57 | 300.819 | 0.27 | 0.001504095
| 20 | 598 | 1 | 40 | 2.8 | 40 | 50 | 100 | 250 | 315 | 15000 | 75.40039 | 0.021 | 18.35 | 333.1339 | 0.32 | 0.001665669
| 20 | 598 | 1 | 40 | 2.8 | 40 | 50 | 100 | 250 | 315 | 15000 | 75.40039 | 0.021 | 20.18 | 366.3565 | 0.34 | 0.001831783
Viga 250-20-3 - Cornelissen (2022) | 20 | 598 | 1 | 40 | 2.8 | 40 | 50 | 100 | 250 | 315 | 15000 | 75.40039 | 0.021 | 9.35 | 169.744 | 0.16 | 0.0008487198
| 20 | 598 | 1 | 40 | 2.8 | 40 | 50 | 100 | 250 | 315 | 15000 | 75.40039 | 0.021 | 11.12 | 201.8773 | 0.2 | 0.001009387
| 20 | 598 | 1 | 40 | 2.8 | 40 | 50 | 100 | 250 | 315 | 15000 | 75.40039 | 0.021 | 12.93 | 234.7368 | 0.24 | 0.001173684
| 20 | 598 | 1 | 40 | 2.8 | 40 | 50 | 100 | 250 | 315 | 15000 | 75.40039 | 0.021 | 14.72 | 267.2333 | 0.27 | 0.001336166
| 20 | 598 | 1 | 40 | 2.8 | 40 | 50 | 100 | 250 | 315 | 15000 | 75.40039 | 0.021 | 16.58 | 301.0005 | 0.29 | 0.001505003
| 20 | 598 | 1 | 40 | 2.8 | 40 | 50 | 100 | 250 | 315 | 15000 | 75.40039 | 0.021 | 18.35 | 333.1339 | 0.32 | 0.001665669
| 20 | 598 | 1 | 40 | 2.8 | 40 | 50 | 100 | 250 | 315 | 15000 | 75.40039 | 0.021 | 19.21 | 348.7467 | 0.33 | 0.001743733
Viga 350-10-1 - Cornelissen (2022) | 10 | 528 | 1 | 45 | 2.8 | 40 | 45 | 100 | 350 | 78.5 | 9500 | 54.13865 | 0.008263158 | 6.99 | 310.3099 | 0.15 | 0.001551549
| 10 | 528 | 1 | 45 | 2.8 | 40 | 45 | 100 | 350 | 78.5 | 9500 | 54.13865 | 0.008263158 | 7.44 | 330.2869 | 0.19 | 0.001651434
| 10 | 528 | 1 | 45 | 2.8 | 40 | 45 | 100 | 350 | 78.5 | 9500 | 54.13865 | 0.008263158 | 7.53 | 334.2823 | 0.2 | 0.001671411
| 10 | 528 | 1 | 45 | 2.8 | 40 | 45 | 100 | 350 | 78.5 | 9500 | 54.13865 | 0.008263158 | 7.91 | 351.1518 | 0.23 | 0.001755759
| 10 | 528 | 1 | 45 | 2.8 | 40 | 45 | 100 | 350 | 78.5 | 9500 | 54.13865 | 0.008263158 | 8.17 | 362.6941 | 0.25 | 0.00181347
| 10 | 528 | 1 | 45 | 2.8 | 40 | 45 | 100 | 350 | 78.5 | 9500 | 54.13865 | 0.008263158 | 8.46 | 375.5681 | 0.28 | 0.001877841
| 10 | 528 | 1 | 45 | 2.8 | 40 | 45 | 100 | 350 | 78.5 | 9500 | 54.13865 | 0.008263158 | 8.72 | 387.1104 | 0.31 | 0.001935552
| 10 | 528 | 1 | 45 | 2.8 | 40 | 45 | 100 | 350 | 78.5 | 9500 | 54.13865 | 0.008263158 | 9.03 | 400.8724 | 0.36 | 0.002004362
Viga 350-10-2 - Cornelissen (2022) | 10 | 528 | 1 | 45 | 2.8 | 40 | 45 | 100 | 350 | 78.5 | 9500 | 54.13865 | 0.008263158 | 6.96 | 308.9781 | 0.16 | 0.00154489
| 10 | 528 | 1 | 45 | 2.8 | 40 | 45 | 100 | 350 | 78.5 | 9500 | 54.13865 | 0.008263158 | 7.26 | 322.2961 | 0.18 | 0.00161148
| 10 | 528 | 1 | 45 | 2.8 | 40 | 45 | 100 | 350 | 78.5 | 9500 | 54.13865 | 0.008263158 | 7.54 | 334.7262 | 0.2 | 0.001673631
| 10 | 528 | 1 | 45 | 2.8 | 40 | 45 | 100 | 350 | 78.5 | 9500 | 54.13865 | 0.008263158 | 7.83 | 347.6003 | 0.23 | 0.001738002
| 10 | 528 | 1 | 45 | 2.8 | 40 | 45 | 100 | 350 | 78.5 | 9500 | 54.13865 | 0.008263158 | 8.14 | 361.3623 | 0.24 | 0.001806811
| 10 | 528 | 1 | 45 | 2.8 | 40 | 45 | 100 | 350 | 78.5 | 9500 | 54.13865 | 0.008263158 | 8.46 | 375.5681 | 0.25 | 0.001877841
| 10 | 528 | 1 | 45 | 2.8 | 40 | 45 | 100 | 350 | 78.5 | 9500 | 54.13865 | 0.008263158 | 8.75 | 388.4422 | 0.27 | 0.001942211
| 10 | 528 | 1 | 45 | 2.8 | 40 | 45 | 100 | 350 | 78.5 | 9500 | 54.13865 | 0.008263158 | 9.01 | 399.9845 | 0.29 | 0.001999923
Viga 350-10-3 - Cornelissen (2022) | 10 | 528 | 1 | 45 | 2.8 | 40 | 45 | 100 | 350 | 78.5 | 9500 | 54.13865 | 0.008263158 | 7.29 | 323.6279 | 0.15 | 0.001618139
| 10 | 528 | 1 | 45 | 2.8 | 40 | 45 | 100 | 350 | 78.5 | 9500 | 54.13865 | 0.008263158 | 7.58 | 336.502 | 0.16 | 0.00168251
| 10 | 528 | 1 | 45 | 2.8 | 40 | 45 | 100 | 350 | 78.5 | 9500 | 54.13865 | 0.008263158 | 7.99 | 354.7033 | 0.18 | 0.001773516
| 10 | 528 | 1 | 45 | 2.8 | 40 | 45 | 100 | 350 | 78.5 | 9500 | 54.13865 | 0.008263158 | 8.23 | 365.3577 | 0.18 | 0.001826788
| 10 | 528 | 1 | 45 | 2.8 | 40 | 45 | 100 | 350 | 78.5 | 9500 | 54.13865 | 0.008263158 | 8.46 | 375.5681 | 0.19 | 0.001877841
| 10 | 528 | 1 | 45 | 2.8 | 40 | 45 | 100 | 350 | 78.5 | 9500 | 54.13865 | 0.008263158 | 8.71 | 386.6665 | 0.2 | 0.001933332
| 10 | 528 | 1 | 45 | 2.8 | 40 | 45 | 100 | 350 | 78.5 | 9500 | 54.13865 | 0.008263158 | 9.04 | 401.3163 | 0.22 | 0.002006582
Viga 350-20-1 - Cornelissen (2022) | 20 | 598 | 1 | 40 | 2.8 | 40 | 50 | 100 | 350 | 315 | 15000 | 96.38692 | 0.021 | 18.98 | 224.9365 | 0.16 | 0.001124682
| 20 | 598 | 1 | 40 | 2.8 | 40 | 50 | 100 | 350 | 315 | 15000 | 96.38692 | 0.021 | 21.93 | 259.8976 | 0.2 | 0.001299488
| 20 | 598 | 1 | 40 | 2.8 | 40 | 50 | 100 | 350 | 315 | 15000 | 96.38692 | 0.021 | 24.87 | 294.7403 | 0.23 | 0.001473701
Viga 350-20-2 - Cornelissen (2022) | 20 | 598 | 1 | 40 | 2.8 | 40 | 50 | 100 | 350 | 315 | 15000 | 96.38692 | 0.021 | 18.98 | 224.9365 | 0.14 | 0.001124682
| 20 | 598 | 1 | 40 | 2.8 | 40 | 50 | 100 | 350 | 315 | 15000 | 96.38692 | 0.021 | 21.89 | 259.4236 | 0.17 | 0.001297118
| 20 | 598 | 1 | 40 | 2.8 | 40 | 50 | 100 | 350 | 315 | 15000 | 96.38692 | 0.021 | 24.82 | 294.1477 | 0.21 | 0.001470739
Viga 350-20-3 - Cornelissen (2022) | 20 | 598 | 1 | 40 | 2.8 | 40 | 50 | 100 | 350 | 315 | 15000 | 96.38692 | 0.021 | 13.02 | 154.3031 | 0.21 | 0.0007715156
| 20 | 598 | 1 | 40 | 2.8 | 40 | 50 | 100 | 350 | 315 | 15000 | 96.38692 | 0.021 | 16.06 | 190.3309 | 0.25 | 0.0009516544
| 20 | 598 | 1 | 40 | 2.8 | 40 | 50 | 100 | 350 | 315 | 15000 | 96.38692 | 0.021 | 18.93 | 224.3439 | 0.29 | 0.00112172
| 20 | 598 | 1 | 40 | 2.8 | 40 | 50 | 100 | 350 | 315 | 15000 | 96.38692 | 0.021 | 21.81 | 258.4755 | 0.33 | 0.001292377
| 20 | 598 | 1 | 40 | 2.8 | 40 | 50 | 100 | 350 | 315 | 15000 | 96.38692 | 0.021 | 25.88 | 306.71 | 0.37 | 0.00153355
Viga G2 - Makhlouf e Malhas (1996) | 20 | 430 | 6 | 84 | 3.508821 | 50 | 64 | 600 | 400 | 1884 | 98400 | 96.25101 | 0.01914634 | 103 | 179.888 | 0.15 | 0.0008994402
| 20 | 430 | 6 | 84 | 3.508821 | 50 | 64 | 600 | 400 | 1884 | 98400 | 96.25101 | 0.01914634 | 129 | 225.2967 | 0.23 | 0.001126483
| 20 | 430 | 6 | 84 | 3.508821 | 50 | 64 | 600 | 400 | 1884 | 98400 | 96.25101 | 0.01914634 | 155 | 270.7053 | 0.28 | 0.001353527
Viga G3 - Makhlouf e Malhas (1996) | 20 | 430 | 9 | 45 | 3.508821 | 50 | 64 | 600 | 400 | 2826 | 98400 | 113.5503 | 0.02871951 | 149 | 176.8396 | 0.18 | 0.0008841979
| 20 | 430 | 9 | 45 | 3.508821 | 50 | 64 | 600 | 400 | 2826 | 98400 | 113.5503 | 0.02871951 | 186 | 220.7528 | 0.26 | 0.001103764
| 20 | 430 | 9 | 45 | 3.508821 | 50 | 64 | 600 | 400 | 2826 | 98400 | 113.5503 | 0.02871951 | 223 | 264.6659 | 0.34 | 0.00132333
Viga C1 - Kumar et al. (2007) | 16 | 528 | 2 | 52 | 3.42 | 27 | 35 | 150 | 235 | 402 | 17250 | 69.84043 | 0.02330435 | 16.675 | 234.7223 | 0.15 | 0.001173612
| 16 | 528 | 2 | 52 | 3.42 | 27 | 35 | 150 | 235 | 402 | 17250 | 69.84043 | 0.02330435 | 22.425 | 315.6611 | 0.19 | 0.001578305
| 16 | 528 | 2 | 52 | 3.42 | 27 | 35 | 150 | 235 | 402 | 17250 | 69.84043 | 0.02330435 | 25.875 | 364.2243 | 0.22 | 0.001821122
| 16 | 528 | 2 | 52 | 3.42 | 27 | 35 | 150 | 235 | 402 | 17250 | 69.84043 | 0.02330435 | 28.75 | 404.6937 | 0.22 | 0.002023468
| 16 | 528 | 2 | 52 | 3.42 | 27 | 35 | 150 | 235 | 402 | 17250 | 69.84043 | 0.02330435 | 33.35 | 469.4447 | 0.25 | 0.002347223
| 16 | 528 | 2 | 52 | 3.42 | 27 | 35 | 150 | 235 | 402 | 17250 | 69.84043 | 0.02330435 | 37.375 | 526.1018 | 0.29 | 0.002630509
Viga C2 - Kumar et al. (2007) | 20 | 528 | 2 | 44 | 3.42 | 25 | 35 | 150 | 235 | 628 | 18375 | 82.82382 | 0.03417687 | 29.325 | 270.8701 | 0.17 | 0.001354351
| 20 | 528 | 2 | 44 | 3.42 | 25 | 35 | 150 | 235 | 628 | 18375 | 82.82382 | 0.03417687 | 33.35 | 308.0484 | 0.19 | 0.001540242
| 20 | 528 | 2 | 44 | 3.42 | 25 | 35 | 150 | 235 | 628 | 18375 | 82.82382 | 0.03417687 | 38.525 | 355.849 | 0.21 | 0.001779245
| 20 | 528 | 2 | 44 | 3.42 | 25 | 35 | 150 | 235 | 628 | 18375 | 82.82382 | 0.03417687 | 40.825 | 377.0937 | 0.23 | 0.001885469
| 20 | 528 | 2 | 44 | 3.42 | 25 | 35 | 150 | 235 | 628 | 18375 | 82.82382 | 0.03417687 | 46 | 424.8943 | 0.25 | 0.002124472
| 20 | 528 | 2 | 44 | 3.42 | 25 | 35 | 150 | 235 | 628 | 18375 | 82.82382 | 0.03417687 | 56.925 | 525.8067 | 0.25 | 0.002629034
Viga C3 - Kumar et al. (2007) | 20 | 528 | 3 | 12 | 3.42 | 25 | 35 | 150 | 235 | 942 | 18375 | 95.70173 | 0.05126531 | 39.1 | 246.9219 | 0.18 | 0.00123461
| 20 | 528 | 3 | 12 | 3.42 | 25 | 35 | 150 | 235 | 942 | 18375 | 95.70173 | 0.05126531 | 44.85 | 283.234 | 0.19 | 0.00141617
| 20 | 528 | 3 | 12 | 3.42 | 25 | 35 | 150 | 235 | 942 | 18375 | 95.70173 | 0.05126531 | 50.025 | 315.9148 | 0.21 | 0.001579574
| 20 | 528 | 3 | 12 | 3.42 | 25 | 35 | 150 | 235 | 942 | 18375 | 95.70173 | 0.05126531 | 56.35 | 355.8581 | 0.23 | 0.00177929
| 20 | 528 | 3 | 12 | 3.42 | 25 | 35 | 150 | 235 | 942 | 18375 | 95.70173 | 0.05126531 | 62.675 | 395.8013 | 0.25 | 0.001979007
| 20 | 528 | 3 | 12 | 3.42 | 25 | 35 | 150 | 235 | 942 | 18375 | 95.70173 | 0.05126531 | 68.425 | 432.1133 | 0.29 | 0.002160567
| 20 | 528 | 3 | 12 | 3.42 | 25 | 35 | 150 | 235 | 942 | 18375 | 95.70173 | 0.05126531 | 74.175 | 468.4254 | 0.31 | 0.002342127
| 20 | 528 | 3 | 12 | 3.42 | 25 | 35 | 150 | 235 | 942 | 18375 | 95.70173 | 0.05126531 | 79.35 | 501.1062 | 0.37 | 0.002505531
Viga CS1 - Kumar et al. (2007) | 16 | 528 | 2 | 52 | 2.98 | 27 | 35 | 150 | 235 | 402 | 17250 | 67.59405 | 0.02330435 | 26.45 | 370.7473 | 0.16 | 0.001853736
| 16 | 528 | 2 | 52 | 2.98 | 27 | 35 | 150 | 235 | 402 | 17250 | 67.59405 | 0.02330435 | 31.625 | 443.2848 | 0.2 | 0.002216424
| 16 | 528 | 2 | 52 | 2.98 | 27 | 35 | 150 | 235 | 402 | 17250 | 67.59405 | 0.02330435 | 37.375 | 523.882 | 0.26 | 0.00261941
Viga CS2 - Kumar et al. (2007) | 20 | 528 | 2 | 44 | 2.98 | 25 | 35 | 150 | 235 | 628 | 18375 | 80.32119 | 0.03417687 | 28.75 | 264.2801 | 0.17 | 0.0013214
| 20 | 528 | 2 | 44 | 2.98 | 25 | 35 | 150 | 235 | 628 | 18375 | 80.32119 | 0.03417687 | 32.775 | 301.2793 | 0.19 | 0.001506397
| 20 | 528 | 2 | 44 | 2.98 | 25 | 35 | 150 | 235 | 628 | 18375 | 80.32119 | 0.03417687 | 37.95 | 348.8497 | 0.23 | 0.001744249
| 20 | 528 | 2 | 44 | 2.98 | 25 | 35 | 150 | 235 | 628 | 18375 | 80.32119 | 0.03417687 | 40.25 | 369.9921 | 0.25 | 0.001849961
| 20 | 528 | 2 | 44 | 2.98 | 25 | 35 | 150 | 235 | 628 | 18375 | 80.32119 | 0.03417687 | 43.7 | 401.7057 | 0.3 | 0.002008529
| 20 | 528 | 2 | 44 | 2.98 | 25 | 35 | 150 | 235 | 628 | 18375 | 80.32119 | 0.03417687 | 46 | 422.8482 | 0.32 | 0.002114241
| 20 | 528 | 2 | 44 | 2.98 | 25 | 35 | 150 | 235 | 628 | 18375 | 80.32119 | 0.03417687 | 51.635 | 474.647 | 0.36 | 0.002373235
| 20 | 528 | 2 | 44 | 2.98 | 25 | 35 | 150 | 235 | 628 | 18375 | 80.32119 | 0.03417687 | 57.27 | 526.4459 | 0.47 | 0.00263223
Viga CS3 - Kumar et al. (2007) | 20 | 528 | 3 | 12 | 2.98 | 25 | 35 | 150 | 235 | 942 | 18375 | 93.01136 | 0.05126531 | 48.3 | 303.4026 | 0.16 | 0.001517013
| 20 | 528 | 3 | 12 | 2.98 | 25 | 35 | 150 | 235 | 942 | 18375 | 93.01136 | 0.05126531 | 50.6 | 317.8503 | 0.18 | 0.001589252
| 20 | 528 | 3 | 12 | 2.98 | 25 | 35 | 150 | 235 | 942 | 18375 | 93.01136 | 0.05126531 | 56.35 | 353.9697 | 0.18 | 0.001769848
| 20 | 528 | 3 | 12 | 2.98 | 25 | 35 | 150 | 235 | 942 | 18375 | 93.01136 | 0.05126531 | 62.675 | 393.701 | 0.2 | 0.001968505
| 20 | 528 | 3 | 12 | 2.98 | 25 | 35 | 150 | 235 | 942 | 18375 | 93.01136 | 0.05126531 | 68.425 | 429.8203 | 0.2 | 0.002149102
| 20 | 528 | 3 | 12 | 2.98 | 25 | 35 | 150 | 235 | 942 | 18375 | 93.01136 | 0.05126531 | 73.6 | 462.3277 | 0.2 | 0.002311639
| 20 | 528 | 3 | 12 | 2.98 | 25 | 35 | 150 | 235 | 942 | 18375 | 93.01136 | 0.05126531 | 79.925 | 502.059 | 0.22 | 0.002510295
Viga B6 - Maghsoudi e Sharifi (2008) | 28 | 400 | 4 | 16 | 5.308474 | 30 | 44 | 200 | 300 | 2463 | 30800 | 133.4934 | 0.07996753 | 78.75 | 151.172 | 0.22 | 0.0007558598
| 28 | 400 | 4 | 16 | 5.308474 | 30 | 44 | 200 | 300 | 2463 | 30800 | 133.4934 | 0.07996753 | 105.075 | 201.7066 | 0.25 | 0.001008533
| 28 | 400 | 4 | 16 | 5.308474 | 30 | 44 | 200 | 300 | 2463 | 30800 | 133.4934 | 0.07996753 | 120.15 | 230.6452 | 0.29 | 0.001153226
| 28 | 400 | 4 | 16 | 5.308474 | 30 | 44 | 200 | 300 | 2463 | 30800 | 133.4934 | 0.07996753 | 137.475 | 263.9031 | 0.31 | 0.001319515
| 28 | 400 | 4 | 16 | 5.308474 | 30 | 44 | 200 | 300 | 2463 | 30800 | 133.4934 | 0.07996753 | 164.475 | 315.7335 | 0.33 | 0.001578667
| 28 | 400 | 4 | 16 | 5.308474 | 30 | 44 | 200 | 300 | 2463 | 30800 | 133.4934 | 0.07996753 | 178.2 | 342.0806 | 0.34 | 0.001710403
| 28 | 400 | 4 | 16 | 5.308474 | 30 | 44 | 200 | 300 | 2463 | 30800 | 133.4934 | 0.07996753 | 198.225 | 380.5214 | 0.37 | 0.001902607
Viga F29-2D16-10A - Hong et al (2013) | 15.9 | 392 | 2 | 46 | 2.825877 | 30 | 38 | 150 | 250 | 397.2 | 17625 | 70.06138 | 0.02253617 | 27.1 | 361.6696 | 0.2 | 0.001808348
| 15.9 | 392 | 2 | 46 | 2.825877 | 30 | 38 | 150 | 250 | 397.2 | 17625 | 70.06138 | 0.02253617 | 35.6 | 392.3 | 0.35 | 0.0019615
Viga F29-2D16-10B - Hong et al (2013) | 15.9 | 392 | 2 | 46 | 2.825877 | 30 | 38 | 150 | 250 | 397.2 | 17625 | 70.06138 | 0.02253617 | 27.2 | 363.0041 | 0.2 | 0.001815021
| 15.9 | 392 | 2 | 46 | 2.825877 | 30 | 38 | 150 | 250 | 397.2 | 17625 | 70.06138 | 0.02253617 | 35.6 | 392.3 | 0.25 | 0.0019615
Viga F29-2D16-10C - Hong et al (2013) | 15.9 | 392 | 2 | 46 | 2.825877 | 30 | 38 | 150 | 250 | 397.2 | 17625 | 70.06138 | 0.02253617 | 27.2 | 363.0041 | 0.2 | 0.001815021
| 15.9 | 392 | 2 | 46 | 2.825877 | 30 | 38 | 150 | 250 | 397.2 | 17625 | 70.06138 | 0.02253617 | 35.6 | 392.3 | 0.25 | 0.0019615
Viga F29-2D16-10D - Hong et al (2013) | 15.9 | 392 | 2 | 46 | 2.825877 | 30 | 38 | 150 | 250 | 397.2 | 17625 | 70.06138 | 0.02253617 | 27.3 | 364.3387 | 0.2 | 0.001821694
| 15.9 | 392 | 2 | 46 | 2.825877 | 30 | 38 | 150 | 250 | 397.2 | 17625 | 70.06138 | 0.02253617 | 35.7 | 392.3 | 0.3 | 0.0019615
Viga F30-2D13-10 - Hong et al (2013) | 12.7 | 392 | 2 | 52 | 2.920876 | 30 | 36.5 | 150 | 250 | 253.4 | 15000 | 58.07594 | 0.01689333 | 15.6 | 317.1027 | 0.15 | 0.001585513
| 12.7 | 392 | 2 | 52 | 2.920876 | 30 | 36.5 | 150 | 250 | 253.4 | 15000 | 58.07594 | 0.01689333 | 19.6 | 392.3 | 0.2 | 0.0019615
Viga F30-2D13-20 - Hong et al (2013) | 12.7 | 392 | 2 | 52 | 2.920876 | 30 | 36.5 | 150 | 250 | 253.4 | 15000 | 58.07594 | 0.01689333 | 15.7 | 319.1354 | 0.15 | 0.001595677
| 12.7 | 392 | 2 | 52 | 2.920876 | 30 | 36.5 | 150 | 250 | 253.4 | 15000 | 58.07594 | 0.01689333 | 19.6 | 392.3 | 0.2 | 0.0019615
Viga F30-2D16-10 - Hong et al (2013) | 15.9 | 392 | 2 | 46 | 2.920876 | 30 | 38 | 150 | 250 | 397.2 | 17625 | 69.59797 | 0.02253617 | 19.5 | 260.029 | 0.15 | 0.001300145
| 15.9 | 392 | 2 | 46 | 2.920876 | 30 | 38 | 150 | 250 | 397.2 | 17625 | 69.59797 | 0.02253617 | 27.4 | 365.3741 | 0.25 | 0.001826871
| 15.9 | 392 | 2 | 46 | 2.920876 | 30 | 38 | 150 | 250 | 397.2 | 17625 | 69.59797 | 0.02253617 | 31.3 | 392.3 | 0.3 | 0.0019615
Viga F30-2D16-20 - Hong et al (2013) | 15.9 | 392 | 2 | 46 | 2.920876 | 30 | 38 | 150 | 250 | 397.2 | 17625 | 69.59797 | 0.02253617 | 19.6 | 261.3625 | 0.15 | 0.001306813
| 15.9 | 392 | 2 | 46 | 2.920876 | 30 | 38 | 150 | 250 | 397.2 | 17625 | 69.59797 | 0.02253617 | 27.5 | 366.7076 | 0.25 | 0.001833538
Viga F30-2D19-10 - Hong et al (2013) | 19.1 | 392 | 2 | 40 | 2.920876 | 30 | 39.5 | 150 | 250 | 573 | 20250 | 80.01783 | 0.0282963 | 19.7 | 187.0257 | 0.15 | 0.0009351287
| 19.1 | 392 | 2 | 40 | 2.920876 | 30 | 39.5 | 150 | 250 | 573 | 20250 | 80.01783 | 0.0282963 | 27.5 | 261.0765 | 0.2 | 0.001305383
| 19.1 | 392 | 2 | 40 | 2.920876 | 30 | 39.5 | 150 | 250 | 573 | 20250 | 80.01783 | 0.0282963 | 35.4 | 336.0767 | 0.3 | 0.001680384
| 19.1 | 392 | 2 | 40 | 2.920876 | 30 | 39.5 | 150 | 250 | 573 | 20250 | 80.01783 | 0.0282963 | 43.3 | 392.3 | 0.33 | 0.0019615
Viga F30-2D19-20 - Hong et al (2013) | 19.1 | 392 | 2 | 40 | 2.920876 | 30 | 39.5 | 150 | 250 | 573 | 20250 | 80.01783 | 0.0282963 | 19.6 | 186.0764 | 0.15 | 0.0009303818
| 19.1 | 392 | 2 | 40 | 2.920876 | 30 | 39.5 | 150 | 250 | 573 | 20250 | 80.01783 | 0.0282963 | 27.3 | 259.1778 | 0.25 | 0.001295889
| 19.1 | 392 | 2 | 40 | 2.920876 | 30 | 39.5 | 150 | 250 | 573 | 20250 | 80.01783 | 0.0282963 | 35.1 | 333.2286 | 0.28 | 0.001666143
Viga F37-2D16-10 - Hong et al (2013) | 15.9 | 392 | 2 | 46 | 3.353879 | 30 | 38 | 150 | 250 | 397.2 | 17625 | 67.68414 | 0.02253617 | 27.5 | 365.4727 | 0.2 | 0.001827363
| 15.9 | 392 | 2 | 46 | 3.353879 | 30 | 38 | 150 | 250 | 397.2 | 17625 | 67.68414 | 0.02253617 | 31.4 | 392.3 | 0.22 | 0.0019615
Viga F37-2D16-20 - Hong et al (2013) | 15.9 | 392 | 2 | 46 | 3.353879 | 30 | 38 | 150 | 250 | 397.2 | 17625 | 67.68414 | 0.02253617 | 27.5 | 365.4727 | 0.17 | 0.001827363
| 15.9 | 392 | 2 | 46 | 3.353879 | 30 | 38 | 150 | 250 | 397.2 | 17625 | 67.68414 | 0.02253617 | 31.4 | 392.3 | 0.21 | 0.0019615
Viga F37-2D19-10 - Hong et al (2013) | 19.1 | 392 | 2 | 40 | 3.353879 | 30 | 39.5 | 150 | 250 | 573 | 20250 | 77.91898 | 0.0282963 | 23.4 | 221.3101 | 0.17 | 0.001106551
| 19.1 | 392 | 2 | 40 | 3.353879 | 30 | 39.5 | 150 | 250 | 573 | 20250 | 77.91898 | 0.0282963 | 27.4 | 259.1409 | 0.18 | 0.001295705
| 19.1 | 392 | 2 | 40 | 3.353879 | 30 | 39.5 | 150 | 250 | 573 | 20250 | 77.91898 | 0.0282963 | 31.3 | 296.0259 | 0.2 | 0.00148013
| 19.1 | 392 | 2 | 40 | 3.353879 | 30 | 39.5 | 150 | 250 | 573 | 20250 | 77.91898 | 0.0282963 | 35.3 | 333.8567 | 0.2 | 0.001669284
| 19.1 | 392 | 2 | 40 | 3.353879 | 30 | 39.5 | 150 | 250 | 573 | 20250 | 77.91898 | 0.0282963 | 39.1 | 369.796 | 0.25 | 0.00184898
| 19.1 | 392 | 2 | 40 | 3.353879 | 30 | 39.5 | 150 | 250 | 573 | 20250 | 77.91898 | 0.0282963 | 43.1 | 392.3 | 0.27 | 0.0019615
Viga F37-2D19-20 - Hong et al (2013) | 19.1 | 392 | 2 | 40 | 3.353879 | 30 | 39.5 | 150 | 250 | 573 | 20250 | 77.91898 | 0.0282963 | 31.3 | 296.0259 | 0.18 | 0.00148013
| 19.1 | 392 | 2 | 40 | 3.353879 | 30 | 39.5 | 150 | 250 | 573 | 20250 | 77.91898 | 0.0282963 | 35.1 | 331.9652 | 0.19 | 0.001659826
| 19.1 | 392 | 2 | 40 | 3.353879 | 30 | 39.5 | 150 | 250 | 573 | 20250 | 77.91898 | 0.0282963 | 39.1 | 369.796 | 0.21 | 0.00184898
| 19.1 | 392 | 2 | 40 | 3.353879 | 30 | 39.5 | 150 | 250 | 573 | 20250 | 77.91898 | 0.0282963 | 43.1 | 392.3 | 0.26 | 0.0019615
Viga 15-6-6-1 - Clark (1956) | 19.1 | 276 | 2 | 69.8 | 2.900329 | 31.8 | 41.4 | 152.4 | 381 | 568 | 20863.56 | 105.9519 | 0.0272245 | 35.0889 | 203.0225 | 0.17 | 0.001015112
| 19.1 | 276 | 2 | 69.8 | 2.900329 | 31.8 | 41.4 | 152.4 | 381 | 568 | 20863.56 | 105.9519 | 0.0272245 | 42.2576 | 244.5002 | 0.23 | 0.001222501
| 19.1 | 276 | 2 | 69.8 | 2.900329 | 31.8 | 41.4 | 152.4 | 381 | 568 | 20863.56 | 105.9519 | 0.0272245 | 48.8089 | 275.8 | 0.27 | 0.001379
Viga 15-6-6-2 - Clark (1956) | 19.1 | 276 | 2 | 69.8 | 2.846692 | 31.8 | 41.4 | 152.4 | 381 | 568 | 20863.56 | 106.3555 | 0.0272245 | 48.8089 | 275.8 | 0.16 | 0.001379
Viga 15-6-6-3 - Clark (1956) | 19.1 | 276 | 2 | 69.8 | 2.711321 | 38.2 | 47.7 | 152.4 | 381 | 568 | 21823.68 | 106.2254 | 0.02602677 | 42.2576 | 249.7459 | 0.16 | 0.001248729
| 19.1 | 276 | 2 | 69.8 | 2.711321 | 38.2 | 47.7 | 152.4 | 381 | 568 | 21823.68 | 106.2254 | 0.02602677 | 48.8089 | 275.8 | 0.2 | 0.001379
Viga 15-6-7-1 - Clark (1956) | 22.2 | 276 | 2 | 63.6 | 2.687987 | 12.8 | 23.9 | 152.4 | 381 | 774 | 12748.26 | 125.501 | 0.06071417 | 66.199 | 271.2894 | 0.17 | 0.001356447
Viga 15-6-7-2 - Clark (1956) | 22.2 | 276 | 2 | 63.6 | 2.384602 | 38 | 49.1 | 152.4 | 381 | 774 | 24399.24 | 122.8569 | 0.0317223 | 43.9383 | 195.1135 | 0.15 | 0.0009755676
| 22.2 | 276 | 2 | 63.6 | 2.384602 | 38 | 49.1 | 152.4 | 381 | 774 | 24399.24 | 122.8569 | 0.0317223 | 51.107 | 226.947 | 0.19 | 0.001134735
| 22.2 | 276 | 2 | 63.6 | 2.384602 | 38 | 49.1 | 152.4 | 381 | 774 | 24399.24 | 122.8569 | 0.0317223 | 58.7559 | 260.9129 | 0.22 | 0.001304565
| 22.2 | 276 | 2 | 63.6 | 2.384602 | 38 | 49.1 | 152.4 | 381 | 774 | 24399.24 | 122.8569 | 0.0317223 | 66.199 | 275.8 | 0.27 | 0.001379
Viga 15-6-7-3 - Clark (1956) | 22.2 | 276 | 2 | 63.6 | 2.864842 | 38 | 49.1 | 152.4 | 381 | 774 | 24399.24 | 118.5511 | 0.0317223 | 58.7559 | 259.6322 | 0.17 | 0.001298161
| 22.2 | 276 | 2 | 63.6 | 2.864842 | 38 | 49.1 | 152.4 | 381 | 774 | 24399.24 | 118.5511 | 0.0317223 | 66.199 | 275.8 | 0.2 | 0.001379
Viga 15-6-7-4 - Clark (1956) | 22.2 | 276 | 2 | 63.6 | 2.833692 | 38 | 49.1 | 152.4 | 381 | 774 | 24399.24 | 118.8049 | 0.0317223 | 43.9383 | 194.2119 | 0.15 | 0.0009710596
| 22.2 | 276 | 2 | 63.6 | 2.833692 | 38 | 49.1 | 152.4 | 381 | 774 | 24399.24 | 118.8049 | 0.0317223 | 51.107 | 225.8983 | 0.18 | 0.001129492
| 22.2 | 276 | 2 | 63.6 | 2.833692 | 38 | 49.1 | 152.4 | 381 | 774 | 24399.24 | 118.8049 | 0.0317223 | 58.7559 | 259.7073 | 0.22 | 0.001298536
| 22.2 | 276 | 2 | 63.6 | 2.833692 | 38 | 49.1 | 152.4 | 381 | 774 | 24399.24 | 118.8049 | 0.0317223 | 66.199 | 275.8 | 0.25 | 0.001379
Viga 15-6-7-5 - Clark (1956) | 22.2 | 276 | 2 | 63.6 | 2.756373 | 38 | 49.1 | 152.4 | 381 | 774 | 24399.24 | 119.4486 | 0.0317223 | 43.9383 | 194.3546 | 0.2 | 0.000971773
| 22.2 | 276 | 2 | 63.6 | 2.756373 | 38 | 49.1 | 152.4 | 381 | 774 | 24399.24 | 119.4486 | 0.0317223 | 51.107 | 226.0643 | 0.25 | 0.001130321
| 22.2 | 276 | 2 | 63.6 | 2.756373 | 38 | 49.1 | 152.4 | 381 | 774 | 24399.24 | 119.4486 | 0.0317223 | 58.7559 | 259.8981 | 0.3 | 0.00129949
| 22.2 | 276 | 2 | 63.6 | 2.756373 | 38 | 49.1 | 152.4 | 381 | 774 | 24399.24 | 119.4486 | 0.0317223 | 66.199 | 275.8 | 0.35 | 0.001379
Viga 15-6-9-1 - Clark (1956) | 28.7 | 276 | 2 | 50.6 | 2.774817 | 22.2 | 36.6 | 152.4 | 381 | 1290 | 19522.44 | 148.015 | 0.06607781 | 89.1114 | 234.1158 | 0.17 | 0.001170579
| 28.7 | 276 | 2 | 50.6 | 2.774817 | 22.2 | 36.6 | 152.4 | 381 | 1290 | 19522.44 | 148.015 | 0.06607781 | 104.615 | 274.8473 | 0.2 | 0.001374236
Viga 15-6-9-2 - Clark (1956) | 28.7 | 276 | 2 | 50.6 | 2.801715 | 38.2 | 52.5 | 152.4 | 381 | 1290 | 28003.5 | 143.3663 | 0.04606567 | 64.9985 | 179.4956 | 0.17 | 0.000897478
| 28.7 | 276 | 2 | 50.6 | 2.801715 | 38.2 | 52.5 | 152.4 | 381 | 1290 | 28003.5 | 143.3663 | 0.04606567 | 77.0378 | 212.7425 | 0.2 | 0.001063713
| 28.7 | 276 | 2 | 50.6 | 2.801715 | 38.2 | 52.5 | 152.4 | 381 | 1290 | 28003.5 | 143.3663 | 0.04606567 | 88.8027 | 245.2317 | 0.25 | 0.001226159
| 28.7 | 276 | 2 | 50.6 | 2.801715 | 38.2 | 52.5 | 152.4 | 381 | 1290 | 28003.5 | 143.3663 | 0.04606567 | 104.615 | 275.8 | 0.29 | 0.001379
Viga 15-6-9-3 - Clark (1956) | 28.7 | 276 | 2 | 50.6 | 2.715312 | 38.2 | 52.5 | 152.4 | 381 | 1290 | 28003.5 | 144.1768 | 0.04606567 | 77.0378 | 212.9475 | 0.17 | 0.001064737
Viga 15-6-9-4 - Clark (1956) | 28.7 | 276 | 2 | 50.6 | 2.801715 | 38.2 | 52.5 | 152.4 | 381 | 1290 | 28003.5 | 143.3663 | 0.04606567 | 64.9985 | 179.4956 | 0.15 | 0.000897478
| 28.7 | 276 | 2 | 50.6 | 2.801715 | 38.2 | 52.5 | 152.4 | 381 | 1290 | 28003.5 | 143.3663 | 0.04606567 | 77.0378 | 212.7425 | 0.16 | 0.001063713
| 28.7 | 276 | 2 | 50.6 | 2.801715 | 38.2 | 52.5 | 152.4 | 381 | 1290 | 28003.5 | 143.3663 | 0.04606567 | 88.8027 | 245.2317 | 0.22 | 0.001226159
| 28.7 | 276 | 2 | 50.6 | 2.801715 | 38.2 | 52.5 | 152.4 | 381 | 1290 | 28003.5 | 143.3663 | 0.04606567 | 104.615 | 275.8 | 0.26 | 0.001379
Viga 15-6-9-5 - Clark (1956) | 28.7 | 276 | 2 | 50.6 | 2.524448 | 38.2 | 52.5 | 152.4 | 381 | 1290 | 28003.5 | 146.0713 | 0.04606567 | 77.0378 | 213.4281 | 0.17 | 0.001067141
| 28.7 | 276 | 2 | 50.6 | 2.524448 | 38.2 | 52.5 | 152.4 | 381 | 1290 | 28003.5 | 146.0713 | 0.04606567 | 88.8027 | 246.022 | 0.2 | 0.00123011
| 28.7 | 276 | 2 | 50.6 | 2.524448 | 38.2 | 52.5 | 152.4 | 381 | 1290 | 28003.5 | 146.0713 | 0.04606567 | 104.615 | 275.8 | 0.24 | 0.001379
Viga 15-6-10-1 - Clark (1956) | 32.3 | 276 | 1 | 60 | 2.538218 | 38.3 | 54.4 | 152.4 | 381 | 819 | 29016.96 | 122.8388 | 0.02822487 | 39.9595 | 170.8033 | 0.17 | 0.0008540165
| 32.3 | 276 | 1 | 60 | 2.538218 | 38.3 | 54.4 | 152.4 | 381 | 819 | 29016.96 | 122.8388 | 0.02822487 | 49.1862 | 210.242 | 0.23 | 0.00105121
| 32.3 | 276 | 1 | 60 | 2.538218 | 38.3 | 54.4 | 152.4 | 381 | 819 | 29016.96 | 122.8388 | 0.02822487 | 57.3496 | 245.1357 | 0.27 | 0.001225679
| 32.3 | 276 | 1 | 60 | 2.538218 | 38.3 | 54.4 | 152.4 | 381 | 819 | 29016.96 | 122.8388 | 0.02822487 | 63.1806 | 270.0598 | 0.31 | 0.001350299
| 32.3 | 276 | 1 | 60 | 2.538218 | 38.3 | 54.4 | 152.4 | 381 | 819 | 29016.96 | 122.8388 | 0.02822487 | 67.1251 | 275.8 | 0.35 | 0.001379
Viga 15-6-10-2 - Clark (1956) | 32.3 | 276 | 1 | 60 | 2.81087 | 38.3 | 54.4 | 152.4 | 381 | 819 | 29016.96 | 120.4461 | 0.02822487 | 39.9595 | 170.3277 | 0.19 | 0.0008516386
| 32.3 | 276 | 1 | 60 | 2.81087 | 38.3 | 54.4 | 152.4 | 381 | 819 | 29016.96 | 120.4461 | 0.02822487 | 49.1862 | 209.6566 | 0.24 | 0.001048283
| 32.3 | 276 | 1 | 60 | 2.81087 | 38.3 | 54.4 | 152.4 | 381 | 819 | 29016.96 | 120.4461 | 0.02822487 | 57.3496 | 244.4532 | 0.29 | 0.001222266
| 32.3 | 276 | 1 | 60 | 2.81087 | 38.3 | 54.4 | 152.4 | 381 | 819 | 29016.96 | 120.4461 | 0.02822487 | 63.1806 | 269.3079 | 0.36 | 0.001346539
| 32.3 | 276 | 1 | 60 | 2.81087 | 38.3 | 54.4 | 152.4 | 381 | 819 | 29016.96 | 120.4461 | 0.02822487 | 67.1251 | 275.8 | 0.42 | 0.001379
Viga 23-6-9-1 - Clark (1956) | 28.7 | 276 | 2 | 50.6 | 2.576579 | 38 | 52.3 | 152.4 | 584.2 | 1290 | 27896.82 | 196.9266 | 0.04624183 | 110.208 | 183.2303 | 0.18 | 0.0009161515
| 28.7 | 276 | 2 | 50.6 | 2.576579 | 38 | 52.3 | 152.4 | 584.2 | 1290 | 27896.82 | 196.9266 | 0.04624183 | 132.258 | 219.8903 | 0.22 | 0.001099452
| 28.7 | 276 | 2 | 50.6 | 2.576579 | 38 | 52.3 | 152.4 | 584.2 | 1290 | 27896.82 | 196.9266 | 0.04624183 | 149.268 | 248.1709 | 0.27 | 0.001240855
| 28.7 | 276 | 2 | 50.6 | 2.576579 | 38 | 52.3 | 152.4 | 584.2 | 1290 | 27896.82 | 196.9266 | 0.04624183 | 168.882 | 275.8 | 0.32 | 0.001379
Viga 23-6-9-2 - Clark (1956) | 28.7 | 276 | 2 | 50.6 | 2.576579 | 38 | 52.3 | 152.4 | 584.2 | 1290 | 27896.82 | 196.9266 | 0.04624183 | 132.258 | 219.8903 | 0.16 | 0.001099452
| 28.7 | 276 | 2 | 50.6 | 2.576579 | 38 | 52.3 | 152.4 | 584.2 | 1290 | 27896.82 | 196.9266 | 0.04624183 | 149.268 | 248.1709 | 0.19 | 0.001240855
| 28.7 | 276 | 2 | 50.6 | 2.576579 | 38 | 52.3 | 152.4 | 584.2 | 1290 | 27896.82 | 196.9266 | 0.04624183 | 168.882 | 275.8 | 0.22 | 0.001379
Viga 23-6-11-2 - Clark (1956) | 35.8 | 276 | 2 | 36.4 | 2.547836 | 38 | 55.9 | 152.4 | 584.2 | 2012 | 29817.06 | 231.9671 | 0.06747815 | 167.034 | 184.0865 | 0.17 | 0.0009204324
Viga 23-6-11-3 - Clark (1956) | 35.8 | 276 | 2 | 36.4 | 2.756373 | 38 | 55.9 | 152.4 | 584.2 | 2012 | 29817.06 | 228.6998 | 0.06747815 | 130.788 | 143.7929 | 0.19 | 0.0007189644
| 35.8 | 276 | 2 | 36.4 | 2.756373 | 38 | 55.9 | 152.4 | 584.2 | 2012 | 29817.06 | 228.6998 | 0.06747815 | 167.034 | 183.643 | 0.25 | 0.000918215

## Modelos normativos
Autor | Diâmetro da armadura f (mm) | Número de barras em uma camada | Espaçamento entre as barras (mm) | Resistência à tração do concreto fctm (MPa) | Cobrimento c (mm) | Distância ao centro de gravidade da armadura d' (mm) | Linha neutra no Estádio II - XII (mm) | Altura da viga - h (mm) | Altura efetiva - d (mm) | Linha neutra no Estádio I - Xg (mm) | Altura efetiva da fib 2020 - hc,ef (mm) | wexp (mm) | fib Model Code 2010 - wmax | Tensão na armadura ss (MPa) | tensão na armadura no instante da fissuração do concreto ssr ( MPa) | Taxa de armadura | wk/wexp | fib Model Code 2020 - wmax | Tensão na armadura ss (MPa) | tensão na armadura no instante da fissuração do concreto ssr ( MPa) | Taxa de armadura | k1/r | kfl | wk/wexp | Eurocode 2 - wmax | Tensão na armadura (MPa) | tensão na armadura no instante da fissuração do concreto (Sigmasr) MPa | Taxa de armadura | wk/wexp | NBR 6118 - wk1 - fissuração estabilizada | NBR 6118 - wk2 - fissuração não estabilizada | NBR 6118 | Tensão na armadura (MPa) | Taxa de armadura | wk/wexp | GB 50010 | Valores nomalizados | fib Model Code 2010 - wmax | fib Model Code 2020 - wmax | Eurocode 2 - wmax | NBR 6118 - wk1 - fissuração estabilizada
Viga S200-1.76-20 - Sokolov et al (2021) | 20 | 2 | 126 | 4.120341 | 25 | 39 | 57.36178 | 201 | 162 | 104 | 136.5 | 0.16 | 0.1257341 | 231.811 | 90.13597 | 0.06072355 | 0.7858379 | 0.08615938 | 231.811 | 216 | 0.02129969 | 1.372713 | 0.2963918 | 0.5384961 | 0.1252917 | 231.811 | 90.13597 | 0.06072355 | 0.7830728 | 0.2624678 | 0.1573797 | 0.1573797 | 246.5622 | 0.0157 | 0.983623 | 0.1620516 |  | -1.05408 | -1.552268 | -1.331172 | -0.08942819
| 20 | 2 | 126 | 4.120341 | 25 | 39 | 57.36178 | 201 | 162 | 104 | 136.5 | 0.23 | 0.1769822 | 304.2519 | 90.13597 | 0.06072355 | 0.7694877 | 0.1471265 | 304.2519 | 216 | 0.02129969 | 1.372713 | 0.2963918 | 0.6396806 | 0.1763594 | 304.2519 | 90.13597 | 0.06072355 | 0.7667801 | 0.344489 | 0.2711111 | 0.2711111 | 323.6129 | 0.0157 | 1.178744 | 0.2409482 |  | -0.4511808 | -0.8168849 | -0.637523 | 0.9441918
| 20 | 2 | 126 | 4.120341 | 25 | 39 | 57.36178 | 201 | 162 | 104 | 136.5 | 0.24 | 0.1840781 | 314.2822 | 90.13597 | 0.06072355 | 0.7669919 | 0.1555681 | 314.2822 | 216 | 0.02129969 | 1.372713 | 0.2963918 | 0.6482006 | 0.1834303 | 314.2822 | 90.13597 | 0.06072355 | 0.7642931 | 0.3558457 | 0.2892812 | 0.2892812 | 334.2815 | 0.0157 | 1.205338 | 0.2518724 |  | -0.3677024 | -0.7150626 | -0.5414793 | 1.087308
| 20 | 2 | 126 | 4.120341 | 25 | 39 | 57.36178 | 201 | 162 | 104 | 136.5 | 0.27 | 0.2187691 | 363.3192 | 90.13597 | 0.06072355 | 0.8102558 | 0.1968382 | 363.3192 | 216 | 0.02129969 | 1.372713 | 0.2963918 | 0.7290305 | 0.2179993 | 363.3192 | 90.13597 | 0.06072355 | 0.8074048 | 0.4113678 | 0.3865958 | 0.3865958 | 386.4389 | 0.0157 | 1.431836 | 0.3052793 |  | 0.04041398 | -0.2172648 | -0.07193209 | 1.78699
| 20 | 2 | 126 | 4.120341 | 25 | 39 | 57.36178 | 201 | 162 | 104 | 136.5 | 0.35 | 0.2865742 | 459.1641 | 90.13597 | 0.06072355 | 0.8187835 | 0.2775025 | 459.1641 | 216 | 0.02129969 | 1.372713 | 0.2963918 | 0.7928642 | 0.2855659 | 459.1641 | 90.13597 | 0.06072355 | 0.8159025 | 0.5198881 | 0.6174708 | 0.5198881 | 488.3828 | 0.0157 | 1.485395 | 0.4096657 |  | 0.8380961 | 0.7557035 | 0.8458192 | 3.154549
| 20 | 2 | 126 | 4.120341 | 25 | 39 | 57.36178 | 201 | 162 | 104 | 136.5 | 0.4 | 0.3154635 | 500 | 90.13597 | 0.06072355 | 0.7886586 | 0.3118704 | 500 | 216 | 0.02129969 | 1.372713 | 0.2963918 | 0.7796761 | 0.3143534 | 500 | 90.13597 | 0.06072355 | 0.7858836 | 0.5322547 | 0.6471957 | 0.5322547 | 500 | 0.0157 | 1.330637 | 0.446749 |  | 1.177958 | 1.170248 | 1.236838 | 3.31039
Viga S600-0.37-10 - Sokolov et al (2021) | 10 | 8 | 87.7 | 4.131127 | 25 | 53 | 99.6964 | 604 | 551 | 306 | 141 | 0.16 | 0.171107 | 322.9197 | 290.7685 | 0.01538839 | 1.069419 | 0.1358067 | 322.9197 | 308 | 0.01446072 | 1.117438 | 0.7634228 | 0.848792 | 0.1893662 | 322.9197 | 290.7685 | 0.01538839 | 1.183539 | 0.2432138 | 0.1448495 | 0.1448495 | 334.9604 | 0.011 | 0.9053096 | 0.1394647 |  | -0.5202985 | -0.953424 | -0.4608532 | -0.3320644
| 10 | 8 | 87.7 | 4.131127 | 25 | 53 | 99.6964 | 604 | 551 | 306 | 141 | 0.18 | 0.2228582 | 367.8209 | 290.7685 | 0.01538839 | 1.238101 | 0.1799542 | 367.8209 | 308 | 0.01446072 | 1.117438 | 0.7634228 | 0.9997453 | 0.2156971 | 367.8209 | 290.7685 | 0.01538839 | 1.198317 | 0.2770321 | 0.1879321 | 0.1879321 | 381.5358 | 0.011 | 1.044067 | 0.204082 |  | 0.08851935 | -0.4209197 | -0.1032025 | 0.09410932
| 10 | 8 | 87.7 | 4.131127 | 25 | 53 | 99.6964 | 604 | 551 | 306 | 141 | 0.26 | 0.375202 | 500 | 290.7685 | 0.01538839 | 1.443085 | 0.3099142 | 500 | 308 | 0.01446072 | 1.117438 | 0.7634228 | 1.191978 | 0.3181702 | 500 | 290.7685 | 0.01538839 | 1.223732 | 0.3630486 | 0.3227529 | 0.3227529 | 500 | 0.011 | 1.241357 | 0.3409387 |  | 1.880742 | 1.146653 | 1.288681 | 1.178078
Viga V1 - Oliveira (2007) | 10 | 4 | 32.46667 | 3.262 | 25 | 36 | 95.72193 | 600 | 564 | 304 | 86 | 0.16 | 0.1600709 | 285.048 | 207.3206 | 0.01744444 | 1.000443 | 0.1386803 | 285.048 | 199 | 0.01825581 | 1.076877 | 0.8547297 | 0.8667518 | 0.1485933 | 285.048 | 207.3206 | 0.01744444 | 0.928708 | 0.184404 | 0.1340377 | 0.1340377 | 293.3937 | 0.0123 | 0.8377357 | 0.1476413 |  | -0.6501302 | -0.9187632 | -1.014668 | -1.073178
| 10 | 4 | 32.46667 | 3.262 | 25 | 36 | 95.72193 | 600 | 564 | 304 | 86 | 0.2 | 0.1998771 | 324.9996 | 207.3206 | 0.01744444 | 0.9993856 | 0.1721289 | 324.9996 | 199 | 0.01825581 | 1.076877 | 0.8547297 | 0.8606446 | 0.1742916 | 324.9996 | 207.3206 | 0.01744444 | 0.8714582 | 0.2102496 | 0.1742435 | 0.1742435 | 334.515 | 0.0123 | 0.8712177 | 0.2026157 |  | -0.1818371 | -0.5153075 | -0.6656096 | -0.7474749
| 10 | 4 | 32.46667 | 3.262 | 25 | 36 | 95.72193 | 600 | 564 | 304 | 86 | 0.2 | 0.2423669 | 367.6446 | 207.3206 | 0.01744444 | 1.211834 | 0.2078325 | 367.6446 | 199 | 0.01825581 | 1.076877 | 0.8547297 | 1.039162 | 0.2113425 | 367.6446 | 207.3206 | 0.01744444 | 1.056712 | 0.2378376 | 0.2229705 | 0.2229705 | 378.4086 | 0.0123 | 1.114852 | 0.2612962 |  | 0.3180264 | -0.08465248 | -0.1623514 | -0.3998146
| 10 | 4 | 32.46667 | 3.262 | 25 | 36 | 95.72193 | 600 | 564 | 304 | 86 | 0.24 | 0.2853039 | 410.7385 | 207.3206 | 0.01744444 | 1.188766 | 0.2439119 | 410.7385 | 199 | 0.01825581 | 1.076877 | 0.8547297 | 1.0163 | 0.2487833 | 410.7385 | 207.3206 | 0.01744444 | 1.036597 | 0.265716 | 0.2783055 | 0.265716 | 422.7641 | 0.0123 | 1.10715 | 0.3205944 |  | 0.8231516 | 0.3505357 | 0.3462042 | -0.04849468
| 10 | 4 | 32.46667 | 3.262 | 25 | 36 | 95.72193 | 600 | 564 | 304 | 86 | 0.3 | 0.3130341 | 438.57 | 207.3206 | 0.01744444 | 1.043447 | 0.2672132 | 438.57 | 199 | 0.01825581 | 1.076877 | 0.8547297 | 0.8907106 | 0.2729638 | 438.57 | 207.3206 | 0.01744444 | 0.9098794 | 0.2837208 | 0.317299 | 0.2837208 | 451.4105 | 0.0123 | 0.945736 | 0.3588912 |  | 1.149378 | 0.6315947 | 0.6746464 | 0.1783994
| 10 | 4 | 32.46667 | 3.262 | 25 | 36 | 95.72193 | 600 | 564 | 304 | 86 | 0.32 | 0.3725198 | 498.2729 | 207.3206 | 0.01744444 | 1.164124 | 0.3171982 | 498.2729 | 199 | 0.01825581 | 1.076877 | 0.8547297 | 0.9912444 | 0.324835 | 498.2729 | 207.3206 | 0.01744444 | 1.015109 | 0.322344 | 0.4095675 | 0.322344 | 512.8614 | 0.0123 | 1.007325 | 0.4410439 |  | 1.849187 | 1.234512 | 1.379208 | 0.6651238
| 10 | 4 | 32.46667 | 3.262 | 25 | 36 | 95.72193 | 600 | 564 | 304 | 86 | 0.38 | 0.3769924 | 502.7619 | 207.3206 | 0.01744444 | 0.9920852 | 0.3209565 | 502.7619 | 199 | 0.01825581 | 1.076877 | 0.8547297 | 0.8446223 | 0.328735 | 502.7619 | 207.3206 | 0.01744444 | 0.8650922 | 0.325248 | 0.4169804 | 0.325248 | 517.4818 | 0.0123 | 0.8559158 | 0.4472208 |  | 1.901804 | 1.279844 | 1.432182 | 0.7017197
| 10 | 4 | 32.46667 | 3.262 | 25 | 36 | 95.72193 | 600 | 564 | 304 | 86 | 0.42 | 0.4127732 | 538.6734 | 207.3206 | 0.01744444 | 0.9827934 | 0.3510227 | 538.6734 | 199 | 0.01825581 | 1.076877 | 0.8547297 | 0.8357682 | 0.3599357 | 538.6734 | 207.3206 | 0.01744444 | 0.8569898 | 0.34848 | 0.4786765 | 0.34848 | 554.4448 | 0.0123 | 0.8297143 | 0.496636 |  | 2.322742 | 1.642501 | 1.855979 | 0.9944862
| 10 | 4 | 32.46667 | 3.262 | 25 | 36 | 95.72193 | 600 | 564 | 304 | 86 | 0.44 | 0.5017747 | 628 | 207.3206 | 0.01744444 | 1.140397 | 0.4258094 | 628 | 199 | 0.01825581 | 1.076877 | 0.8547297 | 0.9677486 | 0.4375444 | 628 | 207.3206 | 0.01744444 | 0.9944192 | 0.394711 | 0.614108 | 0.394711 | 628 | 0.0123 | 0.8970704 | 0.5522954 |  | 3.369784 | 2.544575 | 2.910131 | 1.577083
| 10 | 4 | 32.46667 | 3.262 | 25 | 36 | 95.72193 | 600 | 564 | 304 | 86 | 0.5 | 0.5017747 | 628 | 207.3206 | 0.01744444 | 1.003549 | 0.4258094 | 628 | 199 | 0.01825581 | 1.076877 | 0.8547297 | 0.8516187 | 0.4375444 | 628 | 207.3206 | 0.01744444 | 0.8750889 | 0.394711 | 0.614108 | 0.394711 | 628 | 0.0123 | 0.7894219 | 0.5522954 |  | 3.369784 | 2.544575 | 2.910131 | 1.577083
Viga V2 - Oliveira (2007) | 10 | 4 | 32.46667 | 3.514 | 25 | 36 | 87.12068 | 600 | 564 | 303 | 86 | 0.24 | 0.1892299 | 321.4719 | 219.2512 | 0.01744444 | 0.7884579 | 0.1633387 | 321.4719 | 210 | 0.01825581 | 1.075491 | 0.8552189 | 0.680578 | 0.1675807 | 321.4719 | 219.2512 | 0.01744444 | 0.6982531 | 0.209088 | 0.1599657 | 0.1599657 | 332.6669 | 0.0123 | 0.6665236 | 0.1812494 |  | -0.3070945 | -0.6213343 | -0.7567631 | -0.7621132
| 10 | 4 | 32.46667 | 3.514 | 25 | 36 | 87.12068 | 600 | 564 | 303 | 86 | 0.3 | 0.224819 | 357.191 | 219.2512 | 0.01744444 | 0.7493966 | 0.1932134 | 357.191 | 210 | 0.01825581 | 1.075491 | 0.8552189 | 0.6440447 | 0.1960408 | 357.191 | 219.2512 | 0.01744444 | 0.6534693 | 0.23232 | 0.1974885 | 0.1974885 | 369.6299 | 0.0123 | 0.6582949 | 0.2306646 |  | 0.1115871 | -0.2609873 | -0.3701927 | -0.4693466
| 10 | 4 | 32.46667 | 3.514 | 25 | 36 | 87.12068 | 600 | 564 | 303 | 86 | 0.3 | 0.2381649 | 370.5856 | 219.2512 | 0.01744444 | 0.793883 | 0.2044164 | 370.5856 | 210 | 0.01825581 | 1.075491 | 0.8552189 | 0.681388 | 0.2076783 | 370.5856 | 219.2512 | 0.01744444 | 0.6922611 | 0.241032 | 0.2125778 | 0.2125778 | 383.491 | 0.0123 | 0.7085927 | 0.2491953 |  | 0.2685928 | -0.1258572 | -0.2121208 | -0.3595592
| 10 | 4 | 32.46667 | 3.514 | 25 | 36 | 87.12068 | 600 | 564 | 303 | 86 | 0.3 | 0.2604081 | 392.9101 | 219.2512 | 0.01744444 | 0.8680269 | 0.2230881 | 392.9101 | 210 | 0.01825581 | 1.075491 | 0.8552189 | 0.7436269 | 0.2270743 | 392.9101 | 219.2512 | 0.01744444 | 0.7569142 | 0.255552 | 0.238961 | 0.238961 | 406.5928 | 0.0123 | 0.7965368 | 0.2800798 |  | 0.5302688 | 0.09935967 | 0.05133237 | -0.1765801
| 10 | 4 | 32.46667 | 3.514 | 25 | 36 | 87.12068 | 600 | 564 | 303 | 86 | 0.38 | 0.2915485 | 424.1643 | 219.2512 | 0.01744444 | 0.767233 | 0.2492284 | 424.1643 | 210 | 0.01825581 | 1.075491 | 0.8552189 | 0.6558643 | 0.2542285 | 424.1643 | 219.2512 | 0.01744444 | 0.6690225 | 0.27588 | 0.2784896 | 0.27588 | 438.9354 | 0.0123 | 0.726 | 0.3233181 |  | 0.8966152 | 0.4146633 | 0.4201668 | 0.07959069
| 10 | 4 | 32.46667 | 3.514 | 25 | 36 | 87.12068 | 600 | 564 | 303 | 86 | 0.44 | 0.3582781 | 491.1376 | 219.2512 | 0.01744444 | 0.8142684 | 0.3052434 | 491.1376 | 210 | 0.01825581 | 1.075491 | 0.8552189 | 0.6937351 | 0.3124163 | 491.1376 | 219.2512 | 0.01744444 | 0.7100371 | 0.31944 | 0.3733766 | 0.31944 | 508.241 | 0.0123 | 0.726 | 0.4159715 |  | 1.681643 | 1.090314 | 1.210526 | 0.628528
Viga T1F000 - Silva Neto (2017) | 16 | 4 | 37 | 4.2588 | 33 | 59 | 86 | 250 | 191 | 132 | 132 | 0.18 | 0.05344177 | 140.042 | 60 | 0.1168 | 0.2968987 | 0.05471326 | 140.042 | 128 | 0.0408 | 1.561905 | 0.440678 | 0.3039625 | 0.06958993 | 140.042 | 60 | 0.1168 | 0.3866107 | 0.04977766 | 0.04445884 | 0.04445884 | 150.0709 | 0.0545 | 0.2469936 | 0.07923707 |  | -1.90455 | -1.93157 | -2.087764 | -2.769721
| 16 | 4 | 37 | 4.2588 | 33 | 59 | 86 | 250 | 191 | 132 | 132 | 0.2 | 0.08499192 | 201.5989 | 60 | 0.1168 | 0.4249596 | 0.107787 | 201.5989 | 128 | 0.0408 | 1.561905 | 0.440678 | 0.5389351 | 0.1106734 | 201.5989 | 60 | 0.1168 | 0.553367 | 0.07165796 | 0.09213359 | 0.07165796 | 216.0361 | 0.0545 | 0.3582898 | 0.1335743 |  | -1.533384 | -1.291396 | -1.529731 | -2.493988
| 16 | 4 | 37 | 4.2588 | 33 | 59 | 86 | 250 | 191 | 132 | 132 | 0.26 | 0.1066827 | 243.9192 | 60 | 0.1168 | 0.4103179 | 0.1442752 | 243.9192 | 128 | 0.0408 | 1.561905 | 0.440678 | 0.5549047 | 0.1389183 | 243.9192 | 60 | 0.1168 | 0.5343011 | 0.08670066 | 0.1348758 | 0.08670066 | 261.3872 | 0.0545 | 0.3334641 | 0.1709311 |  | -1.278207 | -0.8512772 | -1.146083 | -2.304422
| 16 | 4 | 37 | 4.2588 | 33 | 59 | 86 | 250 | 191 | 132 | 132 | 0.44 | 0.142571 | 313.9402 | 60 | 0.1168 | 0.3240249 | 0.2046466 | 313.9402 | 128 | 0.0408 | 1.561905 | 0.440678 | 0.465106 | 0.1856507 | 313.9402 | 60 | 0.1168 | 0.4219334 | 0.1115895 | 0.223427 | 0.1115895 | 336.4226 | 0.0545 | 0.2536125 | 0.2327396 |  | -0.8560054 | -0.1230801 | -0.5113201 | -1.990776
| 16 | 4 | 37 | 4.2588 | 33 | 59 | 86 | 250 | 191 | 132 | 132 | 0.6 | 0.1950231 | 416.2786 | 60 | 0.1168 | 0.3250385 | 0.2928818 | 416.2786 | 128 | 0.0408 | 1.561905 | 0.440678 | 0.4881363 | 0.253952 | 416.2786 | 60 | 0.1168 | 0.4232533 | 0.1479655 | 0.3928348 | 0.1479655 | 446.0898 | 0.0545 | 0.2466091 | 0.3230752 |  | -0.2389415 | 0.9412079 | 0.4164102 | -1.532371
Viga 12-20-00 - Caldentey et al (2013) | 12 | 4 | 79.3 | 2.693329 | 20 | 38 | 76.16943 | 450 | 412 | 228 | 98 | 0.36 | 0.2434924 | 300.433 | 216.1414 | 0.01359398 | 0.6763677 | 0.234277 | 300.433 | 222 | 0.01317784 | 1.113152 | 0.7792793 | 0.6507696 | 0.196543 | 300.433 | 216.1414 | 0.01359398 | 0.5459527 | 0.2234634 | 0.2269343 | 0.2234634 | 309.033 | 0.0136 | 0.6207316 | 0.2308997 |  | 0.331267 | 0.2343204 | -0.3633715 | -0.5809564
| 12 | 4 | 79.3 | 2.693329 | 20 | 38 | 76.16943 | 450 | 412 | 228 | 98 | 0.43 | 0.3659001 | 386.2709 | 216.1414 | 0.01359398 | 0.8509305 | 0.3546996 | 386.2709 | 222 | 0.01317784 | 1.113152 | 0.7792793 | 0.8248829 | 0.279764 | 386.2709 | 216.1414 | 0.01359398 | 0.650614 | 0.2873101 | 0.3751363 | 0.2873101 | 397.3281 | 0.0136 | 0.668163 | 0.3605452 |  | 1.771312 | 1.686852 | 0.7670131 | 0.223631
| 12 | 4 | 79.3 | 2.693329 | 20 | 38 | 76.16943 | 450 | 412 | 228 | 98 | 0.56 | 0.5280815 | 500 | 216.1414 | 0.01359398 | 0.9430026 | 0.5142508 | 500 | 222 | 0.01317784 | 1.113152 | 0.7792793 | 0.9183049 | 0.4037664 | 500 | 216.1414 | 0.01359398 | 0.7210115 | 0.3615527 | 0.5940603 | 0.3615527 | 500 | 0.0136 | 0.6456298 | 0.4772905 |  | 3.679266 | 3.611351 | 2.451328 | 1.159227
| 12 | 4 | 79.3 | 2.693329 | 20 | 38 | 76.16943 | 450 | 412 | 228 | 98 | 0.71 | 0.5280815 | 500 | 216.1414 | 0.01359398 | 0.7437767 | 0.5142508 | 500 | 222 | 0.01317784 | 1.113152 | 0.7792793 | 0.7242969 | 0.4037664 | 500 | 216.1414 | 0.01359398 | 0.5686851 | 0.3615527 | 0.5940603 | 0.3615527 | 500 | 0.0136 | 0.5092291 | 0.4772905 |  | 3.679266 | 3.611351 | 2.451328 | 1.159227
| 12 | 4 | 79.3 | 2.693329 | 20 | 38 | 76.16943 | 450 | 412 | 228 | 98 | 0.79 | 0.5280815 | 500 | 216.1414 | 0.01359398 | 0.6684575 | 0.5142508 | 500 | 222 | 0.01317784 | 1.113152 | 0.7792793 | 0.6509503 | 0.4037664 | 500 | 216.1414 | 0.01359398 | 0.5110968 | 0.3615527 | 0.5940603 | 0.3615527 | 500 | 0.0136 | 0.4576616 | 0.4772905 |  | 3.679266 | 3.611351 | 2.451328 | 1.159227
Viga 25-20-00 - Caldentey et al (2013) | 25 | 4 | 62 | 2.693329 | 20 | 44.5 | 140.9272 | 450 | 405.5 | 237 | 155.75 | 0.2 | 0.05530325 | 106.5127 | 67.46361 | 0.05446705 | 0.2765162 | 0.05219708 | 106.5127 | 93 | 0.03602843 | 1.168196 | 0.6343897 | 0.2609854 | 0.04821469 | 106.5127 | 67.46361 | 0.05446705 | 0.2410735 | 0.08993053 | 0.06170038 | 0.06170038 | 111.6399 | 0.0294 | 0.3085019 | 0.05487768 |  | -1.882651 | -1.96192 | -2.378102 | -2.26372
| 25 | 4 | 62 | 2.693329 | 20 | 44.5 | 140.9272 | 450 | 405.5 | 237 | 155.75 | 0.25 | 0.1266659 | 191.7228 | 67.46361 | 0.05446705 | 0.5066636 | 0.1396639 | 191.7228 | 93 | 0.03602843 | 1.168196 | 0.6343897 | 0.5586557 | 0.1104304 | 191.7228 | 67.46361 | 0.05446705 | 0.4417215 | 0.161875 | 0.1999092 | 0.161875 | 200.9517 | 0.0294 | 0.6474998 | 0.1618347 |  | -1.043118 | -0.9068987 | -1.533032 | -1.357086
| 25 | 4 | 62 | 2.693329 | 20 | 44.5 | 140.9272 | 450 | 405.5 | 237 | 155.75 | 0.36 | 0.1980286 | 276.9329 | 67.46361 | 0.05446705 | 0.5500794 | 0.2271307 | 276.9329 | 93 | 0.03602843 | 1.168196 | 0.6343897 | 0.6309187 | 0.172646 | 276.9329 | 67.46361 | 0.05446705 | 0.4795723 | 0.2338194 | 0.4170946 | 0.2338194 | 290.2636 | 0.0294 | 0.6494983 | 0.2687918 |  | -0.203584 | 0.1481222 | -0.6879616 | -0.4504517
| 25 | 4 | 62 | 2.693329 | 20 | 44.5 | 140.9272 | 450 | 405.5 | 237 | 155.75 | 0.47 | 0.2693912 | 362.143 | 67.46361 | 0.05446705 | 0.5731728 | 0.3145976 | 362.143 | 93 | 0.03602843 | 1.168196 | 0.6343897 | 0.6693566 | 0.2348617 | 362.143 | 67.46361 | 0.05446705 | 0.4997058 | 0.3057638 | 0.7132564 | 0.3057638 | 379.5755 | 0.0294 | 0.6505613 | 0.3757489 |  | 0.6359496 | 1.203143 | 0.1571087 | 0.4561823
| 25 | 4 | 62 | 2.693329 | 20 | 44.5 | 140.9272 | 450 | 405.5 | 237 | 155.75 | 0.57 | 0.3229132 | 426.0506 | 67.46361 | 0.05446705 | 0.5665144 | 0.3801977 | 426.0506 | 93 | 0.03602843 | 1.168196 | 0.6343897 | 0.6670135 | 0.2815235 | 426.0506 | 67.46361 | 0.05446705 | 0.4939008 | 0.3597221 | 0.9872061 | 0.3597221 | 446.5594 | 0.0294 | 0.6310914 | 0.4559667 |  | 1.2656 | 1.994409 | 0.7909114 | 1.136158
| 25 | 4 | 62 | 2.693329 | 20 | 44.5 | 140.9272 | 450 | 405.5 | 237 | 155.75 | 0.78 | 0.3848451 | 500 | 67.46361 | 0.05446705 | 0.4933912 | 0.4561056 | 500 | 93 | 0.03602843 | 1.168196 | 0.6343897 | 0.5847507 | 0.3355172 | 500 | 67.46361 | 0.05446705 | 0.4301502 | 0.4027707 | 1.237626 | 0.4027707 | 500 | 0.0294 | 0.5163727 | 0.5387423 |  | 1.994187 | 2.910006 | 1.524303 | 1.678651
Viga 12-20-10 - Caldentey et al (2013) | 12 | 4 | 79.3 | 2.693329 | 20 | 34 | 76.57587 | 450 | 416 | 228 | 94 | 0.21 | 0.1236013 | 212.4711 | 195.2859 | 0.01519328 | 0.5885775 | 0.1150388 | 212.4711 | 214 | 0.0137386 | 1.10017 | 0.7882883 | 0.5478039 | 0.1289295 | 212.4711 | 195.2859 | 0.01519328 | 0.6139502 | 0.1580197 | 0.1134776 | 0.1134776 | 218.5293 | 0.0136 | 0.5403694 | 0.09813774 |  | -1.079171 | -1.203925 | -1.281759 | -1.405669
| 12 | 4 | 79.3 | 2.693329 | 20 | 34 | 76.57587 | 450 | 416 | 228 | 94 | 0.31 | 0.1787153 | 254.9654 | 195.2859 | 0.01519328 | 0.5765009 | 0.1712712 | 254.9654 | 214 | 0.0137386 | 1.10017 | 0.7882883 | 0.5524878 | 0.1547155 | 254.9654 | 195.2859 | 0.01519328 | 0.4990821 | 0.1896237 | 0.1634077 | 0.1634077 | 262.2352 | 0.0136 | 0.5271216 | 0.1623372 |  | -0.4307918 | -0.5256529 | -0.9315112 | -1.0074
| 12 | 4 | 79.3 | 2.693329 | 20 | 34 | 76.57587 | 450 | 416 | 228 | 94 | 0.38 | 0.2338293 | 297.4596 | 195.2859 | 0.01519328 | 0.6153402 | 0.2287906 | 297.4596 | 214 | 0.0137386 | 1.10017 | 0.7882883 | 0.6020806 | 0.1823342 | 297.4596 | 195.2859 | 0.01519328 | 0.4798268 | 0.2212276 | 0.222416 | 0.2212276 | 305.9411 | 0.0136 | 0.582178 | 0.2265367 |  | 0.2175874 | 0.1681436 | -0.5563681 | -0.6091311
| 12 | 4 | 79.3 | 2.693329 | 20 | 34 | 76.57587 | 450 | 416 | 228 | 94 | 0.52 | 0.3440573 | 382.448 | 195.2859 | 0.01519328 | 0.6616487 | 0.3438295 | 382.448 | 214 | 0.0137386 | 1.10017 | 0.7882883 | 0.6612105 | 0.2682872 | 382.448 | 195.2859 | 0.01519328 | 0.515937 | 0.2844355 | 0.3676673 | 0.2844355 | 393.3528 | 0.0136 | 0.5469914 | 0.3549356 |  | 1.514346 | 1.555737 | 0.6111248 | 0.1874064
| 12 | 4 | 79.3 | 2.693329 | 20 | 34 | 76.57587 | 450 | 416 | 228 | 94 | 0.74 | 0.4965194 | 500 | 195.2859 | 0.01519328 | 0.6709722 | 0.5029457 | 500 | 214 | 0.0137386 | 1.10017 | 0.7882883 | 0.6796563 | 0.3871734 | 500 | 195.2859 | 0.01519328 | 0.5232073 | 0.3615527 | 0.5940603 | 0.3615527 | 500 | 0.0136 | 0.4885847 | 0.4772905 |  | 3.30796 | 3.474989 | 2.225945 | 1.159227
Viga 12-20-30 - Caldentey et al (2013) | 12 | 4 | 79.3 | 2.693329 | 20 | 34 | 76.57587 | 450 | 416 | 228 | 94 | 0.17 | 0.1236013 | 212.4711 | 195.2859 | 0.01519328 | 0.7270663 | 0.1150388 | 212.4711 | 214 | 0.0137386 | 1.10017 | 0.7882883 | 0.676699 | 0.1289295 | 212.4711 | 195.2859 | 0.01519328 | 0.7584091 | 0.1580197 | 0.1134776 | 0.1134776 | 218.5293 | 0.0136 | 0.6675151 | 0.09813774 |  | -1.079171 | -1.203925 | -1.281759 | -1.405669
| 12 | 4 | 79.3 | 2.693329 | 20 | 34 | 76.57587 | 450 | 416 | 228 | 94 | 0.36 | 0.2338293 | 297.4596 | 195.2859 | 0.01519328 | 0.6495258 | 0.2287906 | 297.4596 | 214 | 0.0137386 | 1.10017 | 0.7882883 | 0.6355295 | 0.1823342 | 297.4596 | 195.2859 | 0.01519328 | 0.5064839 | 0.2212276 | 0.222416 | 0.2212276 | 305.9411 | 0.0136 | 0.6145212 | 0.2265367 |  | 0.2175874 | 0.1681436 | -0.5563681 | -0.6091311
| 12 | 4 | 79.3 | 2.693329 | 20 | 34 | 76.57587 | 450 | 416 | 228 | 94 | 0.56 | 0.3440573 | 382.448 | 195.2859 | 0.01519328 | 0.6143881 | 0.3438295 | 382.448 | 214 | 0.0137386 | 1.10017 | 0.7882883 | 0.6139812 | 0.2682872 | 382.448 | 195.2859 | 0.01519328 | 0.4790843 | 0.2844355 | 0.3676673 | 0.2844355 | 393.3528 | 0.0136 | 0.5079206 | 0.3549356 |  | 1.514346 | 1.555737 | 0.6111248 | 0.1874064
| 12 | 4 | 79.3 | 2.693329 | 20 | 34 | 76.57587 | 450 | 416 | 228 | 94 | 0.78 | 0.4965194 | 500 | 195.2859 | 0.01519328 | 0.6365634 | 0.5029457 | 500 | 214 | 0.0137386 | 1.10017 | 0.7882883 | 0.6448021 | 0.3871734 | 500 | 195.2859 | 0.01519328 | 0.4963761 | 0.3615527 | 0.5940603 | 0.3615527 | 500 | 0.0136 | 0.4635291 | 0.4772905 |  | 3.30796 | 3.474989 | 2.225945 | 1.159227
Viga 12-70-00 - Caldentey et al (2013) | 12 | 4 | 46 | 2.693329 | 70 | 88 | 70.91389 | 450 | 362 | 227 | 120 | 0.31 | 0.1777588 | 245.1948 | 281.5482 | 0.01022007 | 0.5734153 | 0.2614277 | 245.1948 | 268 | 0.0107619 | 1.302316 | 0.7309417 | 0.843315165 | 0.3218971 | 245.1948 | 281.5482 | 0.01022007 | 1.038378 | 0.3564321 | 0.151607 | 0.151607 | 252.589 | 0.0065 | 0.489055 | 0.2391916 |  | -0.4420447 | 0.5618104 | 1.339303 | 1.094698
| 12 | 4 | 46 | 2.693329 | 70 | 88 | 70.91389 | 450 | 362 | 227 | 120 | 0.44 | 0.2920577 | 294.2337 | 281.5482 | 0.01022007 | 0.6637675 | 0.3552213 | 294.2337 | 268 | 0.0107619 | 1.302316 | 0.7309417 | 0.8073211 | 0.3862765 | 294.2337 | 281.5482 | 0.01022007 | 0.8779011 | 0.4277185 | 0.2183141 | 0.2183141 | 303.1068 | 0.0065 | 0.4961685 | 0.3600414 |  | 0.9026052 | 1.693144 | 2.213763 | 1.99304
Viga 12-70-10 - Caldentey et al (2013) | 12 | 4 | 46 | 2.693329 | 70 | 84 | 71.34704 | 450 | 366 | 227 | 120 | 0.14 | 0.05868295 | 193.9458 | 281.2471 | 0.01023176 | 0.4191639 | 0.204037 | 193.9458 | 268 | 0.0107619 | 1.285081 | 0.7309417 | 1.457407 | 0.2544836 | 193.9458 | 281.2471 | 0.01023176 | 1.81774 | 0.2818969 | 0.09483015 | 0.09483015 | 199.7689 | 0.0065 | 0.6773582 | 0.1130588 |  | -1.842891 | -0.1304335 | 0.4236312 | 0.1554154
| 12 | 4 | 46 | 2.693329 | 70 | 84 | 71.34704 | 450 | 366 | 227 | 120 | 0.31 | 0.1716038 | 242.4323 | 281.2471 | 0.01023176 | 0.5535606 | 0.2550463 | 242.4323 | 268 | 0.0107619 | 1.285081 | 0.7309417 | 0.8227298 | 0.3181045 | 242.4323 | 281.2471 | 0.01023176 | 1.026144 | 0.3523712 | 0.1481721 | 0.1481721 | 249.7112 | 0.0065 | 0.4779746 | 0.2325878 |  | -0.5144538 | 0.4848377 | 1.287789 | 1.043522
| 12 | 4 | 46 | 2.693329 | 70 | 84 | 71.34704 | 450 | 366 | 227 | 120 | 0.4 | 0.2845246 | 290.9187 | 281.2471 | 0.01023176 | 0.7113115 | 0.3417806 | 290.9187 | 268 | 0.0107619 | 1.285081 | 0.7309417 | 0.8544514 | 0.3817254 | 290.9187 | 281.2471 | 0.01023176 | 0.9543135 | 0.4228454 | 0.2133678 | 0.2133678 | 299.6534 | 0.0065 | 0.5334196 | 0.3521168 |  | 0.8139836 | 1.531023 | 2.151946 | 1.931629
Viga 12-70-30 - Caldentey et al (2013) | 12 | 4 | 46 | 2.693329 | 70 | 84 | 71.34704 | 450 | 366 | 227 | 120 | 0.25 | 0.05868295 | 193.9458 | 281.2471 | 0.01023176 | 0.2347318 | 0.204037 | 193.9458 | 268 | 0.0107619 | 1.285081 | 0.7309417 | 0.816148 | 0.2544836 | 193.9458 | 281.2471 | 0.01023176 | 1.017934 | 0.2818969 | 0.09483015 | 0.09483015 | 199.7689 | 0.0065 | 0.3793206 | 0.1130588 |  | -1.842891 | -0.1304335 | 0.4236312 | 0.1554154
| 12 | 4 | 46 | 2.693329 | 70 | 84 | 71.34704 | 450 | 366 | 227 | 120 | 0.44 | 0.1716038 | 242.4323 | 281.2471 | 0.01023176 | 0.3900086 | 0.2550463 | 242.4323 | 268 | 0.0107619 | 1.285081 | 0.7309417 | 0.5796506 | 0.3181045 | 242.4323 | 281.2471 | 0.01023176 | 0.7229648 | 0.3523712 | 0.1481721 | 0.1481721 | 249.7112 | 0.0065 | 0.3367548 | 0.2325878 |  | -0.5144538 | 0.4848377 | 1.287789 | 1.043522
| 12 | 4 | 46 | 2.693329 | 70 | 84 | 71.34704 | 450 | 366 | 227 | 120 | 0.56 | 0.2845246 | 290.9187 | 281.2471 | 0.01023176 | 0.5080797 | 0.3417806 | 290.9187 | 268 | 0.0107619 | 1.285081 | 0.7309417 | 0.6103224 | 0.3817254 | 290.9187 | 281.2471 | 0.01023176 | 0.6816525 | 0.4228454 | 0.2133678 | 0.2133678 | 299.6534 | 0.0065 | 0.381014 | 0.3521168 |  | 0.8139836 | 1.531023 | 2.151946 | 1.931629
Viga 25-20-10 - Caldentey et al (2013) | 25 | 4 | 62 | 2.693329 | 20 | 40.5 | 141.7665 | 450 | 409.5 | 237 | 141.75 | 0.23 | 0.1412263 | 210.8375 | 66.61201 | 0.05542152 | 0.6140275 | 0.1561 | 210.8375 | 86 | 0.0395868 | 1.15127 | 0.6672535 | 0.6786958 | 0.1236119 | 210.8375 | 66.61201 | 0.05542152 | 0.537443 | 0.1779919 | 0.2416986 | 0.1779919 | 220.9594 | 0.0294 | 0.7738779 | 0.1859621 |  | -0.8718242 | -0.708647 | -1.353988 | -1.153982
| 25 | 4 | 62 | 2.693329 | 20 | 40.5 | 141.7665 | 450 | 409.5 | 237 | 141.75 | 0.35 | 0.2283562 | 316.2563 | 66.61201 | 0.05542152 | 0.6524462 | 0.2594615 | 316.2563 | 86 | 0.0395868 | 1.15127 | 0.6672535 | 0.7413186 | 0.1998745 | 316.2563 | 66.61201 | 0.05542152 | 0.5710699 | 0.2669879 | 0.5438218 | 0.2669879 | 331.439 | 0.0294 | 0.7628225 | 0.3183525 |  | 0.1531996 | 0.5380944 | -0.3181199 | -0.03246674
| 25 | 4 | 62 | 2.693329 | 20 | 40.5 | 141.7665 | 450 | 409.5 | 237 | 141.75 | 0.49 | 0.315486 | 421.6751 | 66.61201 | 0.05542152 | 0.643849 | 0.362823 | 421.6751 | 86 | 0.0395868 | 1.15127 | 0.6672535 | 0.7404551 | 0.2761371 | 421.6751 | 66.61201 | 0.05542152 | 0.563545 | 0.3559838 | 0.9667943 | 0.3559838 | 441.9187 | 0.0294 | 0.7264976 | 0.4507429 |  | 1.178223 | 1.784836 | 0.7177484 | 1.089048
| 25 | 4 | 62 | 2.693329 | 20 | 40.5 | 141.7665 | 450 | 409.5 | 237 | 141.75 | 0.67 | 0.3802224 | 500 | 66.61201 | 0.05542152 | 0.5674962 | 0.4396194 | 500 | 86 | 0.0395868 | 1.15127 | 0.6672535 | 0.6561483 | 0.3327993 | 500 | 66.61201 | 0.05542152 | 0.4967153 | 0.4027707 | 1.237626 | 0.4027707 | 500 | 0.0294 | 0.6011503 | 0.5387423 |  | 1.939804 | 2.71115 | 1.487386 | 1.678651
Viga 25-20-30 - Caldentey et al (2013) | 25 | 4 | 62 | 2.693329 | 20 | 40.5 | 141.7665 | 450 | 409.5 | 237 | 141.75 | 0.27 | 0.1412263 | 210.8375 | 66.61201 | 0.05542152 | 0.5230604 | 0.1561 | 210.8375 | 86 | 0.0395868 | 1.15127 | 0.6672535 | 0.5781483 | 0.1236119 | 210.8375 | 66.61201 | 0.05542152 | 0.4578218 | 0.1779919 | 0.2416986 | 0.1779919 | 220.9594 | 0.0294 | 0.6592293 | 0.1859621 |  | -0.8718242 | -0.708647 | -1.353988 | -1.153982
| 25 | 4 | 62 | 2.693329 | 20 | 40.5 | 141.7665 | 450 | 409.5 | 237 | 141.75 | 0.4 | 0.2283562 | 316.2563 | 66.61201 | 0.05542152 | 0.5708904 | 0.2594615 | 316.2563 | 86 | 0.0395868 | 1.15127 | 0.6672535 | 0.6486538 | 0.1998745 | 316.2563 | 66.61201 | 0.05542152 | 0.4996862 | 0.2669879 | 0.5438218 | 0.2669879 | 331.439 | 0.0294 | 0.6674697 | 0.3183525 |  | 0.1531996 | 0.5380944 | -0.3181199 | -0.03246674
| 25 | 4 | 62 | 2.693329 | 20 | 40.5 | 141.7665 | 450 | 409.5 | 237 | 141.75 | 0.53 | 0.315486 | 421.6751 | 66.61201 | 0.05542152 | 0.5952566 | 0.362823 | 421.6751 | 86 | 0.0395868 | 1.15127 | 0.6672535 | 0.6845717 | 0.2761371 | 421.6751 | 66.61201 | 0.05542152 | 0.5210133 | 0.3559838 | 0.9667943 | 0.3559838 | 441.9187 | 0.0294 | 0.6716676 | 0.4507429 |  | 1.178223 | 1.784836 | 0.7177484 | 1.089048
| 25 | 4 | 62 | 2.693329 | 20 | 40.5 | 141.7665 | 450 | 409.5 | 237 | 141.75 | 0.72 | 0.3802224 | 500 | 66.61201 | 0.05542152 | 0.5280867 | 0.4396194 | 500 | 86 | 0.0395868 | 1.15127 | 0.6672535 | 0.6105824 | 0.3327993 | 500 | 66.61201 | 0.05542152 | 0.4622212 | 0.4027707 | 1.237626 | 0.4027707 | 500 | 0.0294 | 0.5594038 | 0.5387423 |  | 1.939804 | 2.71115 | 1.487386 | 1.678651
Viga 25-70-00 - Caldentey et al (2013) | 25 | 4 | 28.7 | 2.693329 | 70 | 94.5 | 130.0818 | 450 | 355.5 | 234 | 219.5 | 0.3 | 0.1099059 | 122.3408 | 69.19877 | 0.0526206 | 0.3663531 | 0.1093946 | 122.3408 | 123 | 0.02556459 | 1.419221 | 0.4918981 | 0.3646486 | 0.1288161 | 122.3408 | 69.19877 | 0.0526206 | 0.4293869 | 0.1655671 | 0.08166556 | 0.08166556 | 128.4384 | 0.0163 | 0.2722185 | 0.1269822 |  | -1.240287 | -1.272006 | -1.2833 | -1.310558
| 25 | 4 | 28.7 | 2.693329 | 70 | 94.5 | 130.0818 | 450 | 355.5 | 234 | 219.5 | 0.57 | 0.2762722 | 244.6815 | 69.19877 | 0.0526206 | 0.4846881 | 0.3815023 | 244.6815 | 123 | 0.02556459 | 1.419221 | 0.4918981 | 0.6693022 | 0.323807 | 244.6815 | 69.19877 | 0.0526206 | 0.5680824 | 0.3311342 | 0.3266622 | 0.3266622 | 256.8768 | 0.0163 | 0.5730916 | 0.3897998 |  | 0.7168998 | 2.010144 | 1.365245 | 0.7758971
Viga 25-70-10 - Caldentey et al (2013) | 25 | 4 | 28.7 | 2.693329 | 70 | 90.5 | 130.9751 | 450 | 359.5 | 234 | 215.5 | 0.26 | 0.107926 | 120.9067 | 69.05585 | 0.05276794 | 0.4151 | 0.1062977 | 120.9067 | 121 | 0.02603911 | 1.396018 | 0.5011574 | 0.4088373 | 0.1265775 | 120.9067 | 69.05585 | 0.05276794 | 0.4868366 | 0.1636042 | 0.07974061 | 0.07974061 | 126.9156 | 0.0163 | 0.3066946 | 0.124058 |  | -1.26358 | -1.30936 | -1.313707 | -1.335294
| 25 | 4 | 28.7 | 2.693329 | 70 | 90.5 | 130.9751 | 450 | 359.5 | 234 | 215.5 | 0.6 | 0.2721194 | 241.8134 | 69.05585 | 0.05276794 | 0.4535324 | 0.3713271 | 241.8134 | 121 | 0.02603911 | 1.396018 | 0.5011574 | 0.6188784 | 0.3191464 | 241.8134 | 69.05585 | 0.05276794 | 0.5319107 | 0.3272083 | 0.3189624 | 0.3189624 | 253.8313 | 0.0163 | 0.531604 | 0.3839513 |  | 0.6680448 | 1.887411 | 1.301941 | 0.7264237
Viga 25-70-30 - Caldentey et al (2013) | 25 | 4 | 28.7 | 2.693329 | 70 | 90.5 | 130.9751 | 450 | 359.5 | 234 | 215.5 | 0.27 | 0.107926 | 120.9067 | 69.05585 | 0.05276794 | 0.3997259 | 0.1062977 | 120.9067 | 121 | 0.02603911 | 1.396018 | 0.5011574 | 0.3936952 | 0.1265775 | 120.9067 | 69.05585 | 0.05276794 | 0.4688056 | 0.1636042 | 0.07974061 | 0.07974061 | 126.9156 | 0.0163 | 0.2953356 | 0.124058 |  | -1.26358 | -1.30936 | -1.313707 | -1.335294
| 25 | 4 | 28.7 | 2.693329 | 70 | 90.5 | 130.9751 | 450 | 359.5 | 234 | 215.5 | 0.59 | 0.2721194 | 241.8134 | 69.05585 | 0.05276794 | 0.4612193 | 0.3713271 | 241.8134 | 121 | 0.02603911 | 1.396018 | 0.5011574 | 0.6293679 | 0.3191464 | 241.8134 | 69.05585 | 0.05276794 | 0.5409261 | 0.3272083 | 0.3189624 | 0.3189624 | 253.8313 | 0.0163 | 0.5406143 | 0.3839513 |  | 0.6680448 | 1.887411 | 1.301941 | 0.7264237
Viga RS1 - Harajlí e Naamam (1985) | 9.52 | 3 | 22.2 | 3.56416 | 20.64 | 25.4 | 56.39097 | 228.6 | 203.2 | 118 | 73 | 0.15 | 0.1332938 | 295.4706 | 130.564 | 0.03244851 | 0.8886254 | 0.1236621 | 295.4706 | 160 | 0.02551565 | 1.173014 | 0.6699819 | 0.8244143 | 0.1303357 | 295.4706 | 130.564 | 0.03244851 | 0.8689048 | 0.1413375 | 0.1368483 | 0.1368483 | 309.942 | 0.0178 | 0.912322 | 0.1607449 |  | -0.9651447 | -1.099911 | -1.262659 | -1.615896
| 9.52 | 3 | 22.2 | 3.56416 | 20.64 | 25.4 | 56.39097 | 228.6 | 203.2 | 118 | 73 | 0.17 | 0.1630033 | 343.8667 | 130.564 | 0.03244851 | 0.9588432 | 0.1537023 | 343.8667 | 160 | 0.02551565 | 1.173014 | 0.6699819 | 0.9041312 | 0.1593859 | 343.8667 | 130.564 | 0.03244851 | 0.9375642 | 0.1644876 | 0.1853493 | 0.1644876 | 360.7084 | 0.0178 | 0.9675742 | 0.2060872 |  | -0.6156322 | -0.7375684 | -0.8680727 | -1.324161
Viga RS2 - Harajlí e Naamam (1985) | 12.7 | 3 | 19.05 | 3.976608 | 19.05 | 25.4 | 70.37366 | 228.6 | 203.2 | 120 | 88.9 | 0.15 | 0.1176781 | 303.256 | 83.81871 | 0.06421247 | 0.7845209 | 0.122571 | 303.256 | 126 | 0.03809563 | 1.191227 | 0.5906998 | 0.8171401 | 0.1244495 | 303.256 | 83.81871 | 0.06421247 | 0.8296634 | 0.1469861 | 0.1764915 | 0.1469861 | 321.8971 | 0.0254 | 0.9799074 | 0.1730116 |  | -1.148853 | -1.113072 | -1.342611 | -1.544713
| 12.7 | 3 | 19.05 | 3.976608 | 19.05 | 25.4 | 70.37366 | 228.6 | 203.2 | 120 | 88.9 | 0.17 | 0.1384046 | 347.8102 | 83.81871 | 0.06421247 | 0.8141444 | 0.1465766 | 347.8102 | 126 | 0.03809563 | 1.191227 | 0.5906998 | 0.8622152 | 0.1463686 | 347.8102 | 83.81871 | 0.06421247 | 0.8609916 | 0.1685812 | 0.2321612 | 0.1685812 | 369.1901 | 0.0254 | 0.9916543 | 0.2072322 |  | -0.9050203 | -0.8235185 | -1.044886 | -1.272574
| 12.7 | 3 | 19.05 | 3.976608 | 19.05 | 25.4 | 70.37366 | 228.6 | 203.2 | 120 | 88.9 | 0.2 | 0.1678227 | 411.0485 | 83.81871 | 0.06421247 | 0.8391135 | 0.180649 | 411.0485 | 126 | 0.03809563 | 1.191227 | 0.5906998 | 0.9032449 | 0.1774795 | 411.0485 | 83.81871 | 0.06421247 | 0.8873974 | 0.198175 | 0.3208257 | 0.198175 | 434 | 0.0254 | 0.9908751 | 0.2558034 |  | -0.5589357 | -0.4125387 | -0.6223094 | -0.8996372
Viga RS3 - Harajlí e Naamam (1985) | 15.9 | 3 | 15.9 | 3.976608 | 17.46 | 25.4 | 83.25682 | 228.6 | 203.2 | 123 | 88.9 | 0.16 | 0.09633662 | 289.7349 | 58.59108 | 0.1083507 | 0.6021039 | 0.1112521 | 289.7349 | 89 | 0.05904774 | 1.211767 | 0.579072 | 0.6953254 | 0.1073193 | 289.7349 | 58.59108 | 0.1083507 | 0.6707456 | 0.1446419 | 0.2041359 | 0.1446419 | 309.3985 | 0.0332 | 0.9040117 | 0.1622819 |  | -1.399921 | -1.249601 | -1.575289 | -1.574255
| 15.9 | 3 | 15.9 | 3.976608 | 17.46 | 25.4 | 83.25682 | 228.6 | 203.2 | 123 | 88.9 | 0.21 | 0.1304867 | 379.9802 | 58.59108 | 0.1083507 | 0.6213651 | 0.1537595 | 379.9802 | 89 | 0.05904774 | 1.211767 | 0.579072 | 0.7321879 | 0.1453626 | 379.9802 | 58.59108 | 0.1083507 | 0.6922027 | 0.1896943 | 0.3511071 | 0.1896943 | 405.7685 | 0.0332 | 0.903306 | 0.2237698 |  | -0.998169 | -0.7368789 | -1.058551 | -1.00651
Viga B1-a - Gilbert e Nejadi (2004) | 16 | 2 | 138 | 3.269 | 40 | 48 | 73.38629 | 348 | 300 | 178 | 128 | 0.15 | 0.09776332 | 185.274 | 211.3011 | 0.0174791 | 0.6517555 | 0.1220616 | 185.274 | 286 | 0.0125 | 1.211814 | 0.6235294 | 0.8137437 | 0.1620857 | 185.274 | 211.3011 | 0.0174791 | 1.080571 | 0.2514897 | 0.09527893 | 0.09527893 | 191.0498 | 0.0096 | 0.6351929 | 0.07581218 |  | -1.383137 | -1.119218 | -0.8314019 | -0.2277726
| 16 | 2 | 138 | 3.269 | 40 | 48 | 73.38629 | 348 | 300 | 178 | 128 | 0.2 | 0.1420437 | 211.7676 | 211.3011 | 0.0174791 | 0.7102186 | 0.139516 | 211.7676 | 286 | 0.0125 | 1.211814 | 0.6235294 | 0.69758 | 0.1852635 | 211.7676 | 211.3011 | 0.0174791 | 0.9263173 | 0.287452 | 0.1244764 | 0.1244764 | 218.3693 | 0.0096 | 0.6223821 | 0.0866531 |  | -0.8622081 | -0.9086829 | -0.5165801 | 0.2254194
| 16 | 2 | 138 | 3.269 | 40 | 48 | 73.38629 | 348 | 300 | 178 | 128 | 0.25 | 0.1863241 | 238.2612 | 211.3011 | 0.0174791 | 0.7452964 | 0.1569704 | 238.2612 | 286 | 0.0125 | 1.211814 | 0.6235294 | 0.6278817 | 0.2084412 | 238.2612 | 211.3011 | 0.0174791 | 0.833765 | 0.3234143 | 0.1575705 | 0.1575705 | 245.6889 | 0.0096 | 0.6302819 | 0.1244212 |  | -0.3412792 | -0.6981483 | -0.2017583 | 0.6786113
| 16 | 2 | 138 | 3.269 | 40 | 48 | 73.38629 | 348 | 300 | 178 | 128 | 0.28 | 0.2305287 | 264.7095 | 211.3011 | 0.0174791 | 0.8233167 | 0.174395 | 264.7095 | 286 | 0.0125 | 1.211814 | 0.6235294 | 0.6228393 | 0.2315793 | 264.7095 | 211.3011 | 0.0174791 | 0.827069 | 0.359315 | 0.1944944 | 0.1944944 | 272.9617 | 0.0096 | 0.6946229 | 0.1839442 |  | 0.1787578 | -0.4879741 | 0.1125244 | 1.131027
| 16 | 2 | 138 | 3.269 | 40 | 48 | 73.38629 | 348 | 300 | 178 | 128 | 0.28 | 0.2747332 | 291.1578 | 211.3011 | 0.0174791 | 0.9811901 | 0.1971164 | 291.1578 | 286 | 0.0125 | 1.211814 | 0.6235294 | 0.7039873 | 0.2547174 | 291.1578 | 211.3011 | 0.0174791 | 0.9097051 | 0.3952157 | 0.2353016 | 0.2353016 | 300.2344 | 0.0096 | 0.8403628 | 0.2434671 |  | 0.6987947 | -0.2139091 | 0.4268072 | 1.583443
| 16 | 2 | 138 | 3.269 | 40 | 48 | 73.38629 | 348 | 300 | 178 | 128 | 0.3 | 0.3190136 | 317.6514 | 211.3011 | 0.0174791 | 1.063379 | 0.2407525 | 317.6514 | 286 | 0.0125 | 1.211814 | 0.6235294 | 0.8025085 | 0.2783033 | 317.6514 | 211.3011 | 0.0174791 | 0.9276776 | 0.431178 | 0.280072 | 0.280072 | 327.554 | 0.0096 | 0.9335732 | 0.3030922 |  | 1.219724 | 0.3124277 | 0.7471719 | 2.036635
| 16 | 2 | 138 | 3.269 | 40 | 48 | 73.38629 | 348 | 300 | 178 | 128 | 0.33 | 0.363294 | 344.145 | 211.3011 | 0.0174791 | 1.100891 | 0.2843887 | 344.145 | 286 | 0.0125 | 1.211814 | 0.6235294 | 0.8617838 | 0.3169329 | 344.145 | 211.3011 | 0.0174791 | 0.9604027 | 0.4671403 | 0.3287389 | 0.3287389 | 354.8736 | 0.0096 | 0.9961785 | 0.3627172 |  | 1.740653 | 0.8387644 | 1.271875 | 2.489827
| 16 | 2 | 138 | 3.269 | 40 | 48 | 73.38629 | 348 | 300 | 178 | 128 | 0.33 | 0.4074228 | 370.5479 | 211.3011 | 0.0174791 | 1.234614 | 0.3278753 | 370.5479 | 286 | 0.0125 | 1.211814 | 0.6235294 | 0.9935616 | 0.3554302 | 370.5479 | 211.3011 | 0.0174791 | 1.077061 | 0.5029794 | 0.3811157 | 0.3811157 | 382.0996 | 0.0096 | 1.154896 | 0.4221381 |  | 2.259798 | 1.363299 | 1.794781 | 2.941467
Viga B1-b - Gilbert e Nejadi (2004) | 16 | 2 | 138 | 3.269 | 40 | 48 | 73.38629 | 348 | 300 | 178 | 128 | 0.15 | 0.1420437 | 211.7676 | 211.3011 | 0.0174791 | 0.9469581 | 0.139516 | 211.7676 | 286 | 0.0125 | 1.211814 | 0.6235294 | 0.9301066 | 0.1852635 | 211.7676 | 211.3011 | 0.0174791 | 1.23509 | 0.287452 | 0.1244764 | 0.1244764 | 218.3693 | 0.0096 | 0.8298428 | 0.0866531 |  | -0.8622081 | -0.9086829 | -0.5165801 | 0.2254194
| 16 | 2 | 138 | 3.269 | 40 | 48 | 73.38629 | 348 | 300 | 178 | 128 | 0.18 | 0.1863241 | 238.2612 | 211.3011 | 0.0174791 | 1.035134 | 0.1569704 | 238.2612 | 286 | 0.0125 | 1.211814 | 0.6235294 | 0.872058 | 0.2084412 | 238.2612 | 211.3011 | 0.0174791 | 1.158007 | 0.3234143 | 0.1575705 | 0.1575705 | 245.6889 | 0.0096 | 0.8753915 | 0.1244212 |  | -0.3412792 | -0.6981483 | -0.2017583 | 0.6786113
| 16 | 2 | 138 | 3.269 | 40 | 48 | 73.38629 | 348 | 300 | 178 | 128 | 0.2 | 0.2305287 | 264.7095 | 211.3011 | 0.0174791 | 1.152643 | 0.174395 | 264.7095 | 286 | 0.0125 | 1.211814 | 0.6235294 | 0.871975 | 0.2315793 | 264.7095 | 211.3011 | 0.0174791 | 1.157897 | 0.359315 | 0.1944944 | 0.1944944 | 272.9617 | 0.0096 | 0.9724721 | 0.1839442 |  | 0.1787578 | -0.4879741 | 0.1125244 | 1.131027
| 16 | 2 | 138 | 3.269 | 40 | 48 | 73.38629 | 348 | 300 | 178 | 128 | 0.25 | 0.2747332 | 291.1578 | 211.3011 | 0.0174791 | 1.098933 | 0.1971164 | 291.1578 | 286 | 0.0125 | 1.211814 | 0.6235294 | 0.7884658 | 0.2547174 | 291.1578 | 211.3011 | 0.0174791 | 1.01887 | 0.3952157 | 0.2353016 | 0.2353016 | 300.2344 | 0.0096 | 0.9412063 | 0.2434671 |  | 0.6987947 | -0.2139091 | 0.4268072 | 1.583443
| 16 | 2 | 138 | 3.269 | 40 | 48 | 73.38629 | 348 | 300 | 178 | 128 | 0.3 | 0.3190136 | 317.6514 | 211.3011 | 0.0174791 | 1.063379 | 0.2407525 | 317.6514 | 286 | 0.0125 | 1.211814 | 0.6235294 | 0.8025085 | 0.2783033 | 317.6514 | 211.3011 | 0.0174791 | 0.9276776 | 0.431178 | 0.280072 | 0.280072 | 327.554 | 0.0096 | 0.9335732 | 0.3030922 |  | 1.219724 | 0.3124277 | 0.7471719 | 2.036635
| 16 | 2 | 138 | 3.269 | 40 | 48 | 73.38629 | 348 | 300 | 178 | 128 | 0.33 | 0.363294 | 344.145 | 211.3011 | 0.0174791 | 1.100891 | 0.2843887 | 344.145 | 286 | 0.0125 | 1.211814 | 0.6235294 | 0.8617838 | 0.3169329 | 344.145 | 211.3011 | 0.0174791 | 0.9604027 | 0.4671403 | 0.3287389 | 0.3287389 | 354.8736 | 0.0096 | 0.9961785 | 0.3627172 |  | 1.740653 | 0.8387644 | 1.271875 | 2.489827
| 16 | 2 | 138 | 3.269 | 40 | 48 | 73.38629 | 348 | 300 | 178 | 128 | 0.38 | 0.4074228 | 370.5479 | 211.3011 | 0.0174791 | 1.072165 | 0.3278753 | 370.5479 | 286 | 0.0125 | 1.211814 | 0.6235294 | 0.8628298 | 0.3554302 | 370.5479 | 211.3011 | 0.0174791 | 0.9353427 | 0.5029794 | 0.3811157 | 0.3811157 | 382.0996 | 0.0096 | 1.002936 | 0.4221381 |  | 2.259798 | 1.363299 | 1.794781 | 2.941467
Viga B2-a - Gilbert e Nejadi (2004) | 16 | 2 | 168 | 3.269 | 25 | 33 | 73.38629 | 333 | 300 | 170 | 113 | 0.15 | 0.1340925 | 211.7676 | 192.8356 | 0.01939394 | 0.8939499 | 0.09927475 | 211.7676 | 232 | 0.0157461 | 1.145622 | 0.6533742 | 0.6618317 | 0.143102 | 211.7676 | 192.8356 | 0.01939394 | 0.954013 | 0.2642823 | 0.1244764 | 0.1244764 | 218.3693 | 0.0105 | 0.8298428 | 0.07454716 |  | -0.955749 | -1.394071 | -1.089256 | -0.06656219
| 16 | 2 | 168 | 3.269 | 25 | 33 | 73.38629 | 333 | 300 | 170 | 113 | 0.18 | 0.1710732 | 238.2612 | 192.8356 | 0.01939394 | 0.9504065 | 0.1161786 | 238.2612 | 232 | 0.0157461 | 1.145622 | 0.6533742 | 0.6454366 | 0.161005 | 238.2612 | 192.8356 | 0.01939394 | 0.8944724 | 0.2973459 | 0.1575705 | 0.1575705 | 245.6889 | 0.0105 | 0.8753915 | 0.1070388 |  | -0.520696 | -1.190178 | -0.8460805 | 0.3501008
| 16 | 2 | 168 | 3.269 | 25 | 33 | 73.38629 | 333 | 300 | 170 | 113 | 0.2 | 0.2079905 | 264.7095 | 192.8356 | 0.01939394 | 1.039953 | 0.1471754 | 264.7095 | 232 | 0.0157461 | 1.145622 | 0.6533742 | 0.7358768 | 0.1788774 | 264.7095 | 192.8356 | 0.01939394 | 0.8943872 | 0.3303529 | 0.1944944 | 0.1944944 | 272.9617 | 0.0105 | 0.9724721 | 0.1582461 |  | -0.08638805 | -0.816296 | -0.603321 | 0.7660503
| 16 | 2 | 168 | 3.269 | 25 | 33 | 73.38629 | 333 | 300 | 170 | 113 | 0.23 | 0.2449079 | 291.1578 | 192.8356 | 0.01939394 | 1.064817 | 0.1781721 | 291.1578 | 232 | 0.0157461 | 1.145622 | 0.6533742 | 0.7746615 | 0.1976078 | 291.1578 | 192.8356 | 0.01939394 | 0.8591643 | 0.3633598 | 0.2353016 | 0.2353016 | 300.2344 | 0.0105 | 1.02305 | 0.2094533 |  | 0.3479199 | -0.4424143 | -0.3489081 | 1.182
| 16 | 2 | 168 | 3.269 | 25 | 33 | 73.38629 | 333 | 300 | 170 | 113 | 0.25 | 0.2818886 | 317.6514 | 192.8356 | 0.01939394 | 1.127554 | 0.2092221 | 317.6514 | 232 | 0.0157461 | 1.145622 | 0.6533742 | 0.8368883 | 0.2274462 | 317.6514 | 192.8356 | 0.01939394 | 0.909785 | 0.3964234 | 0.280072 | 0.280072 | 327.554 | 0.0105 | 1.120288 | 0.2607484 |  | 0.7829729 | -0.0678913 | 0.05638509 | 1.598663
| 16 | 2 | 168 | 3.269 | 25 | 33 | 73.38629 | 333 | 300 | 170 | 113 | 0.3 | 0.3188693 | 344.145 | 192.8356 | 0.01939394 | 1.062898 | 0.240272 | 344.145 | 232 | 0.0157461 | 1.145622 | 0.6533742 | 0.8009068 | 0.2572847 | 344.145 | 192.8356 | 0.01939394 | 0.8576157 | 0.429487 | 0.3287389 | 0.3287389 | 354.8736 | 0.0105 | 1.095796 | 0.3120435 |  | 1.218026 | 0.3066317 | 0.4616783 | 2.015326
| 16 | 2 | 168 | 3.269 | 25 | 33 | 73.38629 | 333 | 300 | 170 | 113 | 0.3 | 0.3557234 | 370.5479 | 192.8356 | 0.01939394 | 1.185745 | 0.2712156 | 370.5479 | 232 | 0.0157461 | 1.145622 | 0.6533742 | 0.9040521 | 0.287021 | 370.5479 | 192.8356 | 0.01939394 | 0.9567366 | 0.4624374 | 0.3811157 | 0.3811157 | 382.0996 | 0.0105 | 1.270386 | 0.3631629 |  | 1.651589 | 0.6798721 | 0.8655836 | 2.430562
Viga B2-b - Gilbert e Nejadi (2004) | 16 | 2 | 168 | 3.269 | 25 | 33 | 73.38629 | 333 | 300 | 170 | 113 | 0.15 | 0.09711179 | 185.274 | 192.8356 | 0.01939394 | 0.6474119 | 0.08685477 | 185.274 | 232 | 0.0157461 | 1.145622 | 0.6533742 | 0.5790318 | 0.1251989 | 185.274 | 192.8356 | 0.01939394 | 0.8346592 | 0.2312187 | 0.09527893 | 0.09527893 | 191.0498 | 0.0105 | 0.6351929 | 0.06522078 |  | -1.390802 | -1.54388 | -1.332432 | -0.4832252
| 16 | 2 | 168 | 3.269 | 25 | 33 | 73.38629 | 333 | 300 | 170 | 113 | 0.18 | 0.1340925 | 211.7676 | 192.8356 | 0.01939394 | 0.7449582 | 0.09927475 | 211.7676 | 232 | 0.0157461 | 1.145622 | 0.6533742 | 0.5515264 | 0.143102 | 211.7676 | 192.8356 | 0.01939394 | 0.7950109 | 0.2642823 | 0.1244764 | 0.1244764 | 218.3693 | 0.0105 | 0.6915357 | 0.07454716 |  | -0.955749 | -1.394071 | -1.089256 | -0.06656219
| 16 | 2 | 168 | 3.269 | 25 | 33 | 73.38629 | 333 | 300 | 170 | 113 | 0.18 | 0.1710732 | 238.2612 | 192.8356 | 0.01939394 | 0.9504065 | 0.1161786 | 238.2612 | 232 | 0.0157461 | 1.145622 | 0.6533742 | 0.6454366 | 0.161005 | 238.2612 | 192.8356 | 0.01939394 | 0.8944724 | 0.2973459 | 0.1575705 | 0.1575705 | 245.6889 | 0.0105 | 0.8753915 | 0.1070388 |  | -0.520696 | -1.190178 | -0.8460805 | 0.3501008
| 16 | 2 | 168 | 3.269 | 25 | 33 | 73.38629 | 333 | 300 | 170 | 113 | 0.25 | 0.2079905 | 264.7095 | 192.8356 | 0.01939394 | 0.8319622 | 0.1471754 | 264.7095 | 232 | 0.0157461 | 1.145622 | 0.6533742 | 0.5887015 | 0.1788774 | 264.7095 | 192.8356 | 0.01939394 | 0.7155098 | 0.3303529 | 0.1944944 | 0.1944944 | 272.9617 | 0.0105 | 0.7779777 | 0.1582461 |  | -0.08638805 | -0.816296 | -0.603321 | 0.7660503
| 16 | 2 | 168 | 3.269 | 25 | 33 | 73.38629 | 333 | 300 | 170 | 113 | 0.28 | 0.2449079 | 291.1578 | 192.8356 | 0.01939394 | 0.8746711 | 0.1781721 | 291.1578 | 232 | 0.0157461 | 1.145622 | 0.6533742 | 0.6363291 | 0.1976078 | 291.1578 | 192.8356 | 0.01939394 | 0.7057421 | 0.3633598 | 0.2353016 | 0.2353016 | 300.2344 | 0.0105 | 0.8403628 | 0.2094533 |  | 0.3479199 | -0.4424143 | -0.3489081 | 1.182
| 16 | 2 | 168 | 3.269 | 25 | 33 | 73.38629 | 333 | 300 | 170 | 113 | 0.33 | 0.2818886 | 317.6514 | 192.8356 | 0.01939394 | 0.8542079 | 0.2092221 | 317.6514 | 232 | 0.0157461 | 1.145622 | 0.6533742 | 0.6340063 | 0.2274462 | 317.6514 | 192.8356 | 0.01939394 | 0.6892311 | 0.3964234 | 0.280072 | 0.280072 | 327.554 | 0.0105 | 0.8487029 | 0.2607484 |  | 0.7829729 | -0.0678913 | 0.05638509 | 1.598663
| 16 | 2 | 168 | 3.269 | 25 | 33 | 73.38629 | 333 | 300 | 170 | 113 | 0.38 | 0.3188693 | 344.145 | 192.8356 | 0.01939394 | 0.8391298 | 0.240272 | 344.145 | 232 | 0.0157461 | 1.145622 | 0.6533742 | 0.6322948 | 0.2572847 | 344.145 | 192.8356 | 0.01939394 | 0.677065 | 0.429487 | 0.3287389 | 0.3287389 | 354.8736 | 0.0105 | 0.8651023 | 0.3120435 |  | 1.218026 | 0.3066317 | 0.4616783 | 2.015326
| 16 | 2 | 168 | 3.269 | 25 | 33 | 73.38629 | 333 | 300 | 170 | 113 | 0.43 | 0.3557234 | 370.5479 | 192.8356 | 0.01939394 | 0.8272636 | 0.2712156 | 370.5479 | 232 | 0.0157461 | 1.145622 | 0.6533742 | 0.630734 | 0.287021 | 370.5479 | 192.8356 | 0.01939394 | 0.6674906 | 0.4624374 | 0.3811157 | 0.3811157 | 382.0996 | 0.0105 | 0.8863156 | 0.3631629 |  | 1.651589 | 0.6798721 | 0.8655836 | 2.430562
Viga B3-a - Gilbert e Nejadi (2004) | 16 | 3 | 76 | 3.269 | 25 | 33 | 87.11451 | 333 | 300 | 172 | 113 | 0.15 | 0.1531062 | 233.3047 | 135.9166 | 0.02928192 | 1.020708 | 0.1222673 | 233.3047 | 178 | 0.02123894 | 1.155013 | 0.6490683 | 0.8151156 | 0.1349783 | 233.3047 | 135.9166 | 0.02928192 | 0.8998554 | 0.1962478 | 0.1524818 | 0.1524818 | 241.6891 | 0.0166 | 1.016545 | 0.1541117 |  | -0.732065 | -1.116735 | -1.199599 | -0.9239242
| 16 | 3 | 76 | 3.269 | 25 | 33 | 87.11451 | 333 | 300 | 172 | 113 | 0.18 | 0.1711648 | 251.2039 | 135.9166 | 0.02928192 | 0.9509158 | 0.1395829 | 251.2039 | 178 | 0.02123894 | 1.155013 | 0.6490683 | 0.7754604 | 0.1508988 | 251.2039 | 135.9166 | 0.02928192 | 0.8383264 | 0.2113039 | 0.1767762 | 0.1767762 | 260.2316 | 0.0166 | 0.9820898 | 0.1805792 |  | -0.5196176 | -0.9078764 | -0.9833532 | -0.7341882
| 16 | 3 | 76 | 3.269 | 25 | 33 | 87.11451 | 333 | 300 | 172 | 113 | 0.18 | 0.1892855 | 269.1646 | 135.9166 | 0.02928192 | 1.051586 | 0.1569579 | 269.1646 | 178 | 0.02123894 | 1.155013 | 0.6490683 | 0.8719883 | 0.1668739 | 269.1646 | 135.9166 | 0.02928192 | 0.9270773 | 0.2264119 | 0.2029583 | 0.2029583 | 278.8377 | 0.0166 | 1.127546 | 0.2071377 |  | -0.3064402 | -0.6982996 | -0.7663639 | -0.5438002
| 16 | 3 | 76 | 3.269 | 25 | 33 | 87.11451 | 333 | 300 | 172 | 113 | 0.2 | 0.2074062 | 287.1253 | 135.9166 | 0.02928192 | 1.037031 | 0.1743329 | 287.1253 | 178 | 0.02123894 | 1.155013 | 0.6490683 | 0.8716646 | 0.1828491 | 287.1253 | 135.9166 | 0.02928192 | 0.9142454 | 0.2415198 | 0.2309479 | 0.2309479 | 297.4439 | 0.0166 | 1.154739 | 0.2336961 |  | -0.09326285 | -0.4887229 | -0.5493746 | -0.3534122
| 16 | 3 | 76 | 3.269 | 25 | 33 | 87.11451 | 333 | 300 | 172 | 113 | 0.2 | 0.2255268 | 305.086 | 135.9166 | 0.02928192 | 1.127634 | 0.1917079 | 305.086 | 178 | 0.02123894 | 1.155013 | 0.6490683 | 0.9585397 | 0.1988242 | 305.086 | 135.9166 | 0.02928192 | 0.9941212 | 0.2566277 | 0.2607448 | 0.2566277 | 316.0501 | 0.0166 | 1.283139 | 0.2602546 |  | 0.1199145 | -0.2791462 | -0.3323854 | -0.1630242
Viga B3-b - Gilbert e Nejadi (2004) | 16 | 3 | 76 | 3.269 | 25 | 33 | 87.11451 | 333 | 300 | 172 | 113 | 0.15 | 0.1711648 | 251.2039 | 135.9166 | 0.02928192 | 1.141099 | 0.1395829 | 251.2039 | 178 | 0.02123894 | 1.155013 | 0.6490683 | 0.9305524 | 0.1508988 | 251.2039 | 135.9166 | 0.02928192 | 1.005992 | 0.2113039 | 0.1767762 | 0.1767762 | 260.2316 | 0.0166 | 1.178508 | 0.1805792 |  | -0.5196176 | -0.9078764 | -0.9833532 | -0.7341882
| 16 | 3 | 76 | 3.269 | 25 | 33 | 87.11451 | 333 | 300 | 172 | 113 | 0.18 | 0.1892855 | 269.1646 | 135.9166 | 0.02928192 | 1.051586 | 0.1569579 | 269.1646 | 178 | 0.02123894 | 1.155013 | 0.6490683 | 0.8719883 | 0.1668739 | 269.1646 | 135.9166 | 0.02928192 | 0.9270773 | 0.2264119 | 0.2029583 | 0.2029583 | 278.8377 | 0.0166 | 1.127546 | 0.2071377 |  | -0.3064402 | -0.6982996 | -0.7663639 | -0.5438002
| 16 | 3 | 76 | 3.269 | 25 | 33 | 87.11451 | 333 | 300 | 172 | 113 | 0.2 | 0.2074062 | 287.1253 | 135.9166 | 0.02928192 | 1.037031 | 0.1743329 | 287.1253 | 178 | 0.02123894 | 1.155013 | 0.6490683 | 0.8716646 | 0.1828491 | 287.1253 | 135.9166 | 0.02928192 | 0.9142454 | 0.2415198 | 0.2309479 | 0.2309479 | 297.4439 | 0.0166 | 1.154739 | 0.2336961 |  | -0.09326285 | -0.4887229 | -0.5493746 | -0.3534122
| 16 | 3 | 76 | 3.269 | 25 | 33 | 87.11451 | 333 | 300 | 172 | 113 | 0.2 | 0.2255268 | 305.086 | 135.9166 | 0.02928192 | 1.127634 | 0.1917079 | 305.086 | 178 | 0.02123894 | 1.155013 | 0.6490683 | 0.9585397 | 0.1988242 | 305.086 | 135.9166 | 0.02928192 | 0.9941212 | 0.2566277 | 0.2607448 | 0.2566277 | 316.0501 | 0.0166 | 1.283139 | 0.2602546 |  | 0.1199145 | -0.2791462 | -0.3323854 | -0.1630242
Laje S1-a - Gilbert e Nejadi (2004) | 12 | 2 | 296 | 3.269 | 25 | 31 | 28.75886 | 161 | 130 | 82 | 91 | 0.2 | 0.007169056 | 176.2862 | 286.2755 | 0.01247721 | 0.03584528 | 0.07214861 | 176.2862 | 303 | 0.01172479 | 1.3062 | 0.4240506 | 0.360743 | 0.1314204 | 176.2862 | 286.2755 | 0.01247721 | 0.6571018 | 0.2425421 | 0.06436802 | 0.06436802 | 181.3228 | 0.0069 | 0.3218401 | 0.05117255 |  | -2.448917 | -1.721265 | -1.247927 | -0.3405295
| 12 | 2 | 296 | 3.269 | 25 | 31 | 28.75886 | 161 | 130 | 82 | 91 | 0.25 | 0.1119252 | 242.3463 | 286.2755 | 0.01247721 | 0.4477007 | 0.09918503 | 242.3463 | 303 | 0.01172479 | 1.3062 | 0.4240506 | 0.3967401 | 0.1806678 | 242.3463 | 286.2755 | 0.01247721 | 0.7226713 | 0.3334304 | 0.1216484 | 0.1216484 | 249.2704 | 0.0069 | 0.4865936 | 0.09724693 |  | -1.216532 | -1.395153 | -0.5790025 | 0.8048334
| 12 | 2 | 296 | 3.269 | 25 | 31 | 28.75886 | 161 | 130 | 82 | 91 | 0.33 | 0.2166813 | 308.4064 | 286.2755 | 0.01247721 | 0.6566099 | 0.129486 | 308.4064 | 303 | 0.01172479 | 1.3062 | 0.4240506 | 0.3923819 | 0.2299153 | 308.4064 | 286.2755 | 0.01247721 | 0.6967129 | 0.4243188 | 0.1970065 | 0.1970065 | 317.2179 | 0.0069 | 0.5969893 | 0.202715 |  | 0.01585251 | -1.029664 | 0.08992162 | 1.950196
Laje S1-b - Gilbert e Nejadi (2004) | 12 | 2 | 296 | 3.269 | 25 | 31 | 28.75886 | 161 | 130 | 82 | 91 | 0.23 | 0.1119252 | 242.3463 | 286.2755 | 0.01247721 | 0.4866312 | 0.09918503 | 242.3463 | 303 | 0.01172479 | 1.3062 | 0.4240506 | 0.4312392 | 0.1806678 | 242.3463 | 286.2755 | 0.01247721 | 0.7855122 | 0.3334304 | 0.1216484 | 0.1216484 | 249.2704 | 0.0069 | 0.5289061 | 0.09724693 |  | -1.216532 | -1.395153 | -0.5790025 | 0.8048334
| 12 | 2 | 296 | 3.269 | 25 | 31 | 28.75886 | 161 | 130 | 82 | 91 | 0.28 | 0.2166813 | 308.4064 | 286.2755 | 0.01247721 | 0.7738617 | 0.129486 | 308.4064 | 303 | 0.01172479 | 1.3062 | 0.4240506 | 0.4624501 | 0.2299153 | 308.4064 | 286.2755 | 0.01247721 | 0.821126 | 0.4243188 | 0.1970065 | 0.1970065 | 317.2179 | 0.0069 | 0.7035945 | 0.202715 |  | 0.01585251 | -1.029664 | 0.08992162 | 1.950196
Laje S2-a - Gilbert e Nejadi (2004) | 12 | 3 | 142 | 3.269 | 25 | 31 | 34.25319 | 161 | 130 | 82 | 91 | 0.18 | 0.1034745 | 208.7797 | 191.686 | 0.01952712 | 0.5748581 | 0.08614757 | 208.7797 | 303 | 0.01172479 | 1.323771 | 0.4240506 | 0.4785976 | 0.1186726 | 208.7797 | 191.686 | 0.01952712 | 0.659292 | 0.2629375 | 0.09109717 | 0.09109717 | 215.7098 | 0.0076 | 0.5060954 | 0.05871512 |  | -1.315949 | -1.55241 | -1.421079 | -0.08350919
| 12 | 3 | 142 | 3.269 | 25 | 31 | 34.25319 | 161 | 130 | 82 | 91 | 0.23 | 0.1528239 | 253.5 | 191.686 | 0.01952712 | 0.6644517 | 0.1046002 | 253.5 | 303 | 0.01172479 | 1.323771 | 0.4240506 | 0.4547836 | 0.144092 | 253.5 | 191.686 | 0.01952712 | 0.626487 | 0.3192582 | 0.1343025 | 0.1343025 | 261.9145 | 0.0076 | 0.583924 | 0.114041 |  | -0.7353865 | -1.329835 | -1.075809 | 0.6262375
| 12 | 3 | 142 | 3.269 | 25 | 31 | 34.25319 | 161 | 130 | 82 | 91 | 0.25 | 0.2021733 | 298.2203 | 191.686 | 0.01952712 | 0.8086933 | 0.1230529 | 298.2203 | 303 | 0.01172479 | 1.323771 | 0.4240506 | 0.4922116 | 0.1735628 | 298.2203 | 191.686 | 0.01952712 | 0.6942513 | 0.375579 | 0.1858671 | 0.1858671 | 308.1192 | 0.0076 | 0.7434683 | 0.1832127 |  | -0.1548238 | -1.10726 | -0.6755088 | 1.335984
Laje S2-b - Gilbert e Nejadi (2004) | 12 | 3 | 142 | 3.269 | 25 | 31 | 34.25319 | 161 | 130 | 82 | 91 | 0.18 | 0.1034745 | 208.7797 | 191.686 | 0.01952712 | 0.5748581 | 0.08614757 | 208.7797 | 303 | 0.01172479 | 1.323771 | 0.4240506 | 0.4785976 | 0.1186726 | 208.7797 | 191.686 | 0.01952712 | 0.659292 | 0.2629375 | 0.09109717 | 0.09109717 | 215.7098 | 0.0076 | 0.5060954 | 0.05871512 |  | -1.315949 | -1.55241 | -1.421079 | -0.08350919
| 12 | 3 | 142 | 3.269 | 25 | 31 | 34.25319 | 161 | 130 | 82 | 91 | 0.23 | 0.1528239 | 253.5 | 191.686 | 0.01952712 | 0.6644517 | 0.1046002 | 253.5 | 303 | 0.01172479 | 1.323771 | 0.4240506 | 0.4547836 | 0.144092 | 253.5 | 191.686 | 0.01952712 | 0.626487 | 0.3192582 | 0.1343025 | 0.1343025 | 261.9145 | 0.0076 | 0.583924 | 0.114041 |  | -0.7353865 | -1.329835 | -1.075809 | 0.6262375
| 12 | 3 | 142 | 3.269 | 25 | 31 | 34.25319 | 161 | 130 | 82 | 91 | 0.25 | 0.2021733 | 298.2203 | 191.686 | 0.01952712 | 0.8086933 | 0.1230529 | 298.2203 | 303 | 0.01172479 | 1.323771 | 0.4240506 | 0.4922116 | 0.1735628 | 298.2203 | 191.686 | 0.01952712 | 0.6942513 | 0.375579 | 0.1858671 | 0.1858671 | 308.1192 | 0.0076 | 0.7434683 | 0.1832127 |  | -0.1548238 | -1.10726 | -0.6755088 | 1.335984
Laje S3-a - Gilbert e Nejadi (2004) | 12 | 4 | 90.67 | 3.269 | 25 | 31 | 38.63626 | 161 | 130 | 83 | 91 | 0.15 | 0.1207908 | 226.4553 | 145.492 | 0.02696877 | 0.8052718 | 0.09238499 | 226.4553 | 295 | 0.01208791 | 1.339303 | 0.4166667 | 0.6159 | 0.1117755 | 226.4553 | 145.492 | 0.02696877 | 0.74517 | 0.231137 | 0.1078843 | 0.1078843 | 234.7452 | 0.0096 | 0.7192289 | 0.1146156 |  | -1.112235 | -1.477175 | -1.514761 | -0.4842543
| 12 | 4 | 90.67 | 3.269 | 25 | 31 | 38.63626 | 161 | 130 | 83 | 91 | 0.15 | 0.1502668 | 260.4139 | 145.492 | 0.02696877 | 1.001779 | 0.1062388 | 260.4139 | 295 | 0.01208791 | 1.339303 | 0.4166667 | 0.7082586 | 0.1390516 | 260.4139 | 145.492 | 0.02696877 | 0.9270104 | 0.2657977 | 0.1426664 | 0.1426664 | 269.9469 | 0.0096 | 0.9511093 | 0.1578886 |  | -0.7654691 | -1.310071 | -1.144273 | -0.04746541
| 12 | 4 | 90.67 | 3.269 | 25 | 31 | 38.63626 | 161 | 130 | 83 | 91 | 0.18 | 0.1797428 | 294.3725 | 145.492 | 0.02696877 | 0.9985711 | 0.1200926 | 294.3725 | 295 | 0.01208791 | 1.339303 | 0.4166667 | 0.667181 | 0.1663276 | 294.3725 | 145.492 | 0.02696877 | 0.9240423 | 0.3004583 | 0.1823005 | 0.1823005 | 305.1486 | 0.0096 | 1.01278 | 0.2011615 |  | -0.4187037 | -1.142967 | -0.7737842 | 0.3893235
Laje S3-b - Gilbert e Nejadi (2004) | 12 | 4 | 90.67 | 3.269 | 25 | 31 | 38.63626 | 161 | 130 | 83 | 91 | 0.18 | 0.1207908 | 226.4553 | 145.492 | 0.02696877 | 0.6710599 | 0.09238499 | 226.4553 | 295 | 0.01208791 | 1.339303 | 0.4166667 | 0.51325 | 0.1117755 | 226.4553 | 145.492 | 0.02696877 | 0.620975 | 0.231137 | 0.1078843 | 0.1078843 | 234.7452 | 0.0096 | 0.5993574 | 0.1146156 |  | -1.112235 | -1.477175 | -1.514761 | -0.4842543
| 12 | 4 | 90.67 | 3.269 | 25 | 31 | 38.63626 | 161 | 130 | 83 | 91 | 0.2 | 0.1502668 | 260.4139 | 145.492 | 0.02696877 | 0.7513339 | 0.1062388 | 260.4139 | 295 | 0.01208791 | 1.339303 | 0.4166667 | 0.5311939 | 0.1390516 | 260.4139 | 145.492 | 0.02696877 | 0.6952578 | 0.2657977 | 0.1426664 | 0.1426664 | 269.9469 | 0.0096 | 0.713332 | 0.1578886 |  | -0.7654691 | -1.310071 | -1.144273 | -0.04746541
| 12 | 4 | 90.67 | 3.269 | 25 | 31 | 38.63626 | 161 | 130 | 83 | 91 | 0.23 | 0.1797428 | 294.3725 | 145.492 | 0.02696877 | 0.7814905 | 0.1200926 | 294.3725 | 295 | 0.01208791 | 1.339303 | 0.4166667 | 0.5221416 | 0.1663276 | 294.3725 | 145.492 | 0.02696877 | 0.7231635 | 0.3004583 | 0.1823005 | 0.1823005 | 305.1486 | 0.0096 | 0.7926108 | 0.2011615 |  | -0.4187037 | -1.142967 | -0.7737842 | 0.3893235
Viga 250-10-1 - Cornelissen (2022) | 10 | 1 | 45 | 2.8 | 40 | 45 | 43.44597 | 250 | 205 | 127 | 95 | 0.16 | 0.1651272 | 274.1436 | 266.4216 | 0.01140138 | 1.032045 | 0.1628513 | 274.1436 | 360 | 0.008263158 | 1.278545 | 0.6138211 | 1.01782 | 0.2093563 | 274.1436 | 266.4216 | 0.01140138 | 1.308477 | 0.2318752 | 0.1349186 | 0.1349186 | 281.6596 | 0.0084 | 0.8432413 | 0.1854246 |  | -0.5906463 | -0.6272138 | -0.1893297 | -0.4749517
| 10 | 1 | 45 | 2.8 | 40 | 45 | 43.44597 | 250 | 205 | 127 | 95 | 0.18 | 0.1941089 | 294.2029 | 266.4216 | 0.01140138 | 1.078383 | 0.1747672 | 294.2029 | 360 | 0.008263158 | 1.278545 | 0.6138211 | 0.970929 | 0.224675 | 294.2029 | 266.4216 | 0.01140138 | 1.248195 | 0.2488417 | 0.1553851 | 0.1553851 | 302.2689 | 0.0084 | 0.8632508 | 0.2166136 |  | -0.2496965 | -0.4834842 | 0.01874363 | -0.2611424
| 10 | 1 | 45 | 2.8 | 40 | 45 | 43.44597 | 250 | 205 | 127 | 95 | 0.2 | 0.2269548 | 316.9368 | 266.4216 | 0.01140138 | 1.134774 | 0.188272 | 316.9368 | 360 | 0.008263158 | 1.278545 | 0.6138211 | 0.9413598 | 0.2420363 | 316.9368 | 266.4216 | 0.01140138 | 1.210181 | 0.2680704 | 0.180327 | 0.180327 | 325.626 | 0.0084 | 0.9016352 | 0.2519611 |  | 0.1367134 | -0.3205907 | 0.2545601 | -0.01882515
| 10 | 1 | 45 | 2.8 | 40 | 45 | 43.44597 | 250 | 205 | 127 | 95 | 0.22 | 0.2559365 | 336.9961 | 266.4216 | 0.01140138 | 1.163348 | 0.2001879 | 336.9961 | 360 | 0.008263158 | 1.278545 | 0.6138211 | 0.9099451 | 0.257355 | 336.9961 | 266.4216 | 0.01140138 | 1.169796 | 0.2850369 | 0.2038756 | 0.2038756 | 346.2352 | 0.0084 | 0.9267072 | 0.2831501 |  | 0.4776632 | -0.1768611 | 0.4626334 | 0.1949842
| 10 | 1 | 45 | 2.8 | 40 | 45 | 43.44597 | 250 | 205 | 127 | 95 | 0.24 | 0.2887824 | 359.7299 | 266.4216 | 0.01140138 | 1.20326 | 0.2137276 | 359.7299 | 360 | 0.008263158 | 1.278545 | 0.6138211 | 0.8905317 | 0.2747163 | 359.7299 | 266.4216 | 0.01140138 | 1.144651 | 0.3042655 | 0.2323104 | 0.2323104 | 369.5924 | 0.0084 | 0.9679601 | 0.3184976 |  | 0.864073 | -0.01354593 | 0.6984498 | 0.4373014
| 10 | 1 | 45 | 2.8 | 40 | 45 | 43.44597 | 250 | 205 | 127 | 95 | 0.26 | 0.317764 | 379.7892 | 266.4216 | 0.01140138 | 1.222169 | 0.2435175 | 379.7892 | 360 | 0.008263158 | 1.278545 | 0.6138211 | 0.9366057 | 0.290035 | 379.7892 | 266.4216 | 0.01140138 | 1.115519 | 0.321232 | 0.258941 | 0.258941 | 390.2016 | 0.0084 | 0.9959269 | 0.3496866 |  | 1.205023 | 0.3457781 | 0.9065231 | 0.6511107
| 10 | 1 | 45 | 2.8 | 40 | 45 | 43.44597 | 250 | 205 | 127 | 95 | 0.28 | 0.352542 | 403.8604 | 266.4216 | 0.01140138 | 1.259079 | 0.2792653 | 403.8604 | 360 | 0.008263158 | 1.278545 | 0.6138211 | 0.9973761 | 0.31057 | 403.8604 | 266.4216 | 0.01140138 | 1.109179 | 0.3415918 | 0.2928047 | 0.2928047 | 414.9327 | 0.0084 | 1.045731 | 0.3871134 |  | 1.614163 | 0.7769669 | 1.185449 | 0.9076819
Viga 250-10-2 - Cornelissen (2022) | 10 | 1 | 45 | 2.8 | 40 | 45 | 43.44597 | 250 | 205 | 127 | 95 | 0.15 | 0.1322813 | 251.4098 | 266.4216 | 0.01140138 | 0.8818754 | 0.1493465 | 251.4098 | 360 | 0.008263158 | 1.278545 | 0.6138211 | 0.9956436 | 0.191995 | 251.4098 | 266.4216 | 0.01140138 | 1.279967 | 0.2126465 | 0.1134697 | 0.1134697 | 258.3025 | 0.0084 | 0.7564645 | 0.150077 |  | -0.9770561 | -0.7901074 | -0.4251461 | -0.7172689
| 10 | 1 | 45 | 2.8 | 40 | 45 | 43.44597 | 250 | 205 | 127 | 95 | 0.17 | 0.1651272 | 274.1436 | 266.4216 | 0.01140138 | 0.9713365 | 0.1628513 | 274.1436 | 360 | 0.008263158 | 1.278545 | 0.6138211 | 0.9579487 | 0.2093563 | 274.1436 | 266.4216 | 0.01140138 | 1.231507 | 0.2318752 | 0.1349186 | 0.1349186 | 281.6596 | 0.0084 | 0.7936389 | 0.1854246 |  | -0.5906463 | -0.6272138 | -0.1893297 | -0.4749517
| 10 | 1 | 45 | 2.8 | 40 | 45 | 43.44597 | 250 | 205 | 127 | 95 | 0.19 | 0.196041 | 295.5402 | 266.4216 | 0.01140138 | 1.031795 | 0.1755616 | 295.5402 | 360 | 0.008263158 | 1.278545 | 0.6138211 | 0.9240085 | 0.2256963 | 295.5402 | 266.4216 | 0.01140138 | 1.187875 | 0.2499728 | 0.1568009 | 0.1568009 | 303.6428 | 0.0084 | 0.8252682 | 0.2186928 |  | -0.2269665 | -0.4739022 | 0.03261519 | -0.2468884
| 10 | 1 | 45 | 2.8 | 40 | 45 | 43.44597 | 250 | 205 | 127 | 95 | 0.2 | 0.2240566 | 314.9309 | 266.4216 | 0.01140138 | 1.120283 | 0.1870804 | 314.9309 | 360 | 0.008263158 | 1.278545 | 0.6138211 | 0.9354019 | 0.2405044 | 314.9309 | 266.4216 | 0.01140138 | 1.202522 | 0.2663737 | 0.1780516 | 0.1780516 | 323.5651 | 0.0084 | 0.8902582 | 0.2488422 |  | 0.1026184 | -0.3349636 | 0.2337527 | -0.04020608
| 10 | 1 | 45 | 2.8 | 40 | 45 | 43.44597 | 250 | 205 | 127 | 95 | 0.22 | 0.2559365 | 336.9961 | 266.4216 | 0.01140138 | 1.163348 | 0.2001879 | 336.9961 | 360 | 0.008263158 | 1.278545 | 0.6138211 | 0.9099451 | 0.257355 | 336.9961 | 266.4216 | 0.01140138 | 1.169796 | 0.2850369 | 0.2038756 | 0.2038756 | 346.2352 | 0.0084 | 0.9267072 | 0.2831501 |  | 0.4776632 | -0.1768611 | 0.4626334 | 0.1949842
| 10 | 1 | 45 | 2.8 | 40 | 45 | 43.44597 | 250 | 205 | 127 | 95 | 0.24 | 0.2878163 | 359.0613 | 266.4216 | 0.01140138 | 1.199235 | 0.2132955 | 359.0613 | 360 | 0.008263158 | 1.278545 | 0.6138211 | 0.8887311 | 0.2742056 | 359.0613 | 266.4216 | 0.01140138 | 1.142524 | 0.3037 | 0.2314476 | 0.2314476 | 368.9054 | 0.0084 | 0.9643651 | 0.317458 |  | 0.852708 | -0.01875849 | 0.691514 | 0.4301744
| 10 | 1 | 45 | 2.8 | 40 | 45 | 43.44597 | 250 | 205 | 127 | 95 | 0.26 | 0.3148659 | 377.7833 | 266.4216 | 0.01140138 | 1.211023 | 0.2405385 | 377.7833 | 360 | 0.008263158 | 1.278545 | 0.6138211 | 0.925148 | 0.2885031 | 377.7833 | 266.4216 | 0.01140138 | 1.109627 | 0.3195354 | 0.2562129 | 0.2562129 | 388.1407 | 0.0084 | 0.9854344 | 0.3465677 |  | 1.170928 | 0.3098457 | 0.8857158 | 0.6297298
| 10 | 1 | 45 | 2.8 | 40 | 45 | 43.44597 | 250 | 205 | 127 | 95 | 0.29 | 0.3409494 | 395.8367 | 266.4216 | 0.01140138 | 1.175687 | 0.2673494 | 395.8367 | 360 | 0.008263158 | 1.278545 | 0.6138211 | 0.9218944 | 0.30229 | 395.8367 | 266.4216 | 0.01140138 | 1.042379 | 0.3348052 | 0.2812856 | 0.2812856 | 406.689 | 0.0084 | 0.9699505 | 0.3746378 |  | 1.477783 | 0.6332373 | 1.072982 | 0.8221582
Viga 250-20-2 - Cornelissen (2022) | 20 | 1 | 40 | 2.8 | 40 | 50 | 75.40039 | 250 | 200 | 130 | 150 | 0.17 | 0.1324809 | 201.3327 | 72.01229 | 0.05412383 | 0.7792995 | 0.12448 | 201.3327 | 154 | 0.021 | 1.401285 | 0.375 | 0.7322354 | 0.1442124 | 201.3327 | 72.01229 | 0.05412383 | 0.8483082 | 0.1707385 | 0.1547853 | 0.1547853 | 210.447 | 0.0196 | 0.9105016 | 0.1827849 |  | -0.9747079 | -1.090046 | -1.074173 | -1.245388
| 20 | 1 | 40 | 2.8 | 40 | 50 | 75.40039 | 250 | 200 | 130 | 150 | 0.2 | 0.160924 | 235.2815 | 72.01229 | 0.05412383 | 0.8046199 | 0.1631915 | 235.2815 | 154 | 0.021 | 1.401285 | 0.375 | 0.8159574 | 0.1751741 | 235.2815 | 72.01229 | 0.05412383 | 0.8758707 | 0.1995285 | 0.2113862 | 0.1995285 | 245.9326 | 0.0196 | 0.9976425 | 0.2284118 |  | -0.6400945 | -0.6231103 | -0.6536225 | -0.8825807
| 20 | 1 | 40 | 2.8 | 40 | 50 | 75.40039 | 250 | 200 | 130 | 150 | 0.24 | 0.1884544 | 268.141 | 72.01229 | 0.05412383 | 0.7852268 | 0.2006609 | 268.141 | 154 | 0.021 | 1.401285 | 0.375 | 0.8360869 | 0.2051425 | 268.141 | 72.01229 | 0.05412383 | 0.8547603 | 0.2273948 | 0.2745539 | 0.2273948 | 280.2797 | 0.0196 | 0.9474781 | 0.2725748 |  | -0.3162174 | -0.1711564 | -0.2465652 | -0.5314139
| 20 | 1 | 40 | 2.8 | 40 | 50 | 75.40039 | 250 | 200 | 130 | 150 | 0.27 | 0.2158328 | 300.819 | 72.01229 | 0.05412383 | 0.7993806 | 0.2379232 | 300.819 | 154 | 0.021 | 1.401285 | 0.375 | 0.8811972 | 0.2349452 | 300.819 | 72.01229 | 0.05412383 | 0.8701675 | 0.255107 | 0.3455505 | 0.255107 | 314.437 | 0.0196 | 0.9448409 | 0.3164937 |  | 0.005870392 | 0.2783006 | 0.1582431 | -0.1821873
| 20 | 1 | 40 | 2.8 | 40 | 50 | 75.40039 | 250 | 200 | 130 | 150 | 0.32 | 0.2429069 | 333.1339 | 72.01229 | 0.05412383 | 0.7590841 | 0.2747716 | 333.1339 | 154 | 0.021 | 1.401285 | 0.375 | 0.8586612 | 0.2644168 | 333.1339 | 72.01229 | 0.05412383 | 0.8263026 | 0.2825114 | 0.4237783 | 0.2825114 | 348.2148 | 0.0196 | 0.8828482 | 0.3599247 |  | 0.3243794 | 0.7227637 | 0.5585536 | 0.163159
| 20 | 1 | 40 | 2.8 | 40 | 50 | 75.40039 | 250 | 200 | 130 | 150 | 0.34 | 0.2707416 | 366.3565 | 72.01229 | 0.05412383 | 0.7962987 | 0.312655 | 366.3565 | 154 | 0.021 | 1.401285 | 0.375 | 0.9195735 | 0.2947163 | 366.3565 | 72.01229 | 0.05412383 | 0.8668127 | 0.3106856 | 0.5125177 | 0.3106856 | 382.9414 | 0.0196 | 0.9137811 | 0.4045756 |  | 0.6518353 | 1.179712 | 0.9701088 | 0.5182061
Viga 250-20-3 - Cornelissen (2022) | 20 | 1 | 40 | 2.8 | 40 | 50 | 75.40039 | 250 | 200 | 130 | 150 | 0.16 | 0.1060152 | 169.744 | 72.01229 | 0.05412383 | 0.6625949 | 0.08845972 | 169.744 | 154 | 0.021 | 1.401285 | 0.375 | 0.5528733 | 0.1154031 | 169.744 | 72.01229 | 0.05412383 | 0.7212691 | 0.14395 | 0.1100246 | 0.1100246 | 177.4283 | 0.0196 | 0.6876537 | 0.1403299 |  | -1.286059 | -1.524521 | -1.465488 | -1.582974
| 20 | 1 | 40 | 2.8 | 40 | 50 | 75.40039 | 250 | 200 | 130 | 150 | 0.2 | 0.1329372 | 201.8773 | 72.01229 | 0.05412383 | 0.6646861 | 0.1251011 | 201.8773 | 154 | 0.021 | 1.401285 | 0.375 | 0.6255053 | 0.1447091 | 201.8773 | 72.01229 | 0.05412383 | 0.7235455 | 0.1712004 | 0.1556238 | 0.1556238 | 211.0163 | 0.0196 | 0.7781192 | 0.1835169 |  | -0.9693397 | -1.082555 | -1.067427 | -1.239568
| 20 | 1 | 40 | 2.8 | 40 | 50 | 75.40039 | 250 | 200 | 130 | 150 | 0.24 | 0.1604677 | 234.7368 | 72.01229 | 0.05412383 | 0.6686153 | 0.1625704 | 234.7368 | 154 | 0.021 | 1.401285 | 0.375 | 0.6773768 | 0.1746774 | 234.7368 | 72.01229 | 0.05412383 | 0.7278226 | 0.1990666 | 0.2104087 | 0.1990666 | 245.3634 | 0.0196 | 0.8294443 | 0.2276799 |  | -0.6454626 | -0.6306013 | -0.6603693 | -0.8884011
| 20 | 1 | 40 | 2.8 | 40 | 50 | 75.40039 | 250 | 200 | 130 | 150 | 0.27 | 0.1876939 | 267.2333 | 72.01229 | 0.05412383 | 0.6951627 | 0.1996258 | 267.2333 | 154 | 0.021 | 1.401285 | 0.375 | 0.7393548 | 0.2043146 | 267.2333 | 72.01229 | 0.05412383 | 0.7567208 | 0.226625 | 0.2726981 | 0.226625 | 279.3309 | 0.0196 | 0.8393517 | 0.2713548 |  | -0.3251642 | -0.1836413 | -0.2578099 | -0.5411146
| 20 | 1 | 40 | 2.8 | 40 | 50 | 75.40039 | 250 | 200 | 130 | 150 | 0.29 | 0.2159849 | 301.0005 | 72.01229 | 0.05412383 | 0.7447754 | 0.2381302 | 301.0005 | 154 | 0.021 | 1.401285 | 0.375 | 0.8211388 | 0.2351108 | 301.0005 | 72.01229 | 0.05412383 | 0.8107269 | 0.255261 | 0.3459678 | 0.255261 | 314.6268 | 0.0196 | 0.8802104 | 0.3167377 |  | 0.007659769 | 0.2807976 | 0.1604921 | -0.1802471
| 20 | 1 | 40 | 2.8 | 40 | 50 | 75.40039 | 250 | 200 | 130 | 150 | 0.32 | 0.2429069 | 333.1339 | 72.01229 | 0.05412383 | 0.7590841 | 0.2747716 | 333.1339 | 154 | 0.021 | 1.401285 | 0.375 | 0.8586612 | 0.2644168 | 333.1339 | 72.01229 | 0.05412383 | 0.8263026 | 0.2825114 | 0.4237783 | 0.2825114 | 348.2148 | 0.0196 | 0.8828482 | 0.3599247 |  | 0.3243794 | 0.7227637 | 0.5585536 | 0.163159
| 20 | 1 | 40 | 2.8 | 40 | 50 | 75.40039 | 250 | 200 | 130 | 150 | 0.33 | 0.2559877 | 348.7467 | 72.01229 | 0.05412383 | 0.7757202 | 0.2925747 | 348.7467 | 154 | 0.021 | 1.401285 | 0.375 | 0.88659 | 0.2786559 | 348.7467 | 72.01229 | 0.05412383 | 0.8444119 | 0.2957517 | 0.4644311 | 0.2957517 | 364.5344 | 0.0196 | 0.8962174 | 0.3809082 |  | 0.4782658 | 0.9375042 | 0.7519621 | 0.3300118
Viga 350-10-1 - Cornelissen (2022) | 10 | 1 | 45 | 2.8 | 40 | 45 | 54.13865 | 350 | 305 | 177 | 95 | 0.15 | 0.1661269 | 310.3099 | 372.6044 | 0.00795981 | 1.107512 | 0.1886184 | 310.3099 | 360 | 0.008263158 | 1.179382 | 0.7254335 | 1.257456 | 0.2905605 | 310.3099 | 372.6044 | 0.00795981 | 1.93707 | 0.2614293 | 0.1715029 | 0.1715029 | 317.559 | 0.0084 | 1.143353 | 0.2476151 |  | -0.5788861 | -0.3164119 | 0.9136611 | -0.1025157
| 10 | 1 | 45 | 2.8 | 40 | 45 | 54.13865 | 350 | 305 | 177 | 95 | 0.19 | 0.2043842 | 330.2869 | 372.6044 | 0.00795981 | 1.075707 | 0.2007612 | 330.2869 | 360 | 0.008263158 | 1.179382 | 0.7254335 | 1.056638 | 0.3092661 | 330.2869 | 372.6044 | 0.00795981 | 1.627717 | 0.2782595 | 0.1942956 | 0.1942956 | 338.0027 | 0.0084 | 1.022609 | 0.2790597 |  | -0.1288138 | -0.1699458 | 1.167738 | 0.1095764
| 10 | 1 | 45 | 2.8 | 40 | 45 | 54.13865 | 350 | 305 | 177 | 95 | 0.2 | 0.2120357 | 334.2823 | 372.6044 | 0.00795981 | 1.060179 | 0.2031898 | 334.2823 | 360 | 0.008263158 | 1.179382 | 0.7254335 | 1.015949 | 0.3130073 | 334.2823 | 372.6044 | 0.00795981 | 1.565036 | 0.2816255 | 0.1990248 | 0.1990248 | 342.0915 | 0.0084 | 0.9951239 | 0.2853486 |  | -0.0387993 | -0.1406525 | 1.218553 | 0.1519948
| 10 | 1 | 45 | 2.8 | 40 | 45 | 54.13865 | 350 | 305 | 177 | 95 | 0.23 | 0.244342 | 351.1518 | 372.6044 | 0.00795981 | 1.062356 | 0.2134437 | 351.1518 | 360 | 0.008263158 | 1.179382 | 0.7254335 | 0.9280162 | 0.3288031 | 351.1518 | 372.6044 | 0.00795981 | 1.429579 | 0.2958377 | 0.2196191 | 0.2196191 | 359.355 | 0.0084 | 0.9548658 | 0.3119019 |  | 0.3412618 | -0.01697007 | 1.433107 | 0.3310948
| 10 | 1 | 45 | 2.8 | 40 | 45 | 54.13865 | 350 | 305 | 177 | 95 | 0.25 | 0.2664462 | 362.6941 | 372.6044 | 0.00795981 | 1.065785 | 0.2231979 | 362.6941 | 360 | 0.008263158 | 1.179382 | 0.7254335 | 0.8927916 | 0.3396108 | 362.6941 | 372.6044 | 0.00795981 | 1.358443 | 0.3055618 | 0.2342941 | 0.2342941 | 371.167 | 0.0084 | 0.9371763 | 0.3300699 |  | 0.6013036 | 0.1006844 | 1.579907 | 0.4536368
| 10 | 1 | 45 | 2.8 | 40 | 45 | 54.13865 | 350 | 305 | 177 | 95 | 0.28 | 0.291101 | 375.5681 | 372.6044 | 0.00795981 | 1.039646 | 0.2427613 | 375.5681 | 360 | 0.008263158 | 1.179382 | 0.7254335 | 0.8670048 | 0.3516655 | 375.5681 | 372.6044 | 0.00795981 | 1.255948 | 0.3164079 | 0.2512222 | 0.2512222 | 384.3418 | 0.0084 | 0.897222 | 0.3503342 |  | 0.8913502 | 0.3366575 | 1.743645 | 0.5903184
| 10 | 1 | 45 | 2.8 | 40 | 45 | 54.13865 | 350 | 305 | 177 | 95 | 0.31 | 0.3132053 | 387.1104 | 372.6044 | 0.00795981 | 1.01034 | 0.260301 | 387.1104 | 360 | 0.008263158 | 1.179382 | 0.7254335 | 0.8396805 | 0.3624732 | 387.1104 | 372.6044 | 0.00795981 | 1.169268 | 0.3261321 | 0.266901 | 0.266901 | 396.1537 | 0.0084 | 0.8609709 | 0.3685023 |  | 1.151392 | 0.5482197 | 1.890445 | 0.7128605
| 10 | 1 | 45 | 2.8 | 40 | 45 | 54.13865 | 350 | 305 | 177 | 95 | 0.36 | 0.3395603 | 400.8724 | 372.6044 | 0.00795981 | 0.9432232 | 0.2812136 | 400.8724 | 360 | 0.008263158 | 1.179382 | 0.7254335 | 0.7811488 | 0.3753593 | 400.8724 | 372.6044 | 0.00795981 | 1.042665 | 0.3377262 | 0.2862152 | 0.2862152 | 410.2372 | 0.0084 | 0.7950422 | 0.3901641 |  | 1.461442 | 0.8004668 | 2.065476 | 0.8589683
Viga 350-10-2 - Cornelissen (2022) | 10 | 1 | 45 | 2.8 | 40 | 45 | 54.13865 | 350 | 305 | 177 | 95 | 0.16 | 0.1635764 | 308.9781 | 372.6044 | 0.00795981 | 1.022352 | 0.1878089 | 308.9781 | 360 | 0.008263158 | 1.179382 | 0.7254335 | 1.173806 | 0.2893135 | 308.9781 | 372.6044 | 0.00795981 | 1.808209 | 0.2603072 | 0.170034 | 0.170034 | 316.1961 | 0.0084 | 1.062712 | 0.2455188 |  | -0.6088909 | -0.3261763 | 0.8967226 | -0.1166551
| 10 | 1 | 45 | 2.8 | 40 | 45 | 54.13865 | 350 | 305 | 177 | 95 | 0.18 | 0.1890813 | 322.2961 | 372.6044 | 0.00795981 | 1.050452 | 0.1959041 | 322.2961 | 360 | 0.008263158 | 1.179382 | 0.7254335 | 1.088356 | 0.3017839 | 322.2961 | 372.6044 | 0.00795981 | 1.676577 | 0.2715274 | 0.185008 | 0.185008 | 329.8252 | 0.0084 | 1.027822 | 0.2664819 |  | -0.3088427 | -0.2285322 | 1.066107 | 0.02473956
| 10 | 1 | 45 | 2.8 | 40 | 45 | 54.13865 | 350 | 305 | 177 | 95 | 0.2 | 0.2128859 | 334.7262 | 372.6044 | 0.00795981 | 1.064429 | 0.2034596 | 334.7262 | 360 | 0.008263158 | 1.179382 | 0.7254335 | 1.017298 | 0.3134229 | 334.7262 | 372.6044 | 0.00795981 | 1.567115 | 0.2819995 | 0.1995538 | 0.1995538 | 342.5458 | 0.0084 | 0.9977688 | 0.2860474 |  | -0.02879769 | -0.1373977 | 1.224199 | 0.156708
| 10 | 1 | 45 | 2.8 | 40 | 45 | 54.13865 | 350 | 305 | 177 | 95 | 0.23 | 0.2375406 | 347.6003 | 372.6044 | 0.00795981 | 1.032785 | 0.211285 | 347.6003 | 360 | 0.008263158 | 1.179382 | 0.7254335 | 0.9186304 | 0.3254777 | 347.6003 | 372.6044 | 0.00795981 | 1.41512 | 0.2928456 | 0.2151992 | 0.2151992 | 355.7206 | 0.0084 | 0.9356489 | 0.3063117 |  | 0.2612489 | -0.04300849 | 1.387938 | 0.2933895
| 10 | 1 | 45 | 2.8 | 40 | 45 | 54.13865 | 350 | 305 | 177 | 95 | 0.24 | 0.2638957 | 361.3623 | 372.6044 | 0.00795981 | 1.099566 | 0.2211741 | 361.3623 | 360 | 0.008263158 | 1.179382 | 0.7254335 | 0.9215588 | 0.3383638 | 361.3623 | 372.6044 | 0.00795981 | 1.409849 | 0.3044398 | 0.2325766 | 0.2325766 | 369.8041 | 0.0084 | 0.9690692 | 0.3279736 |  | 0.5712987 | 0.07627338 | 1.562968 | 0.4394974
| 10 | 1 | 45 | 2.8 | 40 | 45 | 54.13865 | 350 | 305 | 177 | 95 | 0.25 | 0.291101 | 375.5681 | 372.6044 | 0.00795981 | 1.164404 | 0.2427613 | 375.5681 | 360 | 0.008263158 | 1.179382 | 0.7254335 | 0.9710453 | 0.3516655 | 375.5681 | 372.6044 | 0.00795981 | 1.406662 | 0.3164079 | 0.2512222 | 0.2512222 | 384.3418 | 0.0084 | 1.004889 | 0.3503342 |  | 0.8913502 | 0.3366575 | 1.743645 | 0.5903184
| 10 | 1 | 45 | 2.8 | 40 | 45 | 54.13865 | 350 | 305 | 177 | 95 | 0.27 | 0.3157557 | 388.4422 | 372.6044 | 0.00795981 | 1.169466 | 0.2623248 | 388.4422 | 360 | 0.008263158 | 1.179382 | 0.7254335 | 0.9715732 | 0.3637203 | 388.4422 | 372.6044 | 0.00795981 | 1.347112 | 0.3272541 | 0.2687406 | 0.2687406 | 397.5166 | 0.0084 | 0.9953356 | 0.3705986 |  | 1.181397 | 0.5726307 | 1.907384 | 0.7269999
| 10 | 1 | 45 | 2.8 | 40 | 45 | 54.13865 | 350 | 305 | 177 | 95 | 0.29 | 0.33786 | 399.9845 | 372.6044 | 0.00795981 | 1.165035 | 0.2798644 | 399.9845 | 360 | 0.008263158 | 1.179382 | 0.7254335 | 0.9650496 | 0.3745279 | 399.9845 | 372.6044 | 0.00795981 | 1.291476 | 0.3369782 | 0.2849488 | 0.2849488 | 409.3286 | 0.0084 | 0.982582 | 0.3887666 |  | 1.441439 | 0.7841928 | 2.054184 | 0.849542
Viga 350-10-3 - Cornelissen (2022) | 10 | 1 | 45 | 2.8 | 40 | 45 | 54.13865 | 350 | 305 | 177 | 95 | 0.15 | 0.1916318 | 323.6279 | 372.6044 | 0.00795981 | 1.277545 | 0.1967136 | 323.6279 | 360 | 0.008263158 | 1.179382 | 0.7254335 | 1.311424 | 0.3030309 | 323.6279 | 372.6044 | 0.00795981 | 2.020206 | 0.2726494 | 0.1865401 | 0.1865401 | 331.1882 | 0.0084 | 1.243601 | 0.2685782 |  | -0.2788379 | -0.2187678 | 1.083046 | 0.03887904
| 10 | 1 | 45 | 2.8 | 40 | 45 | 54.13865 | 350 | 305 | 177 | 95 | 0.16 | 0.2162865 | 336.502 | 372.6044 | 0.00795981 | 1.351791 | 0.204539 | 336.502 | 360 | 0.008263158 | 1.179382 | 0.7254335 | 1.278369 | 0.3150857 | 336.502 | 372.6044 | 0.00795981 | 1.969285 | 0.2834955 | 0.2016766 | 0.2016766 | 344.363 | 0.0084 | 1.260479 | 0.2888425 |  | 0.01120874 | -0.1243785 | 1.246784 | 0.1755606
| 10 | 1 | 45 | 2.8 | 40 | 45 | 54.13865 | 350 | 305 | 177 | 95 | 0.18 | 0.2511433 | 354.7033 | 372.6044 | 0.00795981 | 1.39524 | 0.2156024 | 354.7033 | 360 | 0.008263158 | 1.179382 | 0.7254335 | 1.197791 | 0.3321286 | 354.7033 | 372.6044 | 0.00795981 | 1.845159 | 0.2988297 | 0.224084 | 0.224084 | 362.9895 | 0.0084 | 1.244911 | 0.3174921 |  | 0.4212746 | 0.009068343 | 1.478276 | 0.3688
| 10 | 1 | 45 | 2.8 | 40 | 45 | 54.13865 | 350 | 305 | 177 | 95 | 0.18 | 0.2715472 | 365.3577 | 372.6044 | 0.00795981 | 1.508596 | 0.2272455 | 365.3577 | 360 | 0.008263158 | 1.179382 | 0.7254335 | 1.262475 | 0.3421049 | 365.3577 | 372.6044 | 0.00795981 | 1.900583 | 0.3078058 | 0.237748 | 0.237748 | 373.8928 | 0.0084 | 1.320822 | 0.3342625 |  | 0.6613132 | 0.1495064 | 1.613784 | 0.4819158
| 10 | 1 | 45 | 2.8 | 40 | 45 | 54.13865 | 350 | 305 | 177 | 95 | 0.19 | 0.291101 | 375.5681 | 372.6044 | 0.00795981 | 1.53211 | 0.2427613 | 375.5681 | 360 | 0.008263158 | 1.179382 | 0.7254335 | 1.277691 | 0.3516655 | 375.5681 | 372.6044 | 0.00795981 | 1.850871 | 0.3164079 | 0.2512222 | 0.2512222 | 384.3418 | 0.0084 | 1.322222 | 0.3503342 |  | 0.8913502 | 0.3366575 | 1.743645 | 0.5903184
| 10 | 1 | 45 | 2.8 | 40 | 45 | 54.13865 | 350 | 305 | 177 | 95 | 0.2 | 0.3123551 | 386.6665 | 372.6044 | 0.00795981 | 1.561775 | 0.2596264 | 386.6665 | 360 | 0.008263158 | 1.179382 | 0.7254335 | 1.298132 | 0.3620575 | 386.6665 | 372.6044 | 0.00795981 | 1.810288 | 0.3257581 | 0.2662892 | 0.2662892 | 395.6994 | 0.0084 | 1.331446 | 0.3678035 |  | 1.14139 | 0.5400827 | 1.884799 | 0.7081473
| 10 | 1 | 45 | 2.8 | 40 | 45 | 54.13865 | 350 | 305 | 177 | 95 | 0.22 | 0.3404105 | 401.3163 | 372.6044 | 0.00795981 | 1.54732 | 0.2818882 | 401.3163 | 360 | 0.008263158 | 1.179382 | 0.7254335 | 1.28131 | 0.375775 | 401.3163 | 372.6044 | 0.00795981 | 1.708068 | 0.3381002 | 0.2868495 | 0.2868495 | 410.6915 | 0.0084 | 1.303861 | 0.3908629 |  | 1.471443 | 0.8086038 | 2.071122 | 0.8636815
Viga 350-20-1 - Cornelissen (2022) | 20 | 1 | 40 | 2.8 | 40 | 50 | 96.38692 | 350 | 300 | 182 | 150 | 0.16 | 0.1762175 | 224.9365 | 95.42369 | 0.03726149 | 1.101359 | 0.1625053 | 224.9365 | 154 | 0.021 | 1.245564 | 0.5535714 | 1.015658 | 0.174795 | 224.9365 | 95.42369 | 0.03726149 | 1.092468 | 0.1898758 | 0.1914281 | 0.1898758 | 234.035 | 0.0196 | 1.186724 | 0.2196368 |  | -0.4601765 | -0.6313874 | -0.658773 | -1.004223
| 20 | 1 | 40 | 2.8 | 40 | 50 | 96.38692 | 350 | 300 | 182 | 150 | 0.2 | 0.2129582 | 259.8976 | 95.42369 | 0.03726149 | 1.064791 | 0.2052966 | 259.8976 | 154 | 0.021 | 1.245564 | 0.5535714 | 1.026483 | 0.2112391 | 259.8976 | 95.42369 | 0.03726149 | 1.056195 | 0.2193875 | 0.2555587 | 0.2193875 | 270.4103 | 0.0196 | 1.096938 | 0.2763589 |  | -0.02794674 | -0.1152398 | -0.1637556 | -0.6323197
| 20 | 1 | 40 | 2.8 | 40 | 50 | 96.38692 | 350 | 300 | 182 | 150 | 0.23 | 0.2495744 | 294.7403 | 95.42369 | 0.03726149 | 1.085106 | 0.247943 | 294.7403 | 154 | 0.021 | 1.245564 | 0.5535714 | 1.078013 | 0.2475597 | 294.7403 | 95.42369 | 0.03726149 | 1.076346 | 0.2487993 | 0.3286737 | 0.2487993 | 306.6623 | 0.0196 | 1.081736 | 0.3328887 |  | 0.4028178 | 0.3991582 | 0.3295838 | -0.2616769
Viga 350-20-2 - Cornelissen (2022) | 20 | 1 | 40 | 2.8 | 40 | 50 | 96.38692 | 350 | 300 | 182 | 150 | 0.14 | 0.1762175 | 224.9365 | 95.42369 | 0.03726149 | 1.258696 | 0.1625053 | 224.9365 | 154 | 0.021 | 1.245564 | 0.5535714 | 1.160752 | 0.174795 | 224.9365 | 95.42369 | 0.03726149 | 1.248535 | 0.1898758 | 0.1914281 | 0.1898758 | 234.035 | 0.0196 | 1.356255 | 0.2196368 |  | -0.4601765 | -0.6313874 | -0.658773 | -1.004223
| 20 | 1 | 40 | 2.8 | 40 | 50 | 96.38692 | 350 | 300 | 182 | 150 | 0.17 | 0.21246 | 259.4236 | 95.42369 | 0.03726149 | 1.249765 | 0.2047164 | 259.4236 | 154 | 0.021 | 1.245564 | 0.5535714 | 1.204214 | 0.2107449 | 259.4236 | 95.42369 | 0.03726149 | 1.239676 | 0.2189874 | 0.2546272 | 0.2189874 | 269.9171 | 0.0196 | 1.288161 | 0.2755898 |  | -0.03380748 | -0.1222384 | -0.1704677 | -0.6373624
| 20 | 1 | 40 | 2.8 | 40 | 50 | 96.38692 | 350 | 300 | 182 | 150 | 0.21 | 0.2489517 | 294.1477 | 95.42369 | 0.03726149 | 1.185484 | 0.2472177 | 294.1477 | 154 | 0.021 | 1.245564 | 0.5535714 | 1.177227 | 0.246942 | 294.1477 | 95.42369 | 0.03726149 | 1.175914 | 0.2482991 | 0.3273534 | 0.2482991 | 306.0458 | 0.0196 | 1.182377 | 0.3319273 |  | 0.3954919 | 0.39041 | 0.3211937 | -0.2679803
Viga 350-20-3 - Cornelissen (2022) | 20 | 1 | 40 | 2.8 | 40 | 50 | 96.38692 | 350 | 300 | 182 | 150 | 0.21 | 0.1019888 | 154.3031 | 95.42369 | 0.03726149 | 0.485661 | 0.07605217 | 154.3031 | 154 | 0.021 | 1.245564 | 0.5535714 | 0.3621532 | 0.1011655 | 154.3031 | 95.42369 | 0.03726149 | 0.4817404 | 0.130252 | 0.09008144 | 0.09008144 | 160.5445 | 0.0196 | 0.4289592 | 0.105039 |  | -1.333427 | -1.674181 | -1.658876 | -1.755594
| 20 | 1 | 40 | 2.8 | 40 | 50 | 96.38692 | 350 | 300 | 182 | 150 | 0.25 | 0.1398504 | 190.3309 | 95.42369 | 0.03726149 | 0.5594017 | 0.120149 | 190.3309 | 154 | 0.021 | 1.245564 | 0.5535714 | 0.4805962 | 0.1387215 | 190.3309 | 95.42369 | 0.03726149 | 0.5548858 | 0.1606641 | 0.137058 | 0.137058 | 198.0296 | 0.0196 | 0.5482321 | 0.1634916 |  | -0.8880106 | -1.142286 | -1.148756 | -1.372345
| 20 | 1 | 40 | 2.8 | 40 | 50 | 96.38692 | 350 | 300 | 182 | 150 | 0.29 | 0.1755948 | 224.3439 | 95.42369 | 0.03726149 | 0.6054992 | 0.16178 | 224.3439 | 154 | 0.021 | 1.245564 | 0.5535714 | 0.557862 | 0.1741773 | 224.3439 | 95.42369 | 0.03726149 | 0.6006112 | 0.1893756 | 0.1904209 | 0.1893756 | 233.4185 | 0.0196 | 0.6530192 | 0.2186754 |  | -0.4675024 | -0.6401357 | -0.6671632 | -1.010527
| 20 | 1 | 40 | 2.8 | 40 | 50 | 96.38692 | 350 | 300 | 182 | 150 | 0.33 | 0.2114637 | 258.4755 | 95.42369 | 0.03726149 | 0.640799 | 0.203556 | 258.4755 | 154 | 0.021 | 1.245564 | 0.5535714 | 0.6168363 | 0.2097566 | 258.4755 | 95.42369 | 0.03726149 | 0.6356261 | 0.2181871 | 0.2527695 | 0.2181871 | 268.9306 | 0.0196 | 0.6611729 | 0.2740515 |  | -0.04552896 | -0.1362356 | -0.1838919 | -0.6474479
| 20 | 1 | 40 | 2.8 | 40 | 50 | 96.38692 | 350 | 300 | 182 | 150 | 0.37 | 0.2621534 | 306.71 | 95.42369 | 0.03726149 | 0.7085227 | 0.2625936 | 306.71 | 154 | 0.021 | 1.245564 | 0.5535714 | 0.7097124 | 0.2600371 | 306.71 | 95.42369 | 0.03726149 | 0.7028031 | 0.2589033 | 0.3559114 | 0.2589033 | 319.1162 | 0.0196 | 0.6997387 | 0.3523088 |  | 0.5508015 | 0.5758732 | 0.4990643 | -0.1343472
Viga G2 - Makhlouf e Malhas (1996) | 20 | 6 | 84 | 3.508821 | 50 | 64 | 96.25101 | 400 | 336 | 205 | 164 | 0.15 | 0.1316589 | 179.888 | 134.7325 | 0.03101245 | 0.8777259 | 0.1111297 | 179.888 | 205 | 0.01914634 | 1.266946 | 0.5794872 | 0.7408645 | 0.143722 | 179.888 | 134.7325 | 0.03101245 | 0.9581467 | 0.1855342 | 0.1026441 | 0.1026441 | 188.2903 | 0.0163 | 0.6842943 | 0.1077085 |  | -0.9843786 | -1.251077 | -1.080834 | -1.058935
| 20 | 6 | 84 | 3.508821 | 50 | 64 | 96.25101 | 400 | 336 | 205 | 164 | 0.23 | 0.1920177 | 225.2967 | 134.7325 | 0.03101245 | 0.8348594 | 0.1581257 | 225.2967 | 205 | 0.01914634 | 1.266946 | 0.5794872 | 0.6875031 | 0.1923574 | 225.2967 | 134.7325 | 0.03101245 | 0.8363365 | 0.2323681 | 0.1610049 | 0.1610049 | 235.8199 | 0.0163 | 0.7000214 | 0.2002274 |  | -0.2742983 | -0.6842134 | -0.420224 | -0.4687402
| 20 | 6 | 84 | 3.508821 | 50 | 64 | 96.25101 | 400 | 336 | 205 | 164 | 0.28 | 0.2523764 | 270.7053 | 134.7325 | 0.03101245 | 0.9013444 | 0.2282561 | 270.7053 | 205 | 0.01914634 | 1.266946 | 0.5794872 | 0.8152003 | 0.252823 | 270.7053 | 134.7325 | 0.03101245 | 0.9029391 | 0.279202 | 0.2324466 | 0.2324466 | 283.3495 | 0.0163 | 0.8301663 | 0.2927464 |  | 0.4357821 | 0.161696 | 0.4010748 | 0.1214542
Viga G3 - Makhlouf e Malhas (1996) | 20 | 9 | 45 | 3.508821 | 50 | 64 | 113.5503 | 400 | 336 | 208 | 164 | 0.18 | 0.122721 | 176.8396 | 92.72253 | 0.04932804 | 0.6817831 | 0.1179482 | 176.8396 | 144 | 0.02871951 | 1.287706 | 0.5729167 | 0.6552679 | 0.1379015 | 176.8396 | 92.72253 | 0.04932804 | 0.7661195 | 0.1505811 | 0.1003528 | 0.1003528 | 186.1769 | 0.0206 | 0.5575156 | 0.1497171 |  | -1.089527 | -1.168832 | -1.159894 | -1.49941
| 20 | 9 | 45 | 3.508821 | 50 | 64 | 113.5503 | 400 | 336 | 208 | 164 | 0.26 | 0.167183 | 220.7528 | 92.72253 | 0.04932804 | 0.6430115 | 0.1751294 | 220.7528 | 144 | 0.02871951 | 1.287706 | 0.5729167 | 0.6735746 | 0.1878635 | 220.7528 | 92.72253 | 0.04932804 | 0.7225519 | 0.1879737 | 0.1563806 | 0.1563806 | 232.4087 | 0.0206 | 0.6014639 | 0.222349 |  | -0.5664614 | -0.4791157 | -0.4812643 | -1.028193
| 20 | 9 | 45 | 3.508821 | 50 | 64 | 113.5503 | 400 | 336 | 208 | 164 | 0.34 | 0.211645 | 264.6659 | 92.72253 | 0.04932804 | 0.6224854 | 0.2323106 | 264.6659 | 144 | 0.02871951 | 1.287706 | 0.5729167 | 0.6832664 | 0.2378255 | 264.6659 | 92.72253 | 0.04932804 | 0.6994866 | 0.2253663 | 0.2247847 | 0.2247847 | 278.6405 | 0.0206 | 0.6611314 | 0.2949809 |  | -0.04339555 | 0.210601 | 0.1973651 | -0.556976
Viga C1 - Kumar et al. (2007) | 16 | 2 | 52 | 3.42 | 27 | 35 | 69.84043 | 235 | 200 | 123 | 115 | 0.15 | 0.129478 | 234.7223 | 94.16551 | 0.04868019 | 0.8631866 | 0.1175278 | 234.7223 | 171 | 0.02330435 | 1.268901 | 0.4866071 | 0.7835185 | 0.1315953 | 234.7223 | 94.16551 | 0.04868019 | 0.8773022 | 0.1799015 | 0.1502109 | 0.1502109 | 245.3604 | 0.0188 | 1.001406 | 0.168142 |  | -1.010035 | -1.173904 | -1.24555 | -1.129918
| 16 | 2 | 52 | 3.42 | 27 | 35 | 69.84043 | 235 | 200 | 123 | 115 | 0.19 | 0.1882795 | 315.6611 | 94.16551 | 0.04868019 | 0.9909448 | 0.1894164 | 315.6611 | 171 | 0.02330435 | 1.268901 | 0.4866071 | 0.9969284 | 0.1913584 | 315.6611 | 94.16551 | 0.04868019 | 1.00715 | 0.2419365 | 0.2716657 | 0.2419365 | 329.9674 | 0.0188 | 1.27335 | 0.2604186 |  | -0.3182751 | -0.3067866 | -0.4337928 | -0.3481611
| 16 | 2 | 52 | 3.42 | 27 | 35 | 69.84043 | 235 | 200 | 123 | 115 | 0.22 | 0.2235604 | 364.2243 | 94.16551 | 0.04868019 | 1.016184 | 0.2325496 | 364.2243 | 171 | 0.02330435 | 1.268901 | 0.4866071 | 1.057043 | 0.2272163 | 364.2243 | 94.16551 | 0.04868019 | 1.032801 | 0.2791575 | 0.361685 | 0.2791575 | 380.7316 | 0.0188 | 1.268898 | 0.3157846 |  | 0.09678097 | 0.2134837 | 0.05326144 | 0.1208929
| 16 | 2 | 52 | 3.42 | 27 | 35 | 69.84043 | 235 | 200 | 123 | 115 | 0.22 | 0.2529612 | 404.6937 | 94.16551 | 0.04868019 | 1.149824 | 0.2684939 | 404.6937 | 171 | 0.02330435 | 1.268901 | 0.4866071 | 1.220427 | 0.2570978 | 404.6937 | 94.16551 | 0.04868019 | 1.168626 | 0.310175 | 0.4465248 | 0.310175 | 423.0352 | 0.0188 | 1.409886 | 0.3619229 |  | 0.4426611 | 0.6470422 | 0.45914 | 0.5117713
| 16 | 2 | 52 | 3.42 | 27 | 35 | 69.84043 | 235 | 200 | 123 | 115 | 0.25 | 0.3000024 | 469.4447 | 94.16551 | 0.04868019 | 1.20001 | 0.3260048 | 469.4447 | 171 | 0.02330435 | 1.268901 | 0.4866071 | 1.304019 | 0.3049083 | 469.4447 | 94.16551 | 0.04868019 | 1.219633 | 0.359803 | 0.6008437 | 0.359803 | 490.7208 | 0.0188 | 1.439212 | 0.4357442 |  | 0.9960692 | 1.340736 | 1.108546 | 1.137177
| 16 | 2 | 52 | 3.42 | 27 | 35 | 69.84043 | 235 | 200 | 123 | 115 | 0.29 | 0.3411635 | 526.1018 | 94.16551 | 0.04868019 | 1.176426 | 0.3763268 | 526.1018 | 171 | 0.02330435 | 1.268901 | 0.4866071 | 1.297679 | 0.3467425 | 526.1018 | 94.16551 | 0.04868019 | 1.195664 | 0.3871366 | 0.6956014 | 0.3871366 | 528 | 0.0188 | 1.334954 | 0.4932372 |  | 1.480301 | 1.947718 | 1.676776 | 1.481631
Viga C2 - Kumar et al. (2007) | 20 | 2 | 44 | 3.42 | 25 | 35 | 82.82382 | 235 | 200 | 125 | 122.5 | 0.17 | 0.135882 | 270.8701 | 65.34757 | 0.08253592 | 0.7993058 | 0.1512812 | 270.8701 | 124 | 0.03417687 | 1.298696 | 0.4431818 | 0.8898894 | 0.1461717 | 270.8701 | 65.34757 | 0.08253592 | 0.8598337 | 0.2051952 | 0.2525277 | 0.2051952 | 284.5465 | 0.0253 | 1.207031 | 0.2043745 |  | -0.9346966 | -0.7667715 | -1.04756 | -0.8111693
| 20 | 2 | 44 | 3.42 | 25 | 35 | 82.82382 | 235 | 200 | 125 | 122.5 | 0.19 | 0.157689 | 308.0484 | 65.34757 | 0.08253592 | 0.8299423 | 0.1799064 | 308.0484 | 124 | 0.03417687 | 1.298696 | 0.4431818 | 0.946876 | 0.1696301 | 308.0484 | 65.34757 | 0.08253592 | 0.8927901 | 0.2333593 | 0.3266064 | 0.2333593 | 323.6019 | 0.0253 | 1.228207 | 0.2399431 |  | -0.6781514 | -0.4214952 | -0.7289265 | -0.4562497
| 20 | 2 | 44 | 3.42 | 25 | 35 | 82.82382 | 235 | 200 | 125 | 122.5 | 0.21 | 0.1857267 | 355.849 | 65.34757 | 0.08253592 | 0.8844127 | 0.2167103 | 355.849 | 124 | 0.03417687 | 1.298696 | 0.4431818 | 1.031954 | 0.1997909 | 355.849 | 65.34757 | 0.08253592 | 0.9513854 | 0.2695702 | 0.4358312 | 0.2695702 | 373.816 | 0.0253 | 1.283668 | 0.2856741 |  | -0.3483076 | 0.02243163 | -0.3192549 | 7.556683e-05
| 20 | 2 | 44 | 3.42 | 25 | 35 | 82.82382 | 235 | 200 | 125 | 122.5 | 0.23 | 0.1981878 | 377.0937 | 65.34757 | 0.08253592 | 0.8616863 | 0.2330676 | 377.0937 | 124 | 0.03417687 | 1.298696 | 0.4431818 | 1.013337 | 0.2131957 | 377.0937 | 65.34757 | 0.08253592 | 0.9269379 | 0.285664 | 0.4894241 | 0.285664 | 396.1333 | 0.0253 | 1.242017 | 0.3059989 |  | -0.2017103 | 0.2197324 | -0.1371786 | 0.2028868
| 20 | 2 | 44 | 3.42 | 25 | 35 | 82.82382 | 235 | 200 | 125 | 122.5 | 0.25 | 0.2262255 | 424.8943 | 65.34757 | 0.08253592 | 0.9049019 | 0.2698715 | 424.8943 | 124 | 0.03417687 | 1.298696 | 0.4431818 | 1.079486 | 0.2433565 | 424.8943 | 65.34757 | 0.08253592 | 0.9734261 | 0.3218749 | 0.6213677 | 0.3218749 | 446.3474 | 0.0253 | 1.287499 | 0.3517299 |  | 0.1281335 | 0.6636592 | 0.272493 | 0.659212
| 20 | 2 | 44 | 3.42 | 25 | 35 | 82.82382 | 235 | 200 | 125 | 122.5 | 0.25 | 0.285416 | 525.8067 | 65.34757 | 0.08253592 | 1.141664 | 0.3475686 | 525.8067 | 124 | 0.03417687 | 1.298696 | 0.4431818 | 1.390274 | 0.3070293 | 525.8067 | 65.34757 | 0.08253592 | 1.228117 | 0.3807571 | 0.8695018 | 0.3807571 | 528 | 0.0253 | 1.523028 | 0.4482732 |  | 0.8244704 | 1.600838 | 1.137355 | 1.401238
Viga C3 - Kumar et al. (2007) | 20 | 3 | 12 | 3.42 | 25 | 35 | 95.70173 | 235 | 200 | 129 | 122.5 | 0.18 | 0.09900154 | 246.9219 | 49.1977 | 0.1352493 | 0.5500086 | 0.1270385 | 246.9219 | 91 | 0.05126531 | 1.335576 | 0.4221698 | 0.7057694 | 0.1197226 | 246.9219 | 49.1977 | 0.1352493 | 0.6651258 | 0.1528115 | 0.2112745 | 0.1528115 | 260.2689 | 0.0333 | 0.848953 | 0.1624382 |  | -1.36857 | -1.059186 | -1.406816 | -1.471302
| 20 | 3 | 12 | 3.42 | 25 | 35 | 95.70173 | 235 | 200 | 129 | 122.5 | 0.19 | 0.1155374 | 283.234 | 49.1977 | 0.1352493 | 0.6080915 | 0.1509963 | 283.234 | 91 | 0.05126531 | 1.335576 | 0.4221698 | 0.7947173 | 0.1397195 | 283.234 | 49.1977 | 0.1352493 | 0.7353656 | 0.1752838 | 0.2779832 | 0.1752838 | 298.5437 | 0.0333 | 0.9225464 | 0.1908257 |  | -1.174037 | -0.7702083 | -1.135201 | -1.188109
| 20 | 3 | 12 | 3.42 | 25 | 35 | 95.70173 | 235 | 200 | 129 | 122.5 | 0.21 | 0.1304197 | 315.9148 | 49.1977 | 0.1352493 | 0.621046 | 0.1725583 | 315.9148 | 91 | 0.05126531 | 1.335576 | 0.4221698 | 0.8217061 | 0.1577166 | 315.9148 | 49.1977 | 0.1352493 | 0.7510314 | 0.1955089 | 0.3458341 | 0.1955089 | 332.9911 | 0.0333 | 0.9309946 | 0.2163746 |  | -0.9989572 | -0.5101284 | -0.890747 | -0.9332355
| 20 | 3 | 12 | 3.42 | 25 | 35 | 95.70173 | 235 | 200 | 129 | 122.5 | 0.23 | 0.1486091 | 355.8581 | 49.1977 | 0.1352493 | 0.6461265 | 0.1989118 | 355.8581 | 91 | 0.05126531 | 1.335576 | 0.4221698 | 0.8648341 | 0.1797131 | 355.8581 | 49.1977 | 0.1352493 | 0.7813613 | 0.2202284 | 0.438815 | 0.2202284 | 375.0934 | 0.0333 | 0.9575147 | 0.2476009 |  | -0.7849708 | -0.192253 | -0.5919704 | -0.6217235
| 20 | 3 | 12 | 3.42 | 25 | 35 | 95.70173 | 235 | 200 | 129 | 122.5 | 0.25 | 0.1667985 | 395.8013 | 49.1977 | 0.1352493 | 0.6671941 | 0.2252654 | 395.8013 | 91 | 0.05126531 | 1.335576 | 0.4221698 | 0.9010616 | 0.2017096 | 395.8013 | 49.1977 | 0.1352493 | 0.8068384 | 0.2449479 | 0.5428531 | 0.2449479 | 417.1957 | 0.0333 | 0.9797916 | 0.2788273 |  | -0.5709844 | 0.1256224 | -0.2931938 | -0.3102115
| 20 | 3 | 12 | 3.42 | 25 | 35 | 95.70173 | 235 | 200 | 129 | 122.5 | 0.29 | 0.1833344 | 432.1133 | 49.1977 | 0.1352493 | 0.6321875 | 0.2492232 | 432.1133 | 91 | 0.05126531 | 1.335576 | 0.4221698 | 0.8593903 | 0.2217064 | 432.1133 | 49.1977 | 0.1352493 | 0.7645049 | 0.2674202 | 0.6470283 | 0.2674202 | 455.4706 | 0.0333 | 0.9221386 | 0.3071022 |  | -0.3764512 | 0.4146001 | -0.02157868 | -0.02701878
| 20 | 3 | 12 | 3.42 | 25 | 35 | 95.70173 | 235 | 200 | 129 | 122.5 | 0.31 | 0.1998702 | 468.4254 | 49.1977 | 0.1352493 | 0.6447427 | 0.273181 | 468.4254 | 91 | 0.05126531 | 1.335576 | 0.4221698 | 0.8812289 | 0.2417032 | 468.4254 | 49.1977 | 0.1352493 | 0.7796878 | 0.2898925 | 0.7603416 | 0.2898925 | 493.7454 | 0.0333 | 0.935137 | 0.3329091 |  | -0.1819181 | 0.7035777 | 0.2500364 | 0.256174
| 20 | 3 | 12 | 3.42 | 25 | 35 | 95.70173 | 235 | 200 | 129 | 122.5 | 0.37 | 0.2147525 | 501.1062 | 49.1977 | 0.1352493 | 0.5804122 | 0.294743 | 501.1062 | 91 | 0.05126531 | 1.335576 | 0.4221698 | 0.7966026 | 0.2597004 | 501.1062 | 49.1977 | 0.1352493 | 0.7018929 | 0.3100043 | 0.8695018 | 0.3100043 | 528 | 0.0333 | 0.8378496 | 0.3561353 |  | -0.006838273 | 0.9636576 | 0.49449 | 0.5096211
Viga CS1 - Kumar et al. (2007) | 16 | 2 | 52 | 2.98 | 27 | 35 | 67.59405 | 235 | 200 | 122 | 115 | 0.16 | 0.2359357 | 370.7473 | 81.23343 | 0.04802697 | 1.474598 | 0.2505652 | 370.7473 | 147 | 0.02330435 | 1.264339 | 0.4911504 | 1.566033 | 0.2389855 | 370.7473 | 81.23343 | 0.04802697 | 1.493659 | 0.285361 | 0.4337416 | 0.285361 | 389.1923 | 0.0188 | 1.783506 | 0.3378083 |  | 0.2423674 | 0.4307877 | 0.2131213 | 0.1990686
| 16 | 2 | 52 | 2.98 | 27 | 35 | 67.59405 | 235 | 200 | 122 | 115 | 0.2 | 0.2890841 | 443.2848 | 81.23343 | 0.04802697 | 1.445421 | 0.3149 | 443.2848 | 147 | 0.02330435 | 1.264339 | 0.4911504 | 1.5745 | 0.2928209 | 443.2848 | 81.23343 | 0.04802697 | 1.464105 | 0.3411925 | 0.62007 | 0.3411925 | 465.3387 | 0.0188 | 1.705962 | 0.4208572 |  | 0.867623 | 1.206791 | 0.9443641 | 0.9026497
| 16 | 2 | 52 | 2.98 | 27 | 35 | 67.59405 | 235 | 200 | 122 | 115 | 0.26 | 0.348138 | 523.882 | 81.23343 | 0.04802697 | 1.338992 | 0.3863831 | 523.882 | 147 | 0.02330435 | 1.264339 | 0.4911504 | 1.486089 | 0.3526381 | 523.882 | 81.23343 | 0.04802697 | 1.356301 | 0.3871366 | 0.7983077 | 0.3871366 | 528 | 0.0188 | 1.488987 | 0.5060332 |  | 1.562352 | 2.069017 | 1.756856 | 1.481631
Viga CS2 - Kumar et al. (2007) | 20 | 2 | 44 | 2.98 | 25 | 35 | 80.32119 | 235 | 200 | 125 | 122.5 | 0.17 | 0.1366242 | 264.2801 | 55.88423 | 0.08120052 | 0.8036717 | 0.1541435 | 264.2801 | 106 | 0.03417687 | 1.292449 | 0.4431818 | 0.9067265 | 0.1463779 | 264.2801 | 55.88423 | 0.08120052 | 0.8610464 | 0.2011718 | 0.2785599 | 0.2011718 | 278.9671 | 0.0253 | 1.183364 | 0.2063394 |  | -0.9259651 | -0.7322467 | -1.04476 | -0.8618721
| 20 | 2 | 44 | 2.98 | 25 | 35 | 80.32119 | 235 | 200 | 125 | 122.5 | 0.19 | 0.158531 | 301.2793 | 55.88423 | 0.08120052 | 0.8343737 | 0.182595 | 301.2793 | 106 | 0.03417687 | 1.292449 | 0.4431818 | 0.9610263 | 0.1698486 | 301.2793 | 55.88423 | 0.08120052 | 0.8939402 | 0.2293358 | 0.3620164 | 0.2293358 | 318.0225 | 0.0253 | 1.207031 | 0.241908 |  | -0.6682462 | -0.3890661 | -0.7259584 | -0.5069525
| 20 | 2 | 44 | 2.98 | 25 | 35 | 80.32119 | 235 | 200 | 125 | 122.5 | 0.23 | 0.1866969 | 348.8497 | 55.88423 | 0.08120052 | 0.8117257 | 0.2191755 | 348.8497 | 106 | 0.03417687 | 1.292449 | 0.4431818 | 0.9529369 | 0.2000253 | 348.8497 | 55.88423 | 0.08120052 | 0.8696753 | 0.2655468 | 0.4853627 | 0.2655468 | 368.2366 | 0.0253 | 1.154551 | 0.287639 |  | -0.3368933 | 0.0521661 | -0.316071 | -0.05062724
| 20 | 2 | 44 | 2.98 | 25 | 35 | 80.32119 | 235 | 200 | 125 | 122.5 | 0.25 | 0.1992151 | 369.9921 | 55.88423 | 0.08120052 | 0.7968604 | 0.2354335 | 369.9921 | 106 | 0.03417687 | 1.292449 | 0.4431818 | 0.9417339 | 0.2134372 | 369.9921 | 55.88423 | 0.08120052 | 0.8537488 | 0.2816405 | 0.5459773 | 0.2816405 | 390.554 | 0.0253 | 1.126562 | 0.3079639 |  | -0.1896254 | 0.2482693 | -0.1338988 | 0.152184
| 20 | 2 | 44 | 2.98 | 25 | 35 | 80.32119 | 235 | 200 | 125 | 122.5 | 0.3 | 0.2179924 | 401.7057 | 55.88423 | 0.08120052 | 0.7266412 | 0.2598205 | 401.7057 | 106 | 0.03417687 | 1.292449 | 0.4431818 | 0.8660682 | 0.233555 | 401.7057 | 55.88423 | 0.08120052 | 0.7785166 | 0.3057811 | 0.6435847 | 0.3057811 | 424.03 | 0.0253 | 1.01927 | 0.3384512 |  | 0.03127654 | 0.5424241 | 0.1393595 | 0.4564008
| 20 | 2 | 44 | 2.98 | 25 | 35 | 80.32119 | 235 | 200 | 125 | 122.5 | 0.32 | 0.2305105 | 422.8482 | 55.88423 | 0.08120052 | 0.7203454 | 0.2760785 | 422.8482 | 106 | 0.03417687 | 1.292449 | 0.4431818 | 0.8627452 | 0.2469668 | 422.8482 | 55.88423 | 0.08120052 | 0.7717714 | 0.3218749 | 0.7131133 | 0.3218749 | 446.3474 | 0.0253 | 1.005859 | 0.3587761 |  | 0.1785445 | 0.7385273 | 0.3215317 | 0.659212
| 20 | 2 | 44 | 2.98 | 25 | 35 | 80.32119 | 235 | 200 | 125 | 122.5 | 0.36 | 0.2611801 | 474.647 | 55.88423 | 0.08120052 | 0.7255002 | 0.3159106 | 474.647 | 106 | 0.03417687 | 1.292449 | 0.4431818 | 0.8775293 | 0.2798259 | 474.647 | 55.88423 | 0.08120052 | 0.7772942 | 0.3613045 | 0.8985272 | 0.3613045 | 501.025 | 0.0253 | 1.003624 | 0.4085721 |  | 0.5393509 | 1.21898 | 0.7678536 | 1.1561
| 20 | 2 | 44 | 2.98 | 25 | 35 | 80.32119 | 235 | 200 | 125 | 122.5 | 0.47 | 0.2918496 | 526.4459 | 55.88423 | 0.08120052 | 0.6209566 | 0.3557426 | 526.4459 | 106 | 0.03417687 | 1.292449 | 0.4431818 | 0.7568993 | 0.312685 | 526.4459 | 55.88423 | 0.08120052 | 0.6652871 | 0.3807571 | 0.9978846 | 0.3807571 | 528 | 0.0253 | 0.8101214 | 0.458368 |  | 0.9001574 | 1.699433 | 1.214175 | 1.401238
Viga CS3 - Kumar et al. (2007) | 20 | 3 | 12 | 2.98 | 25 | 35 | 93.01136 | 235 | 200 | 128 | 122.5 | 0.16 | 0.1278901 | 303.4026 | 41.64389 | 0.1326867 | 0.7993133 | 0.1692006 | 303.4026 | 77 | 0.05126531 | 1.327138 | 0.4275701 | 1.057504 | 0.153998 | 303.4026 | 41.64389 | 0.1326867 | 0.9624873 | 0.1887672 | 0.3699966 | 0.1887672 | 321.5086 | 0.0333 | 1.179795 | 0.2117948 |  | -1.028715 | -0.5506287 | -0.9412567 | -1.018193
| 20 | 3 | 12 | 2.98 | 25 | 35 | 93.01136 | 235 | 200 | 128 | 122.5 | 0.18 | 0.1345267 | 317.8503 | 41.64389 | 0.1326867 | 0.7473704 | 0.178712 | 317.8503 | 77 | 0.05126531 | 1.327138 | 0.4275701 | 0.9928444 | 0.1619893 | 317.8503 | 41.64389 | 0.1326867 | 0.8999407 | 0.1977561 | 0.4060734 | 0.1977561 | 336.8186 | 0.0333 | 1.098645 | 0.2231499 |  | -0.9506409 | -0.4359025 | -0.8327108 | -0.9049163
| 20 | 3 | 12 | 2.98 | 25 | 35 | 93.01136 | 235 | 200 | 128 | 122.5 | 0.18 | 0.1511181 | 353.9697 | 41.64389 | 0.1326867 | 0.8395448 | 0.2024905 | 353.9697 | 77 | 0.05126531 | 1.327138 | 0.4275701 | 1.124947 | 0.1819677 | 353.9697 | 41.64389 | 0.1326867 | 1.010932 | 0.2202284 | 0.5036065 | 0.2202284 | 375.0934 | 0.0333 | 1.223491 | 0.2515375 |  | -0.7554546 | -0.1490872 | -0.561346 | -0.6217235
| 20 | 3 | 12 | 2.98 | 25 | 35 | 93.01136 | 235 | 200 | 128 | 122.5 | 0.2 | 0.1693686 | 393.701 | 41.64389 | 0.1326867 | 0.8468429 | 0.2286469 | 393.701 | 77 | 0.05126531 | 1.327138 | 0.4275701 | 1.143234 | 0.2039439 | 393.701 | 41.64389 | 0.1326867 | 1.01972 | 0.2449479 | 0.623006 | 0.2449479 | 417.1957 | 0.0333 | 1.224739 | 0.2812953 |  | -0.5407496 | 0.1664097 | -0.2628448 | -0.3102115
| 20 | 3 | 12 | 2.98 | 25 | 35 | 93.01136 | 235 | 200 | 128 | 122.5 | 0.2 | 0.1859599 | 429.8203 | 41.64389 | 0.1326867 | 0.9297997 | 0.2524254 | 429.8203 | 77 | 0.05126531 | 1.327138 | 0.4275701 | 1.262127 | 0.2239223 | 429.8203 | 41.64389 | 0.1326867 | 1.119612 | 0.2674202 | 0.7425627 | 0.2674202 | 455.4706 | 0.0333 | 1.337101 | 0.3071022 |  | -0.3455632 | 0.453225 | 0.008519985 | -0.02701878
| 20 | 3 | 12 | 2.98 | 25 | 35 | 93.01136 | 235 | 200 | 128 | 122.5 | 0.2 | 0.2008922 | 462.3277 | 41.64389 | 0.1326867 | 1.004461 | 0.2738261 | 462.3277 | 77 | 0.05126531 | 1.327138 | 0.4275701 | 1.36913 | 0.2419029 | 462.3277 | 41.64389 | 0.1326867 | 1.209514 | 0.2876452 | 0.8591305 | 0.2876452 | 489.9179 | 0.0333 | 1.438226 | 0.3303284 |  | -0.1698955 | 0.7113589 | 0.2527483 | 0.2278547
| 20 | 3 | 12 | 2.98 | 25 | 35 | 93.01136 | 235 | 200 | 128 | 122.5 | 0.22 | 0.2191427 | 502.059 | 41.64389 | 0.1326867 | 0.9961032 | 0.2999824 | 502.059 | 77 | 0.05126531 | 1.327138 | 0.4275701 | 1.363556 | 0.2638791 | 502.059 | 41.64389 | 0.1326867 | 1.19945 | 0.3100043 | 0.9978846 | 0.3100043 | 528 | 0.0333 | 1.409111 | 0.358716 |  | 0.0448095 | 1.026856 | 0.5512495 | 0.5096211
Viga B6 - Maghsoudi e Sharifi (2008) | 28 | 4 | 16 | 5.308474 | 30 | 44 | 133.4934 | 300 | 256 | 168 | 154 | 0.22 | 0.0560844 | 151.172 | 55.27667 | 0.2218831 | 0.2549291 | 0.06764765 | 151.172 | 98 | 0.07996753 | 1.359164 | 0.4166667 | 0.3074893 | 0.0728408 | 151.172 | 55.27667 | 0.2218831 | 0.3310945 | 0.1104498 | 0.07336138 | 0.07336138 | 161.488 | 0.0433 | 0.3334608 | 0.09278908 |  | -1.873461 | -1.775556 | -2.043608 | -2.005138
| 28 | 4 | 16 | 5.308474 | 30 | 44 | 133.4934 | 300 | 256 | 168 | 154 | 0.25 | 0.08010186 | 201.7066 | 55.27667 | 0.2218831 | 0.3204074 | 0.1045925 | 201.7066 | 98 | 0.07996753 | 1.359164 | 0.4166667 | 0.4183702 | 0.104034 | 201.7066 | 55.27667 | 0.2218831 | 0.416136 | 0.1473716 | 0.1306066 | 0.1306066 | 215.4711 | 0.0433 | 0.5224264 | 0.1350564 |  | -1.590912 | -1.329928 | -1.619913 | -1.539855
| 28 | 4 | 16 | 5.308474 | 30 | 44 | 133.4934 | 300 | 256 | 168 | 154 | 0.29 | 0.09385545 | 230.6452 | 55.27667 | 0.2218831 | 0.3236395 | 0.125749 | 230.6452 | 98 | 0.07996753 | 1.359164 | 0.4166667 | 0.4336173 | 0.1218968 | 230.6452 | 55.27667 | 0.2218831 | 0.4203337 | 0.1685149 | 0.1707709 | 0.1685149 | 246.3845 | 0.0433 | 0.5810858 | 0.1592608 |  | -1.42911 | -1.07474 | -1.377285 | -1.27341
| 28 | 4 | 16 | 5.308474 | 30 | 44 | 133.4934 | 300 | 256 | 168 | 154 | 0.31 | 0.1096618 | 263.9031 | 55.27667 | 0.2218831 | 0.3537478 | 0.1500632 | 263.9031 | 98 | 0.07996753 | 1.359164 | 0.4166667 | 0.4840748 | 0.1424256 | 263.9031 | 55.27667 | 0.2218831 | 0.4594375 | 0.1928138 | 0.2235701 | 0.1928138 | 281.9119 | 0.0433 | 0.6219801 | 0.1870778 |  | -1.243159 | -0.7814632 | -1.098443 | -0.967198
| 28 | 4 | 16 | 5.308474 | 30 | 44 | 133.4934 | 300 | 256 | 168 | 154 | 0.33 | 0.1342951 | 315.7335 | 55.27667 | 0.2218831 | 0.4069549 | 0.1879554 | 315.7335 | 98 | 0.07996753 | 1.359164 | 0.4166667 | 0.5695618 | 0.1744186 | 315.7335 | 55.27667 | 0.2218831 | 0.5285413 | 0.2306823 | 0.3200119 | 0.2306823 | 337.2792 | 0.0433 | 0.6990374 | 0.230429 |  | -0.9533651 | -0.3244093 | -0.6638847 | -0.4899841
| 28 | 4 | 16 | 5.308474 | 30 | 44 | 133.4934 | 300 | 256 | 168 | 154 | 0.34 | 0.146817 | 342.0806 | 55.27667 | 0.2218831 | 0.4318148 | 0.2072172 | 342.0806 | 98 | 0.07996753 | 1.359164 | 0.4166667 | 0.6094625 | 0.1906817 | 342.0806 | 55.27667 | 0.2218831 | 0.5608287 | 0.2499322 | 0.3756486 | 0.2499322 | 365.4242 | 0.0433 | 0.7350946 | 0.2524658 |  | -0.8060531 | -0.09207356 | -0.4429841 | -0.2474003
| 28 | 4 | 16 | 5.308474 | 30 | 44 | 133.4934 | 300 | 256 | 168 | 154 | 0.37 | 0.1650867 | 380.5214 | 55.27667 | 0.2218831 | 0.4461804 | 0.2353206 | 380.5214 | 98 | 0.07996753 | 1.359164 | 0.4166667 | 0.6360017 | 0.2144099 | 380.5214 | 55.27667 | 0.2218831 | 0.5794862 | 0.2735803 | 0.4500979 | 0.2735803 | 400 | 0.0433 | 0.7394062 | 0.2846179 |  | -0.5911224 | 0.2469081 | -0.1206865 | 0.05061003
Viga F29-2D16-10A - Hong et al (2013) | 15.9 | 2 | 46 | 2.825877 | 30 | 38 | 70.06138 | 250 | 212 | 130 | 117.5 | 0.2 | 0.2498188 | 361.6696 | 82.46141 | 0.04414839 | 1.249094 | 0.2672893 | 361.6696 | 144 | 0.02253617 | 1.267721 | 0.5104167 | 1.336446 | 0.2547888 | 361.6696 | 82.46141 | 0.04414839 | 1.273944 | 0.2819936 | 0.4311337 | 0.2819936 | 379.0397 | 0.0183 | 1.409968 | 0.3560417 |  | 0.4056932 | 0.6325127 | 0.4277769 | 0.1566337
| 15.9 | 2 | 46 | 2.825877 | 30 | 38 | 70.06138 | 250 | 212 | 130 | 117.5 | 0.35 | 0.2743295 | 392.3 | 82.46141 | 0.04414839 | 0.7837985 | 0.2970217 | 392.3 | 144 | 0.02253617 | 1.267721 | 0.5104167 | 0.8486335 | 0.2797871 | 392.3 | 82.46141 | 0.04414839 | 0.7993918 | 0.2918589 | 0.4618268 | 0.2918589 | 392.3 | 0.0183 | 0.8338825 | 0.3834182 |  | 0.6940448 | 0.9911439 | 0.7673269 | 0.2809542
Viga F29-2D16-10B - Hong et al (2013) | 15.9 | 2 | 46 | 2.825877 | 30 | 38 | 70.06138 | 250 | 212 | 130 | 117.5 | 0.2 | 0.2508867 | 363.0041 | 82.46141 | 0.04414839 | 1.254434 | 0.2685847 | 363.0041 | 144 | 0.02253617 | 1.267721 | 0.5104167 | 1.342924 | 0.255878 | 363.0041 | 82.46141 | 0.04414839 | 1.27939 | 0.2830342 | 0.4343213 | 0.2830342 | 380.4384 | 0.0183 | 1.415171 | 0.3577113 |  | 0.4182567 | 0.6481384 | 0.4425712 | 0.1697468
| 15.9 | 2 | 46 | 2.825877 | 30 | 38 | 70.06138 | 250 | 212 | 130 | 117.5 | 0.25 | 0.2743295 | 392.3 | 82.46141 | 0.04414839 | 1.097318 | 0.2970217 | 392.3 | 144 | 0.02253617 | 1.267721 | 0.5104167 | 1.188087 | 0.2797871 | 392.3 | 82.46141 | 0.04414839 | 1.119148 | 0.2918589 | 0.4618268 | 0.2918589 | 392.3 | 0.0183 | 1.167435 | 0.3834182 |  | 0.6940448 | 0.9911439 | 0.7673269 | 0.2809542
Viga F29-2D16-10C - Hong et al (2013) | 15.9 | 2 | 46 | 2.825877 | 30 | 38 | 70.06138 | 250 | 212 | 130 | 117.5 | 0.2 | 0.2508867 | 363.0041 | 82.46141 | 0.04414839 | 1.254434 | 0.2685847 | 363.0041 | 144 | 0.02253617 | 1.267721 | 0.5104167 | 1.342924 | 0.255878 | 363.0041 | 82.46141 | 0.04414839 | 1.27939 | 0.2830342 | 0.4343213 | 0.2830342 | 380.4384 | 0.0183 | 1.415171 | 0.3577113 |  | 0.4182567 | 0.6481384 | 0.4425712 | 0.1697468
| 15.9 | 2 | 46 | 2.825877 | 30 | 38 | 70.06138 | 250 | 212 | 130 | 117.5 | 0.25 | 0.2743295 | 392.3 | 82.46141 | 0.04414839 | 1.097318 | 0.2970217 | 392.3 | 144 | 0.02253617 | 1.267721 | 0.5104167 | 1.188087 | 0.2797871 | 392.3 | 82.46141 | 0.04414839 | 1.119148 | 0.2918589 | 0.4618268 | 0.2918589 | 392.3 | 0.0183 | 1.167435 | 0.3834182 |  | 0.6940448 | 0.9911439 | 0.7673269 | 0.2809542
Viga F29-2D16-10D - Hong et al (2013) | 15.9 | 2 | 46 | 2.825877 | 30 | 38 | 70.06138 | 250 | 212 | 130 | 117.5 | 0.2 | 0.2519547 | 364.3387 | 82.46141 | 0.04414839 | 1.259773 | 0.2698802 | 364.3387 | 144 | 0.02253617 | 1.267721 | 0.5104167 | 1.349401 | 0.2569672 | 364.3387 | 82.46141 | 0.04414839 | 1.284836 | 0.2840748 | 0.4375207 | 0.2840748 | 381.837 | 0.0183 | 1.420374 | 0.3593809 |  | 0.4308203 | 0.663764 | 0.4573654 | 0.1828599
| 15.9 | 2 | 46 | 2.825877 | 30 | 38 | 70.06138 | 250 | 212 | 130 | 117.5 | 0.3 | 0.2743295 | 392.3 | 82.46141 | 0.04414839 | 0.9144316 | 0.2970217 | 392.3 | 144 | 0.02253617 | 1.267721 | 0.5104167 | 0.9900724 | 0.2797871 | 392.3 | 82.46141 | 0.04414839 | 0.9326237 | 0.2918589 | 0.4618268 | 0.2918589 | 392.3 | 0.0183 | 0.9728629 | 0.3834182 |  | 0.6940448 | 0.9911439 | 0.7673269 | 0.2809542
Viga F30-2D13-10 - Hong et al (2013) | 12.7 | 2 | 52 | 2.920876 | 30 | 36.5 | 58.07594 | 250 | 213.5 | 128 | 100 | 0.15 | 0.2318108 | 317.1027 | 129.3733 | 0.02640628 | 1.545405 | 0.2130207 | 317.1027 | 192 | 0.01689333 | 1.234841 | 0.5901639 | 1.420138 | 0.2200341 | 317.1027 | 129.3733 | 0.02640628 | 1.466894 | 0.2466187 | 0.2533316 | 0.2466187 | 330.5217 | 0.014 | 1.644125 | 0.2813975 |  | 0.1938412 | -0.02207277 | -0.04429406 | -0.2891558
| 12.7 | 2 | 52 | 2.920876 | 30 | 36.5 | 58.07594 | 250 | 213.5 | 128 | 100 | 0.2 | 0.3046004 | 392.3 | 129.3733 | 0.02640628 | 1.523002 | 0.2922791 | 392.3 | 192 | 0.01689333 | 1.234841 | 0.5901639 | 1.461395 | 0.2891257 | 392.3 | 129.3733 | 0.02640628 | 1.445628 | 0.2927146 | 0.3568831 | 0.2927146 | 392.3 | 0.014 | 1.463573 | 0.365465 |  | 1.050161 | 0.9339383 | 0.8941715 | 0.2917378
Viga F30-2D13-20 - Hong et al (2013) | 12.7 | 2 | 52 | 2.920876 | 30 | 36.5 | 58.07594 | 250 | 213.5 | 128 | 100 | 0.15 | 0.2337784 | 319.1354 | 129.3733 | 0.02640628 | 1.558523 | 0.2151632 | 319.1354 | 192 | 0.01689333 | 1.234841 | 0.5901639 | 1.434421 | 0.2219017 | 319.1354 | 129.3733 | 0.02640628 | 1.479345 | 0.2481996 | 0.2565899 | 0.2481996 | 332.6405 | 0.014 | 1.654664 | 0.2843321 |  | 0.2169889 | 0.003769818 | -0.01892576 | -0.2692337
| 12.7 | 2 | 52 | 2.920876 | 30 | 36.5 | 58.07594 | 250 | 213.5 | 128 | 100 | 0.2 | 0.3046004 | 392.3 | 129.3733 | 0.02640628 | 1.523002 | 0.2922791 | 392.3 | 192 | 0.01689333 | 1.234841 | 0.5901639 | 1.461395 | 0.2891257 | 392.3 | 129.3733 | 0.02640628 | 1.445628 | 0.2927146 | 0.3568831 | 0.2927146 | 392.3 | 0.014 | 1.463573 | 0.365465 |  | 1.050161 | 0.9339383 | 0.8941715 | 0.2917378
Viga F30-2D16-10 - Hong et al (2013) | 15.9 | 2 | 46 | 2.920876 | 30 | 38 | 69.59797 | 250 | 212 | 130 | 117.5 | 0.15 | 0.1674919 | 260.029 | 85.09121 | 0.04403498 | 1.116613 | 0.1659384 | 260.029 | 148 | 0.02253617 | 1.26685 | 0.5104167 | 1.106256 | 0.1707143 | 260.029 | 85.09121 | 0.04403498 | 1.138095 | 0.2029105 | 0.2159647 | 0.2029105 | 272.7407 | 0.0183 | 1.352737 | 0.2259128 |  | -0.5628273 | -0.5899769 | -0.7142008 | -0.8399607
| 15.9 | 2 | 46 | 2.920876 | 30 | 38 | 69.59797 | 250 | 212 | 130 | 117.5 | 0.25 | 0.2519255 | 365.3741 | 85.09121 | 0.04403498 | 1.007702 | 0.2681607 | 365.3741 | 148 | 0.02253617 | 1.26685 | 0.5104167 | 1.072643 | 0.2567723 | 365.3741 | 85.09121 | 0.04403498 | 1.027089 | 0.2851153 | 0.4263975 | 0.2851153 | 383.2357 | 0.0183 | 1.140461 | 0.3578093 |  | 0.430477 | 0.6430231 | 0.4547178 | 0.195973
| 15.9 | 2 | 46 | 2.920876 | 30 | 38 | 69.59797 | 250 | 212 | 130 | 117.5 | 0.3 | 0.2735065 | 392.3 | 85.09121 | 0.04403498 | 0.9116882 | 0.2942884 | 392.3 | 148 | 0.02253617 | 1.26685 | 0.5104167 | 0.9809612 | 0.2787684 | 392.3 | 85.09121 | 0.04403498 | 0.9292281 | 0.2918589 | 0.4468064 | 0.2918589 | 392.3 | 0.0183 | 0.9728629 | 0.3801771 |  | 0.6843625 | 0.9581742 | 0.7534898 | 0.2809542
Viga F30-2D16-20 - Hong et al (2013) | 15.9 | 2 | 46 | 2.920876 | 30 | 38 | 69.59797 | 250 | 212 | 130 | 117.5 | 0.15 | 0.1685607 | 261.3625 | 85.09121 | 0.04403498 | 1.123738 | 0.1672324 | 261.3625 | 148 | 0.02253617 | 1.26685 | 0.5104167 | 1.114882 | 0.1718036 | 261.3625 | 85.09121 | 0.04403498 | 1.145357 | 0.2039511 | 0.2181854 | 0.2039511 | 274.1394 | 0.0183 | 1.359674 | 0.2275824 |  | -0.5502538 | -0.5743693 | -0.6994044 | -0.8268476
| 15.9 | 2 | 46 | 2.920876 | 30 | 38 | 69.59797 | 250 | 212 | 130 | 117.5 | 0.25 | 0.2529943 | 366.7076 | 85.09121 | 0.04403498 | 1.011977 | 0.2694546 | 366.7076 | 148 | 0.02253617 | 1.26685 | 0.5104167 | 1.077818 | 0.2578616 | 366.7076 | 85.09121 | 0.04403498 | 1.031446 | 0.2861559 | 0.4295156 | 0.2861559 | 384.6344 | 0.0183 | 1.144624 | 0.3594789 |  | 0.4430504 | 0.6586307 | 0.4695142 | 0.2090861
Viga F30-2D19-10 - Hong et al (2013) | 19.1 | 2 | 40 | 2.920876 | 30 | 39.5 | 80.01783 | 250 | 210.5 | 132 | 135 | 0.15 | 0.1038655 | 187.0257 | 62.08473 | 0.06741883 | 0.6924366 | 0.1024743 | 187.0257 | 122 | 0.0282963 | 1.302723 | 0.4279661 | 0.6831623 | 0.1124522 | 187.0257 | 62.08473 | 0.06741883 | 0.7496814 | 0.1481492 | 0.1355081 | 0.1355081 | 197.1165 | 0.0227 | 0.9033872 | 0.1467624 |  | -1.311349 | -1.355478 | -1.505569 | -1.530056
| 19.1 | 2 | 40 | 2.920876 | 30 | 39.5 | 80.01783 | 250 | 210.5 | 132 | 135 | 0.2 | 0.155218 | 261.0765 | 62.08473 | 0.06741883 | 0.7760902 | 0.1691351 | 261.0765 | 122 | 0.0282963 | 1.302723 | 0.4279661 | 0.8456755 | 0.1680501 | 261.0765 | 62.08473 | 0.06741883 | 0.8402507 | 0.2068072 | 0.2640573 | 0.2068072 | 275.1627 | 0.0227 | 1.034036 | 0.2298754 |  | -0.7072211 | -0.5514186 | -0.7503872 | -0.7908552
| 19.1 | 2 | 40 | 2.920876 | 30 | 39.5 | 80.01783 | 250 | 210.5 | 132 | 135 | 0.3 | 0.2072289 | 336.0767 | 62.08473 | 0.06741883 | 0.6907632 | 0.2366505 | 336.0767 | 122 | 0.0282963 | 1.302723 | 0.4279661 | 0.788835 | 0.2243609 | 336.0767 | 62.08473 | 0.06741883 | 0.7478696 | 0.2662173 | 0.4375616 | 0.2662173 | 354.2094 | 0.0227 | 0.887391 | 0.3140539 |  | -0.0953478 | 0.2629488 | 0.01447678 | -0.04217735
| 19.1 | 2 | 40 | 2.920876 | 30 | 39.5 | 80.01783 | 250 | 210.5 | 132 | 135 | 0.33 | 0.2462185 | 392.3 | 62.08473 | 0.06741883 | 0.7461167 | 0.2872629 | 392.3 | 122 | 0.0282963 | 1.302723 | 0.4279661 | 0.8704935 | 0.2665738 | 392.3 | 62.08473 | 0.06741883 | 0.8077993 | 0.2948455 | 0.5367297 | 0.2948455 | 392.3 | 0.0227 | 0.8934711 | 0.3754992 |  | 0.3633382 | 0.873433 | 0.5878511 | 0.318591
Viga F30-2D19-20 - Hong et al (2013) | 19.1 | 2 | 40 | 2.920876 | 30 | 39.5 | 80.01783 | 250 | 210.5 | 132 | 135 | 0.15 | 0.1032071 | 186.0764 | 62.08473 | 0.06741883 | 0.6880475 | 0.1016197 | 186.0764 | 122 | 0.0282963 | 1.302723 | 0.4279661 | 0.6774648 | 0.1117394 | 186.0764 | 62.08473 | 0.06741883 | 0.7449294 | 0.1473971 | 0.1341358 | 0.1341358 | 196.116 | 0.0227 | 0.894239 | 0.1456969 |  | -1.319094 | -1.365786 | -1.515251 | -1.539533
| 19.1 | 2 | 40 | 2.920876 | 30 | 39.5 | 80.01783 | 250 | 210.5 | 132 | 135 | 0.25 | 0.1539013 | 259.1778 | 62.08473 | 0.06741883 | 0.6156052 | 0.1674259 | 259.1778 | 122 | 0.0282963 | 1.302723 | 0.4279661 | 0.6697034 | 0.1666246 | 259.1778 | 62.08473 | 0.06741883 | 0.6664982 | 0.2053032 | 0.2602304 | 0.2053032 | 273.1615 | 0.0227 | 0.8212127 | 0.2277443 |  | -0.7227116 | -0.5720355 | -0.7697509 | -0.8098091
| 19.1 | 2 | 40 | 2.920876 | 30 | 39.5 | 80.01783 | 250 | 210.5 | 132 | 135 | 0.28 | 0.2052538 | 333.2286 | 62.08473 | 0.06741883 | 0.7330495 | 0.2340866 | 333.2286 | 122 | 0.0282963 | 1.302723 | 0.4279661 | 0.8360236 | 0.2222225 | 333.2286 | 62.08473 | 0.06741883 | 0.7936518 | 0.2639612 | 0.4301768 | 0.2639612 | 351.2077 | 0.0227 | 0.9427186 | 0.3108572 |  | -0.1185835 | 0.2320235 | -0.01456869 | -0.07060816
Viga F37-2D16-10 - Hong et al (2013) | 15.9 | 2 | 46 | 3.353879 | 30 | 38 | 67.68414 | 250 | 212 | 129 | 117.5 | 0.2 | 0.2478761 | 365.4727 | 97.07491 | 0.04357273 | 1.23938 | 0.2559319 | 365.4727 | 169 | 0.02253617 | 1.263311 | 0.5144628 | 1.279659 | 0.2519793 | 365.4727 | 97.07491 | 0.04357273 | 1.259897 | 0.2861559 | 0.3740629 | 0.2861559 | 384.6344 | 0.0183 | 1.430779 | 0.3447057 |  | 0.3828385 | 0.4955198 | 0.3896156 | 0.2090861
| 15.9 | 2 | 46 | 3.353879 | 30 | 38 | 67.68414 | 250 | 212 | 129 | 117.5 | 0.22 | 0.2695208 | 392.3 | 97.07491 | 0.04357273 | 1.225094 | 0.2819277 | 392.3 | 169 | 0.02253617 | 1.263311 | 0.5144628 | 1.28149 | 0.2739823 | 392.3 | 97.07491 | 0.04357273 | 1.245374 | 0.2918589 | 0.3891213 | 0.2918589 | 392.3 | 0.0183 | 1.326631 | 0.3654039 |  | 0.6374736 | 0.8090804 | 0.6884803 | 0.2809542
Viga F37-2D16-20 - Hong et al (2013) | 15.9 | 2 | 46 | 3.353879 | 30 | 38 | 67.68414 | 250 | 212 | 129 | 117.5 | 0.17 | 0.2478761 | 365.4727 | 97.07491 | 0.04357273 | 1.458095 | 0.2559319 | 365.4727 | 169 | 0.02253617 | 1.263311 | 0.5144628 | 1.505481 | 0.2519793 | 365.4727 | 97.07491 | 0.04357273 | 1.482231 | 0.2861559 | 0.3740629 | 0.2861559 | 384.6344 | 0.0183 | 1.68327 | 0.3447057 |  | 0.3828385 | 0.4955198 | 0.3896156 | 0.2090861
| 15.9 | 2 | 46 | 3.353879 | 30 | 38 | 67.68414 | 250 | 212 | 129 | 117.5 | 0.21 | 0.2695208 | 392.3 | 97.07491 | 0.04357273 | 1.283432 | 0.2819277 | 392.3 | 169 | 0.02253617 | 1.263311 | 0.5144628 | 1.342513 | 0.2739823 | 392.3 | 97.07491 | 0.04357273 | 1.304678 | 0.2918589 | 0.3891213 | 0.2918589 | 392.3 | 0.0183 | 1.389804 | 0.3654039 |  | 0.6374736 | 0.8090804 | 0.6884803 | 0.2809542
Viga F37-2D19-10 - Hong et al (2013) | 19.1 | 2 | 40 | 3.353879 | 30 | 39.5 | 77.91898 | 250 | 210.5 | 131 | 135 | 0.17 | 0.1250242 | 221.3101 | 70.46409 | 0.06659654 | 0.7354365 | 0.1241857 | 221.3101 | 139 | 0.0282963 | 1.297931 | 0.4327731 | 0.730504 | 0.1349508 | 221.3101 | 70.46409 | 0.06659654 | 0.793828 | 0.1759741 | 0.1665061 | 0.1665061 | 234.1384 | 0.0227 | 0.9794475 | 0.176826 |  | -1.062431 | -1.093596 | -1.199973 | -1.17941
| 19.1 | 2 | 40 | 3.353879 | 30 | 39.5 | 77.91898 | 250 | 210.5 | 131 | 135 | 0.18 | 0.1514428 | 259.1409 | 70.46409 | 0.06659654 | 0.8413489 | 0.1581969 | 259.1409 | 139 | 0.0282963 | 1.297931 | 0.4327731 | 0.8788718 | 0.1634669 | 259.1409 | 70.46409 | 0.06659654 | 0.9081495 | 0.2060552 | 0.2282966 | 0.2060552 | 274.1621 | 0.0227 | 1.144751 | 0.219448 |  | -0.7516341 | -0.6833545 | -0.812641 | -0.8003321
| 19.1 | 2 | 40 | 3.353879 | 30 | 39.5 | 77.91898 | 250 | 210.5 | 131 | 135 | 0.2 | 0.1772009 | 296.0259 | 70.46409 | 0.06659654 | 0.8860047 | 0.1913579 | 296.0259 | 139 | 0.0282963 | 1.297931 | 0.4327731 | 0.9567894 | 0.1912701 | 296.0259 | 70.46409 | 0.06659654 | 0.9563507 | 0.2353842 | 0.2979113 | 0.2353842 | 313.1852 | 0.0227 | 1.176921 | 0.2610045 |  | -0.4486071 | -0.2833686 | -0.4349918 | -0.4307317
| 19.1 | 2 | 40 | 3.353879 | 30 | 39.5 | 77.91898 | 250 | 210.5 | 131 | 135 | 0.2 | 0.2036195 | 333.8567 | 70.46409 | 0.06659654 | 1.018098 | 0.2253691 | 333.8567 | 139 | 0.0282963 | 1.297931 | 0.4327731 | 1.126846 | 0.2197863 | 333.8567 | 70.46409 | 0.06659654 | 1.098931 | 0.2654653 | 0.3789202 | 0.2654653 | 353.2088 | 0.0227 | 1.327326 | 0.3036265 |  | -0.1378102 | 0.1268733 | -0.04765936 | -0.05165429
| 19.1 | 2 | 40 | 3.353879 | 30 | 39.5 | 77.91898 | 250 | 210.5 | 131 | 135 | 0.25 | 0.2287172 | 369.796 | 70.46409 | 0.06659654 | 0.9148687 | 0.2576798 | 369.796 | 139 | 0.0282963 | 1.297931 | 0.4327731 | 1.030719 | 0.2468766 | 369.796 | 70.46409 | 0.06659654 | 0.9875066 | 0.2940423 | 0.4648918 | 0.2940423 | 391.2313 | 0.0227 | 1.176169 | 0.3441175 |  | 0.1574468 | 0.5166032 | 0.3203065 | 0.3084692
| 19.1 | 2 | 40 | 3.353879 | 30 | 39.5 | 77.91898 | 250 | 210.5 | 131 | 135 | 0.27 | 0.2444325 | 392.3 | 70.46409 | 0.06659654 | 0.9053057 | 0.2779117 | 392.3 | 139 | 0.0282963 | 1.297931 | 0.4327731 | 1.029303 | 0.2638397 | 392.3 | 70.46409 | 0.06659654 | 0.9771842 | 0.2948455 | 0.467435 | 0.2948455 | 392.3 | 0.0227 | 1.09202 | 0.3661374 |  | 0.3423274 | 0.7606395 | 0.550715 | 0.318591
Viga F37-2D19-20 - Hong et al (2013) | 19.1 | 2 | 40 | 3.353879 | 30 | 39.5 | 77.91898 | 250 | 210.5 | 131 | 135 | 0.18 | 0.1772009 | 296.0259 | 70.46409 | 0.06659654 | 0.9844496 | 0.1913579 | 296.0259 | 139 | 0.0282963 | 1.297931 | 0.4327731 | 1.063099 | 0.1912701 | 296.0259 | 70.46409 | 0.06659654 | 1.062612 | 0.2353842 | 0.2979113 | 0.2353842 | 313.1852 | 0.0227 | 1.30769 | 0.2610045 |  | -0.4486071 | -0.2833686 | -0.4349918 | -0.4307317
| 19.1 | 2 | 40 | 3.353879 | 30 | 39.5 | 77.91898 | 250 | 210.5 | 131 | 135 | 0.19 | 0.2022986 | 331.9652 | 70.46409 | 0.06659654 | 1.064729 | 0.2236685 | 331.9652 | 139 | 0.0282963 | 1.297931 | 0.4327731 | 1.177203 | 0.2183605 | 331.9652 | 70.46409 | 0.06659654 | 1.149266 | 0.2639612 | 0.3746387 | 0.2639612 | 351.2077 | 0.0227 | 1.38927 | 0.3014954 |  | -0.1533501 | 0.1063612 | -0.06702598 | -0.07060816
| 19.1 | 2 | 40 | 3.353879 | 30 | 39.5 | 77.91898 | 250 | 210.5 | 131 | 135 | 0.21 | 0.2287172 | 369.796 | 70.46409 | 0.06659654 | 1.089129 | 0.2576798 | 369.796 | 139 | 0.0282963 | 1.297931 | 0.4327731 | 1.227047 | 0.2468766 | 369.796 | 70.46409 | 0.06659654 | 1.175603 | 0.2940423 | 0.4648918 | 0.2940423 | 391.2313 | 0.0227 | 1.400201 | 0.3441175 |  | 0.1574468 | 0.5166032 | 0.3203065 | 0.3084692
| 19.1 | 2 | 40 | 3.353879 | 30 | 39.5 | 77.91898 | 250 | 210.5 | 131 | 135 | 0.26 | 0.2444325 | 392.3 | 70.46409 | 0.06659654 | 0.9401252 | 0.2779117 | 392.3 | 139 | 0.0282963 | 1.297931 | 0.4327731 | 1.068891 | 0.2638397 | 392.3 | 70.46409 | 0.06659654 | 1.014768 | 0.2948455 | 0.467435 | 0.2948455 | 392.3 | 0.0227 | 1.134021 | 0.3661374 |  | 0.3423274 | 0.7606395 | 0.550715 | 0.318591
Viga 15-6-6-1 - Clark (1956) | 19.1 | 2 | 69.8 | 2.900329 | 31.8 | 41.4 | 105.9519 | 381 | 339.6 | 198 | 136.9 | 0.17 | 0.1446126 | 203.0225 | 90.04056 | 0.04065144 | 0.8506626 | 0.1312742 | 203.0225 | 125 | 0.0272245 | 1.17719 | 0.6259563 | 0.7722014 | 0.1400539 | 203.0225 | 90.04056 | 0.04065144 | 0.8238466 | 0.1741971 | 0.1586552 | 0.1586552 | 212.5371 | 0.0204 | 0.9332657 | 0.175864 |  | -0.8319863 | -1.008095 | -1.130658 | -1.201803
| 19.1 | 2 | 69.8 | 2.900329 | 31.8 | 41.4 | 105.9519 | 381 | 339.6 | 198 | 136.9 | 0.23 | 0.1848695 | 244.5002 | 90.04056 | 0.04065144 | 0.8037806 | 0.173851 | 244.5002 | 125 | 0.0272245 | 1.17719 | 0.6259563 | 0.7558738 | 0.1790418 | 244.5002 | 90.04056 | 0.04065144 | 0.7784424 | 0.2097858 | 0.2301041 | 0.2097858 | 255.9586 | 0.0204 | 0.912112 | 0.2376992 |  | -0.3583912 | -0.494536 | -0.6010891 | -0.75332
| 19.1 | 2 | 69.8 | 2.900329 | 31.8 | 41.4 | 105.9519 | 381 | 339.6 | 198 | 136.9 | 0.27 | 0.2152481 | 275.8 | 90.04056 | 0.04065144 | 0.7972151 | 0.2059801 | 275.8 | 125 | 0.0272245 | 1.17719 | 0.6259563 | 0.7628893 | 0.2084626 | 275.8 | 90.04056 | 0.04065144 | 0.7720839 | 0.2260479 | 0.2671612 | 0.2260479 | 275.8 | 0.0204 | 0.8372145 | 0.2724286 |  | -0.001008236 | -0.1069958 | -0.2014676 | -0.5483865
Viga 15-6-6-2 - Clark (1956) | 19.1 | 2 | 69.8 | 2.846692 | 31.8 | 41.4 | 106.3555 | 381 | 339.6 | 198 | 136.9 | 0.16 | 0.2159641 | 275.8 | 88.4447 | 0.04071118 | 1.349776 | 0.2073257 | 275.8 | 123 | 0.0272245 | 1.177496 | 0.6259563 | 1.295786 | 0.2092322 | 275.8 | 88.4447 | 0.04071118 | 1.307701 | 0.2260479 | 0.272195 | 0.2260479 | 276 | 0.0204 | 1.4128 | 0.2747737 |  | 0.007415559 | -0.09076542 | -0.1910154 | -0.5483865
Viga 15-6-6-3 - Clark (1956) | 19.1 | 2 | 69.8 | 2.711321 | 38.2 | 47.7 | 106.2254 | 381 | 333.3 | 198 | 143.2 | 0.16 | 0.2056697 | 249.7459 | 84.70539 | 0.04069191 | 1.285435 | 0.2052762 | 249.7459 | 122 | 0.02602677 | 1.210063 | 0.6087432 | 1.282976 | 0.2085453 | 249.7459 | 84.70539 | 0.04069191 | 1.303408 | 0.2200318 | 0.2561234 | 0.2200318 | 261.0953 | 0.0197 | 1.375199 | 0.2750491 |  | -0.1136917 | -0.1154859 | -0.2003453 | -0.6242003
| 19.1 | 2 | 69.8 | 2.711321 | 38.2 | 47.7 | 106.2254 | 381 | 333.3 | 198 | 143.2 | 0.2 | 0.2326075 | 275.8 | 84.70539 | 0.04069191 | 1.163037 | 0.235596 | 275.8 | 122 | 0.02602677 | 1.210063 | 0.6087432 | 1.17798 | 0.2358597 | 275.8 | 84.70539 | 0.04069191 | 1.179299 | 0.2324238 | 0.2857851 | 0.2324238 | 275.8 | 0.0197 | 1.162119 | 0.3053326 |  | 0.2032135 | 0.2502293 | 0.1706646 | -0.4680379
Viga 15-6-7-1 - Clark (1956) | 22.2 | 2 | 63.6 | 2.687987 | 12.8 | 23.9 | 125.501 | 381 | 357.1 | 202 | 83.65 | 0.17 | 0.1185236 | 271.2894 | 49.62039 | 0.08499984 | 0.6971974 | 0.1189162 | 271.2894 | 62 | 0.06071417 | 1.103196 | 0.7663408 | 0.6995069 | 0.1061711 | 271.2894 | 49.62039 | 0.08499984 | 0.6245357 | 0.2121786 | 0.3350527 | 0.2121786 | 276 | 0.0267 | 1.248109 | 0.235833 |  | -1.138907 | -1.157157 | -1.590886 | -0.7231663
Viga 15-6-7-2 - Clark (1956) | 22.2 | 2 | 63.6 | 2.384602 | 38 | 49.1 | 122.8569 | 381 | 331.9 | 201 | 160.1 | 0.15 | 0.1450176 | 195.1135 | 57.35257 | 0.05902239 | 0.9667838 | 0.1549189 | 195.1135 | 92 | 0.0317223 | 1.23488 | 0.5552778 | 1.032793 | 0.1551914 | 195.1135 | 57.35257 | 0.05902239 | 1.034609 | 0.1729943 | 0.2068141 | 0.1729943 | 204.0902 | 0.0236 | 1.153295 | 0.208518 |  | -0.8272226 | -0.7228935 | -0.9250467 | -1.216961
| 22.2 | 2 | 63.6 | 2.384602 | 38 | 49.1 | 122.8569 | 381 | 331.9 | 201 | 160.1 | 0.19 | 0.1737442 | 226.947 | 57.35257 | 0.05902239 | 0.9144429 | 0.190185 | 226.947 | 92 | 0.0317223 | 1.23488 | 0.5552778 | 1.000974 | 0.1859333 | 226.947 | 57.35257 | 0.05902239 | 0.9785963 | 0.2012189 | 0.2798044 | 0.2012189 | 237.3883 | 0.0236 | 1.059047 | 0.2550477 |  | -0.4892738 | -0.2975162 | -0.5074819 | -0.8612779
| 22.2 | 2 | 63.6 | 2.384602 | 38 | 49.1 | 122.8569 | 381 | 331.9 | 201 | 160.1 | 0.22 | 0.204395 | 260.9129 | 57.35257 | 0.05902239 | 0.9290682 | 0.2278133 | 260.9129 | 92 | 0.0317223 | 1.23488 | 0.5552778 | 1.035515 | 0.2187345 | 260.9129 | 57.35257 | 0.05902239 | 0.9942476 | 0.2313343 | 0.3698254 | 0.2313343 | 272.9169 | 0.0236 | 1.051519 | 0.3046942 |  | -0.1286872 | 0.1563554 | -0.06194618 | -0.4817687
| 22.2 | 2 | 63.6 | 2.384602 | 38 | 49.1 | 122.8569 | 381 | 331.9 | 201 | 160.1 | 0.27 | 0.2178291 | 275.8 | 57.35257 | 0.05902239 | 0.8067744 | 0.2443056 | 275.8 | 92 | 0.0317223 | 1.23488 | 0.5552778 | 0.9048357 | 0.2331111 | 275.8 | 57.35257 | 0.05902239 | 0.8633743 | 0.2337781 | 0.3776804 | 0.2337781 | 275.8 | 0.0236 | 0.8658448 | 0.3234132 |  | 0.02935584 | 0.3552847 | 0.1333297 | -0.4509719
Viga 15-6-7-3 - Clark (1956) | 22.2 | 2 | 63.6 | 2.864842 | 38 | 49.1 | 118.5511 | 381 | 331.9 | 200 | 160.1 | 0.17 | 0.1994208 | 259.6322 | 67.92742 | 0.05805405 | 1.173063 | 0.2148654 | 259.6322 | 109 | 0.0317223 | 1.230139 | 0.5577348 | 1.263914 | 0.2125375 | 259.6322 | 67.92742 | 0.05805405 | 1.25022 | 0.2313343 | 0.3078306 | 0.2313343 | 273 | 0.0236 | 1.36079 | 0.2892532 |  | -0.1872058 | 0.0001786735 | -0.1461195 | -0.4817687
| 22.2 | 2 | 63.6 | 2.864842 | 38 | 49.1 | 118.5511 | 381 | 331.9 | 200 | 160.1 | 0.2 | 0.2141515 | 275.8 | 67.92742 | 0.05805405 | 1.070758 | 0.2327447 | 275.8 | 109 | 0.0317223 | 1.230139 | 0.5577348 | 1.163724 | 0.2282371 | 275.8 | 67.92742 | 0.05805405 | 1.141186 | 0.2337781 | 0.3143688 | 0.2337781 | 276 | 0.0236 | 1.16889 | 0.3079721 |  | -0.01390842 | 0.2158375 | 0.06712761 | -0.4509719
Viga 15-6-7-4 - Clark (1956) | 22.2 | 2 | 63.6 | 2.833692 | 38 | 49.1 | 118.8049 | 381 | 331.9 | 200 | 160.1 | 0.15 | 0.140111 | 194.2119 | 67.24236 | 0.05811024 | 0.934073 | 0.1432541 | 194.2119 | 108 | 0.0317223 | 1.230414 | 0.5577348 | 0.9550273 | 0.1493625 | 194.2119 | 67.24236 | 0.05811024 | 0.9957498 | 0.1729943 | 0.1740377 | 0.1729943 | 204.0902 | 0.0236 | 1.153295 | 0.1940785 |  | -0.8849457 | -0.8635942 | -1.00422 | -1.216961
| 22.2 | 2 | 63.6 | 2.833692 | 38 | 49.1 | 118.8049 | 381 | 331.9 | 200 | 160.1 | 0.18 | 0.1689646 | 225.8983 | 67.24236 | 0.05811024 | 0.9386923 | 0.1782983 | 225.8983 | 108 | 0.0317223 | 1.230414 | 0.5577348 | 0.990546 | 0.1801213 | 225.8983 | 67.24236 | 0.05811024 | 1.000674 | 0.2012189 | 0.2354603 | 0.2012189 | 237.3883 | 0.0236 | 1.117883 | 0.2406082 |  | -0.5455018 | -0.4408927 | -0.5864251 | -0.8612779
| 22.2 | 2 | 63.6 | 2.833692 | 38 | 49.1 | 118.8049 | 381 | 331.9 | 200 | 160.1 | 0.22 | 0.1997511 | 259.7073 | 67.24236 | 0.05811024 | 0.9079594 | 0.2156899 | 259.7073 | 108 | 0.0317223 | 1.230414 | 0.5577348 | 0.9804088 | 0.2129406 | 259.7073 | 67.24236 | 0.05811024 | 0.9679119 | 0.2313343 | 0.3112146 | 0.2313343 | 272.9169 | 0.0236 | 1.051519 | 0.2902548 |  | -0.18332 | 0.01012362 | -0.1406436 | -0.4817687
| 22.2 | 2 | 63.6 | 2.833692 | 38 | 49.1 | 118.8049 | 381 | 331.9 | 200 | 160.1 | 0.25 | 0.2144051 | 275.8 | 67.24236 | 0.05811024 | 0.8576204 | 0.233488 | 275.8 | 108 | 0.0317223 | 1.230414 | 0.5577348 | 0.9339519 | 0.2285623 | 275.8 | 67.24236 | 0.05811024 | 0.9142491 | 0.2337781 | 0.3178247 | 0.2337781 | 275.8 | 0.0236 | 0.9351124 | 0.3089737 |  | -0.01092511 | 0.2248028 | 0.0715439 | -0.4509719
Viga 15-6-7-5 - Clark (1956) | 22.2 | 2 | 63.6 | 2.756373 | 38 | 49.1 | 119.4486 | 381 | 331.9 | 200 | 160.1 | 0.2 | 0.1409682 | 194.3546 | 65.54153 | 0.05825325 | 0.7048409 | 0.1452364 | 194.3546 | 105 | 0.0317223 | 1.231112 | 0.5577348 | 0.726182 | 0.150368 | 194.3546 | 65.54153 | 0.05825325 | 0.75184 | 0.1729943 | 0.1789196 | 0.1729943 | 204.0902 | 0.0236 | 0.8649714 | 0.1965645 |  | -0.8748609 | -0.8396838 | -0.9905623 | -1.216961
| 22.2 | 2 | 63.6 | 2.756373 | 38 | 49.1 | 119.4486 | 381 | 331.9 | 200 | 160.1 | 0.25 | 0.1698017 | 226.0643 | 65.54153 | 0.05825325 | 0.679207 | 0.1803157 | 226.0643 | 105 | 0.0317223 | 1.231112 | 0.5577348 | 0.7212627 | 0.1811242 | 226.0643 | 65.54153 | 0.05825325 | 0.7244968 | 0.2012189 | 0.2420652 | 0.2012189 | 237.3883 | 0.0236 | 0.8048758 | 0.2430942 |  | -0.5356536 | -0.4165591 | -0.5728036 | -0.8612779
| 22.2 | 2 | 63.6 | 2.756373 | 38 | 49.1 | 119.4486 | 381 | 331.9 | 200 | 160.1 | 0.3 | 0.2005667 | 259.8981 | 65.54153 | 0.05825325 | 0.6685558 | 0.2177448 | 259.8981 | 105 | 0.0317223 | 1.231112 | 0.5577348 | 0.7258159 | 0.2139406 | 259.8981 | 65.54153 | 0.05825325 | 0.7131354 | 0.2313343 | 0.3199444 | 0.2313343 | 272.9169 | 0.0236 | 0.7711142 | 0.2927408 |  | -0.1737242 | 0.03490881 | -0.1270609 | -0.4817687
| 22.2 | 2 | 63.6 | 2.756373 | 38 | 49.1 | 119.4486 | 381 | 331.9 | 200 | 160.1 | 0.35 | 0.2150263 | 275.8 | 65.54153 | 0.05825325 | 0.6143609 | 0.2353365 | 275.8 | 105 | 0.0317223 | 1.231112 | 0.5577348 | 0.67239 | 0.2293644 | 275.8 | 65.54153 | 0.05825325 | 0.6553268 | 0.2337781 | 0.3267399 | 0.2337781 | 275.8 | 0.0236 | 0.6679374 | 0.3114597 |  | -0.003616807 | 0.2470995 | 0.08243884 | -0.4509719
Viga 15-6-9-1 - Clark (1956) | 28.7 | 2 | 50.6 | 2.774817 | 22.2 | 36.6 | 148.015 | 381 | 344.4 | 208 | 128.1 | 0.17 | 0.1221695 | 234.1158 | 43.74404 | 0.1089929 | 0.7186439 | 0.1348379 | 234.1158 | 60 | 0.06607781 | 1.186369 | 0.6297688 | 0.7931639 | 0.1249757 | 234.1158 | 43.74404 | 0.1089929 | 0.7351509 | 0.2063887 | 0.3370861 | 0.2063887 | 247.1993 | 0.0337 | 1.214051 | 0.1899209 |  | -1.096015 | -0.9651103 | -1.335464 | -0.7961295
| 28.7 | 2 | 50.6 | 2.774817 | 22.2 | 36.6 | 148.015 | 381 | 344.4 | 208 | 128.1 | 0.2 | 0.1461083 | 274.8473 | 43.74404 | 0.1089929 | 0.7305413 | 0.1625832 | 274.8473 | 60 | 0.06607781 | 1.186369 | 0.6297688 | 0.8129158 | 0.1494643 | 274.8473 | 43.74404 | 0.1089929 | 0.7473216 | 0.2302676 | 0.4195993 | 0.2302676 | 275.8 | 0.0337 | 1.151338 | 0.22926 |  | -0.8143914 | -0.6304479 | -1.002837 | -0.4952105
Viga 15-6-9-2 - Clark (1956) | 28.7 | 2 | 50.6 | 2.801715 | 38.2 | 52.5 | 143.3663 | 381 | 328.5 | 206 | 183.75 | 0.17 | 0.1153219 | 179.4956 | 44.59212 | 0.1068607 | 0.6783642 | 0.1358875 | 179.4956 | 79 | 0.04606567 | 1.283579 | 0.475 | 0.799338 | 0.1340583 | 179.4956 | 44.59212 | 0.1068607 | 0.7885785 | 0.16565 | 0.1965362 | 0.16565 | 189.6675 | 0.0317 | 0.974412 | 0.1805398 |  | -1.176572 | -0.9524502 | -1.212095 | -1.309513
| 28.7 | 2 | 50.6 | 2.801715 | 38.2 | 52.5 | 143.3663 | 381 | 328.5 | 206 | 183.75 | 0.2 | 0.140424 | 212.7425 | 44.59212 | 0.1068607 | 0.7021201 | 0.1701189 | 212.7425 | 79 | 0.04606567 | 1.283579 | 0.475 | 0.8505945 | 0.1632388 | 212.7425 | 44.59212 | 0.1068607 | 0.8161939 | 0.1963324 | 0.2760855 | 0.1963324 | 224.7985 | 0.0317 | 0.9816622 | 0.2229411 |  | -0.8812628 | -0.5395522 | -0.8157396 | -0.9228569
| 28.7 | 2 | 50.6 | 2.801715 | 38.2 | 52.5 | 143.3663 | 381 | 328.5 | 206 | 183.75 | 0.25 | 0.164954 | 245.2317 | 44.59212 | 0.1068607 | 0.6598159 | 0.2035701 | 245.2317 | 79 | 0.04606567 | 1.283579 | 0.475 | 0.8142805 | 0.1917541 | 245.2317 | 44.59212 | 0.1068607 | 0.7670166 | 0.2263155 | 0.3668497 | 0.2263155 | 259.1288 | 0.0317 | 0.9052622 | 0.264376 |  | -0.5926843 | -0.136065 | -0.4284179 | -0.545014
| 28.7 | 2 | 50.6 | 2.801715 | 38.2 | 52.5 | 143.3663 | 381 | 328.5 | 206 | 183.75 | 0.29 | 0.1880336 | 275.8 | 44.59212 | 0.1068607 | 0.6483918 | 0.2350436 | 275.8 | 79 | 0.04606567 | 1.283579 | 0.475 | 0.8104951 | 0.2185835 | 275.8 | 44.59212 | 0.1068607 | 0.7537364 | 0.2408756 | 0.415571 | 0.2408756 | 275.8 | 0.0317 | 0.8306057 | 0.3097312 |  | -0.3211679 | 0.2435663 | -0.06399623 | -0.3615294
Viga 15-6-9-3 - Clark (1956) | 28.7 | 2 | 50.6 | 2.715312 | 38.2 | 52.5 | 144.1768 | 381 | 328.5 | 206 | 183.75 | 0.17 | 0.1408759 | 212.9475 | 43.41137 | 0.1072264 | 0.8286815 | 0.1717253 | 212.9475 | 77 | 0.04606567 | 1.284826 | 0.475 | 1.010149 | 0.1638949 | 212.9475 | 43.41137 | 0.1072264 | 0.9640879 | 0.1963324 | 0.2848707 | 0.1963324 | 225 | 0.0317 | 1.154897 | 0.2244331 |  | -0.8759471 | -0.520176 | -0.8068271 | -0.9228569
Viga 15-6-9-4 - Clark (1956) | 28.7 | 2 | 50.6 | 2.801715 | 38.2 | 52.5 | 143.3663 | 381 | 328.5 | 206 | 183.75 | 0.15 | 0.1153219 | 179.4956 | 44.59212 | 0.1068607 | 0.7688128 | 0.1358875 | 179.4956 | 79 | 0.04606567 | 1.283579 | 0.475 | 0.9059164 | 0.1340583 | 179.4956 | 44.59212 | 0.1068607 | 0.8937223 | 0.16565 | 0.1965362 | 0.16565 | 189.6675 | 0.0317 | 1.104334 | 0.1805398 |  | -1.176572 | -0.9524502 | -1.212095 | -1.309513
| 28.7 | 2 | 50.6 | 2.801715 | 38.2 | 52.5 | 143.3663 | 381 | 328.5 | 206 | 183.75 | 0.16 | 0.140424 | 212.7425 | 44.59212 | 0.1068607 | 0.8776501 | 0.1701189 | 212.7425 | 79 | 0.04606567 | 1.283579 | 0.475 | 1.063243 | 0.1632388 | 212.7425 | 44.59212 | 0.1068607 | 1.020242 | 0.1963324 | 0.2760855 | 0.1963324 | 224.7985 | 0.0317 | 1.227078 | 0.2229411 |  | -0.8812628 | -0.5395522 | -0.8157396 | -0.9228569
| 28.7 | 2 | 50.6 | 2.801715 | 38.2 | 52.5 | 143.3663 | 381 | 328.5 | 206 | 183.75 | 0.22 | 0.164954 | 245.2317 | 44.59212 | 0.1068607 | 0.7497908 | 0.2035701 | 245.2317 | 79 | 0.04606567 | 1.283579 | 0.475 | 0.9253188 | 0.1917541 | 245.2317 | 44.59212 | 0.1068607 | 0.8716097 | 0.2263155 | 0.3668497 | 0.2263155 | 259.1288 | 0.0317 | 1.028707 | 0.264376 |  | -0.5926843 | -0.136065 | -0.4284179 | -0.545014
| 28.7 | 2 | 50.6 | 2.801715 | 38.2 | 52.5 | 143.3663 | 381 | 328.5 | 206 | 183.75 | 0.26 | 0.1880336 | 275.8 | 44.59212 | 0.1068607 | 0.7232062 | 0.2350436 | 275.8 | 79 | 0.04606567 | 1.283579 | 0.475 | 0.9040138 | 0.2185835 | 275.8 | 44.59212 | 0.1068607 | 0.840706 | 0.2408756 | 0.415571 | 0.2408756 | 275.8 | 0.0317 | 0.9264448 | 0.3097312 |  | -0.3211679 | 0.2435663 | -0.06399623 | -0.3615294
Viga 15-6-9-5 - Clark (1956) | 28.7 | 2 | 50.6 | 2.524448 | 38.2 | 52.5 | 146.0713 | 381 | 328.5 | 207 | 183.75 | 0.17 | 0.1418591 | 213.4281 | 40.79571 | 0.1080911 | 0.8344654 | 0.1753246 | 213.4281 | 72 | 0.04606567 | 1.287784 | 0.4719828 | 1.031321 | 0.1653487 | 213.4281 | 40.79571 | 0.1080911 | 0.9726395 | 0.1963324 | 0.3064087 | 0.1963324 | 224.7985 | 0.0317 | 1.154897 | 0.2277289 |  | -0.8643797 | -0.4767611 | -0.7870806 | -0.9228569
| 28.7 | 2 | 50.6 | 2.524448 | 38.2 | 52.5 | 146.0713 | 381 | 328.5 | 207 | 183.75 | 0.2 | 0.1663297 | 246.022 | 40.79571 | 0.1080911 | 0.8316486 | 0.208923 | 246.022 | 72 | 0.04606567 | 1.287784 | 0.4719828 | 1.044615 | 0.1938713 | 246.022 | 40.79571 | 0.1080911 | 0.9693563 | 0.2263155 | 0.4071418 | 0.2263155 | 259.1288 | 0.0317 | 1.131578 | 0.2691638 |  | -0.5764995 | -0.07149917 | -0.3996612 | -0.545014
| 28.7 | 2 | 50.6 | 2.524448 | 38.2 | 52.5 | 146.0713 | 381 | 328.5 | 207 | 183.75 | 0.24 | 0.1886863 | 275.8 | 40.79571 | 0.1080911 | 0.7861928 | 0.2396187 | 275.8 | 72 | 0.04606567 | 1.287784 | 0.4719828 | 0.9984112 | 0.2199297 | 275.8 | 40.79571 | 0.1080911 | 0.9163737 | 0.2408756 | 0.4612142 | 0.2408756 | 275.8 | 0.0317 | 1.003649 | 0.314519 |  | -0.31349 | 0.2987512 | -0.04571188 | -0.3615294
Viga 15-6-10-1 - Clark (1956) | 32.3 | 1 | 60 | 2.538218 | 38.3 | 54.4 | 122.8388 | 381 | 326.6 | 201 | 190.4 | 0.17 | 0.1497006 | 170.8033 | 58.1327 | 0.06244954 | 0.8805917 | 0.1430163 | 170.8033 | 107 | 0.02822487 | 1.266979 | 0.4711111 | 0.8412721 | 0.1482567 | 170.8033 | 58.1327 | 0.06244954 | 0.8720982 | 0.2284711 | 0.2177376 | 0.2177376 | 179.1144 | 0.0226 | 1.280809 | 0.2036183 |  | -0.7721301 | -0.866463 | -1.01924 | -0.5178498
| 32.3 | 1 | 60 | 2.538218 | 38.3 | 54.4 | 122.8388 | 381 | 326.6 | 201 | 190.4 | 0.23 | 0.1931367 | 210.242 | 58.1327 | 0.06244954 | 0.8397248 | 0.1960506 | 210.242 | 107 | 0.02822487 | 1.266979 | 0.4711111 | 0.852394 | 0.1912739 | 210.242 | 58.1327 | 0.06244954 | 0.8316255 | 0.2812254 | 0.3298981 | 0.2812254 | 220.4722 | 0.0226 | 1.222719 | 0.2717206 |  | -0.2611335 | -0.2267648 | -0.4349413 | 0.1469526
| 32.3 | 1 | 60 | 2.538218 | 38.3 | 54.4 | 122.8388 | 381 | 326.6 | 201 | 190.4 | 0.27 | 0.2315672 | 245.1357 | 58.1327 | 0.06244954 | 0.8576562 | 0.2429732 | 245.1357 | 107 | 0.02822487 | 1.266979 | 0.4711111 | 0.8999008 | 0.2293337 | 245.1357 | 58.1327 | 0.06244954 | 0.849384 | 0.3279002 | 0.4484914 | 0.3279002 | 257.0638 | 0.0226 | 1.214445 | 0.3319747 |  | 0.1909751 | 0.3392134 | 0.08202178 | 0.735142
| 32.3 | 1 | 60 | 2.538218 | 38.3 | 54.4 | 122.8388 | 381 | 326.6 | 201 | 190.4 | 0.31 | 0.2590175 | 270.0598 | 58.1327 | 0.06244954 | 0.8355404 | 0.2764894 | 270.0598 | 107 | 0.02822487 | 1.266979 | 0.4711111 | 0.8919012 | 0.2565192 | 270.0598 | 58.1327 | 0.06244954 | 0.8274814 | 0.3517993 | 0.5162508 | 0.3517993 | 275.8 | 0.0226 | 1.134836 | 0.3750134 |  | 0.5139097 | 0.7434836 | 0.4512811 | 1.036316
| 32.3 | 1 | 60 | 2.538218 | 38.3 | 54.4 | 122.8388 | 381 | 326.6 | 201 | 190.4 | 0.35 | 0.2653395 | 275.8 | 58.1327 | 0.06244954 | 0.7581129 | 0.2842084 | 275.8 | 107 | 0.02822487 | 1.266979 | 0.4711111 | 0.8120239 | 0.2627803 | 275.8 | 58.1327 | 0.06244954 | 0.7508008 | 0.3517993 | 0.5162508 | 0.3517993 | 275.8 | 0.0226 | 1.005141 | 0.3824051 |  | 0.5882838 | 0.8365899 | 0.5363241 | 1.036316
Viga 15-6-10-2 - Clark (1956) | 32.3 | 1 | 60 | 2.81087 | 38.3 | 54.4 | 120.4461 | 381 | 326.6 | 200 | 190.4 | 0.19 | 0.1462902 | 170.3277 | 63.83115 | 0.06187606 | 0.7699487 | 0.1337691 | 170.3277 | 118 | 0.02822487 | 1.263881 | 0.4740331 | 0.7040477 | 0.1445467 | 170.3277 | 63.83115 | 0.06187606 | 0.7607719 | 0.2284711 | 0.1966173 | 0.1966173 | 179.1144 | 0.0226 | 1.034828 | 0.1938085 |  | -0.8122505 | -0.9780022 | -1.069633 | -0.5178498
| 32.3 | 1 | 60 | 2.81087 | 38.3 | 54.4 | 120.4461 | 381 | 326.6 | 200 | 190.4 | 0.24 | 0.1898673 | 209.6566 | 63.83115 | 0.06187606 | 0.7911136 | 0.1866261 | 209.6566 | 118 | 0.02822487 | 1.263881 | 0.4740331 | 0.7776087 | 0.1876043 | 209.6566 | 63.83115 | 0.06187606 | 0.7816846 | 0.2812254 | 0.2978984 | 0.2812254 | 220.4722 | 0.0226 | 1.171772 | 0.2619108 |  | -0.2995962 | -0.3404432 | -0.4847847 | 0.1469526
| 32.3 | 1 | 60 | 2.81087 | 38.3 | 54.4 | 120.4461 | 381 | 326.6 | 200 | 190.4 | 0.29 | 0.2284224 | 244.4532 | 63.83115 | 0.06187606 | 0.7876635 | 0.2333918 | 244.4532 | 118 | 0.02822487 | 1.263881 | 0.4740331 | 0.8047992 | 0.2256999 | 244.4532 | 63.83115 | 0.06187606 | 0.7782756 | 0.3279002 | 0.4049882 | 0.3279002 | 257.0638 | 0.0226 | 1.13069 | 0.322165 |  | 0.153979 | 0.2236423 | 0.03266487 | 0.735142
| 32.3 | 1 | 60 | 2.81087 | 38.3 | 54.4 | 120.4461 | 381 | 326.6 | 200 | 190.4 | 0.36 | 0.2559618 | 269.3079 | 63.83115 | 0.06187606 | 0.711005 | 0.2667958 | 269.3079 | 118 | 0.02822487 | 1.263881 | 0.4740331 | 0.7410995 | 0.2529111 | 269.3079 | 63.83115 | 0.06187606 | 0.7025308 | 0.3517993 | 0.4661751 | 0.3517993 | 275.8 | 0.0226 | 0.9772203 | 0.3652036 |  | 0.4779613 | 0.6265606 | 0.4022717 | 1.036316
| 32.3 | 1 | 60 | 2.81087 | 38.3 | 54.4 | 120.4461 | 381 | 326.6 | 200 | 190.4 | 0.42 | 0.2631552 | 275.8 | 63.83115 | 0.06187606 | 0.6265599 | 0.2755211 | 275.8 | 118 | 0.02822487 | 1.263881 | 0.4740331 | 0.6560026 | 0.2600187 | 275.8 | 63.83115 | 0.06187606 | 0.6190922 | 0.3517993 | 0.4661751 | 0.3517993 | 275.8 | 0.0226 | 0.8376174 | 0.3725953 |  | 0.5625865 | 0.7318041 | 0.4988142 | 1.036316
Viga 23-6-9-1 - Clark (1956) | 28.7 | 2 | 50.6 | 2.576579 | 38 | 52.3 | 196.9266 | 584.2 | 531.9 | 311 | 183.05 | 0.18 | 0.1472794 | 183.2303 | 56.91485 | 0.06557048 | 0.8182187 | 0.1485988 | 183.2303 | 73 | 0.04624183 | 1.156132 | 0.664989 | 0.825549 | 0.1517712 | 183.2303 | 56.91485 | 0.06557048 | 0.8431733 | 0.1677264 | 0.2193417 | 0.1677264 | 192.1507 | 0.0317 | 0.9318134 | 0.2090082 |  | -0.8006141 | -0.7991264 | -0.971503 | -1.283346
| 28.7 | 2 | 50.6 | 2.576579 | 38 | 52.3 | 196.9266 | 584.2 | 531.9 | 311 | 183.05 | 0.22 | 0.1834963 | 219.8903 | 56.91485 | 0.06557048 | 0.8340739 | 0.1877267 | 219.8903 | 73 | 0.04624183 | 1.156132 | 0.664989 | 0.8533031 | 0.1890926 | 219.8903 | 56.91485 | 0.06557048 | 0.859512 | 0.2012845 | 0.3158921 | 0.2012845 | 230.5955 | 0.0317 | 0.9149295 | 0.2674606 |  | -0.3745467 | -0.3271678 | -0.4645686 | -0.8604521
| 28.7 | 2 | 50.6 | 2.576579 | 38 | 52.3 | 196.9266 | 584.2 | 531.9 | 311 | 183.05 | 0.27 | 0.211435 | 248.1709 | 56.91485 | 0.06557048 | 0.7830927 | 0.217911 | 248.1709 | 73 | 0.04624183 | 1.156132 | 0.664989 | 0.807078 | 0.2178835 | 248.1709 | 56.91485 | 0.06557048 | 0.8069759 | 0.2271721 | 0.4023726 | 0.2271721 | 260.2529 | 0.0317 | 0.8413783 | 0.3125525 |  | -0.0458662 | 0.03691456 | -0.07350502 | -0.5342193
| 28.7 | 2 | 50.6 | 2.576579 | 38 | 52.3 | 196.9266 | 584.2 | 531.9 | 311 | 183.05 | 0.32 | 0.2387301 | 275.8 | 56.91485 | 0.06557048 | 0.7460316 | 0.2474 | 275.8 | 73 | 0.04624183 | 1.156132 | 0.664989 | 0.7731251 | 0.2460111 | 275.8 | 56.91485 | 0.06557048 | 0.7687846 | 0.240743 | 0.4518827 | 0.240743 | 275.8 | 0.0317 | 0.752322 | 0.3533 |  | 0.2752423 | 0.3926093 | 0.3085494 | -0.3632005
Viga 23-6-9-2 - Clark (1956) | 28.7 | 2 | 50.6 | 2.576579 | 38 | 52.3 | 196.9266 | 584.2 | 531.9 | 311 | 183.05 | 0.16 | 0.1834963 | 219.8903 | 56.91485 | 0.06557048 | 1.146852 | 0.1877267 | 219.8903 | 73 | 0.04624183 | 1.156132 | 0.664989 | 1.173292 | 0.1890926 | 219.8903 | 56.91485 | 0.06557048 | 1.181829 | 0.2012845 | 0.3158921 | 0.2012845 | 230.5955 | 0.0317 | 1.258028 | 0.2674606 |  | -0.3745467 | -0.3271678 | -0.4645686 | -0.8604521
| 28.7 | 2 | 50.6 | 2.576579 | 38 | 52.3 | 196.9266 | 584.2 | 531.9 | 311 | 183.05 | 0.19 | 0.211435 | 248.1709 | 56.91485 | 0.06557048 | 1.112816 | 0.217911 | 248.1709 | 73 | 0.04624183 | 1.156132 | 0.664989 | 1.1469 | 0.2178835 | 248.1709 | 56.91485 | 0.06557048 | 1.146755 | 0.2271721 | 0.4023726 | 0.2271721 | 260.2529 | 0.0317 | 1.195643 | 0.3125525 |  | -0.0458662 | 0.03691456 | -0.07350502 | -0.5342193
| 28.7 | 2 | 50.6 | 2.576579 | 38 | 52.3 | 196.9266 | 584.2 | 531.9 | 311 | 183.05 | 0.22 | 0.2387301 | 275.8 | 56.91485 | 0.06557048 | 1.085137 | 0.2474 | 275.8 | 73 | 0.04624183 | 1.156132 | 0.664989 | 1.124546 | 0.2460111 | 275.8 | 56.91485 | 0.06557048 | 1.118232 | 0.240743 | 0.4518827 | 0.240743 | 275.8 | 0.0317 | 1.094287 | 0.3533 |  | 0.2752423 | 0.3926093 | 0.3085494 | -0.3632005
Viga 23-6-11-2 - Clark (1956) | 35.8 | 2 | 36.4 | 2.547836 | 38 | 55.9 | 231.9671 | 584.2 | 528.3 | 320 | 195.65 | 0.17 | 0.1315337 | 184.0865 | 40.1803 | 0.1124435 | 0.7737279 | 0.1506221 | 184.0865 | 55 | 0.06747815 | 1.188639 | 0.6297313 | 0.8860123 | 0.1466401 | 184.0865 | 40.1803 | 0.1124435 | 0.8625887 | 0.1767516 | 0.2817434 | 0.1767516 | 194 | 0.0407 | 1.039715 | 0.208696 |  | -0.9858508 | -0.7747218 | -1.041198 | -1.169613
Viga 23-6-11-3 - Clark (1956) | 35.8 | 2 | 36.4 | 2.756373 | 38 | 55.9 | 228.6998 | 584.2 | 528.3 | 319 | 195.65 | 0.19 | 0.09751465 | 143.7929 | 42.96525 | 0.1114101 | 0.513235 | 0.108061 | 143.7929 | 59 | 0.06747815 | 1.186582 | 0.6311275 | 0.5687421 | 0.1084706 | 143.7929 | 42.96525 | 0.1114101 | 0.5708977 | 0.1383969 | 0.1596663 | 0.1383969 | 151.822 | 0.0407 | 0.7284046 | 0.1493069 |  | -1.386062 | -1.288092 | -1.559652 | -1.652953
| 35.8 | 2 | 36.4 | 2.756373 | 38 | 55.9 | 228.6998 | 584.2 | 528.3 | 319 | 195.65 | 0.25 | 0.1304428 | 183.643 | 42.96525 | 0.1114101 | 0.5217711 | 0.1478051 | 183.643 | 59 | 0.06747815 | 1.186582 | 0.6311275 | 0.5912205 | 0.1450982 | 183.643 | 42.96525 | 0.1114101 | 0.5803928 | 0.1767516 | 0.2604277 | 0.1767516 | 193.8973 | 0.0407 | 0.7070063 | 0.2048336 |  | -0.9986854 | -0.8086998 | -1.062142 | -1.169613
Média | [12 empty] | 0.2153338 |  |  |  |  | 0.2148506 | [6 empty] | 0.2232951 |  |  |  |  | 0.2695642 |  | 0.2303631 |  |  |  | 0.2724858
Desvio Padrão | [12 empty] | 0.08500275 |  |  |  |  | 0.08290531 | [6 empty] | 0.07362189 |  |  |  |  | 0.07935332 |  | 0.07852088 |  |  |  | 0.1017733

## Modelos empíricos
Autor | Clark (1956) | Normalizado Clark (1956) | Leonhardt (1977) | Normalizado Leonhardt (1977) | Desayi;Ganesan (1985) | Normalizado Desayi;Ganesan (1985) | Oh; Kang (1987) | Normalizado Oh; Kang (1987) | Caldas (1997) | Normalizado Caldas (1997) | Gergely e Lutz (1968) | Normalizado Gergely e Lutz (1968) | Yao et al (2021) modificado | Normalizado Yao et al (2021) modificado
Viga S200-1.76-20 - Sokolov et al (2021) | 0.1810062 | -0.4555743 | 0.2963741 | -0.3369455 | 0.3126842 | 0.3035003 | 0.185969 | -0.3882855 | 0.1299976 | -0.92046 | 0.2415279 | -0.5123965 | 0.1639839 | -0.9358305
| 0.2443625 | 0.1424659 | 0.4470492 | 0.8255571 | 0.410398 | 1.247377 | 0.2562037 | 0.6123554 | 0.1747456 | -0.3638323 | 0.3170054 | 0.4777314 | 0.2418244 | 0.02414164
| 0.253135 | 0.2252715 | 0.4669997 | 0.9794811 | 0.4239276 | 1.378068 | 0.2659284 | 0.7509057 | 0.1809414 | -0.2867608 | 0.3274562 | 0.614826 | 0.2526023 | 0.1570609
| 0.2960224 | 0.6300987 | 0.5624975 | 1.716275 | 0.4900724 | 2.017 | 0.3134719 | 1.428263 | 0.2112323 | 0.09003342 | 0.3785486 | 1.285066 | 0.3052944 | 0.8068881
| 0.3798477 | 1.421352 | 0.7426784 | 3.106423 | 0.6193553 | 3.265822 | 0.4063977 | 2.752188 | 0.2704372 | 0.8264948 | 0.4784111 | 2.595082 | 0.4082834 | 2.077005
| 0.4155626 | 1.758475 | 0.8178109 | 3.686093 | 0.6744378 | 3.797898 | 0.4459898 | 3.316262 | 0.2956622 | 1.140273 | 0.5209588 | 3.15323 | 0.4205036 | 2.227712
Viga S600-0.37-10 - Sokolov et al (2021) | 0.1816875 | -0.4491427 | 0.2567315 | -0.6427999 | 0.2652974 | -0.1542378 | 0.1048302 | -1.54428 | 0.2549688 | 0.63408 | 0.1898425 | -1.190416 | 0.1658385 | -0.9129588
| 0.2197365 | -0.08998702 | 0.3010927 | -0.3005399 | 0.3021863 | 0.2020951 | 0.1214675 | -1.307247 | 0.2967981 | 1.154403 | 0.2162397 | -0.8441328 | 0.204557 | -0.4354609
| 0.331744 | 0.9672862 | 0.4274597 | 0.6744184 | 0.4107792 | 1.251059 | 0.1704438 | -0.6094758 | 0.437726 | 2.907431 | 0.3051747 | 0.3225341 | 0.2682081 | 0.3495203
Viga V1 - Oliveira (2007) | 0.1060173 | -1.163417 | 0.2221628 | -0.9095071 | 0.1689296 | -1.085112 | 0.1108494 | -1.458524 | 0.211761 | 0.09660963 | 0.1708751 | -1.439234 | 0.1447428 | -1.173122
| 0.1358818 | -0.8815174 | 0.269888 | -0.541293 | 0.1926064 | -0.8564043 | 0.1290705 | -1.198925 | 0.2466862 | 0.5310511 | 0.1948245 | -1.125062 | 0.1757067 | -0.7912582
| 0.1677596 | -0.5806131 | 0.318972 | -0.1625957 | 0.2178793 | -0.6122777 | 0.1485201 | -0.9218256 | 0.2839659 | 0.9947807 | 0.2203885 | -0.7897083 | 0.2087581 | -0.3836507
| 0.1999729 | -0.2765414 | 0.3672196 | 0.2096486 | 0.2434183 | -0.3655813 | 0.1681743 | -0.641809 | 0.3216381 | 1.463392 | 0.2462215 | -0.4508251 | 0.2421573 | 0.02824743
| 0.2207774 | -0.08016175 | 0.3978438 | 0.4459235 | 0.2599122 | -0.2062565 | 0.1808677 | -0.460965 | 0.345968 | 1.766036 | 0.2629054 | -0.2319631 | 0.2637277 | 0.294265
| 0.2654063 | 0.3411043 | 0.4624913 | 0.9446979 | 0.2952943 | 0.1355207 | 0.208097 | -0.07302532 | 0.3981597 | 2.415258 | 0.298695 | 0.2375314 | 0.3099996 | 0.8649155
| 0.2687619 | 0.3727784 | 0.4673049 | 0.981836 | 0.2979546 | 0.1612183 | 0.2101444 | -0.04385693 | 0.4020838 | 2.464072 | 0.3013859 | 0.2728317 | 0.3134787 | 0.9078215
| 0.2956063 | 0.6261715 | 0.5056203 | 1.277451 | 0.3192371 | 0.3667986 | 0.2265229 | 0.1894902 | 0.4334773 | 2.854581 | 0.3229135 | 0.5552344 | 0.3413114 | 1.25107
| 0.3623793 | 1.256462 | 0.599744 | 2.003642 | 0.3721752 | 0.8781598 | 0.267263 | 0.7699188 | 0.5115655 | 3.825935 | 0.3764612 | 1.257684 | 0.3520248 | 1.383193
| 0.3623793 | 1.256462 | 0.599744 | 2.003642 | 0.3721752 | 0.8781598 | 0.267263 | 0.7699188 | 0.5115655 | 3.825935 | 0.3764612 | 1.257684 | 0.3520248 | 1.383193
Viga V2 - Oliveira (2007) | 0.1332447 | -0.9064095 | 0.2659512 | -0.5716671 | 0.1999573 | -0.785397 | 0.1279072 | -1.215499 | 0.2436023 | 0.4926894 | 0.1924616 | -1.156058 | 0.1682131 | -0.8836735
| 0.1599453 | -0.6543744 | 0.3087246 | -0.2416577 | 0.2221748 | -0.5707848 | 0.1442549 | -0.9825913 | 0.2748275 | 0.8811057 | 0.2138462 | -0.8755309 | 0.19601 | -0.5408671
| 0.169958 | -0.5598613 | 0.3244533 | -0.1203059 | 0.2305064 | -0.4903053 | 0.1503853 | -0.8952508 | 0.2865369 | 1.026762 | 0.2218654 | -0.7703331 | 0.2064338 | -0.4123147
| 0.1866459 | -0.4023394 | 0.3503591 | 0.07956513 | 0.2443923 | -0.3561727 | 0.1606027 | -0.7496833 | 0.3060527 | 1.269522 | 0.2352308 | -0.5950035 | 0.2238069 | -0.1980606
| 0.2100089 | -0.1818087 | 0.3860814 | 0.3551724 | 0.2638326 | -0.1683871 | 0.1749069 | -0.5458888 | 0.3333748 | 1.609386 | 0.2539424 | -0.3495419 | 0.2481291 | 0.101895
| 0.2600725 | 0.290757 | 0.4610106 | 0.9332734 | 0.3054904 | 0.2340107 | 0.2055589 | -0.1091863 | 0.391922 | 2.337667 | 0.2940385 | 0.1764471 | 0.3002483 | 0.7446571
Viga T1F000 - Silva Neto (2017) | 0.06024228 | -1.595501 | 0.09119831 | -1.919937 | 0.1166445 | -1.590166 | 0.06017282 | -2.180519 | 0.05864118 | -1.808077 | 0.1136575 | -2.189825 | 0.08507133 | -1.909024
| 0.08984192 | -1.316101 | 0.1569702 | -1.412487 | 0.1679168 | -1.094896 | 0.09742121 | -1.649837 | 0.08910806 | -1.429093 | 0.1636169 | -1.534449 | 0.1419448 | -1.207628
| 0.1101917 | -1.124014 | 0.1991058 | -1.087399 | 0.2031665 | -0.7543977 | 0.1230295 | -1.284993 | 0.110054 | -1.168542 | 0.1979639 | -1.083877 | 0.1810454 | -0.7254191
| 0.1438613 | -0.8061964 | 0.2663607 | -0.5685078 | 0.2614887 | -0.1910277 | 0.1653995 | -0.681342 | 0.1447101 | -0.7374486 | 0.2547927 | -0.338387 | 0.245739 | 0.07241798
| 0.1930707 | -0.3416938 | 0.3619842 | 0.169256 | 0.3467289 | 0.6323591 | 0.227325 | 0.2009172 | 0.1953613 | -0.1073888 | 0.3378501 | 0.7511759 | 0.3402911 | 1.238488
Viga 12-20-00 - Caldentey et al (2013) | 0.1990162 | -0.285572 | 0.3337054 | -0.04892315 | 0.2400894 | -0.3977372 | 0.1527689 | -0.8612915 | 0.2500248 | 0.5725808 | 0.2325751 | -0.6298413 | 0.2012954 | -0.4756847
| 0.2978241 | 0.6471058 | 0.4829448 | 1.102502 | 0.3086863 | 0.2648826 | 0.2031211 | -0.1439175 | 0.3359451 | 1.641359 | 0.2990252 | 0.2418628 | 0.2936613 | 0.6634221
| 0.4287373 | 1.882836 | 0.6682068 | 2.531853 | 0.3995723 | 1.142805 | 0.2698341 | 0.8065506 | 0.4497831 | 3.057411 | 0.3870666 | 1.396807 | 0.353902 | 1.406344
| 0.4287373 | 1.882836 | 0.6682068 | 2.531853 | 0.3995723 | 1.142805 | 0.2698341 | 0.8065506 | 0.4497831 | 3.057411 | 0.3870666 | 1.396807 | 0.353902 | 1.406344
| 0.4287373 | 1.882836 | 0.6682068 | 2.531853 | 0.3995723 | 1.142805 | 0.2698341 | 0.8065506 | 0.4497831 | 3.057411 | 0.3870666 | 1.396807 | 0.353902 | 1.406344
Viga 25-20-00 - Caldentey et al (2013) | 0.04860934 | -1.705308 | 0.0838326 | -1.976765 | 0.0795661 | -1.948329 | 0.05066993 | -2.315908 | 0.09055025 | -1.411154 | 0.09613809 | -2.419648 | 0.05454809 | -2.285453
| 0.1036819 | -1.185461 | 0.2253792 | -0.8846922 | 0.143219 | -1.333467 | 0.1155838 | -1.391073 | 0.1824257 | -0.268297 | 0.1730486 | -1.410722 | 0.1346103 | -1.298081
| 0.1587545 | -0.6656147 | 0.3505564 | 0.08108677 | 0.2068719 | -0.7186053 | 0.1804976 | -0.4662377 | 0.2743012 | 0.8745595 | 0.249959 | -0.4017958 | 0.2146726 | -0.3107096
| 0.2138271 | -0.1457678 | 0.4709191 | 1.00972 | 0.2705247 | -0.1037435 | 0.2454114 | 0.4585974 | 0.3661767 | 2.017416 | 0.3268695 | 0.6071304 | 0.2947348 | 0.6766621
| 0.2551315 | 0.2441173 | 0.5597693 | 1.695226 | 0.3182644 | 0.3574029 | 0.2940968 | 1.152224 | 0.4350833 | 2.874558 | 0.3845524 | 1.363825 | 0.3547815 | 1.417191
| 0.3029261 | 0.695265 | 0.6617382 | 2.481946 | 0.3735054 | 0.8910091 | 0.3504321 | 1.954839 | 0.5148172 | 3.866383 | 0.4512989 | 2.239419 | 0.395489 | 1.919217
Viga 12-20-10 - Caldentey et al (2013) | 0.08622857 | -1.350209 | 0.1610089 | -1.381328 | 0.1524366 | -1.244429 | 0.09917573 | -1.62484 | 0.1547344 | -0.6127543 | 0.1509446 | -1.700686 | 0.1070248 | -1.638282
| 0.1299946 | -0.9370879 | 0.2482226 | -0.7084479 | 0.1829239 | -0.949933 | 0.1236111 | -1.276706 | 0.1953671 | -0.1073174 | 0.1811335 | -1.304662 | 0.1509669 | -1.096363
| 0.1737607 | -0.5239669 | 0.328292 | -0.0906893 | 0.2134112 | -0.6554375 | 0.1480465 | -0.9285728 | 0.2359997 | 0.3981194 | 0.2113224 | -0.9086381 | 0.194909 | -0.554445
| 0.2612927 | 0.3022752 | 0.4765234 | 1.052959 | 0.2743859 | -0.06644641 | 0.1969172 | -0.2323055 | 0.3172649 | 1.408993 | 0.2717003 | -0.1165902 | 0.2827932 | 0.5293918
| 0.3823629 | 1.445094 | 0.6682068 | 2.531853 | 0.3587231 | 0.7482179 | 0.2645129 | 0.7307382 | 0.4296671 | 2.807185 | 0.355212 | 0.9789326 | 0.3445072 | 1.290482
Viga 12-20-30 - Caldentey et al (2013) | 0.08622857 | -1.350209 | 0.1610089 | -1.381328 | 0.1524366 | -1.244429 | 0.09917573 | -1.62484 | 0.1547344 | -0.6127543 | 0.1509446 | -1.700686 | 0.1070248 | -1.638282
| 0.1737607 | -0.5239669 | 0.328292 | -0.0906893 | 0.2134112 | -0.6554375 | 0.1480465 | -0.9285728 | 0.2359997 | 0.3981194 | 0.2113224 | -0.9086381 | 0.194909 | -0.554445
| 0.2612927 | 0.3022752 | 0.4765234 | 1.052959 | 0.2743859 | -0.06644641 | 0.1969172 | -0.2323055 | 0.3172649 | 1.408993 | 0.2717003 | -0.1165902 | 0.2827932 | 0.5293918
| 0.3823629 | 1.445094 | 0.6682068 | 2.531853 | 0.3587231 | 0.7482179 | 0.2645129 | 0.7307382 | 0.4296671 | 2.807185 | 0.355212 | 0.9789326 | 0.3445072 | 1.290482
Viga 12-70-00 - Caldentey et al (2013) | 0.3538822 | 1.176255 | 0.1166127 | -1.723857 | 0.4336802 | 1.472274 | 0.1571178 | -0.799333 | 0.2787386 | 0.9297565 | 0.3887061 | 1.418315 | 0.18887 | -0.6289213
| 0.4846052 | 2.41019 | 0.3127044 | -0.2109521 | 0.5204163 | 2.31011 | 0.1946669 | -0.2643656 | 0.3489994 | 1.803744 | 0.4664474 | 2.438139 | 0.3096743 | 0.8609042
Viga 12-70-10 - Caldentey et al (2013) | 0.2043183 | -0.2355236 |  | -2.623558 | 0.3287046 | 0.4582514 | 0.1152394 | -1.39598 | 0.2011623 | -0.03522993 | 0.2941277 | 0.1776164 | 0.0845277 | -1.915728
| 0.3276936 | 0.9290533 | 0.1046211 | -1.816376 | 0.4108808 | 1.252041 | 0.1515349 | -0.8788725 | 0.2692275 | 0.811447 | 0.3676596 | 1.142222 | 0.1877871 | -0.6422766
| 0.4510689 | 2.09363 | 0.3002831 | -0.3067861 | 0.493057 | 2.04583 | 0.1878305 | -0.3617654 | 0.3372928 | 1.658124 | 0.4411915 | 2.106827 | 0.3040127 | 0.7910813
Viga 12-70-30 - Caldentey et al (2013) | 0.2043183 | -0.2355236 |  | -2.623558 | 0.3287046 | 0.4582514 | 0.1152394 | -1.39598 | 0.2011623 | -0.03522993 | 0.2941277 | 0.1776164 | 0.0845277 | -1.915728
| 0.3276936 | 0.9290533 | 0.1046211 | -1.816376 | 0.4108808 | 1.252041 | 0.1515349 | -0.8788725 | 0.2692275 | 0.811447 | 0.3676596 | 1.142222 | 0.1877871 | -0.6422766
| 0.4510689 | 2.09363 | 0.3002831 | -0.3067861 | 0.493057 | 2.04583 | 0.1878305 | -0.3617654 | 0.3372928 | 1.658124 | 0.4411915 | 2.106827 | 0.3040127 | 0.7910813
Viga 25-20-10 - Caldentey et al (2013) | 0.1054423 | -1.168844 | 0.254179 | -0.6624928 | 0.1438341 | -1.327525 | 0.1269008 | -1.229837 | 0.1951978 | -0.1094235 | 0.1761302 | -1.370297 | 0.149147 | -1.118807
| 0.1674517 | -0.5835192 | 0.4064649 | 0.5124378 | 0.2157512 | -0.6328346 | 0.2052076 | -0.1141918 | 0.3044748 | 1.249894 | 0.2641953 | -0.2150422 | 0.2453295 | 0.06736822
| 0.229461 | 0.00180596 | 0.5537116 | 1.648489 | 0.2876682 | 0.06185585 | 0.2835143 | 1.001454 | 0.4137518 | 2.609211 | 0.3522604 | 0.9402123 | 0.341512 | 1.253544
| 0.2755332 | 0.4366956 | 0.6617382 | 2.481946 | 0.3411018 | 0.5780027 | 0.3416953 | 1.830365 | 0.4949433 | 3.619168 | 0.4176917 | 1.798553 | 0.384816 | 1.787593
Viga 25-20-30 - Caldentey et al (2013) | 0.1054423 | -1.168844 | 0.254179 | -0.6624928 | 0.1438341 | -1.327525 | 0.1269008 | -1.229837 | 0.1951978 | -0.1094235 | 0.1761302 | -1.370297 | 0.149147 | -1.118807
| 0.1674517 | -0.5835192 | 0.4064649 | 0.5124378 | 0.2157512 | -0.6328346 | 0.2052076 | -0.1141918 | 0.3044748 | 1.249894 | 0.2641953 | -0.2150422 | 0.2453295 | 0.06736822
| 0.229461 | 0.00180596 | 0.5537116 | 1.648489 | 0.2876682 | 0.06185585 | 0.2835143 | 1.001454 | 0.4137518 | 2.609211 | 0.3522604 | 0.9402123 | 0.341512 | 1.253544
| 0.2755332 | 0.4366956 | 0.6617382 | 2.481946 | 0.3411018 | 0.5780027 | 0.3416953 | 1.830365 | 0.4949433 | 3.619168 | 0.4176917 | 1.798553 | 0.384816 | 1.787593
Viga 25-70-00 - Caldentey et al (2013) | 0.1297204 | -0.9396764 | 0.119908 | -1.698433 | 0.185339 | -0.9266038 | 0.08786138 | -1.786037 | 0.1489111 | -0.6851921 | 0.2216398 | -0.773293 | 0.1307425 | -1.345782
| 0.2976345 | 0.645316 | 0.4340906 | 0.725578 | 0.3706781 | 0.8636985 | 0.2184046 | 0.07382779 | 0.3314384 | 1.5853 | 0.4432796 | 2.13422 | 0.3886577 | 1.83497
Viga 25-70-10 - Caldentey et al (2013) | 0.1219792 | -1.012748 | 0.1154481 | -1.732843 | 0.1761017 | -1.015833 | 0.08389905 | -1.842489 | 0.1439966 | -0.7463243 | 0.209337 | -0.934684 | 0.1257822 | -1.406955
| 0.2809009 | 0.4873626 | 0.4274751 | 0.6745376 | 0.3522035 | 0.6852411 | 0.2092775 | -0.05620699 | 0.3209739 | 1.45513 | 0.4186739 | 1.811438 | 0.376658 | 1.686983
Viga 25-70-30 - Caldentey et al (2013) | 0.1219792 | -1.012748 | 0.1154481 | -1.732843 | 0.1761017 | -1.015833 | 0.08389905 | -1.842489 | 0.1439966 | -0.7463243 | 0.209337 | -0.934684 | 0.1257822 | -1.406955
| 0.2809009 | 0.4873626 | 0.4274751 | 0.6745376 | 0.3522035 | 0.6852411 | 0.2092775 | -0.05620699 | 0.3209739 | 1.45513 | 0.4186739 | 1.811438 | 0.376658 | 1.686983
Viga RS1 - Harajlí e Naamam (1985) | 0.1057205 | -1.166218 | 0.2081608 | -1.017537 | 0.14104 | -1.354515 | 0.09760812 | -1.647174 | 0.1218531 | -1.021771 | 0.1396639 | -1.848668 | 0.1370121 | -1.268462
| 0.1262024 | -0.9728842 | 0.2533803 | -0.6686547 | 0.1641414 | -1.131365 | 0.1160989 | -1.383734 | 0.1435461 | -0.7519276 | 0.1625399 | -1.548576 | 0.1678453 | -0.8882096
Viga RS2 - Harajlí e Naamam (1985) | 0.08592987 | -1.353028 | 0.2227834 | -0.9047188 | 0.1436344 | -1.329454 | 0.1096603 | -1.475466 | 0.1269154 | -0.9588012 | 0.1455696 | -1.771196 | 0.1419227 | -1.207901
| 0.09976448 | -1.222439 | 0.2611201 | -0.6089405 | 0.1647371 | -1.125611 | 0.1282195 | -1.21105 | 0.146944 | -0.7096615 | 0.1669567 | -1.490637 | 0.1681337 | -0.8846527
| 0.1194007 | -1.037087 | 0.3145615 | -0.1966239 | 0.1946893 | -0.8362844 | 0.1545616 | -0.8357513 | 0.1753717 | -0.3560439 | 0.1973124 | -1.092424 | 0.2030911 | -0.4535391
Viga RS3 - Harajlí e Naamam (1985) | 0.06809925 | -1.521337 | 0.2124604 | -0.9843642 | 0.1379392 | -1.384468 | 0.1125653 | -1.434077 | 0.1214982 | -1.026186 | 0.1414773 | -1.82488 | 0.1378763 | -1.257804
| 0.0907336 | -1.307685 | 0.2857816 | -0.4186696 | 0.1809039 | -0.969446 | 0.1532424 | -0.8545456 | 0.16215 | -0.5205111 | 0.185544 | -1.246804 | 0.1894684 | -0.6215416
Viga B1-a - Gilbert e Nejadi (2004) | 0.1706085 | -0.5537208 |  | -2.623558 | 0.2624407 | -0.1818318 | 0.1385592 | -1.063739 | 0.1353273 | -0.8541637 | 0.2054868 | -0.985191 | 0.06638794 | -2.139437
| 0.2120658 | -0.1623933 | 0.03363514 | -2.364053 | 0.299969 | 0.1806764 | 0.1638282 | -0.7037281 | 0.1583595 | -0.5676612 | 0.2348708 | -0.599726 | 0.11406 | -1.551519
| 0.253523 | 0.2289342 | 0.1569806 | -1.412407 | 0.3374973 | 0.5431846 | 0.1890973 | -0.3437168 | 0.1813918 | -0.2811587 | 0.2642548 | -0.214261 | 0.1617321 | -0.9636012
| 0.2949092 | 0.6195916 | 0.2689216 | -0.5487493 | 0.3749612 | 0.905072 | 0.2143231 | 0.01567801 | 0.2043846 | 0.0048532 | 0.2935885 | 0.1705439 | 0.2093225 | -0.3766898
| 0.3362955 | 1.010249 | 0.3727285 | 0.2521514 | 0.4124252 | 1.266959 | 0.2395489 | 0.3750728 | 0.2273774 | 0.2908651 | 0.3229222 | 0.5553489 | 0.2569129 | 0.2102215
| 0.3777527 | 1.401576 | 0.4705966 | 1.007232 | 0.4499535 | 1.629468 | 0.2648179 | 0.7350841 | 0.2504096 | 0.5773676 | 0.3523062 | 0.9408139 | 0.304585 | 0.7981396
| 0.41921 | 1.792904 | 0.5637556 | 1.725981 | 0.4874818 | 1.991976 | 0.290087 | 1.095095 | 0.2734419 | 0.8638701 | 0.3816902 | 1.326279 | 0.3522571 | 1.386058
| 0.4605252 | 2.182891 | 0.6529145 | 2.413868 | 0.5248815 | 2.353243 | 0.3152695 | 1.453874 | 0.2963953 | 1.149391 | 0.4109736 | 1.710424 | 0.3997659 | 1.971962
Viga B1-b - Gilbert e Nejadi (2004) | 0.2120658 | -0.1623933 | 0.03363514 | -2.364053 | 0.299969 | 0.1806764 | 0.1638282 | -0.7037281 | 0.1583595 | -0.5676612 | 0.2348708 | -0.599726 | 0.11406 | -1.551519
| 0.253523 | 0.2289342 | 0.1569806 | -1.412407 | 0.3374973 | 0.5431846 | 0.1890973 | -0.3437168 | 0.1813918 | -0.2811587 | 0.2642548 | -0.214261 | 0.1617321 | -0.9636012
| 0.2949092 | 0.6195916 | 0.2689216 | -0.5487493 | 0.3749612 | 0.905072 | 0.2143231 | 0.01567801 | 0.2043846 | 0.0048532 | 0.2935885 | 0.1705439 | 0.2093225 | -0.3766898
| 0.3362955 | 1.010249 | 0.3727285 | 0.2521514 | 0.4124252 | 1.266959 | 0.2395489 | 0.3750728 | 0.2273774 | 0.2908651 | 0.3229222 | 0.5553489 | 0.2569129 | 0.2102215
| 0.3362955 | 1.010249 | 0.4705966 | 1.007232 | 0.4499535 | 1.629468 | 0.2648179 | 0.7350841 | 0.2504096 | 0.5773676 | 0.3523062 | 0.9408139 | 0.304585 | 0.7981396
| 0.41921 | 1.792904 | 0.5637556 | 1.725981 | 0.4874818 | 1.991976 | 0.290087 | 1.095095 | 0.2734419 | 0.8638701 | 0.3816902 | 1.326279 | 0.3522571 | 1.386058
| 0.4605252 | 2.182891 | 0.6529145 | 2.413868 | 0.5248815 | 2.353243 | 0.3152695 | 1.453874 | 0.2963953 | 1.149391 | 0.4109736 | 1.710424 | 0.3997659 | 1.971962
Viga B2-a - Gilbert e Nejadi (2004) | 0.1457952 | -0.7879413 | 0.1085351 | -1.786178 | 0.2126883 | -0.6624209 | 0.1464128 | -0.9518476 | 0.1347469 | -0.8613832 | 0.1729616 | -1.411863 | 0.1081923 | -1.623883
| 0.1742971 | -0.5189036 | 0.2139354 | -0.9729844 | 0.2392971 | -0.4053902 | 0.1689957 | -0.6301066 | 0.154296 | -0.6182086 | 0.1946003 | -1.128002 | 0.1441329 | -1.180644
| 0.2027501 | -0.2503266 | 0.3105283 | -0.2277413 | 0.2658604 | -0.1487996 | 0.1915399 | -0.3089165 | 0.1738116 | -0.3754504 | 0.216202 | -0.8446277 | 0.180012 | -0.7381629
| 0.2312032 | 0.01825034 | 0.4008521 | 0.4691334 | 0.2924236 | 0.107791 | 0.2140841 | 0.01227355 | 0.1933272 | -0.1326922 | 0.2378036 | -0.5612529 | 0.2158911 | -0.2956821
| 0.259705 | 0.287288 | 0.4866165 | 1.13083 | 0.3190324 | 0.3648217 | 0.236667 | 0.3340146 | 0.2128762 | 0.1104824 | 0.2594423 | -0.2773921 | 0.2518317 | 0.1475576
| 0.2882069 | 0.5563256 | 0.5687514 | 1.764526 | 0.3456413 | 0.6218524 | 0.2592499 | 0.6557556 | 0.2324253 | 0.353657 | 0.2810811 | 0.006468776 | 0.2877724 | 0.5907973
| 0.3166111 | 0.8244419 | 0.647768 | 2.374162 | 0.3721589 | 0.8780029 | 0.2817554 | 0.9763947 | 0.2519074 | 0.5959989 | 0.3026457 | 0.2893575 | 0.3235899 | 1.032519
Viga B2-b - Gilbert e Nejadi (2004) | 0.1172934 | -1.056979 |  | -2.623558 | 0.1860795 | -0.9194516 | 0.1238299 | -1.273589 | 0.1151978 | -1.104558 | 0.1513228 | -1.695724 | 0.07225164 | -2.067123
| 0.1457952 | -0.7879413 | 0.1085351 | -1.786178 | 0.2126883 | -0.6624209 | 0.1464128 | -0.9518476 | 0.1347469 | -0.8613832 | 0.1729616 | -1.411863 | 0.1081923 | -1.623883
| 0.1742971 | -0.5189036 | 0.2139354 | -0.9729844 | 0.2392971 | -0.4053902 | 0.1689957 | -0.6301066 | 0.154296 | -0.6182086 | 0.1946003 | -1.128002 | 0.1441329 | -1.180644
| 0.2027501 | -0.2503266 | 0.3105283 | -0.2277413 | 0.2658604 | -0.1487996 | 0.1915399 | -0.3089165 | 0.1738116 | -0.3754504 | 0.216202 | -0.8446277 | 0.180012 | -0.7381629
| 0.2312032 | 0.01825034 | 0.4008521 | 0.4691334 | 0.2924236 | 0.107791 | 0.2140841 | 0.01227355 | 0.1933272 | -0.1326922 | 0.2378036 | -0.5612529 | 0.2158911 | -0.2956821
| 0.259705 | 0.287288 | 0.4866165 | 1.13083 | 0.3190324 | 0.3648217 | 0.236667 | 0.3340146 | 0.2128762 | 0.1104824 | 0.2594423 | -0.2773921 | 0.2518317 | 0.1475576
| 0.2882069 | 0.5563256 | 0.5687514 | 1.764526 | 0.3456413 | 0.6218524 | 0.2592499 | 0.6557556 | 0.2324253 | 0.353657 | 0.2810811 | 0.006468776 | 0.2877724 | 0.5907973
| 0.3166111 | 0.8244419 | 0.647768 | 2.374162 | 0.3721589 | 0.8780029 | 0.2817554 | 0.9763947 | 0.2519074 | 0.5959989 | 0.3026457 | 0.2893575 | 0.3235899 | 1.032519
Viga B3-a - Gilbert e Nejadi (2004) | 0.130125 | -0.9358575 | 0.2519516 | -0.6796776 | 0.1800314 | -0.9778738 | 0.12518 | -1.254354 | 0.1529778 | -0.634605 | 0.167827 | -1.479219 | 0.1465533 | -1.150794
| 0.1429623 | -0.8146823 | 0.2872191 | -0.4075787 | 0.1938434 | -0.8444547 | 0.1367712 | -1.089214 | 0.1661725 | -0.4704744 | 0.1807028 | -1.310313 | 0.1647941 | -0.9258387
| 0.1558437 | -0.6930906 | 0.3215818 | -0.1424603 | 0.207703 | -0.7105772 | 0.1484021 | -0.9235058 | 0.1794125 | -0.3057799 | 0.1936227 | -1.140826 | 0.1830975 | -0.7001107
| 0.1687251 | -0.571499 | 0.3551095 | 0.1162152 | 0.2215625 | -0.5766997 | 0.1600331 | -0.7577979 | 0.1926524 | -0.1410853 | 0.2065427 | -0.9713394 | 0.2014009 | -0.4743828
| 0.1816065 | -0.4499073 | 0.3879495 | 0.3695858 | 0.235422 | -0.4428221 | 0.1716641 | -0.5920901 | 0.2058924 | 0.02360926 | 0.2194627 | -0.8018526 | 0.2197044 | -0.2486549
Viga B3-b - Gilbert e Nejadi (2004) | 0.1429623 | -0.8146823 | 0.2872191 | -0.4075787 | 0.1938434 | -0.8444547 | 0.1367712 | -1.089214 | 0.1661725 | -0.4704744 | 0.1807028 | -1.310313 | 0.1647941 | -0.9258387
| 0.1558437 | -0.6930906 | 0.3215818 | -0.1424603 | 0.207703 | -0.7105772 | 0.1484021 | -0.9235058 | 0.1794125 | -0.3057799 | 0.1936227 | -1.140826 | 0.1830975 | -0.7001107
| 0.1687251 | -0.571499 | 0.3551095 | 0.1162152 | 0.2215625 | -0.5766997 | 0.1600331 | -0.7577979 | 0.1926524 | -0.1410853 | 0.2065427 | -0.9713394 | 0.2014009 | -0.4743828
| 0.1816065 | -0.4499073 | 0.3879495 | 0.3695858 | 0.235422 | -0.4428221 | 0.1716641 | -0.5920901 | 0.2058924 | 0.02360926 | 0.2194627 | -0.8018526 | 0.2197044 | -0.2486549
Laje S1-a - Gilbert e Nejadi (2004) | 0.1785661 | -0.478607 |  | -2.623558 | 0.30305 | 0.2104379 | 0.1236261 | -1.276493 | 0.08283971 | -1.507066 | 0.1841683 | -1.264851 | 0.06640728 | -2.139199
| 0.3242251 | 0.8963126 |  | -2.623558 | 0.4166127 | 1.307408 | 0.1835497 | -0.4227541 | 0.1259634 | -0.9706426 | 0.2531822 | -0.3595143 | 0.09129224 | -1.832304
| 0.469884 | 2.271232 |  | -2.623558 | 0.5301753 | 2.404379 | 0.2434733 | 0.4309844 | 0.1690871 | -0.4342188 | 0.322196 | 0.5458221 | 0.1161772 | -1.525409
Laje S1-b - Gilbert e Nejadi (2004) | 0.3242251 | 0.8963126 |  | -2.623558 | 0.4166127 | 1.307408 | 0.1835497 | -0.4227541 | 0.1259634 | -0.9706426 | 0.2531822 | -0.3595143 | 0.09129224 | -1.832304
| 0.469884 | 2.271232 |  | -2.623558 | 0.5301753 | 2.404379 | 0.2434733 | 0.4309844 | 0.1690871 | -0.4342188 | 0.322196 | 0.5458221 | 0.1161772 | -1.525409
Laje S2-a - Gilbert e Nejadi (2004) | 0.2119764 | -0.1632369 |  | -2.623558 | 0.2757561 | -0.05321077 | 0.1178054 | -1.359421 | 0.1105174 | -1.162778 | 0.1931039 | -1.147632 | 0.05770809 | -2.246482
| 0.2777136 | 0.4572762 | 0.1222037 | -1.680721 | 0.3348226 | 0.5173482 | 0.1490194 | -0.9147118 | 0.1396744 | -0.8000894 | 0.2344665 | -0.6050303 | 0.1246503 | -1.420914
| 0.3434507 | 1.077789 | 0.2773366 | -0.4838253 | 0.3938891 | 1.087907 | 0.1802334 | -0.4700025 | 0.1688313 | -0.4374004 | 0.275829 | -0.06242877 | 0.1926357 | -0.5824809
Laje S2-b - Gilbert e Nejadi (2004) | 0.2119764 | -0.1632369 |  | -2.623558 | 0.2757561 | -0.05321077 | 0.1178054 | -1.359421 | 0.1105174 | -1.162778 | 0.1931039 | -1.147632 | 0.05770809 | -2.246482
| 0.2777136 | 0.4572762 | 0.1222037 | -1.680721 | 0.3348226 | 0.5173482 | 0.1490194 | -0.9147118 | 0.1396744 | -0.8000894 | 0.2344665 | -0.6050303 | 0.1246503 | -1.420914
| 0.3434507 | 1.077789 | 0.2773366 | -0.4838253 | 0.3938891 | 1.087907 | 0.1802334 | -0.4700025 | 0.1688313 | -0.4374004 | 0.275829 | -0.06242877 | 0.1926357 | -0.5824809
Laje S3-a - Gilbert e Nejadi (2004) | 0.1954071 | -0.3196394 | 0.1567851 | -1.413916 | 0.2480899 | -0.3204553 | 0.1082767 | -1.495178 | 0.1252289 | -0.9797788 | 0.192533 | -1.155121 | 0.09829567 | -1.745934
| 0.2328455 | 0.03375329 | 0.2364861 | -0.7989987 | 0.2852927 | 0.03890962 | 0.1279968 | -1.214222 | 0.14735 | -0.7046111 | 0.2214047 | -0.776377 | 0.1463053 | -1.153852
| 0.270284 | 0.387146 | 0.3101572 | -0.2306043 | 0.3224956 | 0.3982746 | 0.147717 | -0.9332673 | 0.169471 | -0.4294433 | 0.2502764 | -0.3976326 | 0.194315 | -0.5617706
Laje S3-b - Gilbert e Nejadi (2004) | 0.1954071 | -0.3196394 | 0.1567851 | -1.413916 | 0.2480899 | -0.3204553 | 0.1082767 | -1.495178 | 0.1252289 | -0.9797788 | 0.192533 | -1.155121 | 0.1198479 | -1.480139
| 0.2328455 | 0.03375329 | 0.2364861 | -0.7989987 | 0.2852927 | 0.03890962 | 0.1279968 | -1.214222 | 0.14735 | -0.7046111 | 0.2214047 | -0.776377 | 0.1621449 | -0.9585097
| 0.270284 | 0.387146 | 0.3101572 | -0.2306043 | 0.3224956 | 0.3982746 | 0.147717 | -0.9332673 | 0.169471 | -0.4294433 | 0.2502764 | -0.3976326 | 0.2044419 | -0.4368802
Viga 250-10-1 - Cornelissen (2022) | 0.3161553 | 0.8201397 | 0.168217 | -1.325715 | 0.3297273 | 0.4681299 | 0.1939165 | -0.2750566 | 0.1308154 | -0.9102873 | 0.2852584 | 0.06126748 | 0.1412652 | -1.216009
| 0.3536419 | 1.173987 | 0.2188284 | -0.9352332 | 0.3538537 | 0.7011813 | 0.2108772 | -0.03341554 | 0.1415172 | -0.777166 | 0.3061309 | 0.3350777 | 0.1742508 | -0.8092132
| 0.3961267 | 1.575014 | 0.2733608 | -0.5144996 | 0.3811969 | 0.9653063 | 0.2300994 | 0.2404443 | 0.1536459 | -0.6262951 | 0.3297865 | 0.645396 | 0.2116345 | -0.3481775
| 0.4336133 | 1.928862 | 0.3194483 | -0.158921 | 0.4053233 | 1.198358 | 0.2470601 | 0.4820854 | 0.1643476 | -0.4931738 | 0.3506591 | 0.9192062 | 0.24462 | 0.05861881
| 0.4760981 | 2.329889 | 0.3697999 | 0.229556 | 0.4326666 | 1.462483 | 0.2662822 | 0.7559453 | 0.1764763 | -0.342303 | 0.3743146 | 1.229524 | 0.2820037 | 0.5196546
| 0.5135847 | 2.683736 | 0.4128427 | 0.5616441 | 0.4567929 | 1.695534 | 0.2832429 | 0.9975864 | 0.1871781 | -0.2091817 | 0.3951872 | 1.503335 | 0.3149893 | 0.9264508
| 0.5585686 | 3.108353 | 0.4630639 | 0.9491156 | 0.4857446 | 1.975196 | 0.3035957 | 1.287556 | 0.2000202 | -0.04943608 | 0.4202343 | 1.831907 | 0.354572 | 1.414606
Viga 250-10-2 - Cornelissen (2022) | 0.2736705 | 0.4191127 | 0.1072933 | -1.795759 | 0.3023841 | 0.204005 | 0.1746944 | -0.5489165 | 0.1186868 | -1.061158 | 0.2616028 | -0.2490508 | 0.1038816 | -1.677045
| 0.3161553 | 0.8201397 | 0.168217 | -1.325715 | 0.3297273 | 0.4681299 | 0.1939165 | -0.2750566 | 0.1308154 | -0.9102873 | 0.2852584 | 0.06126748 | 0.1412652 | -1.216009
| 0.356141 | 1.197577 | 0.2221133 | -0.9098891 | 0.3554621 | 0.7167181 | 0.2120079 | -0.01730614 | 0.1422307 | -0.7682912 | 0.3075224 | 0.3533317 | 0.1764498 | -0.7820935
| 0.3923781 | 1.539629 | 0.2686543 | -0.5508117 | 0.3787843 | 0.9420011 | 0.2284033 | 0.2162802 | 0.1525757 | -0.6396073 | 0.3276993 | 0.618015 | 0.2083359 | -0.3888571
| 0.4336133 | 1.928862 | 0.3194483 | -0.158921 | 0.4053233 | 1.198358 | 0.2470601 | 0.4820854 | 0.1643476 | -0.4931738 | 0.3506591 | 0.9192062 | 0.24462 | 0.05861881
| 0.4748486 | 2.318094 | 0.3683441 | 0.2183245 | 0.4318623 | 1.454714 | 0.2657168 | 0.7478906 | 0.1761196 | -0.3467404 | 0.3736189 | 1.220397 | 0.2809042 | 0.5060947
| 0.5098361 | 2.648351 | 0.4085905 | 0.5288375 | 0.4543803 | 1.672229 | 0.2815468 | 0.9734223 | 0.1861079 | -0.2224938 | 0.3931 | 1.475954 | 0.3116907 | 0.8857712
| 0.543574 | 2.966814 | 0.4464811 | 0.8211739 | 0.4760941 | 1.881975 | 0.2968114 | 1.190899 | 0.1957395 | -0.1026846 | 0.4118853 | 1.722383 | 0.3413777 | 1.251888
Viga 250-20-2 - Cornelissen (2022) | 0.1795078 | -0.4697179 | 0.2232831 | -0.9008641 | 0.2328008 | -0.4681415 | 0.190091 | -0.329559 | 0.1006357 | -1.285699 | 0.2463146 | -0.4496037 | 0.1840612 | -0.6882255
| 0.2146421 | -0.1380745 | 0.2789634 | -0.4712738 | 0.2720558 | -0.088954 | 0.2310043 | 0.2533373 | 0.119505 | -1.05098 | 0.2878483 | 0.09524279 | 0.2290139 | -0.1338443
| 0.2486491 | 0.182928 | 0.3308522 | -0.07093658 | 0.3100513 | 0.2780671 | 0.2706049 | 0.817531 | 0.137769 | -0.8237912 | 0.3280493 | 0.6226076 | 0.2725243 | 0.4027492
| 0.2824682 | 0.502157 | 0.3811452 | 0.3170884 | 0.3478368 | 0.6430604 | 0.3099866 | 1.378608 | 0.155932 | -0.5978579 | 0.3680283 | 1.147059 | 0.3157942 | 0.9363782
| 0.3159116 | 0.817839 | 0.4299726 | 0.6938064 | 0.3852025 | 1.003998 | 0.3489308 | 1.93345 | 0.1738932 | -0.374435 | 0.407563 | 1.665683 | 0.3585834 | 1.464078
| 0.3502943 | 1.142388 | 0.4794836 | 1.075798 | 0.4236178 | 1.375075 | 0.3889689 | 2.503878 | 0.1923589 | -0.1447362 | 0.4482082 | 2.198875 | 0.4025746 | 2.006601
Viga 250-20-3 - Cornelissen (2022) | 0.146816 | -0.7783059 | 0.1684866 | -1.323635 | 0.1962748 | -0.8209685 | 0.152022 | -0.8719332 | 0.08307808 | -1.504101 | 0.2076683 | -0.9565732 | 0.1422336 | -1.204067
| 0.1800714 | -0.4643974 | 0.2241984 | -0.893802 | 0.2334306 | -0.4620583 | 0.1907474 | -0.3202078 | 0.1009384 | -1.281934 | 0.246981 | -0.4408629 | 0.1847824 | -0.6793317
| 0.2140784 | -0.143395 | 0.2780891 | -0.4780192 | 0.2714261 | -0.09503723 | 0.2303479 | 0.243986 | 0.1192023 | -1.054745 | 0.287182 | 0.08650194 | 0.2282928 | -0.1427382
| 0.2477097 | 0.1740605 | 0.3294388 | -0.08184164 | 0.3090017 | 0.2679284 | 0.2695109 | 0.8019456 | 0.1372644 | -0.8300671 | 0.3269388 | 0.6080395 | 0.2713223 | 0.3879262
| 0.2826561 | 0.5039305 | 0.3814217 | 0.3192221 | 0.3480467 | 0.6450882 | 0.3102054 | 1.381725 | 0.1560329 | -0.5966027 | 0.3682504 | 1.149972 | 0.3160346 | 0.9393428
| 0.3159116 | 0.817839 | 0.4299726 | 0.6938064 | 0.3852025 | 1.003998 | 0.3489308 | 1.93345 | 0.1738932 | -0.374435 | 0.407563 | 1.665683 | 0.3585834 | 1.464078
| 0.3320696 | 0.9703595 | 0.453315 | 0.8738997 | 0.4032556 | 1.178384 | 0.3677465 | 2.20152 | 0.1825711 | -0.2664891 | 0.426664 | 1.916254 | 0.3792568 | 1.719034
Viga 350-10-1 - Cornelissen (2022) | 0.290898 | 0.5817287 | 0.2577386 | -0.6350294 | 0.3389017 | 0.5567512 | 0.2211828 | 0.1134096 | 0.1662991 | -0.4688997 | 0.2978478 | 0.2264181 | 0.1909804 | -0.6028941
| 0.3282309 | 0.934125 | 0.3042221 | -0.2763955 | 0.3607194 | 0.7675017 | 0.2378247 | 0.350508 | 0.178275 | -0.319929 | 0.3170226 | 0.4779561 | 0.2216571 | -0.2245728
| 0.3356975 | 1.004604 | 0.3133112 | -0.206271 | 0.365083 | 0.8096518 | 0.2411531 | 0.3979277 | 0.1806702 | -0.2901349 | 0.3208575 | 0.5282637 | 0.2277924 | -0.1489085
| 0.367223 | 1.302183 | 0.3510126 | 0.08460708 | 0.3835068 | 0.9876189 | 0.2552062 | 0.5981442 | 0.1907832 | -0.1643375 | 0.3370495 | 0.7406736 | 0.2536972 | 0.1705628
| 0.3887931 | 1.50579 | 0.3762362 | 0.2792142 | 0.3961126 | 1.109386 | 0.2648215 | 0.7351344 | 0.1977026 | -0.07826553 | 0.3481283 | 0.8860066 | 0.2714214 | 0.3891485
| 0.4128521 | 1.73289 | 0.403882 | 0.4925096 | 0.4101729 | 1.245203 | 0.2755462 | 0.8879312 | 0.2054204 | 0.01773778 | 0.3604853 | 1.048109 | 0.2911908 | 0.6329556
| 0.4344222 | 1.936497 | 0.4282708 | 0.6806767 | 0.4227787 | 1.36697 | 0.2851615 | 1.024921 | 0.2123398 | 0.1038097 | 0.3715641 | 1.193442 | 0.3089151 | 0.8515412
| 0.4601404 | 2.179259 | 0.456906 | 0.9016054 | 0.4378087 | 1.512153 | 0.2966259 | 1.188256 | 0.2205899 | 0.2064339 | 0.3847733 | 1.366724 | 0.3300479 | 1.112163
Viga 350-10-2 - Cornelissen (2022) | 0.2884092 | 0.5582356 | 0.2545732 | -0.6594519 | 0.3374472 | 0.5427012 | 0.2200734 | 0.097603 | 0.1655007 | -0.478831 | 0.2965695 | 0.2096489 | 0.1889353 | -0.6281156
| 0.3132978 | 0.7931665 | 0.2858441 | -0.4181872 | 0.3519923 | 0.6832015 | 0.2311679 | 0.2556686 | 0.1734846 | -0.3795173 | 0.3093527 | 0.3773409 | 0.2093864 | -0.3759013
| 0.3365271 | 1.012435 | 0.3143171 | -0.1985099 | 0.3655678 | 0.8143351 | 0.2415229 | 0.4031966 | 0.1809363 | -0.2868244 | 0.3212836 | 0.5338534 | 0.2284741 | -0.1405014
| 0.3605861 | 1.239535 | 0.3431616 | 0.02403398 | 0.3796281 | 0.9501521 | 0.2522476 | 0.5559933 | 0.1886541 | -0.1908211 | 0.3336407 | 0.6959557 | 0.2482435 | 0.1033057
| 0.3863043 | 1.482297 | 0.3733477 | 0.2569289 | 0.3946581 | 1.095336 | 0.263712 | 0.7193278 | 0.1969042 | -0.0881969 | 0.3468499 | 0.8692374 | 0.2693763 | 0.3639271
| 0.4128521 | 1.73289 | 0.403882 | 0.4925096 | 0.4101729 | 1.245203 | 0.2755462 | 0.8879312 | 0.2054204 | 0.01773778 | 0.3604853 | 1.048109 | 0.2911908 | 0.6329556
| 0.436911 | 1.95999 | 0.4310624 | 0.7022143 | 0.4242332 | 1.38102 | 0.286271 | 1.040728 | 0.2131382 | 0.1137411 | 0.3728424 | 1.210211 | 0.3109602 | 0.8767627
| 0.4584811 | 2.163597 | 0.4550723 | 0.8874575 | 0.436839 | 1.502787 | 0.2958863 | 1.177718 | 0.2200576 | 0.199813 | 0.3839211 | 1.355544 | 0.3286845 | 1.095348
Viga 350-10-3 - Cornelissen (2022) | 0.3157866 | 0.8166596 | 0.2889262 | -0.3944077 | 0.3534469 | 0.6972515 | 0.2322774 | 0.2714752 | 0.174283 | -0.3695859 | 0.310631 | 0.3941101 | 0.2114315 | -0.3506799
| 0.3398456 | 1.043759 | 0.318333 | -0.1675257 | 0.3675072 | 0.8330685 | 0.2430021 | 0.424272 | 0.1820008 | -0.2735826 | 0.322988 | 0.5562124 | 0.2312009 | -0.1068728
| 0.37386 | 1.364832 | 0.3588204 | 0.1448462 | 0.3873855 | 1.025086 | 0.2581647 | 0.640295 | 0.1929122 | -0.1378538 | 0.3404584 | 0.7853914 | 0.2591508 | 0.23782
| 0.3937708 | 1.552776 | 0.3819966 | 0.3236575 | 0.3990216 | 1.137486 | 0.2670404 | 0.7667475 | 0.1992994 | -0.05840277 | 0.3506849 | 0.919545 | 0.2755117 | 0.4395913
| 0.4128521 | 1.73289 | 0.403882 | 0.4925096 | 0.4101729 | 1.245203 | 0.2755462 | 0.8879312 | 0.2054204 | 0.01773778 | 0.3604853 | 1.048109 | 0.2911908 | 0.6329556
| 0.4335926 | 1.928666 | 0.4273393 | 0.6734898 | 0.4222938 | 1.362286 | 0.2847917 | 1.019653 | 0.2120737 | 0.1004992 | 0.371138 | 1.187852 | 0.3082334 | 0.8431341
| 0.46097 | 2.18709 | 0.4578222 | 0.9086741 | 0.4382935 | 1.516837 | 0.2969957 | 1.193525 | 0.220856 | 0.2097444 | 0.3851995 | 1.372313 | 0.3307296 | 1.12057
Viga 350-20-1 - Cornelissen (2022) | 0.1911226 | -0.3600826 | 0.2622622 | -0.6001288 | 0.2368495 | -0.429033 | 0.2032742 | -0.1417368 | 0.1277858 | -0.9479733 | 0.2446106 | -0.4719579 | 0.2022553 | -0.4638467
| 0.2273046 | -0.01854956 | 0.3179786 | -0.1702602 | 0.2736623 | -0.07343629 | 0.2424649 | 0.4166175 | 0.1496674 | -0.6757838 | 0.2826296 | 0.02678294 | 0.2504179 | 0.1301217
| 0.2633639 | 0.3218258 | 0.3718687 | 0.2455173 | 0.3103502 | 0.280955 | 0.2815227 | 0.973079 | 0.1714749 | -0.4045171 | 0.3205198 | 0.5238331 | 0.2984173 | 0.7220767
Viga 350-20-2 - Cornelissen (2022) | 0.1911226 | -0.3600826 | 0.2622622 | -0.6001288 | 0.2368495 | -0.429033 | 0.2032742 | -0.1417368 | 0.1277858 | -0.9479733 | 0.2446106 | -0.4719579 | 0.2022553 | -0.4638467
| 0.226814 | -0.02318051 | 0.3172356 | -0.1759925 | 0.2731631 | -0.07825794 | 0.2419335 | 0.4090466 | 0.1493707 | -0.6794745 | 0.2821141 | 0.02002036 | 0.2497649 | 0.1220679
| 0.2627507 | 0.3160371 | 0.3709626 | 0.2385269 | 0.3097263 | 0.274928 | 0.2808585 | 0.9636154 | 0.171104 | -0.4091305 | 0.3198754 | 0.5153799 | 0.297601 | 0.7120094
Viga 350-20-3 - Cornelissen (2022) | 0.1180226 | -1.050095 | 0.1401041 | -1.542615 | 0.1624753 | -1.147459 | 0.1240957 | -1.269802 | 0.08357756 | -1.497888 | 0.1677993 | -1.479583 | 0.1049504 | -1.663864
| 0.1553085 | -0.6981425 | 0.2046024 | -1.044991 | 0.2004111 | -0.7810135 | 0.1644821 | -0.6944128 | 0.1061267 | -1.217395 | 0.2069782 | -0.9656268 | 0.1545824 | -1.051775
| 0.1905093 | -0.3658713 | 0.2612992 | -0.6075585 | 0.2362256 | -0.4350601 | 0.20261 | -0.1512004 | 0.1274149 | -0.9525867 | 0.2439662 | -0.4804111 | 0.201439 | -0.473914
| 0.2258328 | -0.03244243 | 0.3157488 | -0.1874639 | 0.2721648 | -0.08790124 | 0.2408707 | 0.3939048 | 0.1487773 | -0.686856 | 0.2810831 | 0.006495182 | 0.2484588 | 0.1059603
| 0.2757517 | 0.4387575 | 0.3901052 | 0.3862178 | 0.3229539 | 0.4027017 | 0.2949405 | 1.164244 | 0.1789665 | -0.3113268 | 0.3335365 | 0.6945885 | 0.3149069 | 0.9254354
Viga G2 - Makhlouf e Malhas (1996) | 0.1794511 | -0.4702533 | 0.1814263 | -1.223802 | 0.2457997 | -0.342578 | 0.09659004 | -1.661679 | 0.2246294 | 0.2566828 | 0.2345757 | -0.6035974 | 0.1269776 | -1.392212
| 0.2397954 | 0.09935506 | 0.2865319 | -0.4128811 | 0.3078462 | 0.256767 | 0.1283986 | -1.208498 | 0.2931037 | 1.108448 | 0.293789 | 0.1731736 | 0.2044157 | -0.4372029
| 0.3001397 | 0.6689634 | 0.3828038 | 0.3298853 | 0.3698927 | 0.856112 | 0.1602072 | -0.7553177 | 0.361578 | 1.960212 | 0.3530023 | 0.9499446 | 0.2818538 | 0.5178066
Viga G3 - Makhlouf e Malhas (1996) | 0.1292575 | -0.9440457 | 0.1825875 | -1.214843 | 0.1856518 | -0.9235828 | 0.07264101 | -2.002883 | 0.225804 | 0.2712939 | 0.2047489 | -0.9948708 | 0.146117 | -1.156175
| 0.1681622 | -0.5768128 | 0.2517167 | -0.6814906 | 0.2317532 | -0.4782609 | 0.09629799 | -1.66584 | 0.2919639 | 1.094269 | 0.2555926 | -0.3278937 | 0.2071138 | -0.4039282
| 0.2070668 | -0.2095799 | 0.3173348 | -0.1752276 | 0.2778547 | -0.032939 | 0.119955 | -1.328796 | 0.3581237 | 1.917244 | 0.3064363 | 0.3390834 | 0.2681107 | 0.3483181
Viga C1 - Kumar et al. (2007) | 0.1379403 | -0.8620858 | 0.226441 | -0.8764996 | 0.2088864 | -0.6991455 | 0.1425497 | -1.006885 | 0.1175756 | -1.07498 | 0.186259 | -1.237425 | 0.1568727 | -1.02353
| 0.1930753 | -0.3416498 | 0.3324742 | -0.05842257 | 0.2809162 | -0.003365922 | 0.2018023 | -0.1627073 | 0.1622273 | -0.5195492 | 0.2504862 | -0.3948803 | 0.2406852 | 0.01009286
| 0.2261563 | -0.02938826 | 0.3935512 | 0.4128044 | 0.3241341 | 0.4141018 | 0.2373538 | 0.3437996 | 0.1890183 | -0.1862908 | 0.2890225 | 0.1106466 | 0.2909728 | 0.6302664
| 0.2537238 | 0.2308297 | 0.4436037 | 0.7989742 | 0.360149 | 0.7619916 | 0.2669801 | 0.7658887 | 0.2113442 | 0.0914246 | 0.3211362 | 0.5319191 | 0.3328791 | 1.147078
| 0.2978318 | 0.6471785 | 0.5226133 | 1.408557 | 0.4177728 | 1.318615 | 0.3143821 | 1.441231 | 0.2470655 | 0.5357692 | 0.3725179 | 1.205955 | 0.3999291 | 1.973976
| 0.3364263 | 1.011484 | 0.5909958 | 1.936148 | 0.4681937 | 1.805661 | 0.3558589 | 2.032156 | 0.2783217 | 0.9245707 | 0.417477 | 1.795737 | 0.4273977 | 2.312733
Viga C2 - Kumar et al. (2007) | 0.135786 | -0.882421 | 0.2764537 | -0.4906372 | 0.225431 | -0.5393313 | 0.1841873 | -0.4136703 | 0.1384553 | -0.8152536 | 0.2199903 | -0.7949309 | 0.1904756 | -0.6091197
| 0.1560505 | -0.691138 | 0.320369 | -0.1518178 | 0.2563725 | -0.2404485 | 0.213848 | 0.008908698 | 0.1590026 | -0.5596619 | 0.2501851 | -0.3988305 | 0.2232218 | -0.2052756
| 0.1821049 | -0.4452028 | 0.3759738 | 0.2771894 | 0.2961545 | 0.1438294 | 0.2519831 | 0.5522246 | 0.1854206 | -0.231044 | 0.2890069 | 0.1104415 | 0.2653241 | 0.3139524
| 0.1936846 | -0.3358983 | 0.4004645 | 0.4661427 | 0.3138353 | 0.3146196 | 0.268932 | 0.7936983 | 0.1971619 | -0.08499162 | 0.3062611 | 0.3367847 | 0.2840362 | 0.5447204
| 0.219739 | -0.08996305 | 0.4552058 | 0.8884875 | 0.3536173 | 0.6988975 | 0.3070672 | 1.337014 | 0.2235798 | 0.2436262 | 0.3450829 | 0.8460567 | 0.3261384 | 1.063948
| 0.2747427 | 0.4292335 | 0.5696538 | 1.771487 | 0.4376014 | 1.510151 | 0.3875747 | 2.484014 | 0.279351 | 0.9373751 | 0.4270401 | 1.921186 | 0.3997091 | 1.971262
Viga C3 - Kumar et al. (2007) | 0.08407845 | -1.370505 | 0.1981626 | -1.094675 | 0.1578893 | -1.191757 | 0.1282092 | -1.211196 | 0.1253738 | -0.9779767 | 0.1801633 | -1.31739 | 0.1510185 | -1.095726
| 0.09727337 | -1.245954 | 0.2302395 | -0.847193 | 0.1811084 | -0.9674705 | 0.1507082 | -0.8906503 | 0.1454284 | -0.7285136 | 0.2066579 | -0.9698285 | 0.1771838 | -0.7730415
| 0.1091488 | -1.133858 | 0.25884 | -0.626532 | 0.2020055 | -0.7656126 | 0.1709574 | -0.6021588 | 0.1634776 | -0.5039967 | 0.230503 | -0.6570234 | 0.2007326 | -0.4826251
| 0.1236632 | -0.996852 | 0.2935562 | -0.3586859 | 0.2275464 | -0.5188973 | 0.1957063 | -0.249558 | 0.1855377 | -0.2295873 | 0.2596471 | -0.2747061 | 0.2295144 | -0.1276716
| 0.1381776 | -0.8598461 | 0.3280837 | -0.09229669 | 0.2530873 | -0.272182 | 0.2204552 | 0.1030428 | 0.2075977 | 0.04482216 | 0.2887912 | 0.1076112 | 0.2582963 | 0.2272818
| 0.1513725 | -0.7352952 | 0.3593524 | 0.1489511 | 0.2763064 | -0.04789538 | 0.2429542 | 0.4235889 | 0.2276523 | 0.2942853 | 0.3152858 | 0.4551724 | 0.283061 | 0.5326944
| 0.1645675 | -0.6107443 | 0.3905346 | 0.3895302 | 0.2995254 | 0.1763912 | 0.2654532 | 0.744135 | 0.247707 | 0.5437484 | 0.3417804 | 0.8027336 | 0.3068477 | 0.8260444
| 0.1764429 | -0.4986486 | 0.4185399 | 0.6055998 | 0.3204225 | 0.3782492 | 0.2857023 | 1.032627 | 0.2657561 | 0.7682653 | 0.3656255 | 1.115539 | 0.3282557 | 1.090059
Viga CS1 - Kumar et al. (2007) | 0.2305997 | 0.01255433 | 0.3857633 | 0.3527186 | 0.3016875 | 0.1972767 | 0.2417632 | 0.40662 | 0.1926168 | -0.1415279 | 0.293141 | 0.1646727 | 0.3093259 | 0.8566066
| 0.2800118 | 0.4789704 | 0.4690789 | 0.995523 | 0.3607133 | 0.7674429 | 0.2947852 | 1.162031 | 0.2326338 | 0.3562506 | 0.3504946 | 0.9170489 | 0.384486 | 1.783522
| 0.3349142 | 0.9972105 | 0.5604921 | 1.700802 | 0.4262976 | 1.400961 | 0.3536986 | 2.001377 | 0.2770971 | 0.9093378 | 0.4142209 | 1.753023 | 0.4369092 | 2.430034
Viga CS2 - Kumar et al. (2007) | 0.132194 | -0.9163269 | 0.2580512 | -0.6326175 | 0.2011132 | -0.7742317 | 0.178461 | -0.4952531 | 0.1348132 | -0.8605585 | 0.2136059 | -0.8786838 | 0.191063 | -0.6018755
| 0.152361 | -0.7259651 | 0.298771 | -0.3184523 | 0.229269 | -0.5022573 | 0.2079015 | -0.07581079 | 0.1552615 | -0.6061977 | 0.2435107 | -0.4863867 | 0.2236517 | -0.1999738
| 0.1782899 | -0.4812142 | 0.3504562 | 0.08031363 | 0.2654694 | -0.1525759 | 0.2457536 | 0.4634721 | 0.1815523 | -0.2791624 | 0.2819597 | 0.01799523 | 0.2655515 | 0.316757
| 0.1898138 | -0.3724361 | 0.3732548 | 0.2562117 | 0.2815585 | 0.002838019 | 0.2625767 | 0.7031534 | 0.193237 | -0.1338133 | 0.2990482 | 0.242165 | 0.2841736 | 0.5464151
| 0.2070998 | -0.2092688 | 0.4073034 | 0.5189069 | 0.3056921 | 0.2359589 | 0.2878114 | 1.062675 | 0.2107642 | 0.08421023 | 0.3246809 | 0.5784196 | 0.3121068 | 0.8909023
| 0.2186237 | -0.1004907 | 0.4299204 | 0.6934035 | 0.3217811 | 0.3913729 | 0.3046346 | 1.302357 | 0.222449 | 0.2295593 | 0.3417694 | 0.8025894 | 0.3307289 | 1.12056
| 0.2468574 | 0.1660158 | 0.4851155 | 1.11925 | 0.3611993 | 0.7721371 | 0.3458513 | 1.889576 | 0.2510766 | 0.5856644 | 0.3836361 | 1.351805 | 0.3763531 | 1.683223
| 0.2750911 | 0.4325223 | 0.5400761 | 1.543287 | 0.4006175 | 1.152901 | 0.387068 | 2.476795 | 0.2797043 | 0.9417696 | 0.4255029 | 1.901021 | 0.4039457 | 2.023511
Viga CS3 - Kumar et al. (2007) | 0.1046022 | -1.176775 | 0.2357262 | -0.8048617 | 0.1773928 | -1.003361 | 0.1625134 | -0.7224609 | 0.1565673 | -0.5899556 | 0.219975 | -0.7951327 | 0.195104 | -0.5520402
| 0.1098521 | -1.127219 | 0.2475395 | -0.7137183 | 0.1858401 | -0.9217638 | 0.1714273 | -0.5954631 | 0.1645465 | -0.4906998 | 0.2304499 | -0.6577197 | 0.205504 | -0.4237818
| 0.122977 | -1.003329 | 0.2769703 | -0.4866515 | 0.2069583 | -0.7177704 | 0.1937121 | -0.2779686 | 0.1844947 | -0.2425605 | 0.2566374 | -0.3141873 | 0.231504 | -0.1031356
| 0.1374144 | -0.8670503 | 0.3092136 | -0.2378847 | 0.2301883 | -0.4933776 | 0.2182254 | 0.07127533 | 0.2064377 | 0.03039279 | 0.2854437 | 0.0636985 | 0.2576362 | 0.2191417
| 0.1505393 | -0.7431604 | 0.338438 | -0.01240972 | 0.2513065 | -0.2893841 | 0.2405103 | 0.3887698 | 0.2263859 | 0.2785321 | 0.3116312 | 0.407231 | 0.2812726 | 0.5106382
| 0.1623517 | -0.6316594 | 0.3646853 | 0.1900958 | 0.2703129 | -0.10579 | 0.2605666 | 0.6745148 | 0.2443393 | 0.5018575 | 0.3351999 | 0.7164102 | 0.3025453 | 0.7729851
| 0.1767891 | -0.4953805 | 0.3967102 | 0.437177 | 0.2935429 | 0.1186027 | 0.2850799 | 1.023759 | 0.2662823 | 0.7748108 | 0.3640062 | 1.094296 | 0.3285453 | 1.093631
Viga B6 - Maghsoudi e Sharifi (2008) | 0.04564052 | -1.733332 | 0.1389042 | -1.551872 | 0.1219231 | -1.539177 | 0.07652096 | -1.947605 | 0.09598242 | -1.343582 | 0.1307488 | -1.965618 | 0.08696339 | -1.88569
| 0.0621215 | -1.577763 | 0.1995318 | -1.084112 | 0.1626802 | -1.14548 | 0.1113045 | -1.452039 | 0.1328424 | -0.8850734 | 0.1744563 | -1.392256 | 0.1259273 | -1.405165
| 0.07155933 | -1.488676 | 0.2330504 | -0.8255065 | 0.1860197 | -0.9200286 | 0.1312233 | -1.168254 | 0.1539503 | -0.6225088 | 0.1994853 | -1.06392 | 0.14824 | -1.129993
| 0.08240578 | -1.386293 | 0.2709535 | -0.5330723 | 0.2128428 | -0.6609283 | 0.1541151 | -0.8421124 | 0.1782085 | -0.3207555 | 0.2282501 | -0.6865784 | 0.1738829 | -0.81375
| 0.09930935 | -1.226735 | 0.3291815 | -0.08382681 | 0.254645 | -0.2571355 | 0.1897906 | -0.3338399 | 0.2160137 | 0.1495095 | 0.2730782 | -0.09851411 | 0.2138459 | -0.3209042
| 0.107902 | -1.145627 | 0.3585155 | 0.142494 | 0.2758944 | -0.05187425 | 0.2079256 | -0.07546801 | 0.2352313 | 0.3885609 | 0.2958659 | 0.2004186 | 0.2341605 | -0.0703742
| 0.1204388 | -1.027288 | 0.4010921 | 0.4709845 | 0.3068977 | 0.2476053 | 0.2343849 | 0.3015008 | 0.2632701 | 0.7373408 | 0.3291134 | 0.6365663 | 0.2637997 | 0.2951531
Viga F29-2D16-10A - Hong et al (2013) | 0.2434786 | 0.1341224 | 0.3862201 | 0.3562429 | 0.2724608 | -0.08504186 | 0.2413828 | 0.4012015 | 0.1970857 | -0.08593962 | 0.3028875 | 0.2925291 | 0.326292 | 1.065842
| 0.2662628 | 0.3491892 | 0.422629 | 0.6371481 | 0.295536 | 0.1378553 | 0.2643681 | 0.7286752 | 0.2148483 | 0.1350137 | 0.3285395 | 0.6290378 | 0.3311032 | 1.125177
Viga F29-2D16-10B - Hong et al (2013) | 0.2444713 | 0.1434929 | 0.3878127 | 0.3685302 | 0.2734662 | -0.07533018 | 0.2423843 | 0.4154696 | 0.1978596 | -0.07631263 | 0.3040051 | 0.3071909 | 0.3278032 | 1.08448
| 0.2662628 | 0.3491892 | 0.422629 | 0.6371481 | 0.295536 | 0.1378553 | 0.2643681 | 0.7286752 | 0.2148483 | 0.1350137 | 0.3285395 | 0.6290378 | 0.3311032 | 1.125177
Viga F29-2D16-10C - Hong et al (2013) | 0.2444713 | 0.1434929 | 0.3878127 | 0.3685302 | 0.2734662 | -0.07533018 | 0.2423843 | 0.4154696 | 0.1978596 | -0.07631263 | 0.3040051 | 0.3071909 | 0.3278032 | 1.08448
| 0.2662628 | 0.3491892 | 0.422629 | 0.6371481 | 0.295536 | 0.1378553 | 0.2643681 | 0.7286752 | 0.2148483 | 0.1350137 | 0.3285395 | 0.6290378 | 0.3311032 | 1.125177
Viga F29-2D16-10D - Hong et al (2013) | 0.2454641 | 0.1528634 | 0.3894047 | 0.3808127 | 0.2744716 | -0.0656185 | 0.2433858 | 0.4297377 | 0.1986335 | -0.06668565 | 0.3051228 | 0.3218526 | 0.3293145 | 1.103117
| 0.2662628 | 0.3491892 | 0.422629 | 0.6371481 | 0.295536 | 0.1378553 | 0.2643681 | 0.7286752 | 0.2148483 | 0.1350137 | 0.3285395 | 0.6290378 | 0.3311032 | 1.125177
Viga F30-2D13-10 - Hong et al (2013) | 0.2367789 | 0.07088139 | 0.32848 | -0.08923854 | 0.2514081 | -0.2884024 | 0.1886626 | -0.3499098 | 0.1669778 | -0.460457 | 0.2518234 | -0.3773385 | 0.2549163 | 0.1855978
| 0.3040457 | 0.7058337 | 0.4269782 | 0.6707035 | 0.3110267 | 0.2874896 | 0.2398599 | 0.3795047 | 0.2098866 | 0.07329436 | 0.3115405 | 0.4060413 | 0.3028455 | 0.7766872
Viga F30-2D13-20 - Hong et al (2013) | 0.2385972 | 0.08804522 | 0.3311997 | -0.06825569 | 0.2530197 | -0.2728351 | 0.1900466 | -0.3301925 | 0.1681377 | -0.4460288 | 0.2534377 | -0.3561624 | 0.257294 | 0.2149215
| 0.3040457 | 0.7058337 | 0.4269782 | 0.6707035 | 0.3110267 | 0.2874896 | 0.2398599 | 0.3795047 | 0.2098866 | 0.07329436 | 0.3115405 | 0.4060413 | 0.3028455 | 0.7766872
Viga F30-2D16-10 - Hong et al (2013) | 0.1678742 | -0.5795311 | 0.2635132 | -0.5904771 | 0.2001464 | -0.7835708 | 0.1650631 | -0.6861343 | 0.138144 | -0.8191263 | 0.2176169 | -0.8260665 | 0.2084943 | -0.3869039
| 0.2462342 | 0.1601332 | 0.3935836 | 0.4130546 | 0.2812313 | -0.0003220681 | 0.2440918 | 0.4397959 | 0.1992339 | -0.05921684 | 0.3057796 | 0.3304689 | 0.3278014 | 1.084457
| 0.2662628 | 0.3491892 | 0.4259939 | 0.6631092 | 0.3019564 | 0.1998739 | 0.2642912 | 0.7275802 | 0.2148483 | 0.1350137 | 0.3283137 | 0.6260758 | 0.3280787 | 1.087877
Viga F30-2D16-20 - Hong et al (2013) | 0.1688661 | -0.5701682 | 0.2652085 | -0.5773974 | 0.2011728 | -0.7736562 | 0.1660635 | -0.6718821 | 0.1389173 | -0.8095072 | 0.2187329 | -0.8114268 | 0.2100045 | -0.3682791
| 0.2472261 | 0.1694961 | 0.3951944 | 0.4254822 | 0.2822577 | 0.009592472 | 0.2450921 | 0.4540482 | 0.2000072 | -0.04959773 | 0.3068956 | 0.3451086 | 0.3280787 | 1.087877
Viga F30-2D19-10 - Hong et al (2013) | 0.1045708 | -1.177071 | 0.178163 | -1.248978 | 0.1412623 | -1.352368 | 0.120452 | -1.321715 | 0.09796198 | -1.318958 | 0.1651612 | -1.51419 | 0.1375295 | -1.26208
| 0.1522484 | -0.7270272 | 0.2695717 | -0.5437341 | 0.1971935 | -0.8120945 | 0.1811186 | -0.4573898 | 0.14156 | -0.7766332 | 0.230555 | -0.6563417 | 0.2139029 | -0.3202022
| 0.2005373 | -0.271214 | 0.3582401 | 0.1403687 | 0.2538418 | -0.264894 | 0.2425631 | 0.4180167 | 0.185717 | -0.2273559 | 0.2967872 | 0.2125043 | 0.2912553 | 0.633751
| 0.2367367 | 0.07048289 | 0.4234787 | 0.6437042 | 0.2963078 | 0.1453105 | 0.2886245 | 1.074258 | 0.218819 | 0.1844056 | 0.3464376 | 0.863828 | 0.3291856 | 1.101528
Viga F30-2D19-20 - Hong et al (2013) | 0.1039596 | -1.18284 | 0.1769461 | -1.258367 | 0.1405452 | -1.359295 | 0.1196742 | -1.332796 | 0.09740303 | -1.325911 | 0.1643228 | -1.525188 | 0.1365504 | -1.274155
| 0.1510259 | -0.7385668 | 0.26729 | -0.5613376 | 0.1957594 | -0.8259476 | 0.1795631 | -0.479552 | 0.1404421 | -0.790539 | 0.2288782 | -0.6783378 | 0.2119446 | -0.3443529
| 0.1987035 | -0.2885233 | 0.3549133 | 0.1147015 | 0.2516906 | -0.2856738 | 0.2402298 | 0.3847734 | 0.1840402 | -0.2482145 | 0.294272 | 0.1795102 | 0.2883179 | 0.597525
Viga F37-2D16-10 - Hong et al (2013) | 0.2463075 | 0.1608254 | 0.4065333 | 0.5129653 | 0.3077536 | 0.2558729 | 0.2438842 | 0.4368381 | 0.1992911 | -0.05850574 | 0.3050077 | 0.3203431 | 0.3144491 | 0.9197897
| 0.2662628 | 0.3491892 | 0.4407665 | 0.7770841 | 0.3303441 | 0.474088 | 0.2639865 | 0.7232382 | 0.2148483 | 0.1350137 | 0.3273966 | 0.6140451 | 0.3144491 | 0.9197897
Viga F37-2D16-20 - Hong et al (2013) | 0.2463075 | 0.1608254 | 0.4065333 | 0.5129653 | 0.3077536 | 0.2558729 | 0.2438842 | 0.4368381 | 0.1992911 | -0.05850574 | 0.3050077 | 0.3203431 | 0.3144491 | 0.9197897
| 0.2662628 | 0.3491892 | 0.4407665 | 0.7770841 | 0.3303441 | 0.474088 | 0.2639865 | 0.7232382 | 0.2148483 | 0.1350137 | 0.3273966 | 0.6140451 | 0.3144491 | 0.9197897
Viga F37-2D19-10 - Hong et al (2013) | 0.1266448 | -0.9687074 | 0.2253867 | -0.8846336 | 0.1828725 | -0.9504298 | 0.1482325 | -0.9259231 | 0.1181472 | -1.06787 | 0.1947186 | -1.12645 | 0.1649418 | -0.9240172
| 0.1510022 | -0.7387909 | 0.2745218 | -0.5055424 | 0.2141327 | -0.648468 | 0.1791615 | -0.4852732 | 0.1404204 | -0.7908091 | 0.2280038 | -0.6898086 | 0.2039635 | -0.4427798
| 0.1747506 | -0.5146223 | 0.321226 | -0.1452053 | 0.2446115 | -0.3540553 | 0.2093173 | -0.05563948 | 0.1621368 | -0.5206749 | 0.2604569 | -0.2640827 | 0.2420097 | 0.02642672
| 0.199108 | -0.2847058 | 0.3683104 | 0.218064 | 0.2758717 | -0.05209354 | 0.2402464 | 0.3850104 | 0.18441 | -0.2436143 | 0.2937421 | 0.1725592 | 0.2810314 | 0.5076642
| 0.2222475 | -0.06628515 | 0.4125031 | 0.5590241 | 0.305569 | 0.2347701 | 0.269629 | 0.8036279 | 0.2055696 | 0.01959335 | 0.3253631 | 0.587369 | 0.3181021 | 0.9648397
| 0.2367367 | 0.07048289 | 0.4399741 | 0.7709705 | 0.3241645 | 0.414395 | 0.2880274 | 1.065753 | 0.218819 | 0.1844056 | 0.3451632 | 0.8471097 | 0.3197977 | 0.9857517
Viga F37-2D19-20 - Hong et al (2013) | 0.1747506 | -0.5146223 | 0.321226 | -0.1452053 | 0.2446115 | -0.3540553 | 0.2093173 | -0.05563948 | 0.1621368 | -0.5206749 | 0.2604569 | -0.2640827 | 0.2420097 | 0.02642672
| 0.1978901 | -0.2962017 | 0.3659715 | 0.2000189 | 0.2743087 | -0.06719163 | 0.2386999 | 0.362978 | 0.1832964 | -0.2574673 | 0.2920779 | 0.1507271 | 0.2790803 | 0.4836023
| 0.2222475 | -0.06628515 | 0.4125031 | 0.5590241 | 0.305569 | 0.2347701 | 0.269629 | 0.8036279 | 0.2055696 | 0.01959335 | 0.3253631 | 0.587369 | 0.3181021 | 0.9648397
| 0.2367367 | 0.07048289 | 0.4399741 | 0.7709705 | 0.3241645 | 0.414395 | 0.2880274 | 1.065753 | 0.218819 | 0.1844056 | 0.3451632 | 0.8471097 | 0.3197977 | 0.9857517
Viga 15-6-6-1 - Clark (1956) | 0.1136845 | -1.091044 | 0.2070565 | -1.026057 | 0.1253951 | -1.505639 | 0.1334847 | -1.136036 | 0.1274737 | -0.9518555 | 0.1680526 | -1.476261 | 0.1526645 | -1.075428
| 0.1423726 | -0.820248 | 0.2612629 | -0.6078383 | 0.1510135 | -1.258175 | 0.1674472 | -0.652169 | 0.1566137 | -0.5893783 | 0.2023859 | -1.02587 | 0.1976884 | -0.5201676
| 0.1640212 | -0.6159004 | 0.3010926 | -0.3005406 | 0.1703455 | -1.071435 | 0.1930758 | -0.2870347 | 0.1786032 | -0.3158468 | 0.2282944 | -0.6859969 | 0.2096107 | -0.3731353
Viga 15-6-6-2 - Clark (1956) | 0.1640212 | -0.6159004 | 0.3000058 | -0.3089257 | 0.1682912 | -1.09128 | 0.1930651 | -0.2871864 | 0.1786032 | -0.3158468 | 0.2283538 | -0.6852168 | 0.2109179 | -0.357014
Viga 15-6-6-3 - Clark (1956) | 0.1687437 | -0.5713236 | 0.2821317 | -0.4468297 | 0.1689987 | -1.084445 | 0.179757 | -0.4767889 | 0.1691601 | -0.4333105 | 0.2335463 | -0.6171014 | 0.2336081 | -0.07718693
| 0.1895063 | -0.3753388 | 0.3169414 | -0.1782628 | 0.1866291 | -0.9141423 | 0.202086 | -0.1586654 | 0.1884761 | -0.193035 | 0.2579104 | -0.2974881 | 0.2415007 | 0.0201494
Viga 15-6-7-1 - Clark (1956) | 0.08199252 | -1.390194 | 0.2411203 | -0.7632449 | 0.08983786 | -1.849108 | 0.1738532 | -0.5609012 | 0.1443972 | -0.7413415 | 0.1459055 | -1.76679 | 0.1635161 | -0.9415999
Viga 15-6-7-2 - Clark (1956) | 0.1165005 | -1.064463 | 0.2079939 | -1.018824 | 0.1196923 | -1.560726 | 0.141203 | -1.026072 | 0.1309569 | -0.9085275 | 0.1898253 | -1.190642 | 0.1811813 | -0.7237423
| 0.1387736 | -0.8542205 | 0.2477131 | -0.7123789 | 0.1392206 | -1.37209 | 0.1701817 | -0.6132092 | 0.1548508 | -0.6113064 | 0.220796 | -0.784362 | 0.2195963 | -0.2499874
| 0.1625387 | -0.6298947 | 0.2893735 | -0.3909574 | 0.1600569 | -1.170819 | 0.2011016 | -0.1726904 | 0.1803453 | -0.2941759 | 0.2538413 | -0.3508674 | 0.2605846 | 0.2555024
| 0.1729548 | -0.5315739 | 0.3074673 | -0.2513581 | 0.1691894 | -1.082603 | 0.2146536 | 0.0203866 | 0.1915194 | -0.1551793 | 0.2683249 | -0.1608691 | 0.2608523 | 0.2588037
Viga 15-6-7-3 - Clark (1956) | 0.1616425 | -0.6383535 | 0.2982682 | -0.322332 | 0.1794455 | -0.9835334 | 0.1997546 | -0.1918816 | 0.179384 | -0.3061342 | 0.2516256 | -0.3799335 | 0.2486964 | 0.1088905
| 0.1729548 | -0.5315739 | 0.319257 | -0.1603971 | 0.1906199 | -0.8755926 | 0.2144591 | 0.01761645 | 0.1915194 | -0.1551793 | 0.2672949 | -0.1743811 | 0.248963 | 0.1121792
Viga 15-6-7-4 - Clark (1956) | 0.1158697 | -1.070418 | 0.2110977 | -0.9948774 | 0.1332796 | -1.429478 | 0.1402621 | -1.039478 | 0.1302802 | -0.9169455 | 0.1882647 | -1.211113 | 0.1703421 | -0.8574175
| 0.1380398 | -0.8611465 | 0.2534827 | -0.6678653 | 0.1550247 | -1.219429 | 0.1690821 | -0.6288752 | 0.1540637 | -0.6210979 | 0.2189809 | -0.8081735 | 0.2086182 | -0.385376
| 0.1616951 | -0.6378573 | 0.2977186 | -0.3265718 | 0.1782263 | -0.9953098 | 0.1998328 | -0.1907675 | 0.1794404 | -0.3054327 | 0.2517545 | -0.3782427 | 0.2494582 | 0.1182855
| 0.1729548 | -0.5315739 | 0.3185222 | -0.1660664 | 0.1892701 | -0.8886314 | 0.2144697 | 0.01776735 | 0.1915194 | -0.1551793 | 0.2673544 | -0.1735999 | 0.2497249 | 0.1215749
Viga 15-6-7-5 - Clark (1956) | 0.1159695 | -1.069475 | 0.2106392 | -0.9984153 | 0.1310005 | -1.451492 | 0.1404097 | -1.037375 | 0.1303873 | -0.9156134 | 0.1885099 | -1.207897 | 0.1721931 | -0.8345902
| 0.138156 | -0.8600505 | 0.2525543 | -0.675028 | 0.1523738 | -1.245035 | 0.1692546 | -0.6264174 | 0.1541883 | -0.6195485 | 0.2192661 | -0.8044322 | 0.2104909 | -0.3622809
| 0.1618286 | -0.6365973 | 0.2963381 | -0.3372229 | 0.1751787 | -1.024749 | 0.2000318 | -0.1879319 | 0.1795836 | -0.3036514 | 0.2520824 | -0.3739414 | 0.251354 | 0.1416663
| 0.1729548 | -0.5315739 | 0.3166806 | -0.1802747 | 0.1858971 | -0.9212135 | 0.2144971 | 0.01815695 | 0.1915194 | -0.1551793 | 0.2675061 | -0.17161 | 0.2516209 | 0.1449576
Viga 15-6-9-1 - Clark (1956) | 0.08703067 | -1.342638 | 0.2237841 | -0.8969988 | 0.1106952 | -1.647634 | 0.1741624 | -0.5564967 | 0.1442417 | -0.7432759 | 0.1798976 | -1.320874 | 0.1639024 | -0.9368353
| 0.1035087 | -1.187096 | 0.2654221 | -0.575749 | 0.129954 | -1.461602 | 0.210707 | -0.03584119 | 0.1716532 | -0.402299 | 0.2111962 | -0.9102937 | 0.1912316 | -0.5997962
Viga 15-6-9-2 - Clark (1956) | 0.09356798 | -1.28093 | 0.1986952 | -1.090567 | 0.1204949 | -1.552973 | 0.1436896 | -0.9906455 | 0.1232557 | -1.004325 | 0.1898032 | -1.190931 | 0.1631961 | -0.9455463
| 0.1128612 | -1.098815 | 0.2411138 | -0.7632947 | 0.1428135 | -1.337384 | 0.1779361 | -0.5027311 | 0.1489135 | -0.6851619 | 0.2249594 | -0.7297463 | 0.2010576 | -0.478617
| 0.1317148 | -0.9208507 | 0.2818925 | -0.4486752 | 0.1646234 | -1.126709 | 0.2114021 | -0.02593721 | 0.1739866 | -0.3732733 | 0.2593142 | -0.2790724 | 0.2380562 | -0.02233001
| 0.1494536 | -0.7534084 | 0.3198648 | -0.1557079 | 0.1851438 | -0.9284899 | 0.2428895 | 0.4226666 | 0.1975772 | -0.07982498 | 0.2916379 | 0.1449556 | 0.2638534 | 0.2958147
Viga 15-6-9-3 - Clark (1956) | 0.1129802 | -1.097692 | 0.2397927 | -0.7734871 | 0.1400699 | -1.363886 | 0.1782336 | -0.4984932 | 0.1490717 | -0.6831944 | 0.2253948 | -0.7240337 | 0.2025251 | -0.4605185
Viga 15-6-9-4 - Clark (1956) | 0.09356798 | -1.28093 | 0.1986952 | -1.090567 | 0.1204949 | -1.552973 | 0.1436896 | -0.9906455 | 0.1232557 | -1.004325 | 0.1898032 | -1.190931 | 0.1631961 | -0.9455463
| 0.1128612 | -1.098815 | 0.2411138 | -0.7632947 | 0.1428135 | -1.337384 | 0.1779361 | -0.5027311 | 0.1489135 | -0.6851619 | 0.2249594 | -0.7297463 | 0.2010576 | -0.478617
| 0.1317148 | -0.9208507 | 0.2818925 | -0.4486752 | 0.1646234 | -1.126709 | 0.2114021 | -0.02593721 | 0.1739866 | -0.3732733 | 0.2593142 | -0.2790724 | 0.2380562 | -0.02233001
| 0.1494536 | -0.7534084 | 0.3198648 | -0.1557079 | 0.1851438 | -0.9284899 | 0.2428895 | 0.4226666 | 0.1975772 | -0.07982498 | 0.2916379 | 0.1449556 | 0.2638534 | 0.2958147
Viga 15-6-9-5 - Clark (1956) | 0.1132591 | -1.09506 | 0.2368019 | -0.7965624 | 0.1338903 | -1.423578 | 0.1789377 | -0.4884615 | 0.1494426 | -0.6785805 | 0.2264236 | -0.7105376 | 0.2058082 | -0.42003
| 0.1321734 | -0.9165219 | 0.276248 | -0.4922239 | 0.1543375 | -1.226067 | 0.2125671 | -0.009340244 | 0.1745965 | -0.3656869 | 0.2610021 | -0.2569303 | 0.242928 | 0.03775175
| 0.1494536 | -0.7534084 | 0.3119712 | -0.2166088 | 0.1730182 | -1.045618 | 0.2432911 | 0.4283886 | 0.1975772 | -0.07982498 | 0.2925933 | 0.1574887 | 0.2688097 | 0.3569387
Viga 15-6-10-1 - Clark (1956) | 0.1534711 | -0.7154859 | 0.2629817 | -0.5945773 | 0.1685542 | -1.088738 | 0.223576 | 0.1475056 | 0.1181281 | -1.068107 | 0.2300008 | -0.6636117 | 0.1902029 | -0.6124827
| 0.1955092 | -0.3186758 | 0.3459292 | 0.04538657 | 0.2074736 | -0.7127925 | 0.2909868 | 1.107915 | 0.1490379 | -0.6836142 | 0.2831083 | 0.03306227 | 0.2525331 | 0.156207
| 0.2327027 | 0.03240525 | 0.4166449 | 0.5909793 | 0.2419079 | -0.3801711 | 0.350629 | 1.957644 | 0.1763857 | -0.3434308 | 0.3300956 | 0.6494504 | 0.3076802 | 0.8363116
| 0.2592695 | 0.2831774 | 0.4661845 | 0.9731917 | 0.2665038 | -0.1425844 | 0.3932306 | 2.564594 | 0.1959197 | -0.1004426 | 0.3636579 | 1.089728 | 0.3339017 | 1.159689
| 0.265388 | 0.340932 | 0.4775064 | 1.060543 | 0.2721684 | -0.08786652 | 0.403042 | 2.704379 | 0.2004186 | -0.04448072 | 0.3713876 | 1.191127 | 0.3339017 | 1.159689
Viga 15-6-10-2 - Clark (1956) | 0.1529642 | -0.7202708 | 0.2617192 | -0.6043181 | 0.1796104 | -0.9819407 | 0.2225376 | 0.1327104 | 0.1177554 | -1.072744 | 0.2287995 | -0.6793712 | 0.1811932 | -0.723596
| 0.1948852 | -0.3245656 | 0.3490589 | 0.06953335 | 0.2210826 | -0.581335 | 0.2896925 | 1.089475 | 0.1485791 | -0.6893212 | 0.2816295 | 0.01366388 | 0.2433709 | 0.04321372
| 0.2319752 | 0.02553796 | 0.4230975 | 0.6407626 | 0.2577756 | -0.2268957 | 0.3491084 | 1.935981 | 0.1758507 | -0.3500849 | 0.3283714 | 0.6268325 | 0.2983831 | 0.721655
| 0.258468 | 0.2756119 | 0.4748057 | 1.039707 | 0.2839848 | 0.02627523 | 0.3915484 | 2.540628 | 0.1953304 | -0.1077733 | 0.3617585 | 1.06481 | 0.3245405 | 1.044242
| 0.265388 | 0.340932 | 0.4881894 | 1.142966 | 0.2908307 | 0.09240427 | 0.4026338 | 2.698564 | 0.2004186 | -0.04448072 | 0.3704793 | 1.179211 | 0.3245405 | 1.044242
Viga 23-6-9-1 - Clark (1956) | 0.08995293 | -1.315054 | 0.2000638 | -1.080007 | 0.1018392 | -1.73318 | 0.1458097 | -0.9604401 | 0.1488478 | -0.6859795 | 0.1740711 | -1.397308 | 0.1624276 | -0.9550232
| 0.1111458 | -1.115008 | 0.2451656 | -0.7320338 | 0.1222147 | -1.53636 | 0.18313 | -0.4287343 | 0.1823145 | -0.2696809 | 0.2088986 | -0.9404339 | 0.2028143 | -0.4569519
| 0.1274945 | -0.9606869 | 0.2794929 | -0.4671888 | 0.1379331 | -1.384527 | 0.2119198 | -0.01856125 | 0.2081317 | 0.05146381 | 0.2357656 | -0.5879884 | 0.2339698 | -0.07272552
| 0.1434667 | -0.8099211 | 0.3127692 | -0.2104522 | 0.1532893 | -1.236192 | 0.2400465 | 0.3821624 | 0.2333541 | 0.3652101 | 0.2620135 | -0.2436625 | 0.2482592 | 0.1034984
Viga 23-6-9-2 - Clark (1956) | 0.1111458 | -1.115008 | 0.2451656 | -0.7320338 | 0.1222147 | -1.53636 | 0.18313 | -0.4287343 | 0.1823145 | -0.2696809 | 0.2088986 | -0.9404339 | 0.2028143 | -0.4569519
| 0.1274945 | -0.9606869 | 0.2794929 | -0.4671888 | 0.1379331 | -1.384527 | 0.2119198 | -0.01856125 | 0.2081317 | 0.05146381 | 0.2357656 | -0.5879884 | 0.2339698 | -0.07272552
| 0.1434667 | -0.8099211 | 0.3127692 | -0.2104522 | 0.1532893 | -1.236192 | 0.2400465 | 0.3821624 | 0.2333541 | 0.3652101 | 0.2620135 | -0.2436625 | 0.2482592 | 0.1034984
Viga 23-6-11-2 - Clark (1956) | 0.08171469 | -1.392817 | 0.2036421 | -1.0524 | 0.1014408 | -1.737028 | 0.1601 | -0.7568443 | 0.1544844 | -0.6158644 | 0.1879609 | -1.215099 | 0.1688124 | -0.8762821
Viga 23-6-11-3 - Clark (1956) | 0.06180312 | -1.580768 | 0.1567445 | -1.414228 | 0.08339432 | -1.91135 | 0.1153499 | -1.394405 | 0.116635 | -1.08668 | 0.1465651 | -1.758137 | 0.1229059 | -1.442427
| 0.08149554 | -1.394885 | 0.2066477 | -1.029211 | 0.1065058 | -1.688102 | 0.1596372 | -0.7634388 | 0.1540678 | -0.6210464 | 0.1871835 | -1.225297 | 0.1660428 | -0.9104392
Média | 0.2292697 |  | 0.3400465 |  | 0.2812647 |  | 0.2132227 |  | 0.2039944 |  | 0.2805879 |  | 0.2398669
Desvio Padrão | 0.10594 |  | 0.1296127 |  | 0.1035239 |  | 0.07018963 |  | 0.08039109 |  | 0.07623004 |  | 0.08108623

## Modelos Propostos
Autor | Proposta 1 | Nomalizado Proposta 1 | Prosposta 2 | Nomalizado Proposta 2 | Proposta 3 | Nomalizado Proposta 3 | Proposta 4 | Nomalizado Proposta 4 | Proposta 5 | Nomalizado Proposta 5
Viga S200-1.76-20 - Sokolov et al (2021) | 0.1021297 | -1.392727 | 0.1499562 | -1.357796 | 0.1165661 | -1.39279 | 0.1096856 | -1.283628 | 0.08200656 | -1.447514
| 0.1907825 | -0.6407542 | 0.204348 | -0.7624279 | 0.1972879 | -0.668235 | 0.1933263 | -0.638581 | 0.1562661 | -0.7685969
| 0.2030575 | -0.5366349 | 0.212052 | -0.6781006 | 0.208041 | -0.5717166 | 0.2053009 | -0.546231 | 0.1670957 | -0.6695867
| 0.2630686 | -0.02760714 | 0.2501395 | -0.2611995 | 0.2593676 | -0.1110118 | 0.2652219 | -0.08411296 | 0.2219582 | -0.168007
| 0.3803631 | 0.9673108 | 0.3118704 | 0.4145019 | 0.3548097 | 0.7456711 | 0.3889481 | 0.8700781 | 0.3383817 | 0.8963936
| 0.420806 | 1.310356 | 0.3118704 | 0.4145019 | 0.3939441 | 1.096939 | 0.4443191 | 1.297106 | 0.3971326 | 1.433524
Viga S600-0.37-10 - Sokolov et al (2021) | 0.2205194 | -0.3885196 | 0.2322554 | -0.4569571 | 0.2265128 | -0.405914 | 0.1481209 | -0.9872103 | 0.1305925 | -1.003317
| 0.2932884 | 0.2287239 | 0.2715086 | -0.02729516 | 0.2856183 | 0.1246133 | 0.1971962 | -0.6087358 | 0.1797292 | -0.5540851
| 0.4916061 | 1.910899 | 0.3099142 | 0.3930895 | 0.4467983 | 1.571356 | 0.3442968 | 0.5257217 | 0.332475 | 0.8423922
Viga V1 - Oliveira (2007) | 0.1672473 | -0.8403853 | 0.1907025 | -0.9117907 | 0.1778719 | -0.8425127 | 0.1552203 | -0.9324585 | 0.1431278 | -0.8887134
| 0.2140408 | -0.4434722 | 0.2214921 | -0.5747711 | 0.2199012 | -0.4652596 | 0.1938607 | -0.6344596 | 0.1815814 | -0.537152
| 0.263989 | -0.01980081 | 0.2548202 | -0.209964 | 0.2634317 | -0.07453233 | 0.2356216 | -0.3123942 | 0.2238159 | -0.1510229
| 0.3144629 | 0.4083302 | 0.2888619 | 0.1626528 | 0.3062288 | 0.3096124 | 0.278363 | 0.01723258 | 0.2677419 | 0.25057
| 0.3470606 | 0.6848316 | 0.3109997 | 0.404971 | 0.3333179 | 0.5527625 | 0.3062558 | 0.232345 | 0.2967769 | 0.516022
| 0.416988 | 1.277971 | 0.3588055 | 0.9282481 | 0.3901921 | 1.063262 | 0.3668553 | 0.699696 | 0.3608251 | 1.101583
| 0.4209265 | 1.311378 | 0.3624147 | 0.9677549 | 0.3944078 | 1.101102 | 0.3714538 | 0.7351604 | 0.365738 | 1.146499
| 0.4509926 | 1.566406 | 0.3913524 | 1.284504 | 0.4278647 | 1.401409 | 0.4084545 | 1.020514 | 0.4055308 | 1.510304
| 0.5257794 | 2.200764 | 0.4258094 | 1.661666 | 0.5093224 | 2.132568 | 0.5021278 | 1.742934 | 0.5082866 | 2.449748
| 0.5257794 | 2.200764 | 0.4258094 | 1.661666 | 0.5093224 | 2.132568 | 0.5021278 | 1.742934 | 0.5082866 | 2.449748
Viga V2 - Oliveira (2007) | 0.2063391 | -0.5087998 | 0.2139478 | -0.6573497 | 0.2135567 | -0.5222081 | 0.1825737 | -0.7215058 | 0.1713498 | -0.6306939
| 0.2488089 | -0.1485615 | 0.2417339 | -0.3532055 | 0.2504686 | -0.1908884 | 0.2170477 | -0.4556383 | 0.2067149 | -0.307369
| 0.2647351 | -0.01347215 | 0.2522277 | -0.238342 | 0.2640733 | -0.06877325 | 0.2300617 | -0.3552732 | 0.220214 | -0.1839536
| 0.2912787 | 0.2116768 | 0.2697936 | -0.04606679 | 0.2864853 | 0.1323952 | 0.251856 | -0.1871922 | 0.243 | 0.02436749
| 0.3284397 | 0.5268852 | 0.2945257 | 0.2246481 | 0.3173554 | 0.4094833 | 0.2825876 | 0.04981334 | 0.2755042 | 0.3215371
| 0.4080706 | 1.202332 | 0.3479608 | 0.8095436 | 0.3817939 | 0.9878802 | 0.349303 | 0.5643303 | 0.3475281 | 0.9800152
Viga T1F000 - Silva Neto (2017) | 0.06140682 | -1.738148 | 0.1015702 | -1.887424 | 0.06140682 | -1.887896 | 0.07093474 | -1.582479 | 0.06138261 | -1.636068
| 0.1173867 | -1.263314 | 0.1502423 | -1.354664 | 0.1263248 | -1.305196 | 0.1351591 | -1.087173 | 0.1216434 | -1.085134
| 0.1636207 | -0.8711466 | 0.1849011 | -0.9752925 | 0.1713526 | -0.9010294 | 0.180242 | -0.7394887 | 0.1652523 | -0.6864405
| 0.2401171 | -0.2222874 | 0.2433724 | -0.3352714 | 0.2433043 | -0.2551946 | 0.2564951 | -0.1514154 | 0.2413052 | 0.008872355
| 0.3519194 | 0.7260453 | 0.3302412 | 0.6155867 | 0.34413 | 0.6498113 | 0.3716677 | 0.7368098 | 0.3612046 | 1.105052
Viga 12-20-00 - Caldentey et al (2013) | 0.3067902 | 0.3432488 | 0.3273078 | 0.5834779 | 0.3206586 | 0.439133 | 0.2628815 | -0.1021624 | 0.2399726 | -0.00331096
| 0.4835883 | 1.84289 | 0.4388331 | 1.804223 | 0.4703808 | 1.783031 | 0.4058338 | 1.000303 | 0.3807549 | 1.28379
| 0.7014528 | 3.690866 | 0.5142508 | 2.629737 | 0.6560727 | 3.449791 | 0.6034202 | 2.524113 | 0.580104 | 3.106338
| 0.7014528 | 3.690866 | 0.5142508 | 2.629737 | 0.6560727 | 3.449791 | 0.6034202 | 2.524113 | 0.580104 | 3.106338
| 0.7014528 | 3.690866 | 0.5142508 | 2.629737 | 0.6560727 | 3.449791 | 0.6034202 | 2.524113 | 0.580104 | 3.106338
Viga 25-20-00 - Caldentey et al (2013) | 0.05219708 | -1.816267 | 0.08989244 | -2.015248 | 0.05219708 | -1.970562 | 0.07180042 | -1.575803 | 0.05161425 | -1.725375
| 0.1400045 | -1.071465 | 0.1694613 | -1.144294 | 0.1492668 | -1.09927 | 0.2110839 | -0.5016318 | 0.1571925 | -0.7601269
| 0.244552 | -0.1846693 | 0.2528524 | -0.2315041 | 0.2504626 | -0.190942 | 0.3741246 | 0.7557575 | 0.2792843 | 0.3560961
| 0.3490995 | 0.7021261 | 0.3377021 | 0.6972523 | 0.3476932 | 0.6817938 | 0.5609224 | 2.196365 | 0.4178895 | 1.623294
| 0.4275102 | 1.367223 | 0.401848 | 1.399388 | 0.4187162 | 1.319293 | 0.7166114 | 3.397057 | 0.5359105 | 2.702299
| 0.513242 | 2.094419 | 0.4561056 | 1.993285 | 0.4993914 | 2.043429 | 0.9134418 | 4.915037 | 0.6768137 | 3.990506
Viga 12-20-10 - Caldentey et al (2013) | 0.1286283 | -1.16796 | 0.2126443 | -0.6716173 | 0.1554738 | -1.043556 | 0.1269196 | -1.150717 | 0.1097145 | -1.194194
| 0.2108796 | -0.4702866 | 0.2632084 | -0.1181484 | 0.2328148 | -0.3493484 | 0.1910986 | -0.6557612 | 0.1709975 | -0.6339144
| 0.2943165 | 0.2374442 | 0.3152301 | 0.4512769 | 0.3078887 | 0.324511 | 0.257867 | -0.1408349 | 0.2356062 | -0.04323073
| 0.4611904 | 1.652906 | 0.422002 | 1.619992 | 0.4502333 | 1.602189 | 0.3953111 | 0.9191505 | 0.3709389 | 1.194048
| 0.6767909 | 3.481678 | 0.5029457 | 2.505993 | 0.6346487 | 3.25749 | 0.5940033 | 2.451489 | 0.5715637 | 3.028259
Viga 12-20-30 - Caldentey et al (2013) | 0.1286283 | -1.16796 | 0.2126443 | -0.6716173 | 0.1554738 | -1.043556 | 0.1269196 | -1.150717 | 0.1097145 | -1.194194
| 0.2943165 | 0.2374442 | 0.3152301 | 0.4512769 | 0.3078887 | 0.324511 | 0.257867 | -0.1408349 | 0.2356062 | -0.04323073
| 0.4611904 | 1.652906 | 0.422002 | 1.619992 | 0.4502333 | 1.602189 | 0.3953111 | 0.9191505 | 0.3709389 | 1.194048
| 0.6767909 | 3.481678 | 0.5029457 | 2.505993 | 0.6346487 | 3.25749 | 0.5940033 | 2.451489 | 0.5715637 | 3.028259
Viga 12-70-00 - Caldentey et al (2013) | 0.33733 | 0.602294 | 0.4592697 | 2.02792 | 0.3901548 | 1.062927 | 0.2685633 | -0.05834402 | 0.2507548 | 0.09526528
| 0.5120877 | 2.084628 | 0.5734721 | 3.277968 | 0.5474037 | 2.474385 | 0.3670738 | 0.7013807 | 0.350598 | 1.008081
Viga 12-70-10 - Caldentey et al (2013) | 0.2082483 | -0.4926056 | 0.3411528 | 0.7350242 | 0.2577296 | -0.1257142 | 0.2066854 | -0.5355537 | 0.189957 | -0.4605774
| 0.325388 | 0.5009993 | 0.4469512 | 1.893083 | 0.3777757 | 0.9518126 | 0.2619284 | -0.1095128 | 0.2441137 | 0.03454931
| 0.491638 | 1.911169 | 0.5581083 | 3.109798 | 0.5282884 | 2.302806 | 0.3533011 | 0.5951644 | 0.3366623 | 0.8806747
Viga 12-70-30 - Caldentey et al (2013) | 0.2082483 | -0.4926056 | 0.3411528 | 0.7350242 | 0.2577296 | -0.1257142 | 0.2066854 | -0.5355537 | 0.189957 | -0.4605774
| 0.325388 | 0.5009993 | 0.4469512 | 1.893083 | 0.3777757 | 0.9518126 | 0.2619284 | -0.1095128 | 0.2441137 | 0.03454931
| 0.491638 | 1.911169 | 0.5581083 | 3.109798 | 0.5282884 | 2.302806 | 0.3533011 | 0.5951644 | 0.3366623 | 0.8806747
Viga 25-20-10 - Caldentey et al (2013) | 0.1597966 | -0.9035837 | 0.1810375 | -1.017583 | 0.1677082 | -0.9337409 | 0.2456988 | -0.2346779 | 0.1817486 | -0.5356234
| 0.2818807 | 0.1319609 | 0.2806654 | 0.07293498 | 0.2844928 | 0.1145112 | 0.4540265 | 1.371971 | 0.3356354 | 0.871286
| 0.4039648 | 1.167505 | 0.3817221 | 1.179091 | 0.3966592 | 1.12131 | 0.6987163 | 3.259049 | 0.5176213 | 2.535091
| 0.4902423 | 1.899331 | 0.4396194 | 1.812829 | 0.4779707 | 1.851157 | 0.9040627 | 4.842705 | 0.6611406 | 3.847215
Viga 25-20-30 - Caldentey et al (2013) | 0.1597966 | -0.9035837 | 0.1810375 | -1.017583 | 0.1677082 | -0.9337409 | 0.2456988 | -0.2346779 | 0.1817486 | -0.5356234
| 0.2818807 | 0.1319609 | 0.2806654 | 0.07293498 | 0.2844928 | 0.1145112 | 0.4540265 | 1.371971 | 0.3356354 | 0.871286
| 0.4039648 | 1.167505 | 0.3817221 | 1.179091 | 0.3966592 | 1.12131 | 0.6987163 | 3.259049 | 0.5176213 | 2.535091
| 0.4902423 | 1.899331 | 0.4396194 | 1.812829 | 0.4779707 | 1.851157 | 0.9040627 | 4.842705 | 0.6611406 | 3.847215
Viga 25-70-00 - Caldentey et al (2013) | 0.2216398 | -0.3790159 | 0.2174716 | -0.6187785 | 0.1093946 | -1.457161 | 0.1197796 | -1.205782 | 0.1057589 | -1.230358
| 0.4432796 | 1.500983 | 0.4644542 | 2.084669 | 0.4355924 | 1.470772 | 0.4268541 | 1.162414 | 0.4088427 | 1.540583
Viga 25-70-10 - Caldentey et al (2013) | 0.1062977 | -1.357373 | 0.2117398 | -0.6815184 | 0.1062977 | -1.484958 | 0.1166165 | -1.230176 | 0.1028289 | -1.257146
| 0.4004277 | 1.137503 | 0.451779 | 1.945928 | 0.4224377 | 1.352697 | 0.4161024 | 1.079495 | 0.3981689 | 1.442998
Viga 25-70-30 - Caldentey et al (2013) | 0.1062977 | -1.357373 | 0.2117398 | -0.6815184 | 0.1062977 | -1.484958 | 0.1166165 | -1.230176 | 0.1028289 | -1.257146
| 0.4004277 | 1.137503 | 0.451779 | 1.945928 | 0.4224377 | 1.352697 | 0.4161024 | 1.079495 | 0.3981689 | 1.442998
Viga RS1 - Harajlí e Naamam (1985) | 0.1457629 | -1.022621 | 0.1536139 | -1.317759 | 0.1502261 | -1.090659 | 0.1446801 | -1.013746 | 0.1343792 | -0.9686977
| 0.1859464 | -0.6817754 | 0.1818908 | -1.008242 | 0.1861054 | -0.7686089 | 0.1816293 | -0.7287895 | 0.1720362 | -0.6244189
Viga RS2 - Harajlí e Naamam (1985) | 0.1387877 | -1.081786 | 0.1422242 | -1.442429 | 0.1413149 | -1.170646 | 0.1610459 | -0.8875309 | 0.1429886 | -0.8899858
| 0.1691741 | -0.8240414 | 0.1651812 | -1.191144 | 0.1689244 | -0.9228248 | 0.195754 | -0.6198581 | 0.1768704 | -0.580222
| 0.2123033 | -0.4582104 | 0.1930152 | -0.8864765 | 0.2071256 | -0.5799327 | 0.2467983 | -0.2261985 | 0.2279855 | -0.1129027
Viga RS3 - Harajlí e Naamam (1985) | 0.1200742 | -1.240518 | 0.1225408 | -1.657882 | 0.1220738 | -1.343353 | 0.1200742 | -1.20351 | 0.1389912 | -0.9265323
| 0.1705662 | -0.8122335 | 0.1638879 | -1.205301 | 0.1689437 | -0.9226517 | 0.1705662 | -0.8141093 | 0.2084555 | -0.2914551
Viga B1-a - Gilbert e Nejadi (2004) | 0.1220616 | -1.223661 | 0.2137803 | -0.6591837 | 0.1448885 | -1.13857 | 0.1238202 | -1.174621 | 0.1037257 | -1.248946
| 0.1554804 | -0.9401948 | 0.2474703 | -0.2904158 | 0.1840266 | -0.7872684 | 0.144908 | -1.011988 | 0.1220795 | -1.081147
| 0.1968173 | -0.5895655 | 0.2827649 | 0.0959156 | 0.2256897 | -0.4133029 | 0.1663327 | -0.8467589 | 0.1413143 | -0.905293
| 0.2429381 | -0.1983588 | 0.3192026 | 0.494759 | 0.269339 | -0.02150865 | 0.1880565 | -0.6792219 | 0.161395 | -0.7217052
| 0.2973268 | 0.2629783 | 0.3565727 | 0.9038081 | 0.3176867 | 0.4124577 | 0.2154129 | -0.4682462 | 0.1876507 | -0.481663
| 0.3672146 | 0.8557821 | 0.3947496 | 1.32169 | 0.3775985 | 0.9502222 | 0.2640284 | -0.09331783 | 0.2357074 | -0.04230497
| 0.4371024 | 1.448586 | 0.4335294 | 1.746169 | 0.4358737 | 1.473297 | 0.3129806 | 0.2842078 | 0.2846452 | 0.4051083
| 0.5067508 | 2.039359 | 0.4726708 | 2.174607 | 0.4924847 | 1.981434 | 0.3621002 | 0.6630244 | 0.3342919 | 0.8590033
Viga B1-b - Gilbert e Nejadi (2004) | 0.1554804 | -0.9401948 | 0.2474703 | -0.2904158 | 0.1840266 | -0.7872684 | 0.144908 | -1.011988 | 0.1220795 | -1.081147
| 0.1968173 | -0.5895655 | 0.2827649 | 0.0959156 | 0.2256897 | -0.4133029 | 0.1663327 | -0.8467589 | 0.1413143 | -0.905293
| 0.2429381 | -0.1983588 | 0.3192026 | 0.494759 | 0.269339 | -0.02150865 | 0.1880565 | -0.6792219 | 0.161395 | -0.7217052
| 0.2973268 | 0.2629783 | 0.3565727 | 0.9038081 | 0.3176867 | 0.4124577 | 0.2154129 | -0.4682462 | 0.1876507 | -0.481663
| 0.3672146 | 0.8557821 | 0.3947496 | 1.32169 | 0.3775985 | 0.9502222 | 0.2640284 | -0.09331783 | 0.2357074 | -0.04230497
| 0.4371024 | 1.448586 | 0.4335294 | 1.746169 | 0.4358737 | 1.473297 | 0.3129806 | 0.2842078 | 0.2846452 | 0.4051083
| 0.5067508 | 2.039359 | 0.4726708 | 2.174607 | 0.4924847 | 1.981434 | 0.3621002 | 0.6630244 | 0.3342919 | 0.8590033
Viga B2-a - Gilbert e Nejadi (2004) | 0.1106345 | -1.320588 | 0.1874346 | -0.9475608 | 0.1309469 | -1.263708 | 0.111891 | -1.26662 | 0.09099305 | -1.365355
| 0.1437734 | -1.039496 | 0.2137726 | -0.6592671 | 0.1637682 | -0.9691067 | 0.1344611 | -1.092556 | 0.1105733 | -1.186342
| 0.1899003 | -0.6482375 | 0.2407454 | -0.3640257 | 0.2063567 | -0.586834 | 0.171682 | -0.805504 | 0.1450655 | -0.870998
| 0.2360271 | -0.2569793 | 0.2682449 | -0.06301932 | 0.2477816 | -0.2150065 | 0.2094701 | -0.514078 | 0.1803805 | -0.5481311
| 0.2822331 | 0.13495 | 0.2962111 | 0.2430962 | 0.2882281 | 0.1480385 | 0.2478915 | -0.2177672 | 0.2165809 | -0.2171686
| 0.3284391 | 0.5268793 | 0.3245178 | 0.5529386 | 0.3277297 | 0.5026027 | 0.286882 | 0.0829321 | 0.2536071 | 0.1213424
| 0.3744868 | 0.9174664 | 0.3530069 | 0.8647776 | 0.3662504 | 0.8483627 | 0.3263051 | 0.3869678 | 0.2913278 | 0.4662037
Viga B2-b - Gilbert e Nejadi (2004) | 0.08685477 | -1.522293 | 0.1620029 | -1.225933 | 0.1030976 | -1.513682 | 0.09437379 | -1.401714 | 0.07672227 | -1.495825
| 0.1106345 | -1.320588 | 0.1874346 | -0.9475608 | 0.1309469 | -1.263708 | 0.111891 | -1.26662 | 0.09099305 | -1.365355
| 0.1437734 | -1.039496 | 0.2137726 | -0.6592671 | 0.1637682 | -0.9691067 | 0.1344611 | -1.092556 | 0.1105733 | -1.186342
| 0.1899003 | -0.6482375 | 0.2407454 | -0.3640257 | 0.2063567 | -0.586834 | 0.171682 | -0.805504 | 0.1450655 | -0.870998
| 0.2360271 | -0.2569793 | 0.2682449 | -0.06301932 | 0.2477816 | -0.2150065 | 0.2094701 | -0.514078 | 0.1803805 | -0.5481311
| 0.2822331 | 0.13495 | 0.2962111 | 0.2430962 | 0.2882281 | 0.1480385 | 0.2478915 | -0.2177672 | 0.2165809 | -0.2171686
| 0.3284391 | 0.5268793 | 0.3245178 | 0.5529386 | 0.3277297 | 0.5026027 | 0.286882 | 0.0829321 | 0.2536071 | 0.1213424
| 0.3744868 | 0.9174664 | 0.3530069 | 0.8647776 | 0.3662504 | 0.8483627 | 0.3263051 | 0.3869678 | 0.2913278 | 0.4662037
Viga B3-a - Gilbert e Nejadi (2004) | 0.1379725 | -1.088701 | 0.1824953 | -1.001626 | 0.1509873 | -1.083827 | 0.1469736 | -0.9960583 | 0.1251019 | -1.053515
| 0.161783 | -0.8867347 | 0.1980561 | -0.8312992 | 0.1734648 | -0.8820707 | 0.1688349 | -0.8274611 | 0.1454403 | -0.8675709
| 0.1856753 | -0.6840745 | 0.213838 | -0.6585519 | 0.195661 | -0.6828383 | 0.1910325 | -0.656271 | 0.1662505 | -0.6773142
| 0.2095677 | -0.4814144 | 0.2297621 | -0.4842475 | 0.2175231 | -0.4866059 | 0.2134915 | -0.4830641 | 0.1874632 | -0.4833772
| 0.23346 | -0.2787542 | 0.2458081 | -0.3086101 | 0.239074 | -0.2931654 | 0.2362121 | -0.3078401 | 0.2090785 | -0.28576
Viga B3-b - Gilbert e Nejadi (2004) | 0.161783 | -0.8867347 | 0.1980561 | -0.8312992 | 0.1734648 | -0.8820707 | 0.1688349 | -0.8274611 | 0.1454403 | -0.8675709
| 0.1856753 | -0.6840745 | 0.213838 | -0.6585519 | 0.195661 | -0.6828383 | 0.1910325 | -0.656271 | 0.1662505 | -0.6773142
| 0.2095677 | -0.4814144 | 0.2297621 | -0.4842475 | 0.2175231 | -0.4866059 | 0.2134915 | -0.4830641 | 0.1874632 | -0.4833772
| 0.23346 | -0.2787542 | 0.2458081 | -0.3086101 | 0.239074 | -0.2931654 | 0.2362121 | -0.3078401 | 0.2090785 | -0.28576
Laje S1-a - Gilbert e Nejadi (2004) | 0.07214861 | -1.647034 | 0.1237802 | -1.644315 | 0.0821736 | -1.701495 | 0.07160727 | -1.577293 | 0.05783255 | -1.668524
| 0.1264954 | -1.186052 | 0.1755447 | -1.077706 | 0.1443142 | -1.143724 | 0.1059502 | -1.312436 | 0.08644116 | -1.40697
| 0.2067647 | -0.5051897 | 0.2326893 | -0.4522069 | 0.2160274 | -0.5000306 | 0.145486 | -1.007531 | 0.1220962 | -1.080995
Laje S1-b - Gilbert e Nejadi (2004) | 0.1264954 | -1.186052 | 0.1755447 | -1.077706 | 0.1443142 | -1.143724 | 0.1059502 | -1.312436 | 0.08644116 | -1.40697
| 0.2067647 | -0.5051897 | 0.2326893 | -0.4522069 | 0.2160274 | -0.5000306 | 0.145486 | -1.007531 | 0.1220962 | -1.080995
Laje S2-a - Gilbert e Nejadi (2004) | 0.09465062 | -1.456166 | 0.1493985 | -1.363901 | 0.1124085 | -1.430108 | 0.08895919 | -1.443472 | 0.07213224 | -1.53779
| 0.1395413 | -1.075394 | 0.1864453 | -0.9583891 | 0.1569629 | -1.03019 | 0.1127893 | -1.259691 | 0.09249498 | -1.351623
| 0.1931173 | -0.6209505 | 0.2254961 | -0.5309437 | 0.2047963 | -0.6008407 | 0.1375032 | -1.069095 | 0.1145908 | -1.149612
Laje S2-b - Gilbert e Nejadi (2004) | 0.09465062 | -1.456166 | 0.1493985 | -1.363901 | 0.1124085 | -1.430108 | 0.08895919 | -1.443472 | 0.07213224 | -1.53779
| 0.1395413 | -1.075394 | 0.1864453 | -0.9583891 | 0.1569629 | -1.03019 | 0.1127893 | -1.259691 | 0.09249498 | -1.351623
| 0.1931173 | -0.6209505 | 0.2254961 | -0.5309437 | 0.2047963 | -0.6008407 | 0.1375032 | -1.069095 | 0.1145908 | -1.149612
Laje S3-a - Gilbert e Nejadi (2004) | 0.1100971 | -1.325146 | 0.1635201 | -1.209327 | 0.1280844 | -1.289403 | 0.0978159 | -1.375168 | 0.07912289 | -1.473878
| 0.1455926 | -1.024065 | 0.1920174 | -0.8973978 | 0.1623178 | -0.9821249 | 0.116013 | -1.23483 | 0.09505943 | -1.328178
| 0.1860396 | -0.6809844 | 0.2215434 | -0.5742095 | 0.1983128 | -0.6590359 | 0.1347197 | -1.090562 | 0.1120578 | -1.17277
Laje S3-b - Gilbert e Nejadi (2004) | 0.1100971 | -1.325146 | 0.1635201 | -1.209327 | 0.1280844 | -1.289403 | 0.0978159 | -1.375168 | 0.07912289 | -1.473878
| 0.1455926 | -1.024065 | 0.1920174 | -0.8973978 | 0.1623178 | -0.9821249 | 0.116013 | -1.23483 | 0.09505943 | -1.328178
| 0.1860396 | -0.6809844 | 0.2215434 | -0.5742095 | 0.1983128 | -0.6590359 | 0.1347197 | -1.090562 | 0.1120578 | -1.17277
Viga 250-10-1 - Cornelissen (2022) | 0.20977 | -0.479698 | 0.2661428 | -0.08602832 | 0.2423727 | -0.2635565 | 0.1668991 | -0.8423907 | 0.1477569 | -0.846392
| 0.2415912 | -0.2097838 | 0.2909328 | 0.1853201 | 0.272331 | 0.005347403 | 0.1803579 | -0.7385945 | 0.1606316 | -0.7286845
| 0.2803706 | 0.1191515 | 0.3195752 | 0.4988379 | 0.3072017 | 0.3183446 | 0.1957046 | -0.6202391 | 0.1755632 | -0.5921731
| 0.3169836 | 0.4297116 | 0.3452574 | 0.7799522 | 0.3386621 | 0.6007315 | 0.2093281 | -0.5151727 | 0.1890382 | -0.468978
| 0.3612126 | 0.8048723 | 0.3747589 | 1.102872 | 0.3749953 | 0.9268564 | 0.2248964 | -0.3951081 | 0.2046849 | -0.3259277
| 0.4111412 | 1.228378 | 0.4010912 | 1.391103 | 0.4157939 | 1.293062 | 0.2565586 | -0.1509256 | 0.2366341 | -0.03383288
| 0.4710555 | 1.736584 | 0.4330129 | 1.740516 | 0.4637522 | 1.723534 | 0.2946551 | 0.1428793 | 0.2753445 | 0.3200764
Viga 250-10-2 - Cornelissen (2022) | 0.1764215 | -0.762568 | 0.2387061 | -0.3863482 | 0.2094942 | -0.5586726 | 0.1517391 | -0.9593065 | 0.1335056 | -0.9766842
| 0.20977 | -0.479698 | 0.2661428 | -0.08602832 | 0.2423727 | -0.2635565 | 0.1668991 | -0.8423907 | 0.1477569 | -0.846392
| 0.2437924 | -0.1911121 | 0.2926025 | 0.2035963 | 0.2743567 | 0.02352934 | 0.1812579 | -0.7316536 | 0.1615 | -0.7207459
| 0.2768328 | 0.08914344 | 0.317027 | 0.4709454 | 0.3040894 | 0.2904092 | 0.1943465 | -0.630713 | 0.1742312 | -0.6043511
| 0.3169836 | 0.4297116 | 0.3452574 | 0.7799522 | 0.3386621 | 0.6007315 | 0.2093281 | -0.5151727 | 0.1890382 | -0.468978
| 0.3598523 | 0.7933335 | 0.3738858 | 1.093315 | 0.3739009 | 0.9170332 | 0.2244032 | -0.398912 | 0.2041857 | -0.3304924
| 0.4061484 | 1.186027 | 0.3984463 | 1.362153 | 0.4117492 | 1.256757 | 0.2533889 | -0.1753707 | 0.2334265 | -0.06315812
| 0.4510841 | 1.567182 | 0.4223361 | 1.623648 | 0.4478822 | 1.581085 | 0.2819439 | 0.04484904 | 0.262396 | 0.2016951
Viga 250-20-2 - Cornelissen (2022) | 0.12448 | -1.203147 | 0.1851826 | -0.9722105 | 0.1394436 | -1.187443 | 0.147476 | -0.9921839 | 0.1267608 | -1.038349
| 0.1727158 | -0.7940006 | 0.220226 | -0.5886288 | 0.1887129 | -0.7452046 | 0.1954773 | -0.6219921 | 0.1711802 | -0.6322441
| 0.2213006 | -0.3818928 | 0.2547896 | -0.2102994 | 0.235222 | -0.3277412 | 0.2429046 | -0.2562265 | 0.2156376 | -0.2257935
| 0.2696171 | 0.02793808 | 0.2896185 | 0.1709347 | 0.2804555 | 0.07827258 | 0.2910126 | 0.1147878 | 0.2612766 | 0.1914608
| 0.3173967 | 0.4332153 | 0.3243995 | 0.5516433 | 0.3243003 | 0.4718204 | 0.3395104 | 0.4888087 | 0.3078082 | 0.6168759
| 0.3665184 | 0.8498768 | 0.3604312 | 0.9460432 | 0.3685618 | 0.8691096 | 0.3903288 | 0.8807264 | 0.357098 | 1.067508
Viga 250-20-3 - Cornelissen (2022) | 0.08845972 | -1.508679 | 0.1534511 | -1.319541 | 0.09234505 | -1.610197 | 0.1037229 | -1.329613 | 0.08680908 | -1.403607
| 0.1251011 | -1.197879 | 0.1857381 | -0.9661302 | 0.1402446 | -1.180253 | 0.1482381 | -0.9863067 | 0.1274613 | -1.031944
| 0.1719105 | -0.8008311 | 0.2196579 | -0.5948477 | 0.1879326 | -0.752208 | 0.1946992 | -0.6279928 | 0.1704555 | -0.63887
| 0.2199585 | -0.393277 | 0.253828 | -0.220825 | 0.2339516 | -0.3391445 | 0.2415817 | -0.266429 | 0.2143901 | -0.2371981
| 0.2698855 | 0.03021492 | 0.2898131 | 0.1730641 | 0.2807042 | 0.08050473 | 0.2912825 | 0.1168692 | 0.2615341 | 0.1938152
| 0.3173967 | 0.4332153 | 0.3243995 | 0.5516433 | 0.3243003 | 0.4718204 | 0.3395104 | 0.4888087 | 0.3078082 | 0.6168759
| 0.3404812 | 0.6290234 | 0.3413017 | 0.7366531 | 0.3451977 | 0.6593947 | 0.3632713 | 0.6720554 | 0.3307885 | 0.826973
Viga 350-10-1 - Cornelissen (2022) | 0.2750133 | 0.07371036 | 0.3184017 | 0.4859925 | 0.3038445 | 0.2882105 | 0.1955039 | -0.6217871 | 0.1754564 | -0.5931494
| 0.3115626 | 0.3837291 | 0.3444502 | 0.7711172 | 0.3356968 | 0.5741151 | 0.2093217 | -0.5152222 | 0.1890587 | -0.4687902
| 0.319146 | 0.4480532 | 0.3497036 | 0.8286197 | 0.3421409 | 0.6319573 | 0.2120945 | -0.4938383 | 0.1918127 | -0.4436122
| 0.35217 | 0.7281705 | 0.3720296 | 1.072998 | 0.3695925 | 0.8783608 | 0.2238354 | -0.4032906 | 0.2035635 | -0.33618
| 0.3771548 | 0.9400973 | 0.3874308 | 1.241578 | 0.3899285 | 1.060896 | 0.2346385 | -0.3199758 | 0.2144566 | -0.2365904
| 0.4099436 | 1.218219 | 0.4047187 | 1.43081 | 0.4167368 | 1.301526 | 0.255402 | -0.1598451 | 0.2354002 | -0.04511374
| 0.4393405 | 1.46757 | 0.4203092 | 1.601462 | 0.4404947 | 1.514775 | 0.2740446 | -0.01607102 | 0.2542757 | 0.1274558
| 0.4743906 | 1.764873 | 0.4390015 | 1.806067 | 0.468494 | 1.766095 | 0.2963058 | 0.1556095 | 0.276903 | 0.334325
Viga 350-10-2 - Cornelissen (2022) | 0.2726578 | 0.05372994 | 0.3166789 | 0.4671349 | 0.3017443 | 0.2693594 | 0.1945854 | -0.6288704 | 0.1745595 | -0.6013493
| 0.2966693 | 0.2574013 | 0.3339859 | 0.6565756 | 0.3228799 | 0.4590712 | 0.2037854 | -0.557919 | 0.1835843 | -0.51884
| 0.3199942 | 0.455248 | 0.3502881 | 0.8350181 | 0.3428584 | 0.638397 | 0.2124027 | -0.4914609 | 0.1921194 | -0.4408083
| 0.3450825 | 0.6680526 | 0.3673106 | 1.021345 | 0.3637821 | 0.8262068 | 0.2213591 | -0.4223882 | 0.2010731 | -0.3589485
| 0.3737629 | 0.9113261 | 0.3856488 | 1.222073 | 0.387136 | 1.035831 | 0.2324924 | -0.3365271 | 0.2122966 | -0.2563379
| 0.4099436 | 1.218219 | 0.4047187 | 1.43081 | 0.4167368 | 1.301526 | 0.255402 | -0.1598451 | 0.2354002 | -0.04511374
| 0.4427324 | 1.496341 | 0.4221133 | 1.62121 | 0.4432196 | 1.539234 | 0.2761974 | 0.000530979 | 0.2564597 | 0.1474225
| 0.4721293 | 1.745692 | 0.4377924 | 1.792831 | 0.466698 | 1.749974 | 0.2948685 | 0.1445249 | 0.2754391 | 0.320942
Viga 350-10-3 - Cornelissen (2022) | 0.2991262 | 0.2782411 | 0.3357259 | 0.6756218 | 0.3250092 | 0.4781841 | 0.2047072 | -0.5508094 | 0.1844936 | -0.5105267
| 0.3233983 | 0.484123 | 0.352628 | 0.86063 | 0.3457309 | 0.6641808 | 0.2136362 | -0.4819482 | 0.1933475 | -0.4295803
| 0.3593296 | 0.7888995 | 0.376758 | 1.124755 | 0.3754186 | 0.9306556 | 0.2263142 | -0.3841742 | 0.2060628 | -0.3133309
| 0.3839387 | 0.9976398 | 0.3909984 | 1.280629 | 0.3955025 | 1.110928 | 0.2389318 | -0.2868655 | 0.2187802 | -0.1970615
| 0.4099436 | 1.218219 | 0.4047187 | 1.43081 | 0.4167368 | 1.301526 | 0.255402 | -0.1598451 | 0.2354002 | -0.04511374
| 0.4382098 | 1.45798 | 0.4197081 | 1.594882 | 0.4395856 | 1.506615 | 0.2733272 | -0.02160444 | 0.253548 | 0.1208028
| 0.4755212 | 1.774463 | 0.4396063 | 1.812686 | 0.4693914 | 1.77415 | 0.2970245 | 0.1611523 | 0.2776351 | 0.3410183
Viga 350-20-1 - Cornelissen (2022) | 0.1689722 | -0.8257539 | 0.2248363 | -0.538165 | 0.1865945 | -0.7642188 | 0.1918528 | -0.6499448 | 0.1685919 | -0.6559077
| 0.2244579 | -0.3551121 | 0.2641278 | -0.1080841 | 0.2400686 | -0.2842379 | 0.244953 | -0.2404295 | 0.2183851 | -0.2006745
| 0.2797555 | 0.1139344 | 0.3038869 | 0.3271145 | 0.2920816 | 0.1826273 | 0.2989437 | 0.1759533 | 0.2696303 | 0.267835
Viga 350-20-2 - Cornelissen (2022) | 0.1689722 | -0.8257539 | 0.2248363 | -0.538165 | 0.1865945 | -0.7642188 | 0.1918528 | -0.6499448 | 0.1685919 | -0.6559077
| 0.2237056 | -0.3614937 | 0.2635906 | -0.1139647 | 0.2393525 | -0.2906655 | 0.2442258 | -0.2460377 | 0.217699 | -0.2069467
| 0.278815 | 0.1059574 | 0.3032066 | 0.3196688 | 0.2912068 | 0.1747754 | 0.2980165 | 0.1688031 | 0.2687453 | 0.2597435
Viga 350-20-3 - Cornelissen (2022) | 0.07605217 | -1.613923 | 0.1485256 | -1.373455 | 0.07605217 | -1.756441 | 0.08785505 | -1.451988 | 0.07296377 | -1.530187
| 0.120149 | -1.239883 | 0.1867875 | -0.954644 | 0.1322247 | -1.252239 | 0.1403521 | -1.047124 | 0.1209096 | -1.091843
| 0.1680318 | -0.8337309 | 0.2241769 | -0.5453836 | 0.1856761 | -0.7724624 | 0.190962 | -0.6568142 | 0.167762 | -0.6634951
| 0.2222009 | -0.3742568 | 0.2625164 | -0.1257223 | 0.2379196 | -0.3035272 | 0.242772 | -0.2572496 | 0.2163278 | -0.2194831
| 0.2987523 | 0.2750694 | 0.3176537 | 0.4778052 | 0.3096833 | 0.3406197 | 0.3177381 | 0.3208984 | 0.2876084 | 0.4321997
Viga G2 - Makhlouf e Malhas (1996) | 0.1111297 | -1.316387 | 0.209207 | -0.709242 | 0.1258138 | -1.309783 | 0.120265 | -1.202038 | 0.1023801 | -1.261249
| 0.1744719 | -0.7791043 | 0.2689011 | -0.05583583 | 0.2023458 | -0.6228364 | 0.1757587 | -0.7740639 | 0.1547142 | -0.782785
| 0.2734036 | 0.06005645 | 0.3311872 | 0.6259413 | 0.2956061 | 0.2142631 | 0.2554662 | -0.1593501 | 0.2332246 | -0.0650037
Viga G3 - Makhlouf e Malhas (1996) | 0.1179482 | -1.258551 | 0.1865464 | -0.9572826 | 0.1266462 | -1.302311 | 0.1332684 | -1.101755 | 0.1185119 | -1.113764
| 0.1830962 | -0.7059517 | 0.2379037 | -0.3951306 | 0.1997901 | -0.6457761 | 0.1994227 | -0.5915647 | 0.1829839 | -0.524329
| 0.2567579 | -0.08113661 | 0.2906907 | 0.182671 | 0.270475 | -0.01131238 | 0.2665865 | -0.07358894 | 0.250301 | 0.09111678
Viga C1 - Kumar et al. (2007) | 0.1317902 | -1.14114 | 0.1698048 | -1.140535 | 0.1432495 | -1.153282 | 0.1430241 | -1.026517 | 0.1209021 | -1.091911
| 0.2295048 | -0.3123034 | 0.2358512 | -0.4175969 | 0.2331782 | -0.3460861 | 0.2368172 | -0.3031735 | 0.2062283 | -0.3118174
| 0.2881335 | 0.1849986 | 0.2764011 | 0.02625794 | 0.2846423 | 0.115853 | 0.2953917 | 0.1485603 | 0.2604453 | 0.1838611
| 0.3369908 | 0.599417 | 0.3105357 | 0.3998922 | 0.3263939 | 0.4906128 | 0.3455208 | 0.5351615 | 0.3073571 | 0.6127517
| 0.4151624 | 1.262486 | 0.3656233 | 1.002876 | 0.391446 | 1.074516 | 0.4282175 | 1.172929 | 0.385689 | 1.328901
| 0.467276 | 1.704525 | 0.3780127 | 1.138489 | 0.4469406 | 1.572633 | 0.5030913 | 1.750364 | 0.457534 | 1.985742
Viga C2 - Kumar et al. (2007) | 0.1675262 | -0.8380194 | 0.1804615 | -1.023888 | 0.173009 | -0.8861618 | 0.1675262 | -0.837554 | 0.1704587 | -0.6388407
| 0.2036219 | -0.5318473 | 0.2076234 | -0.7265757 | 0.2065461 | -0.5851341 | 0.2036219 | -0.5591794 | 0.2083573 | -0.2923536
| 0.2500307 | -0.1381976 | 0.2428733 | -0.3407339 | 0.2486815 | -0.2069295 | 0.2500307 | -0.2012692 | 0.2594394 | 0.1746646
| 0.2706569 | 0.03675789 | 0.2586307 | -0.1682547 | 0.2671002 | -0.04160454 | 0.2706569 | -0.042198 | 0.2829932 | 0.3900046
| 0.3170657 | 0.4304077 | 0.294243 | 0.2215531 | 0.3079489 | 0.3250514 | 0.3170657 | 0.3157122 | 0.3379029 | 0.8920167
| 0.4048428 | 1.174953 | 0.3492573 | 0.8237348 | 0.3920217 | 1.079684 | 0.4048428 | 0.9926599 | 0.4636799 | 2.041932
Viga C3 - Kumar et al. (2007) | 0.1341997 | -1.120703 | 0.1443372 | -1.4193 | 0.1384096 | -1.196723 | 0.1891761 | -0.6705878 | 0.1468227 | -0.8549328
| 0.1627277 | -0.8787218 | 0.1673712 | -1.167173 | 0.1656801 | -0.9519455 | 0.230127 | -0.354769 | 0.1796538 | -0.5547749
| 0.1884029 | -0.6609391 | 0.1882334 | -0.9388175 | 0.1898388 | -0.7350984 | 0.268414 | -0.05949491 | 0.2105092 | -0.2726794
| 0.2197836 | -0.3947601 | 0.2138579 | -0.6583337 | 0.218938 | -0.4739057 | 0.3170505 | 0.3155957 | 0.2499035 | 0.08748274
| 0.2511644 | -0.1285812 | 0.2395888 | -0.3766856 | 0.2476317 | -0.2163521 | 0.3677124 | 0.7063062 | 0.2911481 | 0.4645614
| 0.2796924 | 0.1133996 | 0.2630524 | -0.1198552 | 0.2734157 | 0.01508335 | 0.4155262 | 1.075052 | 0.3306272 | 0.8254981
| 0.3082204 | 0.3553804 | 0.286571 | 0.1375767 | 0.2989528 | 0.2443028 | 0.4650139 | 1.456707 | 0.372514 | 1.208448
| 0.3306174 | 0.5453564 | 0.3077766 | 0.3696913 | 0.3217528 | 0.4489541 | 0.510984 | 1.811234 | 0.4102122 | 1.553104
Viga CS1 - Kumar et al. (2007) | 0.3001832 | 0.2872068 | 0.2852561 | 0.1231842 | 0.2968594 | 0.2255126 | 0.3300472 | 0.4158275 | 0.2844712 | 0.4035178
| 0.3844333 | 1.001835 | 0.3471979 | 0.8011925 | 0.369244 | 0.8752327 | 0.4263541 | 1.158558 | 0.3705762 | 1.190732
| 0.4646402 | 1.682168 | 0.3900354 | 1.270088 | 0.4473171 | 1.576013 | 0.5389036 | 2.026554 | 0.4720582 | 2.118531
Viga CS2 - Kumar et al. (2007) | 0.16693 | -0.8430766 | 0.1776266 | -1.054918 | 0.1725353 | -0.8904136 | 0.2291074 | -0.3626322 | 0.1747112 | -0.5999628
| 0.2017525 | -0.547704 | 0.204879 | -0.7566161 | 0.2052086 | -0.5971394 | 0.2783026 | 0.01676647 | 0.2123918 | -0.2554682
| 0.2465244 | -0.1679393 | 0.2401903 | -0.370102 | 0.2463753 | -0.2276297 | 0.3447162 | 0.5289565 | 0.2631298 | 0.2084044
| 0.266423 | 0.0008450371 | 0.2559595 | -0.1974943 | 0.2644077 | -0.06577167 | 0.3753755 | 0.7654046 | 0.2865076 | 0.4221356
| 0.2962709 | 0.2540215 | 0.2796822 | 0.06217284 | 0.2911903 | 0.1746268 | 0.4226822 | 1.13024 | 0.3225291 | 0.7514619
| 0.3161695 | 0.4228059 | 0.2955369 | 0.2357162 | 0.3088845 | 0.3334496 | 0.4550986 | 1.380239 | 0.34718 | 0.9768325
| 0.364921 | 0.8363275 | 0.33449 | 0.6620933 | 0.3517624 | 0.7183189 | 0.5374891 | 2.015645 | 0.4097269 | 1.548667
| 0.4048241 | 1.174794 | 0.3569377 | 0.9078035 | 0.3940703 | 1.098072 | 0.6240984 | 2.683586 | 0.4756433 | 2.151307
Viga CS3 - Kumar et al. (2007) | 0.1813481 | -0.7207792 | 0.1818834 | -1.008324 | 0.1834103 | -0.7928002 | 0.2767454 | 0.00475776 | 0.205602 | -0.3175436
| 0.1924074 | -0.6269713 | 0.191161 | -0.9067725 | 0.1938386 | -0.699196 | 0.2953857 | 0.1485138 | 0.2194626 | -0.1908228
| 0.2200558 | -0.3924517 | 0.2144149 | -0.6522372 | 0.2196905 | -0.4671511 | 0.3434223 | 0.5189779 | 0.2551546 | 0.1354908
| 0.250469 | -0.13448 | 0.2400745 | -0.3713697 | 0.2478069 | -0.21478 | 0.3986318 | 0.9447601 | 0.2961324 | 0.5101302
| 0.2781174 | 0.1000396 | 0.2634587 | -0.1154079 | 0.2731161 | 0.01239464 | 0.4509761 | 1.348446 | 0.3349456 | 0.864979
| 0.3030009 | 0.3111073 | 0.2845423 | 0.1153705 | 0.2957176 | 0.2152641 | 0.4998398 | 1.725289 | 0.3721625 | 1.205235
| 0.3305214 | 0.5445419 | 0.310351 | 0.3978705 | 0.3231446 | 0.4614474 | 0.5618185 | 2.203276 | 0.4180178 | 1.624466
Viga B6 - Maghsoudi e Sharifi (2008) | 0.06764765 | -1.685212 | 0.09351424 | -1.975604 | 0.06764765 | -1.831879 | 0.09496799 | -1.397132 | 0.07145427 | -1.543988
| 0.1063497 | -1.356932 | 0.1276409 | -1.602057 | 0.1113163 | -1.439912 | 0.15084 | -0.9662402 | 0.1172453 | -1.125344
| 0.1318588 | -1.140559 | 0.1475939 | -1.383653 | 0.1364239 | -1.214547 | 0.1841096 | -0.7096612 | 0.1451763 | -0.8699846
| 0.1611751 | -0.8918908 | 0.1707622 | -1.130055 | 0.1647485 | -0.9603072 | 0.223491 | -0.4059465 | 0.1788131 | -0.5624606
| 0.206863 | -0.5043563 | 0.2072217 | -0.7309728 | 0.2079183 | -0.5728177 | 0.2873087 | 0.086223 | 0.2345109 | -0.05324444
| 0.2300876 | -0.3073597 | 0.2258757 | -0.5267879 | 0.2294716 | -0.3793567 | 0.3208908 | 0.3452121 | 0.2643543 | 0.219599
| 0.2639727 | -0.01993828 | 0.249561 | -0.267531 | 0.2605134 | -0.1007271 | 0.3712677 | 0.7337252 | 0.3111081 | 0.6470448
Viga F29-2D16-10A - Hong et al (2013) | 0.3177391 | 0.4361203 | 0.2970217 | 0.2519693 | 0.3156875 | 0.3945123 | 0.3353542 | 0.456756 | 0.3143951 | 0.677097
| 0.3564744 | 0.7646815 | 0.2970217 | 0.2519693 | 0.3494996 | 0.6980078 | 0.3763276 | 0.7727478 | 0.3563955 | 1.061085
Viga F29-2D16-10B - Hong et al (2013) | 0.3194268 | 0.4504358 | 0.2970217 | 0.2519693 | 0.3171713 | 0.4078308 | 0.3371242 | 0.4704058 | 0.3161982 | 0.6935812
| 0.3564744 | 0.7646815 | 0.2970217 | 0.2519693 | 0.3494996 | 0.6980078 | 0.3763276 | 0.7727478 | 0.3563955 | 1.061085
Viga F29-2D16-10C - Hong et al (2013) | 0.3194268 | 0.4504358 | 0.2970217 | 0.2519693 | 0.3171713 | 0.4078308 | 0.3371242 | 0.4704058 | 0.3161982 | 0.6935812
| 0.3564744 | 0.7646815 | 0.2970217 | 0.2519693 | 0.3494996 | 0.6980078 | 0.3763276 | 0.7727478 | 0.3563955 | 1.061085
Viga F29-2D16-10D - Hong et al (2013) | 0.3211145 | 0.4647513 | 0.2970217 | 0.2519693 | 0.3186541 | 0.4211404 | 0.3388955 | 0.4840663 | 0.3180037 | 0.7100878
| 0.3564744 | 0.7646815 | 0.2970217 | 0.2519693 | 0.3494996 | 0.6980078 | 0.3763276 | 0.7727478 | 0.3563955 | 1.061085
Viga F30-2D13-10 - Hong et al (2013) | 0.2670592 | 0.006241859 | 0.2718316 | -0.0237599 | 0.2729783 | 0.01115774 | 0.243272 | -0.2533932 | 0.2281191 | -0.1116813
| 0.3782942 | 0.9497619 | 0.2922791 | 0.2000567 | 0.3681474 | 0.8653894 | 0.3386376 | 0.4820776 | 0.3270825 | 0.7930908
Viga F30-2D13-20 - Hong et al (2013) | 0.2700661 | 0.03174679 | 0.2738239 | -0.001951679 | 0.2756168 | 0.03484059 | 0.2458153 | -0.2337791 | 0.2307129 | -0.08796696
| 0.3782942 | 0.9497619 | 0.2922791 | 0.2000567 | 0.3681474 | 0.8653894 | 0.3386376 | 0.4820776 | 0.3270825 | 0.7930908
Viga F30-2D16-10 - Hong et al (2013) | 0.1871541 | -0.6715315 | 0.2098776 | -0.7019016 | 0.1974745 | -0.6665608 | 0.2005782 | -0.5826535 | 0.180282 | -0.5490312
| 0.321302 | 0.4663411 | 0.2942884 | 0.2220501 | 0.3185561 | 0.4202612 | 0.3350811 | 0.4546498 | 0.314212 | 0.6754231
| 0.3555898 | 0.7571779 | 0.2942884 | 0.2220501 | 0.3483583 | 0.6877639 | 0.3707983 | 0.7301048 | 0.3508404 | 1.010297
Viga F30-2D16-20 - Hong et al (2013) | 0.1888521 | -0.6571281 | 0.2110818 | -0.6887212 | 0.1990602 | -0.6523275 | 0.2022286 | -0.5699251 | 0.181884 | -0.5343849
| 0.3230001 | 0.4807445 | 0.2942884 | 0.2220501 | 0.3200415 | 0.433594 | 0.3368372 | 0.4681926 | 0.3160031 | 0.6917975
Viga F30-2D19-10 - Hong et al (2013) | 0.1024743 | -1.389804 | 0.1395134 | -1.472101 | 0.1123415 | -1.43071 | 0.1297934 | -1.128554 | 0.1085101 | -1.205205
| 0.1855592 | -0.6850599 | 0.2015477 | -0.7930803 | 0.1933637 | -0.7034592 | 0.2219359 | -0.41794 | 0.1929117 | -0.4335645
| 0.270411 | 0.03467278 | 0.265949 | -0.08814986 | 0.2716761 | -0.0005309313 | 0.3214549 | 0.3495629 | 0.2872717 | 0.4291212
| 0.3340196 | 0.5742148 | 0.2872629 | 0.1451498 | 0.3285039 | 0.5095519 | 0.4001473 | 0.956448 | 0.3638662 | 1.129386
Viga F30-2D19-20 - Hong et al (2013) | 0.1016197 | -1.397053 | 0.1387343 | -1.48063 | 0.1112737 | -1.440294 | 0.1286515 | -1.137361 | 0.1074846 | -1.214581
| 0.183411 | -0.703281 | 0.1999332 | -0.8107522 | 0.1913368 | -0.721652 | 0.2194973 | -0.4367464 | 0.1906388 | -0.4543447
| 0.2671888 | 0.007341159 | 0.263485 | -0.1151202 | 0.2687587 | -0.02671797 | 0.3175619 | 0.319539 | 0.2835252 | 0.3948692
Viga F37-2D16-10 - Hong et al (2013) | 0.3163857 | 0.4246397 | 0.2819277 | 0.08675153 | 0.3130256 | 0.37062 | 0.3133101 | 0.2867488 | 0.2921761 | 0.4739598
| 0.3516253 | 0.7235502 | 0.2819277 | 0.08675153 | 0.3432055 | 0.6415129 | 0.3476036 | 0.5512249 | 0.3272449 | 0.794576
Viga F37-2D16-20 - Hong et al (2013) | 0.3163857 | 0.4246397 | 0.2819277 | 0.08675153 | 0.3130256 | 0.37062 | 0.3133101 | 0.2867488 | 0.2921761 | 0.4739598
| 0.3516253 | 0.7235502 | 0.2819277 | 0.08675153 | 0.3432055 | 0.6415129 | 0.3476036 | 0.5512249 | 0.3272449 | 0.794576
Viga F37-2D19-10 - Hong et al (2013) | 0.1323938 | -1.136021 | 0.165008 | -1.19304 | 0.1432341 | -1.153419 | 0.1566159 | -0.9216961 | 0.1329403 | -0.9818524
| 0.17633 | -0.7633434 | 0.1965221 | -0.84809 | 0.1850717 | -0.7778871 | 0.2026057 | -0.5670168 | 0.175505 | -0.5927049
| 0.2191679 | -0.3999831 | 0.2276963 | -0.5068597 | 0.2248039 | -0.421253 | 0.2487279 | -0.2113169 | 0.2189894 | -0.1951491
| 0.2631042 | -0.0273058 | 0.2600009 | -0.1532575 | 0.2646197 | -0.06386885 | 0.2973477 | 0.1636446 | 0.2656235 | 0.2312024
| 0.3048436 | 0.3267376 | 0.2779117 | 0.0427927 | 0.3016878 | 0.2688526 | 0.3447698 | 0.5293701 | 0.3118343 | 0.6536845
| 0.3309795 | 0.5484283 | 0.2779117 | 0.0427927 | 0.3245687 | 0.47423 | 0.3750759 | 0.7630944 | 0.3417168 | 0.9268848
Viga F37-2D19-20 - Hong et al (2013) | 0.2191679 | -0.3999831 | 0.2276963 | -0.5068597 | 0.2248039 | -0.421253 | 0.2487279 | -0.2113169 | 0.2189894 | -0.1951491
| 0.2609074 | -0.04593966 | 0.2583791 | -0.1710092 | 0.2626493 | -0.08155507 | 0.294885 | 0.1446527 | 0.2632428 | 0.2094374
| 0.3048436 | 0.3267376 | 0.2779117 | 0.0427927 | 0.3016878 | 0.2688526 | 0.3447698 | 0.5293701 | 0.3118343 | 0.6536845
| 0.3309795 | 0.5484283 | 0.2779117 | 0.0427927 | 0.3245687 | 0.47423 | 0.3750759 | 0.7630944 | 0.3417168 | 0.9268848
Viga 15-6-6-1 - Clark (1956) | 0.1347916 | -1.115682 | 0.1733964 | -1.101221 | 0.1469057 | -1.120463 | 0.1620544 | -0.8797531 | 0.1396925 | -0.9201204
| 0.1885918 | -0.6593368 | 0.2059801 | -0.7445633 | 0.1988839 | -0.6539096 | 0.2182956 | -0.4460141 | 0.191961 | -0.4422561
| 0.2291903 | -0.3149708 | 0.2059801 | -0.7445633 | 0.2371435 | -0.3104936 | 0.26193 | -0.1095009 | 0.2331943 | -0.06528072
Viga 15-6-6-2 - Clark (1956) | 0.2301413 | -0.3069042 | 0.2073257 | -0.7298347 | 0.2379907 | -0.3028894 | 0.2644381 | -0.09015789 | 0.2354677 | -0.04449613
Viga 15-6-6-3 - Clark (1956) | 0.223161 | -0.3661129 | 0.235596 | -0.420391 | 0.2343174 | -0.3358606 | 0.2489175 | -0.2098548 | 0.2265746 | -0.1258015
| 0.261283 | -0.04275308 | 0.235596 | -0.420391 | 0.2702109 | -0.01368307 | 0.2881263 | 0.09252801 | 0.2650631 | 0.2260788
Viga 15-6-7-1 - Clark (1956) | 0.1243311 | -1.20441 | 0.1212091 | -1.672459 | 0.1264162 | -1.304376 | 0.2973727 | 0.1638379 | 0.1670856 | -0.6696795
Viga 15-6-7-2 - Clark (1956) | 0.1560123 | -0.9356826 | 0.186258 | -0.9604401 | 0.16611 | -0.9480863 | 0.1988808 | -0.5957437 | 0.1722963 | -0.6220402
| 0.1981171 | -0.5785409 | 0.2196856 | -0.5945448 | 0.2073591 | -0.5778367 | 0.2482626 | -0.214905 | 0.2180062 | -0.2041383
| 0.2430422 | -0.1974759 | 0.2443056 | -0.325056 | 0.2505847 | -0.1898466 | 0.3026325 | 0.2044016 | 0.2691317 | 0.2632762
| 0.2627326 | -0.03045716 | 0.2443056 | -0.325056 | 0.2693005 | -0.02185484 | 0.3270092 | 0.3923977 | 0.2923057 | 0.4751441
Viga 15-6-7-3 - Clark (1956) | 0.2325095 | -0.2868168 | 0.2327447 | -0.4516007 | 0.2412023 | -0.2740621 | 0.2764689 | 0.002625323 | 0.2458708 | 0.05061406
| 0.2544869 | -0.1003995 | 0.2327447 | -0.4516007 | 0.2619568 | -0.08777069 | 0.3015149 | 0.1957828 | 0.26981 | 0.2694774
Viga 15-6-7-4 - Clark (1956) | 0.1443052 | -1.034985 | 0.1818095 | -1.009133 | 0.1557578 | -1.041008 | 0.1794983 | -0.7452237 | 0.1550056 | -0.7801203
| 0.1873021 | -0.6702759 | 0.2145919 | -0.6502994 | 0.1978296 | -0.6633733 | 0.2265143 | -0.3826311 | 0.1986465 | -0.3811343
| 0.2331791 | -0.2811367 | 0.233488 | -0.4434649 | 0.2417996 | -0.2687009 | 0.2780257 | 0.01463124 | 0.2472769 | 0.06346902
| 0.2550161 | -0.09591038 | 0.233488 | -0.4434649 | 0.2624298 | -0.08352543 | 0.3030328 | 0.2074889 | 0.2711739 | 0.2819467
Viga 15-6-7-5 - Clark (1956) | 0.1462965 | -1.018095 | 0.1825319 | -1.001226 | 0.1575224 | -1.025168 | 0.1826566 | -0.7208663 | 0.157851 | -0.7541063
| 0.1891377 | -0.6547061 | 0.2154233 | -0.6411995 | 0.1994496 | -0.6488324 | 0.2300259 | -0.3555486 | 0.2018089 | -0.3522216
| 0.2348486 | -0.2669758 | 0.2353365 | -0.4232313 | 0.2432882 | -0.2553397 | 0.2819635 | 0.04500015 | 0.2508213 | 0.09587379
| 0.2563328 | -0.08474189 | 0.2353365 | -0.4232313 | 0.2636055 | -0.07297231 | 0.3068718 | 0.2370963 | 0.2746097 | 0.3133591
Viga 15-6-9-1 - Clark (1956) | 0.1386488 | -1.082964 | 0.1451538 | -1.410363 | 0.1421565 | -1.163092 | 0.2768568 | 0.005616579 | 0.1766431 | -0.5822999
| 0.1699146 | -0.8177605 | 0.1632321 | -1.212479 | 0.1725054 | -0.8906817 | 0.3519674 | 0.584879 | 0.2249914 | -0.1402758
Viga 15-6-9-2 - Clark (1956) | 0.1358875 | -1.106386 | 0.1610513 | -1.23635 | 0.1420085 | -1.164421 | 0.1918435 | -0.650016 | 0.1534652 | -0.7942035
| 0.1740183 | -0.7829518 | 0.1936291 | -0.879756 | 0.1815698 | -0.8093202 | 0.245954 | -0.2327097 | 0.1991531 | -0.3765021
| 0.213046 | -0.4519106 | 0.2257811 | -0.5278234 | 0.2195877 | -0.468074 | 0.3010795 | 0.1924251 | 0.2462759 | 0.05431779
| 0.2497661 | -0.1404419 | 0.2350436 | -0.4264375 | 0.2548484 | -0.1515761 | 0.3549751 | 0.6080741 | 0.2928475 | 0.4800979
Viga 15-6-9-3 - Clark (1956) | 0.1755539 | -0.7699271 | 0.1943674 | -0.8716749 | 0.1829391 | -0.7970297 | 0.2500936 | -0.2007841 | 0.2021226 | -0.3493541
Viga 15-6-9-4 - Clark (1956) | 0.1358875 | -1.106386 | 0.1610513 | -1.23635 | 0.1420085 | -1.164421 | 0.1918435 | -0.650016 | 0.1534652 | -0.7942035
| 0.1740183 | -0.7829518 | 0.1936291 | -0.879756 | 0.1815698 | -0.8093202 | 0.245954 | -0.2327097 | 0.1991531 | -0.3765021
| 0.213046 | -0.4519106 | 0.2257811 | -0.5278234 | 0.2195877 | -0.468074 | 0.3010795 | 0.1924251 | 0.2462759 | 0.05431779
| 0.2497661 | -0.1404419 | 0.2350436 | -0.4264375 | 0.2548484 | -0.1515761 | 0.3549751 | 0.6080741 | 0.2928475 | 0.4800979
Viga 15-6-9-5 - Clark (1956) | 0.1789934 | -0.7407523 | 0.1960689 | -0.8530508 | 0.1860034 | -0.7695244 | 0.2598546 | -0.1255067 | 0.2089989 | -0.2864876
| 0.217701 | -0.4124254 | 0.2285209 | -0.4978346 | 0.223758 | -0.4306412 | 0.3175814 | 0.3196899 | 0.2577226 | 0.1589686
| 0.2530646 | -0.1124635 | 0.2396187 | -0.3763587 | 0.2578052 | -0.1250357 | 0.3725506 | 0.7436185 | 0.3045491 | 0.5870799
Viga 15-6-10-1 - Clark (1956) | 0.1430163 | -1.045918 | 0.1916159 | -0.9017924 | 0.1514544 | -1.079634 | 0.1967627 | -0.6120789 | 0.1527594 | -0.8006569
| 0.2021982 | -0.543924 | 0.240775 | -0.3637022 | 0.2159057 | -0.5011229 | 0.2784752 | 0.01809762 | 0.2193309 | -0.192027
| 0.2597306 | -0.05592138 | 0.2842084 | 0.1117156 | 0.2715322 | -0.001823017 | 0.3547169 | 0.6060832 | 0.2817615 | 0.3787443
| 0.3008251 | 0.2926519 | 0.2842084 | 0.1117156 | 0.3105622 | 0.3485079 | 0.4114435 | 1.043565 | 0.3283844 | 0.8049934
| 0.3102895 | 0.3729308 | 0.2842084 | 0.1117156 | 0.319475 | 0.4285093 | 0.4247758 | 1.146386 | 0.3393616 | 0.9053522
Viga 15-6-10-2 - Clark (1956) | 0.1337691 | -1.124355 | 0.1887292 | -0.9333901 | 0.1425536 | -1.159527 | 0.1802725 | -0.7392532 | 0.1399918 | -0.9173839
| 0.1931797 | -0.620421 | 0.2372037 | -0.4027928 | 0.2079821 | -0.5722453 | 0.258803 | -0.1336165 | 0.2047684 | -0.3251645
| 0.2515607 | -0.1252199 | 0.2755211 | 0.01662533 | 0.2643357 | -0.066418 | 0.3317304 | 0.4288087 | 0.2653592 | 0.2287859
| 0.2932615 | 0.2284952 | 0.2755211 | 0.01662533 | 0.3038157 | 0.2879524 | 0.3858028 | 0.8458212 | 0.3105231 | 0.6416972
| 0.3041538 | 0.3208867 | 0.2755211 | 0.01662533 | 0.314031 | 0.3796443 | 0.4001986 | 0.9568436 | 0.3225788 | 0.7519163
Viga 23-6-9-1 - Clark (1956) | 0.1485988 | -0.9985659 | 0.1719069 | -1.117526 | 0.1552061 | -1.04596 | 0.2120495 | -0.4941848 | 0.1700081 | -0.6429605
| 0.1926479 | -0.6249318 | 0.2093949 | -0.7071859 | 0.1998387 | -0.6453398 | 0.2754727 | -0.005057441 | 0.223311 | -0.1556393
| 0.2274921 | -0.3293753 | 0.2385555 | -0.3879958 | 0.233751 | -0.3409449 | 0.3265604 | 0.3889372 | 0.2666839 | 0.2408974
| 0.2615336 | -0.04062769 | 0.2474 | -0.2911849 | 0.2664966 | -0.04702174 | 0.378289 | 0.7878744 | 0.3109531 | 0.6456282
Viga 23-6-9-2 - Clark (1956) | 0.1926479 | -0.6249318 | 0.2093949 | -0.7071859 | 0.1998387 | -0.6453398 | 0.2754727 | -0.005057441 | 0.223311 | -0.1556393
| 0.2274921 | -0.3293753 | 0.2385555 | -0.3879958 | 0.233751 | -0.3409449 | 0.3265604 | 0.3889372 | 0.2666839 | 0.2408974
| 0.2615336 | -0.04062769 | 0.2474 | -0.2911849 | 0.2664966 | -0.04702174 | 0.378289 | 0.7878744 | 0.3109531 | 0.6456282
Viga 23-6-11-2 - Clark (1956) | 0.1506221 | -0.981404 | 0.1653308 | -1.189507 | 0.1553874 | -1.044332 | 0.2534581 | -0.1748371 | 0.1822331 | -0.5311931
Viga 23-6-11-3 - Clark (1956) | 0.108061 | -1.342417 | 0.1258924 | -1.621196 | 0.108061 | -1.469131 | 0.1701278 | -0.8174904 | 0.1225785 | -1.076585
| 0.1478051 | -1.005298 | 0.1639744 | -1.204354 | 0.1527548 | -1.067962 | 0.2427833 | -0.2571627 | 0.1764804 | -0.5837878
Média | 0.2663233 |  | 0.2740022 |  | 0.2717353 |  | 0.2761285 |  | 0.2403347
Desvio Padrão | 0.1178936 |  | 0.09135838 |  | 0.1114089 |  | 0.129666 |  | 0.1093794

## Dataset_1
Autor | Diâmetro da armadura (mm) | Resistência do aço - fy (MPa) | Número de barras em uma camada | Espaçamento entre as barras (mm) | Resistência à tração do concreto (MPa) | Cobrimento (mm) | Distância ao centro de gravidade da armadura (mm) | Largura da viga - b (mm) | Altura da viga - h (mm) | Área de aço tracionada - As (mm2) | Taxa de armadura conforme MC2020 | Momento fletor - Ms (kNm) | Output: w_exp (mm)
Viga S200-1.76-20 - Sokolov et al (2021) | 20 | 500 | 2 | 126 | 4.120341 | 25 | 39 | 216 | 201 | 628 | 0.02129969 | 20.8 | 0.16
| 20 | 500 | 2 | 126 | 4.120341 | 25 | 39 | 216 | 201 | 628 | 0.02129969 | 27.3 | 0.23
| 20 | 500 | 2 | 126 | 4.120341 | 25 | 39 | 216 | 201 | 628 | 0.02129969 | 28.2 | 0.24
| 20 | 500 | 2 | 126 | 4.120341 | 25 | 39 | 216 | 201 | 628 | 0.02129969 | 32.6 | 0.27
| 20 | 500 | 2 | 126 | 4.120341 | 25 | 39 | 216 | 201 | 628 | 0.02129969 | 41.2 | 0.35
| 20 | 500 | 2 | 126 | 4.120341 | 25 | 39 | 216 | 201 | 628 | 0.02129969 | 44.9 | 0.4
Viga S600-0.37-10 - Sokolov et al (2021) | 10 | 500 | 8 | 87.7 | 4.131127 | 25 | 53 | 308 | 604 | 628 | 0.01446072 | 105 | 0.16
| 10 | 500 | 8 | 87.7 | 4.131127 | 25 | 53 | 308 | 604 | 628 | 0.01446072 | 119.6 | 0.18
| 10 | 500 | 8 | 87.7 | 4.131127 | 25 | 53 | 308 | 604 | 628 | 0.01446072 | 174.3 | 0.26
Viga V1 - Oliveira (2007) | 10 | 628 | 4 | 32.46667 | 3.262 | 25 | 36 | 200 | 600 | 314 | 0.01825581 | 47.625 | 0.16
| 10 | 628 | 4 | 32.46667 | 3.262 | 25 | 36 | 200 | 600 | 314 | 0.01825581 | 54.3 | 0.2
| 10 | 628 | 4 | 32.46667 | 3.262 | 25 | 36 | 200 | 600 | 314 | 0.01825581 | 61.425 | 0.2
| 10 | 628 | 4 | 32.46667 | 3.262 | 25 | 36 | 200 | 600 | 314 | 0.01825581 | 68.625 | 0.24
| 10 | 628 | 4 | 32.46667 | 3.262 | 25 | 36 | 200 | 600 | 314 | 0.01825581 | 73.275 | 0.3
| 10 | 628 | 4 | 32.46667 | 3.262 | 25 | 36 | 200 | 600 | 314 | 0.01825581 | 83.25 | 0.32
| 10 | 628 | 4 | 32.46667 | 3.262 | 25 | 36 | 200 | 600 | 314 | 0.01825581 | 84 | 0.38
| 10 | 628 | 4 | 32.46667 | 3.262 | 25 | 36 | 200 | 600 | 314 | 0.01825581 | 90 | 0.42
| 10 | 628 | 4 | 32.46667 | 3.262 | 25 | 36 | 200 | 600 | 314 | 0.01825581 | 108 | 0.44
| 10 | 628 | 4 | 32.46667 | 3.262 | 25 | 36 | 200 | 600 | 314 | 0.01825581 | 120 | 0.5
Viga V2 - Oliveira (2007) | 10 | 628 | 4 | 32.46667 | 3.514 | 25 | 36 | 200 | 600 | 314 | 0.01825581 | 54 | 0.24
| 10 | 628 | 4 | 32.46667 | 3.514 | 25 | 36 | 200 | 600 | 314 | 0.01825581 | 60 | 0.3
| 10 | 628 | 4 | 32.46667 | 3.514 | 25 | 36 | 200 | 600 | 314 | 0.01825581 | 62.25 | 0.3
| 10 | 628 | 4 | 32.46667 | 3.514 | 25 | 36 | 200 | 600 | 314 | 0.01825581 | 66 | 0.3
| 10 | 628 | 4 | 32.46667 | 3.514 | 25 | 36 | 200 | 600 | 314 | 0.01825581 | 71.25 | 0.38
| 10 | 628 | 4 | 32.46667 | 3.514 | 25 | 36 | 200 | 600 | 314 | 0.01825581 | 82.5 | 0.44
Viga T1F000 - Silva Neto (2017) | 16 | 571 | 4 | 37 | 4.2588 | 33 | 59 | 125 | 250 | 800 | 0.0408 | 18.2 | 0.18
| 16 | 571 | 4 | 37 | 4.2588 | 33 | 59 | 125 | 250 | 800 | 0.0408 | 26.2 | 0.2
| 16 | 571 | 4 | 37 | 4.2588 | 33 | 59 | 125 | 250 | 800 | 0.0408 | 31.7 | 0.26
| 16 | 571 | 4 | 37 | 4.2588 | 33 | 59 | 125 | 250 | 800 | 0.0408 | 40.8 | 0.44
| 16 | 571 | 4 | 37 | 4.2588 | 33 | 59 | 125 | 250 | 800 | 0.0408 | 54.1 | 0.6
Viga 12-20-00 - Caldentey et al (2013) | 12 | 500 | 4 | 79.3 | 2.693329 | 20 | 38 | 350 | 450 | 452 | 0.01317784 | 52.5 | 0.36
| 12 | 500 | 4 | 79.3 | 2.693329 | 20 | 38 | 350 | 450 | 452 | 0.01317784 | 67.5 | 0.43
| 12 | 500 | 4 | 79.3 | 2.693329 | 20 | 38 | 350 | 450 | 452 | 0.01317784 | 90 | 0.56
| 12 | 500 | 4 | 79.3 | 2.693329 | 20 | 38 | 350 | 450 | 452 | 0.01317784 | 112.5 | 0.71
| 12 | 500 | 4 | 79.3 | 2.693329 | 20 | 38 | 350 | 450 | 452 | 0.01317784 | 120 | 0.79
Viga 25-20-00 - Caldentey et al (2013) | 25 | 500 | 4 | 62 | 2.693329 | 20 | 44.5 | 350 | 450 | 1964 | 0.03602843 | 75 | 0.2
| 25 | 500 | 4 | 62 | 2.693329 | 20 | 44.5 | 350 | 450 | 1964 | 0.03602843 | 135 | 0.25
| 25 | 500 | 4 | 62 | 2.693329 | 20 | 44.5 | 350 | 450 | 1964 | 0.03602843 | 195 | 0.36
| 25 | 500 | 4 | 62 | 2.693329 | 20 | 44.5 | 350 | 450 | 1964 | 0.03602843 | 255 | 0.47
| 25 | 500 | 4 | 62 | 2.693329 | 20 | 44.5 | 350 | 450 | 1964 | 0.03602843 | 300 | 0.57
| 25 | 500 | 4 | 62 | 2.693329 | 20 | 44.5 | 350 | 450 | 1964 | 0.03602843 | 360 | 0.78
Viga 12-20-10 - Caldentey et al (2013) | 12 | 500 | 4 | 79.3 | 2.693329 | 20 | 34 | 350 | 450 | 452 | 0.0137386 | 37.5 | 0.21
| 12 | 500 | 4 | 79.3 | 2.693329 | 20 | 34 | 350 | 450 | 452 | 0.0137386 | 45 | 0.31
| 12 | 500 | 4 | 79.3 | 2.693329 | 20 | 34 | 350 | 450 | 452 | 0.0137386 | 52.5 | 0.38
| 12 | 500 | 4 | 79.3 | 2.693329 | 20 | 34 | 350 | 450 | 452 | 0.0137386 | 67.5 | 0.52
| 12 | 500 | 4 | 79.3 | 2.693329 | 20 | 34 | 350 | 450 | 452 | 0.0137386 | 90 | 0.74
Viga 12-20-30 - Caldentey et al (2013) | 12 | 500 | 4 | 79.3 | 2.693329 | 20 | 34 | 350 | 450 | 452 | 0.0137386 | 37.5 | 0.17
| 12 | 500 | 4 | 79.3 | 2.693329 | 20 | 34 | 350 | 450 | 452 | 0.0137386 | 52.5 | 0.36
| 12 | 500 | 4 | 79.3 | 2.693329 | 20 | 34 | 350 | 450 | 452 | 0.0137386 | 67.5 | 0.56
| 12 | 500 | 4 | 79.3 | 2.693329 | 20 | 34 | 350 | 450 | 452 | 0.0137386 | 90 | 0.78
Viga 12-70-00 - Caldentey et al (2013) | 12 | 500 | 4 | 46 | 2.693329 | 70 | 88 | 350 | 450 | 452 | 0.0107619 | 37.5 | 0.31
| 12 | 500 | 4 | 46 | 2.693329 | 70 | 88 | 350 | 450 | 452 | 0.0107619 | 45 | 0.44
Viga 12-70-10 - Caldentey et al (2013) | 12 | 500 | 4 | 46 | 2.693329 | 70 | 84 | 350 | 450 | 452 | 0.0107619 | 30 | 0.14
| 12 | 500 | 4 | 46 | 2.693329 | 70 | 84 | 350 | 450 | 452 | 0.0107619 | 37.5 | 0.31
| 12 | 500 | 4 | 46 | 2.693329 | 70 | 84 | 350 | 450 | 452 | 0.0107619 | 45 | 0.4
Viga 12-70-30 - Caldentey et al (2013) | 12 | 500 | 4 | 46 | 2.693329 | 70 | 84 | 350 | 450 | 452 | 0.0107619 | 30 | 0.25
| 12 | 500 | 4 | 46 | 2.693329 | 70 | 84 | 350 | 450 | 452 | 0.0107619 | 37.5 | 0.44
| 12 | 500 | 4 | 46 | 2.693329 | 70 | 84 | 350 | 450 | 452 | 0.0107619 | 45 | 0.56
Viga 25-20-10 - Caldentey et al (2013) | 25 | 500 | 4 | 62 | 2.693329 | 20 | 40.5 | 350 | 450 | 1964 | 0.0395868 | 150 | 0.23
| 25 | 500 | 4 | 62 | 2.693329 | 20 | 40.5 | 350 | 450 | 1964 | 0.0395868 | 225 | 0.35
| 25 | 500 | 4 | 62 | 2.693329 | 20 | 40.5 | 350 | 450 | 1964 | 0.0395868 | 300 | 0.49
| 25 | 500 | 4 | 62 | 2.693329 | 20 | 40.5 | 350 | 450 | 1964 | 0.0395868 | 375 | 0.67
Viga 25-20-30 - Caldentey et al (2013) | 25 | 500 | 4 | 62 | 2.693329 | 20 | 40.5 | 350 | 450 | 1964 | 0.0395868 | 150 | 0.27
| 25 | 500 | 4 | 62 | 2.693329 | 20 | 40.5 | 350 | 450 | 1964 | 0.0395868 | 225 | 0.4
| 25 | 500 | 4 | 62 | 2.693329 | 20 | 40.5 | 350 | 450 | 1964 | 0.0395868 | 300 | 0.53
| 25 | 500 | 4 | 62 | 2.693329 | 20 | 40.5 | 350 | 450 | 1964 | 0.0395868 | 375 | 0.72
Viga 25-70-00 - Caldentey et al (2013) | 25 | 500 | 4 | 28.7 | 2.693329 | 70 | 94.5 | 350 | 450 | 1964 | 0.02556459 | 75 | 0.3
| 25 | 500 | 4 | 28.7 | 2.693329 | 70 | 94.5 | 350 | 450 | 1964 | 0.02556459 | 150 | 0.57
Viga 25-70-10 - Caldentey et al (2013) | 25 | 500 | 4 | 28.7 | 2.693329 | 70 | 90.5 | 350 | 450 | 1964 | 0.02603911 | 75 | 0.26
| 25 | 500 | 4 | 28.7 | 2.693329 | 70 | 90.5 | 350 | 450 | 1964 | 0.02603911 | 150 | 0.6
Viga 25-70-30 - Caldentey et al (2013) | 25 | 500 | 4 | 28.7 | 2.693329 | 70 | 90.5 | 350 | 450 | 1964 | 0.02603911 | 75 | 0.27
| 25 | 500 | 4 | 28.7 | 2.693329 | 70 | 90.5 | 350 | 450 | 1964 | 0.02603911 | 150 | 0.59
Viga RS1 - Harajlí e Naamam (1985) | 9.52 | 434 | 3 | 22.2 | 3.56416 | 20.64 | 25.4 | 114.3 | 228.6 | 212.9 | 0.02551565 | 11.6 | 0.15
| 9.52 | 434 | 3 | 22.2 | 3.56416 | 20.64 | 25.4 | 114.3 | 228.6 | 212.9 | 0.02551565 | 13.5 | 0.17
Viga RS2 - Harajlí e Naamam (1985) | 12.7 | 434 | 3 | 19.05 | 3.976608 | 19.05 | 25.4 | 114.3 | 228.6 | 387.1 | 0.03809563 | 21.1 | 0.15
| 12.7 | 434 | 3 | 19.05 | 3.976608 | 19.05 | 25.4 | 114.3 | 228.6 | 387.1 | 0.03809563 | 24.2 | 0.17
| 12.7 | 434 | 3 | 19.05 | 3.976608 | 19.05 | 25.4 | 114.3 | 228.6 | 387.1 | 0.03809563 | 28.6 | 0.2
Viga RS3 - Harajlí e Naamam (1985) | 15.9 | 540 | 3 | 15.9 | 3.976608 | 17.46 | 25.4 | 114.3 | 228.6 | 600 | 0.05904774 | 30.5 | 0.16
| 15.9 | 540 | 3 | 15.9 | 3.976608 | 17.46 | 25.4 | 114.3 | 228.6 | 600 | 0.05904774 | 40 | 0.21
Viga B1-a - Gilbert e Nejadi (2004) | 16 | 500 | 2 | 138 | 3.269 | 40 | 48 | 250 | 348 | 400 | 0.0125 | 20.42 | 0.15
| 16 | 500 | 2 | 138 | 3.269 | 40 | 48 | 250 | 348 | 400 | 0.0125 | 23.34 | 0.2
| 16 | 500 | 2 | 138 | 3.269 | 40 | 48 | 250 | 348 | 400 | 0.0125 | 26.26 | 0.25
| 16 | 500 | 2 | 138 | 3.269 | 40 | 48 | 250 | 348 | 400 | 0.0125 | 29.175 | 0.28
| 16 | 500 | 2 | 138 | 3.269 | 40 | 48 | 250 | 348 | 400 | 0.0125 | 32.09 | 0.28
| 16 | 500 | 2 | 138 | 3.269 | 40 | 48 | 250 | 348 | 400 | 0.0125 | 35.01 | 0.3
| 16 | 500 | 2 | 138 | 3.269 | 40 | 48 | 250 | 348 | 400 | 0.0125 | 37.93 | 0.33
| 16 | 500 | 2 | 138 | 3.269 | 40 | 48 | 250 | 348 | 400 | 0.0125 | 40.84 | 0.33
Viga B1-b - Gilbert e Nejadi (2004) | 16 | 500 | 2 | 138 | 3.269 | 40 | 48 | 250 | 348 | 400 | 0.0125 | 23.34 | 0.15
| 16 | 500 | 2 | 138 | 3.269 | 40 | 48 | 250 | 348 | 400 | 0.0125 | 26.26 | 0.18
| 16 | 500 | 2 | 138 | 3.269 | 40 | 48 | 250 | 348 | 400 | 0.0125 | 29.175 | 0.2
| 16 | 500 | 2 | 138 | 3.269 | 40 | 48 | 250 | 348 | 400 | 0.0125 | 32.09 | 0.25
| 16 | 500 | 2 | 138 | 3.269 | 40 | 48 | 250 | 348 | 400 | 0.0125 | 35.01 | 0.3
| 16 | 500 | 2 | 138 | 3.269 | 40 | 48 | 250 | 348 | 400 | 0.0125 | 37.93 | 0.33
| 16 | 500 | 2 | 138 | 3.269 | 40 | 48 | 250 | 348 | 400 | 0.0125 | 40.84 | 0.38
Viga B2-a - Gilbert e Nejadi (2004) | 16 | 500 | 2 | 168 | 3.269 | 25 | 33 | 250 | 333 | 400 | 0.0157461 | 23.34 | 0.15
| 16 | 500 | 2 | 168 | 3.269 | 25 | 33 | 250 | 333 | 400 | 0.0157461 | 26.26 | 0.18
| 16 | 500 | 2 | 168 | 3.269 | 25 | 33 | 250 | 333 | 400 | 0.0157461 | 29.175 | 0.2
| 16 | 500 | 2 | 168 | 3.269 | 25 | 33 | 250 | 333 | 400 | 0.0157461 | 32.09 | 0.23
| 16 | 500 | 2 | 168 | 3.269 | 25 | 33 | 250 | 333 | 400 | 0.0157461 | 35.01 | 0.25
| 16 | 500 | 2 | 168 | 3.269 | 25 | 33 | 250 | 333 | 400 | 0.0157461 | 37.93 | 0.3
| 16 | 500 | 2 | 168 | 3.269 | 25 | 33 | 250 | 333 | 400 | 0.0157461 | 40.84 | 0.3
Viga B2-b - Gilbert e Nejadi (2004) | 16 | 500 | 2 | 168 | 3.269 | 25 | 33 | 250 | 333 | 400 | 0.0157461 | 20.42 | 0.15
| 16 | 500 | 2 | 168 | 3.269 | 25 | 33 | 250 | 333 | 400 | 0.0157461 | 23.34 | 0.18
| 16 | 500 | 2 | 168 | 3.269 | 25 | 33 | 250 | 333 | 400 | 0.0157461 | 26.26 | 0.18
| 16 | 500 | 2 | 168 | 3.269 | 25 | 33 | 250 | 333 | 400 | 0.0157461 | 29.175 | 0.25
| 16 | 500 | 2 | 168 | 3.269 | 25 | 33 | 250 | 333 | 400 | 0.0157461 | 32.09 | 0.28
| 16 | 500 | 2 | 168 | 3.269 | 25 | 33 | 250 | 333 | 400 | 0.0157461 | 35.01 | 0.33
| 16 | 500 | 2 | 168 | 3.269 | 25 | 33 | 250 | 333 | 400 | 0.0157461 | 37.93 | 0.38
| 16 | 500 | 2 | 168 | 3.269 | 25 | 33 | 250 | 333 | 400 | 0.0157461 | 40.84 | 0.43
Viga B3-a - Gilbert e Nejadi (2004) | 16 | 500 | 3 | 76 | 3.269 | 25 | 33 | 250 | 333 | 600 | 0.02123894 | 37.93 | 0.15
| 16 | 500 | 3 | 76 | 3.269 | 25 | 33 | 250 | 333 | 600 | 0.02123894 | 40.84 | 0.18
| 16 | 500 | 3 | 76 | 3.269 | 25 | 33 | 250 | 333 | 600 | 0.02123894 | 43.76 | 0.18
| 16 | 500 | 3 | 76 | 3.269 | 25 | 33 | 250 | 333 | 600 | 0.02123894 | 46.68 | 0.2
| 16 | 500 | 3 | 76 | 3.269 | 25 | 33 | 250 | 333 | 600 | 0.02123894 | 49.6 | 0.2
Viga B3-b - Gilbert e Nejadi (2004) | 16 | 500 | 3 | 76 | 3.269 | 25 | 33 | 250 | 333 | 600 | 0.02123894 | 40.84 | 0.15
| 16 | 500 | 3 | 76 | 3.269 | 25 | 33 | 250 | 333 | 600 | 0.02123894 | 43.76 | 0.18
| 16 | 500 | 3 | 76 | 3.269 | 25 | 33 | 250 | 333 | 600 | 0.02123894 | 46.68 | 0.2
| 16 | 500 | 3 | 76 | 3.269 | 25 | 33 | 250 | 333 | 600 | 0.02123894 | 49.6 | 0.2
Laje S1-a - Gilbert e Nejadi (2004) | 12 | 500 | 2 | 296 | 3.269 | 25 | 31 | 400 | 161 | 220 | 0.01172479 | 4.67 | 0.2
| 12 | 500 | 2 | 296 | 3.269 | 25 | 31 | 400 | 161 | 220 | 0.01172479 | 6.42 | 0.25
| 12 | 500 | 2 | 296 | 3.269 | 25 | 31 | 400 | 161 | 220 | 0.01172479 | 8.17 | 0.33
Laje S1-b - Gilbert e Nejadi (2004) | 12 | 500 | 2 | 296 | 3.269 | 25 | 31 | 400 | 161 | 220 | 0.01172479 | 6.42 | 0.23
| 12 | 500 | 2 | 296 | 3.269 | 25 | 31 | 400 | 161 | 220 | 0.01172479 | 8.17 | 0.28
Laje S2-a - Gilbert e Nejadi (2004) | 12 | 500 | 3 | 142 | 3.269 | 25 | 31 | 400 | 161 | 330 | 0.01172479 | 8.17 | 0.18
| 12 | 500 | 3 | 142 | 3.269 | 25 | 31 | 400 | 161 | 330 | 0.01172479 | 9.92 | 0.23
| 12 | 500 | 3 | 142 | 3.269 | 25 | 31 | 400 | 161 | 330 | 0.01172479 | 11.67 | 0.25
Laje S2-b - Gilbert e Nejadi (2004) | 12 | 500 | 3 | 142 | 3.269 | 25 | 31 | 400 | 161 | 330 | 0.01172479 | 8.17 | 0.18
| 12 | 500 | 3 | 142 | 3.269 | 25 | 31 | 400 | 161 | 330 | 0.01172479 | 9.92 | 0.23
| 12 | 500 | 3 | 142 | 3.269 | 25 | 31 | 400 | 161 | 330 | 0.01172479 | 11.67 | 0.25
Laje S3-a - Gilbert e Nejadi (2004) | 12 | 500 | 4 | 90.67 | 3.269 | 25 | 31 | 400 | 161 | 440 | 0.01208791 | 11.67 | 0.15
| 12 | 500 | 4 | 90.67 | 3.269 | 25 | 31 | 400 | 161 | 440 | 0.01208791 | 13.42 | 0.15
| 12 | 500 | 4 | 90.67 | 3.269 | 25 | 31 | 400 | 161 | 440 | 0.01208791 | 15.17 | 0.18
Laje S3-b - Gilbert e Nejadi (2004) | 12 | 500 | 4 | 90.67 | 3.269 | 25 | 31 | 400 | 161 | 440 | 0.01208791 | 11.67 | 0.18
| 12 | 500 | 4 | 90.67 | 3.269 | 25 | 31 | 400 | 161 | 440 | 0.01208791 | 13.42 | 0.2
| 12 | 500 | 4 | 90.67 | 3.269 | 25 | 31 | 400 | 161 | 440 | 0.01208791 | 15.17 | 0.23
Viga 250-10-1 - Cornelissen (2022) | 10 | 528 | 1 | 45 | 2.8 | 40 | 45 | 100 | 250 | 78.5 | 0.008263158 | 4.1 | 0.16
| 10 | 528 | 1 | 45 | 2.8 | 40 | 45 | 100 | 250 | 78.5 | 0.008263158 | 4.4 | 0.18
| 10 | 528 | 1 | 45 | 2.8 | 40 | 45 | 100 | 250 | 78.5 | 0.008263158 | 4.74 | 0.2
| 10 | 528 | 1 | 45 | 2.8 | 40 | 45 | 100 | 250 | 78.5 | 0.008263158 | 5.04 | 0.22
| 10 | 528 | 1 | 45 | 2.8 | 40 | 45 | 100 | 250 | 78.5 | 0.008263158 | 5.38 | 0.24
| 10 | 528 | 1 | 45 | 2.8 | 40 | 45 | 100 | 250 | 78.5 | 0.008263158 | 5.68 | 0.26
| 10 | 528 | 1 | 45 | 2.8 | 40 | 45 | 100 | 250 | 78.5 | 0.008263158 | 6.04 | 0.28
Viga 250-10-2 - Cornelissen (2022) | 10 | 528 | 1 | 45 | 2.8 | 40 | 45 | 100 | 250 | 78.5 | 0.008263158 | 3.76 | 0.15
| 10 | 528 | 1 | 45 | 2.8 | 40 | 45 | 100 | 250 | 78.5 | 0.008263158 | 4.1 | 0.17
| 10 | 528 | 1 | 45 | 2.8 | 40 | 45 | 100 | 250 | 78.5 | 0.008263158 | 4.42 | 0.19
| 10 | 528 | 1 | 45 | 2.8 | 40 | 45 | 100 | 250 | 78.5 | 0.008263158 | 4.71 | 0.2
| 10 | 528 | 1 | 45 | 2.8 | 40 | 45 | 100 | 250 | 78.5 | 0.008263158 | 5.04 | 0.22
| 10 | 528 | 1 | 45 | 2.8 | 40 | 45 | 100 | 250 | 78.5 | 0.008263158 | 5.37 | 0.24
| 10 | 528 | 1 | 45 | 2.8 | 40 | 45 | 100 | 250 | 78.5 | 0.008263158 | 5.65 | 0.26
| 10 | 528 | 1 | 45 | 2.8 | 40 | 45 | 100 | 250 | 78.5 | 0.008263158 | 5.92 | 0.29
Viga 250-20-2 - Cornelissen (2022) | 20 | 598 | 1 | 40 | 2.8 | 40 | 50 | 100 | 250 | 315 | 0.021 | 11.09 | 0.17
| 20 | 598 | 1 | 40 | 2.8 | 40 | 50 | 100 | 250 | 315 | 0.021 | 12.96 | 0.2
| 20 | 598 | 1 | 40 | 2.8 | 40 | 50 | 100 | 250 | 315 | 0.021 | 14.77 | 0.24
| 20 | 598 | 1 | 40 | 2.8 | 40 | 50 | 100 | 250 | 315 | 0.021 | 16.57 | 0.27
| 20 | 598 | 1 | 40 | 2.8 | 40 | 50 | 100 | 250 | 315 | 0.021 | 18.35 | 0.32
| 20 | 598 | 1 | 40 | 2.8 | 40 | 50 | 100 | 250 | 315 | 0.021 | 20.18 | 0.34
Viga 250-20-3 - Cornelissen (2022) | 20 | 598 | 1 | 40 | 2.8 | 40 | 50 | 100 | 250 | 315 | 0.021 | 9.35 | 0.16
| 20 | 598 | 1 | 40 | 2.8 | 40 | 50 | 100 | 250 | 315 | 0.021 | 11.12 | 0.2
| 20 | 598 | 1 | 40 | 2.8 | 40 | 50 | 100 | 250 | 315 | 0.021 | 12.93 | 0.24
| 20 | 598 | 1 | 40 | 2.8 | 40 | 50 | 100 | 250 | 315 | 0.021 | 14.72 | 0.27
| 20 | 598 | 1 | 40 | 2.8 | 40 | 50 | 100 | 250 | 315 | 0.021 | 16.58 | 0.29
| 20 | 598 | 1 | 40 | 2.8 | 40 | 50 | 100 | 250 | 315 | 0.021 | 18.35 | 0.32
| 20 | 598 | 1 | 40 | 2.8 | 40 | 50 | 100 | 250 | 315 | 0.021 | 19.21 | 0.33
Viga 350-10-1 - Cornelissen (2022) | 10 | 528 | 1 | 45 | 2.8 | 40 | 45 | 100 | 350 | 78.5 | 0.008263158 | 6.99 | 0.15
| 10 | 528 | 1 | 45 | 2.8 | 40 | 45 | 100 | 350 | 78.5 | 0.008263158 | 7.44 | 0.19
| 10 | 528 | 1 | 45 | 2.8 | 40 | 45 | 100 | 350 | 78.5 | 0.008263158 | 7.53 | 0.2
| 10 | 528 | 1 | 45 | 2.8 | 40 | 45 | 100 | 350 | 78.5 | 0.008263158 | 7.91 | 0.23
| 10 | 528 | 1 | 45 | 2.8 | 40 | 45 | 100 | 350 | 78.5 | 0.008263158 | 8.17 | 0.25
| 10 | 528 | 1 | 45 | 2.8 | 40 | 45 | 100 | 350 | 78.5 | 0.008263158 | 8.46 | 0.28
| 10 | 528 | 1 | 45 | 2.8 | 40 | 45 | 100 | 350 | 78.5 | 0.008263158 | 8.72 | 0.31
| 10 | 528 | 1 | 45 | 2.8 | 40 | 45 | 100 | 350 | 78.5 | 0.008263158 | 9.03 | 0.36
Viga 350-10-2 - Cornelissen (2022) | 10 | 528 | 1 | 45 | 2.8 | 40 | 45 | 100 | 350 | 78.5 | 0.008263158 | 6.96 | 0.16
| 10 | 528 | 1 | 45 | 2.8 | 40 | 45 | 100 | 350 | 78.5 | 0.008263158 | 7.26 | 0.18
| 10 | 528 | 1 | 45 | 2.8 | 40 | 45 | 100 | 350 | 78.5 | 0.008263158 | 7.54 | 0.2
| 10 | 528 | 1 | 45 | 2.8 | 40 | 45 | 100 | 350 | 78.5 | 0.008263158 | 7.83 | 0.23
| 10 | 528 | 1 | 45 | 2.8 | 40 | 45 | 100 | 350 | 78.5 | 0.008263158 | 8.14 | 0.24
| 10 | 528 | 1 | 45 | 2.8 | 40 | 45 | 100 | 350 | 78.5 | 0.008263158 | 8.46 | 0.25
| 10 | 528 | 1 | 45 | 2.8 | 40 | 45 | 100 | 350 | 78.5 | 0.008263158 | 8.75 | 0.27
| 10 | 528 | 1 | 45 | 2.8 | 40 | 45 | 100 | 350 | 78.5 | 0.008263158 | 9.01 | 0.29
Viga 350-10-3 - Cornelissen (2022) | 10 | 528 | 1 | 45 | 2.8 | 40 | 45 | 100 | 350 | 78.5 | 0.008263158 | 7.29 | 0.15
| 10 | 528 | 1 | 45 | 2.8 | 40 | 45 | 100 | 350 | 78.5 | 0.008263158 | 7.58 | 0.16
| 10 | 528 | 1 | 45 | 2.8 | 40 | 45 | 100 | 350 | 78.5 | 0.008263158 | 7.99 | 0.18
| 10 | 528 | 1 | 45 | 2.8 | 40 | 45 | 100 | 350 | 78.5 | 0.008263158 | 8.23 | 0.18
| 10 | 528 | 1 | 45 | 2.8 | 40 | 45 | 100 | 350 | 78.5 | 0.008263158 | 8.46 | 0.19
| 10 | 528 | 1 | 45 | 2.8 | 40 | 45 | 100 | 350 | 78.5 | 0.008263158 | 8.71 | 0.2
| 10 | 528 | 1 | 45 | 2.8 | 40 | 45 | 100 | 350 | 78.5 | 0.008263158 | 9.04 | 0.22
Viga 350-20-1 - Cornelissen (2022) | 20 | 598 | 1 | 40 | 2.8 | 40 | 50 | 100 | 350 | 315 | 0.021 | 18.98 | 0.16
| 20 | 598 | 1 | 40 | 2.8 | 40 | 50 | 100 | 350 | 315 | 0.021 | 21.93 | 0.2
| 20 | 598 | 1 | 40 | 2.8 | 40 | 50 | 100 | 350 | 315 | 0.021 | 24.87 | 0.23
Viga 350-20-2 - Cornelissen (2022) | 20 | 598 | 1 | 40 | 2.8 | 40 | 50 | 100 | 350 | 315 | 0.021 | 18.98 | 0.14
| 20 | 598 | 1 | 40 | 2.8 | 40 | 50 | 100 | 350 | 315 | 0.021 | 21.89 | 0.17
| 20 | 598 | 1 | 40 | 2.8 | 40 | 50 | 100 | 350 | 315 | 0.021 | 24.82 | 0.21
Viga 350-20-3 - Cornelissen (2022) | 20 | 598 | 1 | 40 | 2.8 | 40 | 50 | 100 | 350 | 315 | 0.021 | 13.02 | 0.21
| 20 | 598 | 1 | 40 | 2.8 | 40 | 50 | 100 | 350 | 315 | 0.021 | 16.06 | 0.25
| 20 | 598 | 1 | 40 | 2.8 | 40 | 50 | 100 | 350 | 315 | 0.021 | 18.93 | 0.29
| 20 | 598 | 1 | 40 | 2.8 | 40 | 50 | 100 | 350 | 315 | 0.021 | 21.81 | 0.33
| 20 | 598 | 1 | 40 | 2.8 | 40 | 50 | 100 | 350 | 315 | 0.021 | 25.88 | 0.37
Viga G2 - Makhlouf e Malhas (1996) | 20 | 430 | 6 | 84 | 3.508821 | 50 | 64 | 600 | 400 | 1884 | 0.01914634 | 103 | 0.15
| 20 | 430 | 6 | 84 | 3.508821 | 50 | 64 | 600 | 400 | 1884 | 0.01914634 | 129 | 0.23
| 20 | 430 | 6 | 84 | 3.508821 | 50 | 64 | 600 | 400 | 1884 | 0.01914634 | 155 | 0.28
Viga G3 - Makhlouf e Malhas (1996) | 20 | 430 | 9 | 45 | 3.508821 | 50 | 64 | 600 | 400 | 2826 | 0.02871951 | 149 | 0.18
| 20 | 430 | 9 | 45 | 3.508821 | 50 | 64 | 600 | 400 | 2826 | 0.02871951 | 186 | 0.26
| 20 | 430 | 9 | 45 | 3.508821 | 50 | 64 | 600 | 400 | 2826 | 0.02871951 | 223 | 0.34
Viga C1 - Kumar et al. (2007) | 16 | 528 | 2 | 52 | 3.42 | 27 | 35 | 150 | 235 | 402 | 0.02330435 | 16.675 | 0.15
| 16 | 528 | 2 | 52 | 3.42 | 27 | 35 | 150 | 235 | 402 | 0.02330435 | 22.425 | 0.19
| 16 | 528 | 2 | 52 | 3.42 | 27 | 35 | 150 | 235 | 402 | 0.02330435 | 25.875 | 0.22
| 16 | 528 | 2 | 52 | 3.42 | 27 | 35 | 150 | 235 | 402 | 0.02330435 | 28.75 | 0.22
| 16 | 528 | 2 | 52 | 3.42 | 27 | 35 | 150 | 235 | 402 | 0.02330435 | 33.35 | 0.25
| 16 | 528 | 2 | 52 | 3.42 | 27 | 35 | 150 | 235 | 402 | 0.02330435 | 37.375 | 0.29
Viga C2 - Kumar et al. (2007) | 20 | 528 | 2 | 44 | 3.42 | 25 | 35 | 150 | 235 | 628 | 0.03417687 | 29.325 | 0.17
| 20 | 528 | 2 | 44 | 3.42 | 25 | 35 | 150 | 235 | 628 | 0.03417687 | 33.35 | 0.19
| 20 | 528 | 2 | 44 | 3.42 | 25 | 35 | 150 | 235 | 628 | 0.03417687 | 38.525 | 0.21
| 20 | 528 | 2 | 44 | 3.42 | 25 | 35 | 150 | 235 | 628 | 0.03417687 | 40.825 | 0.23
| 20 | 528 | 2 | 44 | 3.42 | 25 | 35 | 150 | 235 | 628 | 0.03417687 | 46 | 0.25
| 20 | 528 | 2 | 44 | 3.42 | 25 | 35 | 150 | 235 | 628 | 0.03417687 | 56.925 | 0.25
Viga C3 - Kumar et al. (2007) | 20 | 528 | 3 | 12 | 3.42 | 25 | 35 | 150 | 235 | 942 | 0.05126531 | 39.1 | 0.18
| 20 | 528 | 3 | 12 | 3.42 | 25 | 35 | 150 | 235 | 942 | 0.05126531 | 44.85 | 0.19
| 20 | 528 | 3 | 12 | 3.42 | 25 | 35 | 150 | 235 | 942 | 0.05126531 | 50.025 | 0.21
| 20 | 528 | 3 | 12 | 3.42 | 25 | 35 | 150 | 235 | 942 | 0.05126531 | 56.35 | 0.23
| 20 | 528 | 3 | 12 | 3.42 | 25 | 35 | 150 | 235 | 942 | 0.05126531 | 62.675 | 0.25
| 20 | 528 | 3 | 12 | 3.42 | 25 | 35 | 150 | 235 | 942 | 0.05126531 | 68.425 | 0.29
| 20 | 528 | 3 | 12 | 3.42 | 25 | 35 | 150 | 235 | 942 | 0.05126531 | 74.175 | 0.31
| 20 | 528 | 3 | 12 | 3.42 | 25 | 35 | 150 | 235 | 942 | 0.05126531 | 79.35 | 0.37
Viga CS1 - Kumar et al. (2007) | 16 | 528 | 2 | 52 | 2.98 | 27 | 35 | 150 | 235 | 402 | 0.02330435 | 26.45 | 0.16
| 16 | 528 | 2 | 52 | 2.98 | 27 | 35 | 150 | 235 | 402 | 0.02330435 | 31.625 | 0.2
| 16 | 528 | 2 | 52 | 2.98 | 27 | 35 | 150 | 235 | 402 | 0.02330435 | 37.375 | 0.26
Viga CS2 - Kumar et al. (2007) | 20 | 528 | 2 | 44 | 2.98 | 25 | 35 | 150 | 235 | 628 | 0.03417687 | 28.75 | 0.17
| 20 | 528 | 2 | 44 | 2.98 | 25 | 35 | 150 | 235 | 628 | 0.03417687 | 32.775 | 0.19
| 20 | 528 | 2 | 44 | 2.98 | 25 | 35 | 150 | 235 | 628 | 0.03417687 | 37.95 | 0.23
| 20 | 528 | 2 | 44 | 2.98 | 25 | 35 | 150 | 235 | 628 | 0.03417687 | 40.25 | 0.25
| 20 | 528 | 2 | 44 | 2.98 | 25 | 35 | 150 | 235 | 628 | 0.03417687 | 43.7 | 0.3
| 20 | 528 | 2 | 44 | 2.98 | 25 | 35 | 150 | 235 | 628 | 0.03417687 | 46 | 0.32
| 20 | 528 | 2 | 44 | 2.98 | 25 | 35 | 150 | 235 | 628 | 0.03417687 | 51.635 | 0.36
| 20 | 528 | 2 | 44 | 2.98 | 25 | 35 | 150 | 235 | 628 | 0.03417687 | 57.27 | 0.47
Viga CS3 - Kumar et al. (2007) | 20 | 528 | 3 | 12 | 2.98 | 25 | 35 | 150 | 235 | 942 | 0.05126531 | 48.3 | 0.16
| 20 | 528 | 3 | 12 | 2.98 | 25 | 35 | 150 | 235 | 942 | 0.05126531 | 50.6 | 0.18
| 20 | 528 | 3 | 12 | 2.98 | 25 | 35 | 150 | 235 | 942 | 0.05126531 | 56.35 | 0.18
| 20 | 528 | 3 | 12 | 2.98 | 25 | 35 | 150 | 235 | 942 | 0.05126531 | 62.675 | 0.2
| 20 | 528 | 3 | 12 | 2.98 | 25 | 35 | 150 | 235 | 942 | 0.05126531 | 68.425 | 0.2
| 20 | 528 | 3 | 12 | 2.98 | 25 | 35 | 150 | 235 | 942 | 0.05126531 | 73.6 | 0.2
| 20 | 528 | 3 | 12 | 2.98 | 25 | 35 | 150 | 235 | 942 | 0.05126531 | 79.925 | 0.22
Viga B6 - Maghsoudi e Sharifi (2008) | 28 | 400 | 4 | 16 | 5.308474 | 30 | 44 | 200 | 300 | 2463 | 0.07996753 | 78.75 | 0.22
| 28 | 400 | 4 | 16 | 5.308474 | 30 | 44 | 200 | 300 | 2463 | 0.07996753 | 105.075 | 0.25
| 28 | 400 | 4 | 16 | 5.308474 | 30 | 44 | 200 | 300 | 2463 | 0.07996753 | 120.15 | 0.29
| 28 | 400 | 4 | 16 | 5.308474 | 30 | 44 | 200 | 300 | 2463 | 0.07996753 | 137.475 | 0.31
| 28 | 400 | 4 | 16 | 5.308474 | 30 | 44 | 200 | 300 | 2463 | 0.07996753 | 164.475 | 0.33
| 28 | 400 | 4 | 16 | 5.308474 | 30 | 44 | 200 | 300 | 2463 | 0.07996753 | 178.2 | 0.34
| 28 | 400 | 4 | 16 | 5.308474 | 30 | 44 | 200 | 300 | 2463 | 0.07996753 | 198.225 | 0.37
Viga F29-2D16-10A - Hong et al (2013) | 15.9 | 392 | 2 | 46 | 2.825877 | 30 | 38 | 150 | 250 | 397.2 | 0.02253617 | 27.1 | 0.2
| 15.9 | 392 | 2 | 46 | 2.825877 | 30 | 38 | 150 | 250 | 397.2 | 0.02253617 | 35.6 | 0.35
Viga F29-2D16-10B - Hong et al (2013) | 15.9 | 392 | 2 | 46 | 2.825877 | 30 | 38 | 150 | 250 | 397.2 | 0.02253617 | 27.2 | 0.2
| 15.9 | 392 | 2 | 46 | 2.825877 | 30 | 38 | 150 | 250 | 397.2 | 0.02253617 | 35.6 | 0.25
Viga F29-2D16-10C - Hong et al (2013) | 15.9 | 392 | 2 | 46 | 2.825877 | 30 | 38 | 150 | 250 | 397.2 | 0.02253617 | 27.2 | 0.2
| 15.9 | 392 | 2 | 46 | 2.825877 | 30 | 38 | 150 | 250 | 397.2 | 0.02253617 | 35.6 | 0.25
Viga F29-2D16-10D - Hong et al (2013) | 15.9 | 392 | 2 | 46 | 2.825877 | 30 | 38 | 150 | 250 | 397.2 | 0.02253617 | 27.3 | 0.2
| 15.9 | 392 | 2 | 46 | 2.825877 | 30 | 38 | 150 | 250 | 397.2 | 0.02253617 | 35.7 | 0.3
Viga F30-2D13-10 - Hong et al (2013) | 12.7 | 392 | 2 | 52 | 2.920876 | 30 | 36.5 | 150 | 250 | 253.4 | 0.01689333 | 15.6 | 0.15
| 12.7 | 392 | 2 | 52 | 2.920876 | 30 | 36.5 | 150 | 250 | 253.4 | 0.01689333 | 19.6 | 0.2
Viga F30-2D13-20 - Hong et al (2013) | 12.7 | 392 | 2 | 52 | 2.920876 | 30 | 36.5 | 150 | 250 | 253.4 | 0.01689333 | 15.7 | 0.15
| 12.7 | 392 | 2 | 52 | 2.920876 | 30 | 36.5 | 150 | 250 | 253.4 | 0.01689333 | 19.6 | 0.2
Viga F30-2D16-10 - Hong et al (2013) | 15.9 | 392 | 2 | 46 | 2.920876 | 30 | 38 | 150 | 250 | 397.2 | 0.02253617 | 19.5 | 0.15
| 15.9 | 392 | 2 | 46 | 2.920876 | 30 | 38 | 150 | 250 | 397.2 | 0.02253617 | 27.4 | 0.25
| 15.9 | 392 | 2 | 46 | 2.920876 | 30 | 38 | 150 | 250 | 397.2 | 0.02253617 | 31.3 | 0.3
Viga F30-2D16-20 - Hong et al (2013) | 15.9 | 392 | 2 | 46 | 2.920876 | 30 | 38 | 150 | 250 | 397.2 | 0.02253617 | 19.6 | 0.15
| 15.9 | 392 | 2 | 46 | 2.920876 | 30 | 38 | 150 | 250 | 397.2 | 0.02253617 | 27.5 | 0.25
Viga F30-2D19-10 - Hong et al (2013) | 19.1 | 392 | 2 | 40 | 2.920876 | 30 | 39.5 | 150 | 250 | 573 | 0.0282963 | 19.7 | 0.15
| 19.1 | 392 | 2 | 40 | 2.920876 | 30 | 39.5 | 150 | 250 | 573 | 0.0282963 | 27.5 | 0.2
| 19.1 | 392 | 2 | 40 | 2.920876 | 30 | 39.5 | 150 | 250 | 573 | 0.0282963 | 35.4 | 0.3
| 19.1 | 392 | 2 | 40 | 2.920876 | 30 | 39.5 | 150 | 250 | 573 | 0.0282963 | 43.3 | 0.33
Viga F30-2D19-20 - Hong et al (2013) | 19.1 | 392 | 2 | 40 | 2.920876 | 30 | 39.5 | 150 | 250 | 573 | 0.0282963 | 19.6 | 0.15
| 19.1 | 392 | 2 | 40 | 2.920876 | 30 | 39.5 | 150 | 250 | 573 | 0.0282963 | 27.3 | 0.25
| 19.1 | 392 | 2 | 40 | 2.920876 | 30 | 39.5 | 150 | 250 | 573 | 0.0282963 | 35.1 | 0.28
Viga F37-2D16-10 - Hong et al (2013) | 15.9 | 392 | 2 | 46 | 3.353879 | 30 | 38 | 150 | 250 | 397.2 | 0.02253617 | 27.5 | 0.2
| 15.9 | 392 | 2 | 46 | 3.353879 | 30 | 38 | 150 | 250 | 397.2 | 0.02253617 | 31.4 | 0.22
Viga F37-2D16-20 - Hong et al (2013) | 15.9 | 392 | 2 | 46 | 3.353879 | 30 | 38 | 150 | 250 | 397.2 | 0.02253617 | 27.5 | 0.17
| 15.9 | 392 | 2 | 46 | 3.353879 | 30 | 38 | 150 | 250 | 397.2 | 0.02253617 | 31.4 | 0.21
Viga F37-2D19-10 - Hong et al (2013) | 19.1 | 392 | 2 | 40 | 3.353879 | 30 | 39.5 | 150 | 250 | 573 | 0.0282963 | 23.4 | 0.17
| 19.1 | 392 | 2 | 40 | 3.353879 | 30 | 39.5 | 150 | 250 | 573 | 0.0282963 | 27.4 | 0.18
| 19.1 | 392 | 2 | 40 | 3.353879 | 30 | 39.5 | 150 | 250 | 573 | 0.0282963 | 31.3 | 0.2
| 19.1 | 392 | 2 | 40 | 3.353879 | 30 | 39.5 | 150 | 250 | 573 | 0.0282963 | 35.3 | 0.2
| 19.1 | 392 | 2 | 40 | 3.353879 | 30 | 39.5 | 150 | 250 | 573 | 0.0282963 | 39.1 | 0.25
| 19.1 | 392 | 2 | 40 | 3.353879 | 30 | 39.5 | 150 | 250 | 573 | 0.0282963 | 43.1 | 0.27
Viga F37-2D19-20 - Hong et al (2013) | 19.1 | 392 | 2 | 40 | 3.353879 | 30 | 39.5 | 150 | 250 | 573 | 0.0282963 | 31.3 | 0.18
| 19.1 | 392 | 2 | 40 | 3.353879 | 30 | 39.5 | 150 | 250 | 573 | 0.0282963 | 35.1 | 0.19
| 19.1 | 392 | 2 | 40 | 3.353879 | 30 | 39.5 | 150 | 250 | 573 | 0.0282963 | 39.1 | 0.21
| 19.1 | 392 | 2 | 40 | 3.353879 | 30 | 39.5 | 150 | 250 | 573 | 0.0282963 | 43.1 | 0.26
Viga 15-6-6-1 - Clark (1956) | 19.1 | 276 | 2 | 69.8 | 2.900329 | 31.8 | 41.4 | 152.4 | 381 | 568 | 0.0272245 | 35.0889 | 0.17
| 19.1 | 276 | 2 | 69.8 | 2.900329 | 31.8 | 41.4 | 152.4 | 381 | 568 | 0.0272245 | 42.2576 | 0.23
| 19.1 | 276 | 2 | 69.8 | 2.900329 | 31.8 | 41.4 | 152.4 | 381 | 568 | 0.0272245 | 48.8089 | 0.27
Viga 15-6-6-2 - Clark (1956) | 19.1 | 276 | 2 | 69.8 | 2.846692 | 31.8 | 41.4 | 152.4 | 381 | 568 | 0.0272245 | 48.8089 | 0.16
Viga 15-6-6-3 - Clark (1956) | 19.1 | 276 | 2 | 69.8 | 2.711321 | 38.2 | 47.7 | 152.4 | 381 | 568 | 0.02602677 | 42.2576 | 0.16
| 19.1 | 276 | 2 | 69.8 | 2.711321 | 38.2 | 47.7 | 152.4 | 381 | 568 | 0.02602677 | 48.8089 | 0.2
Viga 15-6-7-1 - Clark (1956) | 22.2 | 276 | 2 | 63.6 | 2.687987 | 12.8 | 23.9 | 152.4 | 381 | 774 | 0.06071417 | 66.199 | 0.17
Viga 15-6-7-2 - Clark (1956) | 22.2 | 276 | 2 | 63.6 | 2.384602 | 38 | 49.1 | 152.4 | 381 | 774 | 0.0317223 | 43.9383 | 0.15
| 22.2 | 276 | 2 | 63.6 | 2.384602 | 38 | 49.1 | 152.4 | 381 | 774 | 0.0317223 | 51.107 | 0.19
| 22.2 | 276 | 2 | 63.6 | 2.384602 | 38 | 49.1 | 152.4 | 381 | 774 | 0.0317223 | 58.7559 | 0.22
| 22.2 | 276 | 2 | 63.6 | 2.384602 | 38 | 49.1 | 152.4 | 381 | 774 | 0.0317223 | 66.199 | 0.27
Viga 15-6-7-3 - Clark (1956) | 22.2 | 276 | 2 | 63.6 | 2.864842 | 38 | 49.1 | 152.4 | 381 | 774 | 0.0317223 | 58.7559 | 0.17
| 22.2 | 276 | 2 | 63.6 | 2.864842 | 38 | 49.1 | 152.4 | 381 | 774 | 0.0317223 | 66.199 | 0.2
Viga 15-6-7-4 - Clark (1956) | 22.2 | 276 | 2 | 63.6 | 2.833692 | 38 | 49.1 | 152.4 | 381 | 774 | 0.0317223 | 43.9383 | 0.15
| 22.2 | 276 | 2 | 63.6 | 2.833692 | 38 | 49.1 | 152.4 | 381 | 774 | 0.0317223 | 51.107 | 0.18
| 22.2 | 276 | 2 | 63.6 | 2.833692 | 38 | 49.1 | 152.4 | 381 | 774 | 0.0317223 | 58.7559 | 0.22
| 22.2 | 276 | 2 | 63.6 | 2.833692 | 38 | 49.1 | 152.4 | 381 | 774 | 0.0317223 | 66.199 | 0.25
Viga 15-6-7-5 - Clark (1956) | 22.2 | 276 | 2 | 63.6 | 2.756373 | 38 | 49.1 | 152.4 | 381 | 774 | 0.0317223 | 43.9383 | 0.2
| 22.2 | 276 | 2 | 63.6 | 2.756373 | 38 | 49.1 | 152.4 | 381 | 774 | 0.0317223 | 51.107 | 0.25
| 22.2 | 276 | 2 | 63.6 | 2.756373 | 38 | 49.1 | 152.4 | 381 | 774 | 0.0317223 | 58.7559 | 0.3
| 22.2 | 276 | 2 | 63.6 | 2.756373 | 38 | 49.1 | 152.4 | 381 | 774 | 0.0317223 | 66.199 | 0.35
Viga 15-6-9-1 - Clark (1956) | 28.7 | 276 | 2 | 50.6 | 2.774817 | 22.2 | 36.6 | 152.4 | 381 | 1290 | 0.06607781 | 89.1114 | 0.17
| 28.7 | 276 | 2 | 50.6 | 2.774817 | 22.2 | 36.6 | 152.4 | 381 | 1290 | 0.06607781 | 104.615 | 0.2
Viga 15-6-9-2 - Clark (1956) | 28.7 | 276 | 2 | 50.6 | 2.801715 | 38.2 | 52.5 | 152.4 | 381 | 1290 | 0.04606567 | 64.9985 | 0.17
| 28.7 | 276 | 2 | 50.6 | 2.801715 | 38.2 | 52.5 | 152.4 | 381 | 1290 | 0.04606567 | 77.0378 | 0.2
| 28.7 | 276 | 2 | 50.6 | 2.801715 | 38.2 | 52.5 | 152.4 | 381 | 1290 | 0.04606567 | 88.8027 | 0.25
| 28.7 | 276 | 2 | 50.6 | 2.801715 | 38.2 | 52.5 | 152.4 | 381 | 1290 | 0.04606567 | 104.615 | 0.29
Viga 15-6-9-3 - Clark (1956) | 28.7 | 276 | 2 | 50.6 | 2.715312 | 38.2 | 52.5 | 152.4 | 381 | 1290 | 0.04606567 | 77.0378 | 0.17
Viga 15-6-9-4 - Clark (1956) | 28.7 | 276 | 2 | 50.6 | 2.801715 | 38.2 | 52.5 | 152.4 | 381 | 1290 | 0.04606567 | 64.9985 | 0.15
| 28.7 | 276 | 2 | 50.6 | 2.801715 | 38.2 | 52.5 | 152.4 | 381 | 1290 | 0.04606567 | 77.0378 | 0.16
| 28.7 | 276 | 2 | 50.6 | 2.801715 | 38.2 | 52.5 | 152.4 | 381 | 1290 | 0.04606567 | 88.8027 | 0.22
| 28.7 | 276 | 2 | 50.6 | 2.801715 | 38.2 | 52.5 | 152.4 | 381 | 1290 | 0.04606567 | 104.615 | 0.26
Viga 15-6-9-5 - Clark (1956) | 28.7 | 276 | 2 | 50.6 | 2.524448 | 38.2 | 52.5 | 152.4 | 381 | 1290 | 0.04606567 | 77.0378 | 0.17
| 28.7 | 276 | 2 | 50.6 | 2.524448 | 38.2 | 52.5 | 152.4 | 381 | 1290 | 0.04606567 | 88.8027 | 0.2
| 28.7 | 276 | 2 | 50.6 | 2.524448 | 38.2 | 52.5 | 152.4 | 381 | 1290 | 0.04606567 | 104.615 | 0.24
Viga 15-6-10-1 - Clark (1956) | 32.3 | 276 | 1 | 60 | 2.538218 | 38.3 | 54.4 | 152.4 | 381 | 819 | 0.02822487 | 39.9595 | 0.17
| 32.3 | 276 | 1 | 60 | 2.538218 | 38.3 | 54.4 | 152.4 | 381 | 819 | 0.02822487 | 49.1862 | 0.23
| 32.3 | 276 | 1 | 60 | 2.538218 | 38.3 | 54.4 | 152.4 | 381 | 819 | 0.02822487 | 57.3496 | 0.27
| 32.3 | 276 | 1 | 60 | 2.538218 | 38.3 | 54.4 | 152.4 | 381 | 819 | 0.02822487 | 63.1806 | 0.31
| 32.3 | 276 | 1 | 60 | 2.538218 | 38.3 | 54.4 | 152.4 | 381 | 819 | 0.02822487 | 67.1251 | 0.35
Viga 15-6-10-2 - Clark (1956) | 32.3 | 276 | 1 | 60 | 2.81087 | 38.3 | 54.4 | 152.4 | 381 | 819 | 0.02822487 | 39.9595 | 0.19
| 32.3 | 276 | 1 | 60 | 2.81087 | 38.3 | 54.4 | 152.4 | 381 | 819 | 0.02822487 | 49.1862 | 0.24
| 32.3 | 276 | 1 | 60 | 2.81087 | 38.3 | 54.4 | 152.4 | 381 | 819 | 0.02822487 | 57.3496 | 0.29
| 32.3 | 276 | 1 | 60 | 2.81087 | 38.3 | 54.4 | 152.4 | 381 | 819 | 0.02822487 | 63.1806 | 0.36
| 32.3 | 276 | 1 | 60 | 2.81087 | 38.3 | 54.4 | 152.4 | 381 | 819 | 0.02822487 | 67.1251 | 0.42
Viga 23-6-9-1 - Clark (1956) | 28.7 | 276 | 2 | 50.6 | 2.576579 | 38 | 52.3 | 152.4 | 584.2 | 1290 | 0.04624183 | 110.208 | 0.18
| 28.7 | 276 | 2 | 50.6 | 2.576579 | 38 | 52.3 | 152.4 | 584.2 | 1290 | 0.04624183 | 132.258 | 0.22
| 28.7 | 276 | 2 | 50.6 | 2.576579 | 38 | 52.3 | 152.4 | 584.2 | 1290 | 0.04624183 | 149.268 | 0.27
| 28.7 | 276 | 2 | 50.6 | 2.576579 | 38 | 52.3 | 152.4 | 584.2 | 1290 | 0.04624183 | 168.882 | 0.32
Viga 23-6-9-2 - Clark (1956) | 28.7 | 276 | 2 | 50.6 | 2.576579 | 38 | 52.3 | 152.4 | 584.2 | 1290 | 0.04624183 | 132.258 | 0.16
| 28.7 | 276 | 2 | 50.6 | 2.576579 | 38 | 52.3 | 152.4 | 584.2 | 1290 | 0.04624183 | 149.268 | 0.19
| 28.7 | 276 | 2 | 50.6 | 2.576579 | 38 | 52.3 | 152.4 | 584.2 | 1290 | 0.04624183 | 168.882 | 0.22
Viga 23-6-11-2 - Clark (1956) | 35.8 | 276 | 2 | 36.4 | 2.547836 | 38 | 55.9 | 152.4 | 584.2 | 2012 | 0.06747815 | 167.034 | 0.17
Viga 23-6-11-3 - Clark (1956) | 35.8 | 276 | 2 | 36.4 | 2.756373 | 38 | 55.9 | 152.4 | 584.2 | 2012 | 0.06747815 | 130.788 | 0.19
| 35.8 | 276 | 2 | 36.4 | 2.756373 | 38 | 55.9 | 152.4 | 584.2 | 2012 | 0.06747815 | 167.034 | 0.25

## Dataset_2
Autor | Diâmetro da armadura (mm) | Resistência do aço - fy (MPa) | Resistência à tração do concreto (MPa) | Cobrimento (mm) | Distância ao centro de gravidade da armadura (mm) | Área de aço tracionada - As (mm2) | Taxa de armadura conforme MC2020 | Tensão na armadura menos tension stiffening variável (MPa) | Output: w_exp (mm)
Viga S200-1.76-20 - Sokolov et al (2021) | 20 | 500 | 4.120341 | 25 | 39 | 628 | 0.02129969 | 120.5277 | 0.16
| 20 | 500 | 4.120341 | 25 | 39 | 628 | 0.02129969 | 223.848 | 0.23
| 20 | 500 | 4.120341 | 25 | 39 | 628 | 0.02129969 | 242.0522 | 0.24
| 20 | 500 | 4.120341 | 25 | 39 | 628 | 0.02129969 | 325.1472 | 0.27
| 20 | 500 | 4.120341 | 25 | 39 | 628 | 0.02129969 | 447.7845 | 0.35
| 20 | 500 | 4.120341 | 25 | 39 | 628 | 0.02129969 | 500 | 0.4
Viga S600-0.37-10 - Sokolov et al (2021) | 10 | 500 | 4.131127 | 25 | 53 | 628 | 0.01446072 | 224.985 | 0.16
| 10 | 500 | 4.131127 | 25 | 53 | 628 | 0.01446072 | 301.6538 | 0.18
| 10 | 500 | 4.131127 | 25 | 53 | 628 | 0.01446072 | 497.3682 | 0.26
Viga V1 - Oliveira (2007) | 10 | 628 | 3.262 | 25 | 36 | 314 | 0.01825581 | 178.1159 | 0.16
| 10 | 628 | 3.262 | 25 | 36 | 314 | 0.01825581 | 242.197 | 0.2
| 10 | 628 | 3.262 | 25 | 36 | 314 | 0.01825581 | 308.1337 | 0.2
| 10 | 628 | 3.262 | 25 | 36 | 314 | 0.01825581 | 368.3194 | 0.24
| 10 | 628 | 3.262 | 25 | 36 | 314 | 0.01825581 | 401.0102 | 0.3
| 10 | 628 | 3.262 | 25 | 36 | 314 | 0.01825581 | 498.0577 | 0.32
| 10 | 628 | 3.262 | 25 | 36 | 314 | 0.01825581 | 502.7619 | 0.38
| 10 | 628 | 3.262 | 25 | 36 | 314 | 0.01825581 | 538.6734 | 0.42
| 10 | 628 | 3.262 | 25 | 36 | 314 | 0.01825581 | 628 | 0.44
| 10 | 628 | 3.262 | 25 | 36 | 314 | 0.01825581 | 628 | 0.5
Viga V2 - Oliveira (2007) | 10 | 628 | 3.514 | 25 | 36 | 314 | 0.01825581 | 249.6858 | 0.24
| 10 | 628 | 3.514 | 25 | 36 | 314 | 0.01825581 | 336.5738 | 0.3
| 10 | 628 | 3.514 | 25 | 36 | 314 | 0.01825581 | 361.8794 | 0.3
| 10 | 628 | 3.514 | 25 | 36 | 314 | 0.01825581 | 392.9101 | 0.3
| 10 | 628 | 3.514 | 25 | 36 | 314 | 0.01825581 | 424.1643 | 0.38
| 10 | 628 | 3.514 | 25 | 36 | 314 | 0.01825581 | 491.1376 | 0.44
Viga T1F000 - Silva Neto (2017) | 16 | 571 | 4.2588 | 33 | 59 | 800 | 0.0408 | 63.45845 | 0.18
| 16 | 571 | 4.2588 | 33 | 59 | 800 | 0.0408 | 132.5858 | 0.2
| 16 | 571 | 4.2588 | 33 | 59 | 800 | 0.0408 | 182.1068 | 0.26
| 16 | 571 | 4.2588 | 33 | 59 | 800 | 0.0408 | 276.4702 | 0.44
| 16 | 571 | 4.2588 | 33 | 59 | 800 | 0.0408 | 412.8773 | 0.6
Viga 12-20-00 - Caldentey et al (2013) | 12 | 500 | 2.693329 | 20 | 38 | 452 | 0.01317784 | 218.682 | 0.36
| 12 | 500 | 2.693329 | 20 | 38 | 452 | 0.01317784 | 344.7048 | 0.43
| 12 | 500 | 2.693329 | 20 | 38 | 452 | 0.01317784 | 500 | 0.56
| 12 | 500 | 2.693329 | 20 | 38 | 452 | 0.01317784 | 500 | 0.71
| 12 | 500 | 2.693329 | 20 | 38 | 452 | 0.01317784 | 500 | 0.79
Viga 25-20-00 - Caldentey et al (2013) | 25 | 500 | 2.693329 | 20 | 44.5 | 1964 | 0.03602843 | 50.85036 | 0.2
| 25 | 500 | 2.693329 | 20 | 44.5 | 1964 | 0.03602843 | 136.3923 | 0.25
| 25 | 500 | 2.693329 | 20 | 44.5 | 1964 | 0.03602843 | 238.2424 | 0.36
| 25 | 500 | 2.693329 | 20 | 44.5 | 1964 | 0.03602843 | 340.0925 | 0.47
| 25 | 500 | 2.693329 | 20 | 44.5 | 1964 | 0.03602843 | 416.4801 | 0.57
| 25 | 500 | 2.693329 | 20 | 44.5 | 1964 | 0.03602843 | 500 | 0.78
Viga 12-20-10 - Caldentey et al (2013) | 12 | 500 | 2.693329 | 20 | 34 | 452 | 0.0137386 | 94.15214 | 0.21
| 12 | 500 | 2.693329 | 20 | 34 | 452 | 0.0137386 | 155.7937 | 0.31
| 12 | 500 | 2.693329 | 20 | 34 | 452 | 0.0137386 | 217.4353 | 0.38
| 12 | 500 | 2.693329 | 20 | 34 | 452 | 0.0137386 | 340.7185 | 0.52
| 12 | 500 | 2.693329 | 20 | 34 | 452 | 0.0137386 | 500 | 0.74
Viga 12-20-30 - Caldentey et al (2013) | 12 | 500 | 2.693329 | 20 | 34 | 452 | 0.0137386 | 94.15214 | 0.17
| 12 | 500 | 2.693329 | 20 | 34 | 452 | 0.0137386 | 217.4353 | 0.36
| 12 | 500 | 2.693329 | 20 | 34 | 452 | 0.0137386 | 340.7185 | 0.56
| 12 | 500 | 2.693329 | 20 | 34 | 452 | 0.0137386 | 500 | 0.78
Viga 12-70-00 - Caldentey et al (2013) | 12 | 500 | 2.693329 | 70 | 88 | 452 | 0.0107619 | 115.3835 | 0.31
| 12 | 500 | 2.693329 | 70 | 88 | 452 | 0.0107619 | 192.1162 | 0.44
Viga 12-70-10 - Caldentey et al (2013) | 12 | 500 | 2.693329 | 70 | 84 | 452 | 0.0107619 | 35.19276 | 0.14
| 12 | 500 | 2.693329 | 70 | 84 | 452 | 0.0107619 | 111.0609 | 0.31
| 12 | 500 | 2.693329 | 70 | 84 | 452 | 0.0107619 | 186.9291 | 0.4
Viga 12-70-30 - Caldentey et al (2013) | 12 | 500 | 2.693329 | 70 | 84 | 452 | 0.0107619 | 35.19276 | 0.25
| 12 | 500 | 2.693329 | 70 | 84 | 452 | 0.0107619 | 111.0609 | 0.44
| 12 | 500 | 2.693329 | 70 | 84 | 452 | 0.0107619 | 186.9291 | 0.56
Viga 25-20-10 - Caldentey et al (2013) | 25 | 500 | 2.693329 | 20 | 40.5 | 1964 | 0.0395868 | 162.9772 | 0.23
| 25 | 500 | 2.693329 | 20 | 40.5 | 1964 | 0.0395868 | 287.4912 | 0.35
| 25 | 500 | 2.693329 | 20 | 40.5 | 1964 | 0.0395868 | 412.0052 | 0.49
| 25 | 500 | 2.693329 | 20 | 40.5 | 1964 | 0.0395868 | 500 | 0.67
Viga 25-20-30 - Caldentey et al (2013) | 25 | 500 | 2.693329 | 20 | 40.5 | 1964 | 0.0395868 | 162.9772 | 0.27
| 25 | 500 | 2.693329 | 20 | 40.5 | 1964 | 0.0395868 | 287.4912 | 0.4
| 25 | 500 | 2.693329 | 20 | 40.5 | 1964 | 0.0395868 | 412.0052 | 0.53
| 25 | 500 | 2.693329 | 20 | 40.5 | 1964 | 0.0395868 | 500 | 0.72
Viga 25-70-00 - Caldentey et al (2013) | 25 | 500 | 2.693329 | 70 | 94.5 | 1964 | 0.02556459 | 48.31954 | 0.3
| 25 | 500 | 2.693329 | 70 | 94.5 | 1964 | 0.02556459 | 184.8544 | 0.57
Viga 25-70-10 - Caldentey et al (2013) | 25 | 500 | 2.693329 | 70 | 90.5 | 1964 | 0.02603911 | 48.03742 | 0.26
| 25 | 500 | 2.693329 | 70 | 90.5 | 1964 | 0.02603911 | 182.1842 | 0.6
Viga 25-70-30 - Caldentey et al (2013) | 25 | 500 | 2.693329 | 70 | 90.5 | 1964 | 0.02603911 | 48.03742 | 0.27
| 25 | 500 | 2.693329 | 70 | 90.5 | 1964 | 0.02603911 | 182.1842 | 0.59
Viga RS1 - Harajlí e Naamam (1985) | 9.52 | 434 | 3.56416 | 20.64 | 25.4 | 212.9 | 0.02551565 | 234.8306 | 0.15
| 9.52 | 434 | 3.56416 | 20.64 | 25.4 | 212.9 | 0.02551565 | 299.5681 | 0.17
Viga RS2 - Harajlí e Naamam (1985) | 12.7 | 434 | 3.976608 | 19.05 | 25.4 | 387.1 | 0.03809563 | 257.5893 | 0.15
| 12.7 | 434 | 3.976608 | 19.05 | 25.4 | 387.1 | 0.03809563 | 313.9864 | 0.17
| 12.7 | 434 | 3.976608 | 19.05 | 25.4 | 387.1 | 0.03809563 | 394.0338 | 0.2
Viga RS3 - Harajlí e Naamam (1985) | 15.9 | 540 | 3.976608 | 17.46 | 25.4 | 600 | 0.05904774 | 254.9235 | 0.16
| 15.9 | 540 | 3.976608 | 17.46 | 25.4 | 600 | 0.05904774 | 362.1205 | 0.21
Viga B1-a - Gilbert e Nejadi (2004) | 16 | 500 | 3.269 | 40 | 48 | 400 | 0.0125 | 13.79531 | 0.15
| 16 | 500 | 3.269 | 40 | 48 | 400 | 0.0125 | 53.37013 | 0.2
| 16 | 500 | 3.269 | 40 | 48 | 400 | 0.0125 | 95.80245 | 0.25
| 16 | 500 | 3.269 | 40 | 48 | 400 | 0.0125 | 138.1621 | 0.28
| 16 | 500 | 3.269 | 40 | 48 | 400 | 0.0125 | 180.5218 | 0.28
| 16 | 500 | 3.269 | 40 | 48 | 400 | 0.0125 | 222.9541 | 0.3
| 16 | 500 | 3.269 | 40 | 48 | 400 | 0.0125 | 265.3864 | 0.33
| 16 | 500 | 3.269 | 40 | 48 | 400 | 0.0125 | 307.6734 | 0.33
Viga B1-b - Gilbert e Nejadi (2004) | 16 | 500 | 3.269 | 40 | 48 | 400 | 0.0125 | 53.37013 | 0.15
| 16 | 500 | 3.269 | 40 | 48 | 400 | 0.0125 | 95.80245 | 0.18
| 16 | 500 | 3.269 | 40 | 48 | 400 | 0.0125 | 138.1621 | 0.2
| 16 | 500 | 3.269 | 40 | 48 | 400 | 0.0125 | 180.5218 | 0.25
| 16 | 500 | 3.269 | 40 | 48 | 400 | 0.0125 | 222.9541 | 0.3
| 16 | 500 | 3.269 | 40 | 48 | 400 | 0.0125 | 265.3864 | 0.33
| 16 | 500 | 3.269 | 40 | 48 | 400 | 0.0125 | 307.6734 | 0.38
Viga B2-a - Gilbert e Nejadi (2004) | 16 | 500 | 3.269 | 25 | 33 | 400 | 0.0157461 | 83.2503 | 0.15
| 16 | 500 | 3.269 | 25 | 33 | 400 | 0.0157461 | 122.6759 | 0.18
| 16 | 500 | 3.269 | 25 | 33 | 400 | 0.0157461 | 162.0341 | 0.2
| 16 | 500 | 3.269 | 25 | 33 | 400 | 0.0157461 | 201.3922 | 0.23
| 16 | 500 | 3.269 | 25 | 33 | 400 | 0.0157461 | 240.8178 | 0.25
| 16 | 500 | 3.269 | 25 | 33 | 400 | 0.0157461 | 280.2435 | 0.3
| 16 | 500 | 3.269 | 25 | 33 | 400 | 0.0157461 | 319.5341 | 0.3
Viga B2-b - Gilbert e Nejadi (2004) | 16 | 500 | 3.269 | 25 | 33 | 400 | 0.0157461 | 46.14312 | 0.15
| 16 | 500 | 3.269 | 25 | 33 | 400 | 0.0157461 | 83.2503 | 0.18
| 16 | 500 | 3.269 | 25 | 33 | 400 | 0.0157461 | 122.6759 | 0.18
| 16 | 500 | 3.269 | 25 | 33 | 400 | 0.0157461 | 162.0341 | 0.25
| 16 | 500 | 3.269 | 25 | 33 | 400 | 0.0157461 | 201.3922 | 0.28
| 16 | 500 | 3.269 | 25 | 33 | 400 | 0.0157461 | 240.8178 | 0.33
| 16 | 500 | 3.269 | 25 | 33 | 400 | 0.0157461 | 280.2435 | 0.38
| 16 | 500 | 3.269 | 25 | 33 | 400 | 0.0157461 | 319.5341 | 0.43
Viga B3-a - Gilbert e Nejadi (2004) | 16 | 500 | 3.269 | 25 | 33 | 600 | 0.02123894 | 142.6233 | 0.15
| 16 | 500 | 3.269 | 25 | 33 | 600 | 0.02123894 | 167.2365 | 0.18
| 16 | 500 | 3.269 | 25 | 33 | 600 | 0.02123894 | 191.9342 | 0.18
| 16 | 500 | 3.269 | 25 | 33 | 600 | 0.02123894 | 216.6319 | 0.2
| 16 | 500 | 3.269 | 25 | 33 | 600 | 0.02123894 | 241.3296 | 0.2
Viga B3-b - Gilbert e Nejadi (2004) | 16 | 500 | 3.269 | 25 | 33 | 600 | 0.02123894 | 167.2365 | 0.15
| 16 | 500 | 3.269 | 25 | 33 | 600 | 0.02123894 | 191.9342 | 0.18
| 16 | 500 | 3.269 | 25 | 33 | 600 | 0.02123894 | 216.6319 | 0.2
| 16 | 500 | 3.269 | 25 | 33 | 600 | 0.02123894 | 241.3296 | 0.2
Laje S1-a - Gilbert e Nejadi (2004) | 12 | 500 | 3.269 | 25 | 31 | 220 | 0.01172479 | 0 | 0.2
| 12 | 500 | 3.269 | 25 | 31 | 220 | 0.01172479 | 93.87496 | 0.25
| 12 | 500 | 3.269 | 25 | 31 | 220 | 0.01172479 | 202.0816 | 0.33
Laje S1-b - Gilbert e Nejadi (2004) | 12 | 500 | 3.269 | 25 | 31 | 220 | 0.01172479 | 93.87496 | 0.23
| 12 | 500 | 3.269 | 25 | 31 | 220 | 0.01172479 | 202.0816 | 0.28
Laje S2-a - Gilbert e Nejadi (2004) | 12 | 500 | 3.269 | 25 | 31 | 330 | 0.01172479 | 38.89287 | 0.18
| 12 | 500 | 3.269 | 25 | 31 | 330 | 0.01172479 | 112.1447 | 0.23
| 12 | 500 | 3.269 | 25 | 31 | 330 | 0.01172479 | 185.3966 | 0.25
Laje S2-b - Gilbert e Nejadi (2004) | 12 | 500 | 3.269 | 25 | 31 | 330 | 0.01172479 | 38.89287 | 0.18
| 12 | 500 | 3.269 | 25 | 31 | 330 | 0.01172479 | 112.1447 | 0.23
| 12 | 500 | 3.269 | 25 | 31 | 330 | 0.01172479 | 185.3966 | 0.25
Laje S3-a - Gilbert e Nejadi (2004) | 12 | 500 | 3.269 | 25 | 31 | 440 | 0.01208791 | 72.22846 | 0.15
| 12 | 500 | 3.269 | 25 | 31 | 440 | 0.01208791 | 127.254 | 0.15
| 12 | 500 | 3.269 | 25 | 31 | 440 | 0.01208791 | 182.2795 | 0.18
Laje S3-b - Gilbert e Nejadi (2004) | 12 | 500 | 3.269 | 25 | 31 | 440 | 0.01208791 | 72.22846 | 0.18
| 12 | 500 | 3.269 | 25 | 31 | 440 | 0.01208791 | 127.254 | 0.2
| 12 | 500 | 3.269 | 25 | 31 | 440 | 0.01208791 | 182.2795 | 0.23
Viga 250-10-1 - Cornelissen (2022) | 10 | 528 | 2.8 | 40 | 45 | 78.5 | 0.008263158 | 99.7811 | 0.16
| 10 | 528 | 2.8 | 40 | 45 | 78.5 | 0.008263158 | 133.401 | 0.18
| 10 | 528 | 2.8 | 40 | 45 | 78.5 | 0.008263158 | 171.5035 | 0.2
| 10 | 528 | 2.8 | 40 | 45 | 78.5 | 0.008263158 | 205.1234 | 0.22
| 10 | 528 | 2.8 | 40 | 45 | 78.5 | 0.008263158 | 243.226 | 0.24
| 10 | 528 | 2.8 | 40 | 45 | 78.5 | 0.008263158 | 276.8458 | 0.26
| 10 | 528 | 2.8 | 40 | 45 | 78.5 | 0.008263158 | 317.1897 | 0.28
Viga 250-10-2 - Cornelissen (2022) | 10 | 528 | 2.8 | 40 | 45 | 78.5 | 0.008263158 | 61.67856 | 0.15
| 10 | 528 | 2.8 | 40 | 45 | 78.5 | 0.008263158 | 99.7811 | 0.17
| 10 | 528 | 2.8 | 40 | 45 | 78.5 | 0.008263158 | 135.6423 | 0.19
| 10 | 528 | 2.8 | 40 | 45 | 78.5 | 0.008263158 | 168.1415 | 0.2
| 10 | 528 | 2.8 | 40 | 45 | 78.5 | 0.008263158 | 205.1234 | 0.22
| 10 | 528 | 2.8 | 40 | 45 | 78.5 | 0.008263158 | 242.1053 | 0.24
| 10 | 528 | 2.8 | 40 | 45 | 78.5 | 0.008263158 | 273.4839 | 0.26
| 10 | 528 | 2.8 | 40 | 45 | 78.5 | 0.008263158 | 303.7418 | 0.29
Viga 250-20-2 - Cornelissen (2022) | 20 | 598 | 2.8 | 40 | 50 | 315 | 0.021 | 109.1652 | 0.17
| 20 | 598 | 2.8 | 40 | 50 | 315 | 0.021 | 151.4665 | 0.2
| 20 | 598 | 2.8 | 40 | 50 | 315 | 0.021 | 194.074 | 0.24
| 20 | 598 | 2.8 | 40 | 50 | 315 | 0.021 | 236.4461 | 0.27
| 20 | 598 | 2.8 | 40 | 50 | 315 | 0.021 | 278.3474 | 0.32
| 20 | 598 | 2.8 | 40 | 50 | 315 | 0.021 | 321.4256 | 0.34
Viga 250-20-3 - Cornelissen (2022) | 20 | 598 | 2.8 | 40 | 50 | 315 | 0.021 | 77.57653 | 0.16
| 20 | 598 | 2.8 | 40 | 50 | 315 | 0.021 | 109.7099 | 0.2
| 20 | 598 | 2.8 | 40 | 50 | 315 | 0.021 | 150.7603 | 0.24
| 20 | 598 | 2.8 | 40 | 50 | 315 | 0.021 | 192.897 | 0.27
| 20 | 598 | 2.8 | 40 | 50 | 315 | 0.021 | 236.6815 | 0.29
| 20 | 598 | 2.8 | 40 | 50 | 315 | 0.021 | 278.3474 | 0.32
| 20 | 598 | 2.8 | 40 | 50 | 315 | 0.021 | 298.5918 | 0.33
Viga 350-10-1 - Cornelissen (2022) | 10 | 528 | 2.8 | 40 | 45 | 78.5 | 0.008263158 | 160.3966 | 0.15
| 10 | 528 | 2.8 | 40 | 45 | 78.5 | 0.008263158 | 193.8786 | 0.19
| 10 | 528 | 2.8 | 40 | 45 | 78.5 | 0.008263158 | 200.575 | 0.2
| 10 | 528 | 2.8 | 40 | 45 | 78.5 | 0.008263158 | 228.8487 | 0.23
| 10 | 528 | 2.8 | 40 | 45 | 78.5 | 0.008263158 | 248.1939 | 0.25
| 10 | 528 | 2.8 | 40 | 45 | 78.5 | 0.008263158 | 269.7712 | 0.28
| 10 | 528 | 2.8 | 40 | 45 | 78.5 | 0.008263158 | 289.1164 | 0.31
| 10 | 528 | 2.8 | 40 | 45 | 78.5 | 0.008263158 | 312.1818 | 0.36
Viga 350-10-2 - Cornelissen (2022) | 10 | 528 | 2.8 | 40 | 45 | 78.5 | 0.008263158 | 158.1645 | 0.16
| 10 | 528 | 2.8 | 40 | 45 | 78.5 | 0.008263158 | 180.4858 | 0.18
| 10 | 528 | 2.8 | 40 | 45 | 78.5 | 0.008263158 | 201.3191 | 0.2
| 10 | 528 | 2.8 | 40 | 45 | 78.5 | 0.008263158 | 222.8964 | 0.23
| 10 | 528 | 2.8 | 40 | 45 | 78.5 | 0.008263158 | 245.9618 | 0.24
| 10 | 528 | 2.8 | 40 | 45 | 78.5 | 0.008263158 | 269.7712 | 0.25
| 10 | 528 | 2.8 | 40 | 45 | 78.5 | 0.008263158 | 291.3485 | 0.27
| 10 | 528 | 2.8 | 40 | 45 | 78.5 | 0.008263158 | 310.6937 | 0.29
Viga 350-10-3 - Cornelissen (2022) | 10 | 528 | 2.8 | 40 | 45 | 78.5 | 0.008263158 | 182.718 | 0.15
| 10 | 528 | 2.8 | 40 | 45 | 78.5 | 0.008263158 | 204.2953 | 0.16
| 10 | 528 | 2.8 | 40 | 45 | 78.5 | 0.008263158 | 234.8011 | 0.18
| 10 | 528 | 2.8 | 40 | 45 | 78.5 | 0.008263158 | 252.6582 | 0.18
| 10 | 528 | 2.8 | 40 | 45 | 78.5 | 0.008263158 | 269.7712 | 0.19
| 10 | 528 | 2.8 | 40 | 45 | 78.5 | 0.008263158 | 288.3723 | 0.2
| 10 | 528 | 2.8 | 40 | 45 | 78.5 | 0.008263158 | 312.9258 | 0.22
Viga 350-20-1 - Cornelissen (2022) | 20 | 598 | 2.8 | 40 | 50 | 315 | 0.021 | 138.0527 | 0.16
| 20 | 598 | 2.8 | 40 | 50 | 315 | 0.021 | 183.3852 | 0.2
| 20 | 598 | 2.8 | 40 | 50 | 315 | 0.021 | 228.5641 | 0.23
Viga 350-20-2 - Cornelissen (2022) | 20 | 598 | 2.8 | 40 | 50 | 315 | 0.021 | 152.4503 | 0.14
| 20 | 598 | 2.8 | 40 | 50 | 315 | 0.021 | 195.5543 | 0.17
| 20 | 598 | 2.8 | 40 | 50 | 315 | 0.021 | 237.92 | 0.21
Viga 350-20-3 - Cornelissen (2022) | 20 | 598 | 2.8 | 40 | 50 | 315 | 0.021 | 62.13567 | 0.21
| 20 | 598 | 2.8 | 40 | 50 | 315 | 0.021 | 98.16343 | 0.25
| 20 | 598 | 2.8 | 40 | 50 | 315 | 0.021 | 137.2843 | 0.29
| 20 | 598 | 2.8 | 40 | 50 | 315 | 0.021 | 181.5412 | 0.33
| 20 | 598 | 2.8 | 40 | 50 | 315 | 0.021 | 244.0847 | 0.37
Viga G2 - Makhlouf e Malhas (1996) | 20 | 430 | 3.508821 | 50 | 64 | 1884 | 0.01914634 | 56.97599 | 0.15
| 20 | 430 | 3.508821 | 50 | 64 | 1884 | 0.01914634 | 112.9686 | 0.23
| 20 | 430 | 3.508821 | 50 | 64 | 1884 | 0.01914634 | 177.0258 | 0.28
Viga G3 - Makhlouf e Malhas (1996) | 20 | 430 | 3.508821 | 50 | 64 | 2826 | 0.02871951 | 90.58018 | 0.18
| 20 | 430 | 3.508821 | 50 | 64 | 2826 | 0.02871951 | 140.6116 | 0.26
| 20 | 430 | 3.508821 | 50 | 64 | 2826 | 0.02871951 | 197.1812 | 0.34
Viga C1 - Kumar et al. (2007) | 16 | 528 | 3.42 | 27 | 35 | 402 | 0.02330435 | 148.3814 | 0.15
| 16 | 528 | 3.42 | 27 | 35 | 402 | 0.02330435 | 258.3973 | 0.19
| 16 | 528 | 3.42 | 27 | 35 | 402 | 0.02330435 | 324.4069 | 0.22
| 16 | 528 | 3.42 | 27 | 35 | 402 | 0.02330435 | 379.4149 | 0.22
| 16 | 528 | 3.42 | 27 | 35 | 402 | 0.02330435 | 467.4276 | 0.25
| 16 | 528 | 3.42 | 27 | 35 | 402 | 0.02330435 | 526.1018 | 0.29
Viga C2 - Kumar et al. (2007) | 20 | 528 | 3.42 | 25 | 35 | 628 | 0.03417687 | 217.5818 | 0.17
| 20 | 528 | 3.42 | 25 | 35 | 628 | 0.03417687 | 264.4627 | 0.19
| 20 | 528 | 3.42 | 25 | 35 | 628 | 0.03417687 | 324.738 | 0.21
| 20 | 528 | 3.42 | 25 | 35 | 628 | 0.03417687 | 351.5271 | 0.23
| 20 | 528 | 3.42 | 25 | 35 | 628 | 0.03417687 | 411.8025 | 0.25
| 20 | 528 | 3.42 | 25 | 35 | 628 | 0.03417687 | 525.8067 | 0.25
Viga C3 - Kumar et al. (2007) | 20 | 528 | 3.42 | 25 | 35 | 942 | 0.05126531 | 203.4022 | 0.18
| 20 | 528 | 3.42 | 25 | 35 | 942 | 0.05126531 | 246.6411 | 0.19
| 20 | 528 | 3.42 | 25 | 35 | 942 | 0.05126531 | 285.5562 | 0.21
| 20 | 528 | 3.42 | 25 | 35 | 942 | 0.05126531 | 333.1191 | 0.23
| 20 | 528 | 3.42 | 25 | 35 | 942 | 0.05126531 | 380.6819 | 0.25
| 20 | 528 | 3.42 | 25 | 35 | 942 | 0.05126531 | 423.9209 | 0.29
| 20 | 528 | 3.42 | 25 | 35 | 942 | 0.05126531 | 467.1599 | 0.31
| 20 | 528 | 3.42 | 25 | 35 | 942 | 0.05126531 | 501.1062 | 0.37
Viga CS1 - Kumar et al. (2007) | 16 | 528 | 2.98 | 27 | 35 | 402 | 0.02330435 | 338.4567 | 0.16
| 16 | 528 | 2.98 | 27 | 35 | 402 | 0.02330435 | 433.4487 | 0.2
| 16 | 528 | 2.98 | 27 | 35 | 402 | 0.02330435 | 523.882 | 0.26
Viga CS2 - Kumar et al. (2007) | 20 | 528 | 2.98 | 25 | 35 | 628 | 0.03417687 | 217.081 | 0.17
| 20 | 528 | 2.98 | 25 | 35 | 628 | 0.03417687 | 262.3653 | 0.19
| 20 | 528 | 2.98 | 25 | 35 | 628 | 0.03417687 | 320.588 | 0.23
| 20 | 528 | 2.98 | 25 | 35 | 628 | 0.03417687 | 346.4648 | 0.25
| 20 | 528 | 2.98 | 25 | 35 | 628 | 0.03417687 | 385.2799 | 0.3
| 20 | 528 | 2.98 | 25 | 35 | 628 | 0.03417687 | 411.1567 | 0.32
| 20 | 528 | 2.98 | 25 | 35 | 628 | 0.03417687 | 474.5547 | 0.36
| 20 | 528 | 2.98 | 25 | 35 | 628 | 0.03417687 | 526.4459 | 0.47
Viga CS3 - Kumar et al. (2007) | 20 | 528 | 2.98 | 25 | 35 | 942 | 0.05126531 | 275.4661 | 0.16
| 20 | 528 | 2.98 | 25 | 35 | 942 | 0.05126531 | 292.2652 | 0.18
| 20 | 528 | 2.98 | 25 | 35 | 942 | 0.05126531 | 334.2628 | 0.18
| 20 | 528 | 2.98 | 25 | 35 | 942 | 0.05126531 | 380.4602 | 0.2
| 20 | 528 | 2.98 | 25 | 35 | 942 | 0.05126531 | 422.4578 | 0.2
| 20 | 528 | 2.98 | 25 | 35 | 942 | 0.05126531 | 460.2557 | 0.2
| 20 | 528 | 2.98 | 25 | 35 | 942 | 0.05126531 | 502.059 | 0.22
Viga B6 - Maghsoudi e Sharifi (2008) | 28 | 400 | 5.308474 | 30 | 44 | 2463 | 0.07996753 | 92.53103 | 0.22
| 28 | 400 | 5.308474 | 30 | 44 | 2463 | 0.07996753 | 145.4692 | 0.25
| 28 | 400 | 5.308474 | 30 | 44 | 2463 | 0.07996753 | 180.3614 | 0.29
| 28 | 400 | 5.308474 | 30 | 44 | 2463 | 0.07996753 | 220.4615 | 0.31
| 28 | 400 | 5.308474 | 30 | 44 | 2463 | 0.07996753 | 282.955 | 0.33
| 28 | 400 | 5.308474 | 30 | 44 | 2463 | 0.07996753 | 314.7226 | 0.34
| 28 | 400 | 5.308474 | 30 | 44 | 2463 | 0.07996753 | 361.072 | 0.37
Viga F29-2D16-10A - Hong et al (2013) | 15.9 | 392 | 2.825877 | 30 | 38 | 397.2 | 0.02253617 | 327.3357 | 0.2
| 15.9 | 392 | 2.825877 | 30 | 38 | 397.2 | 0.02253617 | 367.2408 | 0.35
Viga F29-2D16-10B - Hong et al (2013) | 15.9 | 392 | 2.825877 | 30 | 38 | 397.2 | 0.02253617 | 329.0743 | 0.2
| 15.9 | 392 | 2.825877 | 30 | 38 | 397.2 | 0.02253617 | 367.2408 | 0.25
Viga F29-2D16-10C - Hong et al (2013) | 15.9 | 392 | 2.825877 | 30 | 38 | 397.2 | 0.02253617 | 329.0743 | 0.2
| 15.9 | 392 | 2.825877 | 30 | 38 | 397.2 | 0.02253617 | 367.2408 | 0.25
Viga F29-2D16-10D - Hong et al (2013) | 15.9 | 392 | 2.825877 | 30 | 38 | 397.2 | 0.02253617 | 330.813 | 0.2
| 15.9 | 392 | 2.825877 | 30 | 38 | 397.2 | 0.02253617 | 367.2408 | 0.3
Viga F30-2D13-10 - Hong et al (2013) | 12.7 | 392 | 2.920876 | 30 | 36.5 | 253.4 | 0.01689333 | 253.3755 | 0.15
| 12.7 | 392 | 2.920876 | 30 | 36.5 | 253.4 | 0.01689333 | 358.9109 | 0.2
Viga F30-2D13-20 - Hong et al (2013) | 12.7 | 392 | 2.920876 | 30 | 36.5 | 253.4 | 0.01689333 | 256.2283 | 0.15
| 12.7 | 392 | 2.920876 | 30 | 36.5 | 253.4 | 0.01689333 | 358.9109 | 0.2
Viga F30-2D16-10 - Hong et al (2013) | 15.9 | 392 | 2.920876 | 30 | 38 | 397.2 | 0.02253617 | 192.8716 | 0.15
| 15.9 | 392 | 2.920876 | 30 | 38 | 397.2 | 0.02253617 | 331.1176 | 0.25
| 15.9 | 392 | 2.920876 | 30 | 38 | 397.2 | 0.02253617 | 366.4529 | 0.3
Viga F30-2D16-20 - Hong et al (2013) | 15.9 | 392 | 2.920876 | 30 | 38 | 397.2 | 0.02253617 | 194.6215 | 0.15
| 15.9 | 392 | 2.920876 | 30 | 38 | 397.2 | 0.02253617 | 332.8676 | 0.25
Viga F30-2D19-10 - Hong et al (2013) | 19.1 | 392 | 2.920876 | 30 | 39.5 | 573 | 0.0282963 | 113.8347 | 0.15
| 19.1 | 392 | 2.920876 | 30 | 39.5 | 573 | 0.0282963 | 206.1303 | 0.2
| 19.1 | 392 | 2.920876 | 30 | 39.5 | 573 | 0.0282963 | 300.3889 | 0.3
| 19.1 | 392 | 2.920876 | 30 | 39.5 | 573 | 0.0282963 | 371.0492 | 0.33
Viga F30-2D19-20 - Hong et al (2013) | 19.1 | 392 | 2.920876 | 30 | 39.5 | 573 | 0.0282963 | 112.8853 | 0.15
| 19.1 | 392 | 2.920876 | 30 | 39.5 | 573 | 0.0282963 | 203.744 | 0.25
| 19.1 | 392 | 2.920876 | 30 | 39.5 | 573 | 0.0282963 | 296.8095 | 0.28
Viga F37-2D16-10 - Hong et al (2013) | 15.9 | 392 | 3.353879 | 30 | 38 | 397.2 | 0.02253617 | 326.5051 | 0.2
| 15.9 | 392 | 3.353879 | 30 | 38 | 397.2 | 0.02253617 | 362.8718 | 0.22
Viga F37-2D16-20 - Hong et al (2013) | 15.9 | 392 | 3.353879 | 30 | 38 | 397.2 | 0.02253617 | 326.5051 | 0.17
| 15.9 | 392 | 3.353879 | 30 | 38 | 397.2 | 0.02253617 | 362.8718 | 0.21
Viga F37-2D19-10 - Hong et al (2013) | 19.1 | 392 | 3.353879 | 30 | 39.5 | 573 | 0.0282963 | 147.262 | 0.17
| 19.1 | 392 | 3.353879 | 30 | 39.5 | 573 | 0.0282963 | 196.1324 | 0.18
| 19.1 | 392 | 3.353879 | 30 | 39.5 | 573 | 0.0282963 | 243.7811 | 0.2
| 19.1 | 392 | 3.353879 | 30 | 39.5 | 573 | 0.0282963 | 292.6515 | 0.2
| 19.1 | 392 | 3.353879 | 30 | 39.5 | 573 | 0.0282963 | 339.0784 | 0.25
| 19.1 | 392 | 3.353879 | 30 | 39.5 | 573 | 0.0282963 | 368.1495 | 0.27
Viga F37-2D19-20 - Hong et al (2013) | 19.1 | 392 | 3.353879 | 30 | 39.5 | 573 | 0.0282963 | 243.7811 | 0.18
| 19.1 | 392 | 3.353879 | 30 | 39.5 | 573 | 0.0282963 | 290.208 | 0.19
| 19.1 | 392 | 3.353879 | 30 | 39.5 | 573 | 0.0282963 | 339.0784 | 0.21
| 19.1 | 392 | 3.353879 | 30 | 39.5 | 573 | 0.0282963 | 368.1495 | 0.26
Viga 15-6-6-1 - Clark (1956) | 19.1 | 276 | 2.900329 | 31.8 | 41.4 | 568 | 0.0272245 | 131.3122 | 0.17
| 19.1 | 276 | 2.900329 | 31.8 | 41.4 | 568 | 0.0272245 | 183.7236 | 0.23
| 19.1 | 276 | 2.900329 | 31.8 | 41.4 | 568 | 0.0272245 | 223.2742 | 0.27
Viga 15-6-6-2 - Clark (1956) | 19.1 | 276 | 2.846692 | 31.8 | 41.4 | 568 | 0.0272245 | 224.1734 | 0.16
Viga 15-6-6-3 - Clark (1956) | 19.1 | 276 | 2.711321 | 38.2 | 47.7 | 568 | 0.02602677 | 191.7649 | 0.16
| 19.1 | 276 | 2.711321 | 38.2 | 47.7 | 568 | 0.02602677 | 224.5237 | 0.2
Viga 15-6-7-1 - Clark (1956) | 22.2 | 276 | 2.687987 | 12.8 | 23.9 | 774 | 0.06071417 | 244.5797 | 0.17
Viga 15-6-7-2 - Clark (1956) | 22.2 | 276 | 2.384602 | 38 | 49.1 | 774 | 0.0317223 | 140.8273 | 0.15
| 22.2 | 276 | 2.384602 | 38 | 49.1 | 774 | 0.0317223 | 178.8338 | 0.19
| 22.2 | 276 | 2.384602 | 38 | 49.1 | 774 | 0.0317223 | 219.3863 | 0.22
| 22.2 | 276 | 2.384602 | 38 | 49.1 | 774 | 0.0317223 | 237.1602 | 0.27
Viga 15-6-7-3 - Clark (1956) | 22.2 | 276 | 2.864842 | 38 | 49.1 | 774 | 0.0317223 | 210.2535 | 0.17
| 22.2 | 276 | 2.864842 | 38 | 49.1 | 774 | 0.0317223 | 230.1272 | 0.2
Viga 15-6-7-4 - Clark (1956) | 22.2 | 276 | 2.833692 | 38 | 49.1 | 774 | 0.0317223 | 130.4785 | 0.15
| 22.2 | 276 | 2.833692 | 38 | 49.1 | 774 | 0.0317223 | 169.3556 | 0.18
| 22.2 | 276 | 2.833692 | 38 | 49.1 | 774 | 0.0317223 | 210.8369 | 0.22
| 22.2 | 276 | 2.833692 | 38 | 49.1 | 774 | 0.0317223 | 230.5816 | 0.25
Viga 15-6-7-5 - Clark (1956) | 22.2 | 276 | 2.756373 | 38 | 49.1 | 774 | 0.0317223 | 132.2438 | 0.2
| 22.2 | 276 | 2.756373 | 38 | 49.1 | 774 | 0.0317223 | 170.9698 | 0.25
| 22.2 | 276 | 2.756373 | 38 | 49.1 | 774 | 0.0317223 | 212.2899 | 0.3
| 22.2 | 276 | 2.756373 | 38 | 49.1 | 774 | 0.0317223 | 231.7104 | 0.35
Viga 15-6-9-1 - Clark (1956) | 28.7 | 276 | 2.774817 | 22.2 | 36.6 | 1290 | 0.06607781 | 203.5434 | 0.17
| 28.7 | 276 | 2.774817 | 22.2 | 36.6 | 1290 | 0.06607781 | 249.4431 | 0.2
Viga 15-6-9-2 - Clark (1956) | 28.7 | 276 | 2.801715 | 38.2 | 52.5 | 1290 | 0.04606567 | 131.9794 | 0.17
| 28.7 | 276 | 2.801715 | 38.2 | 52.5 | 1290 | 0.04606567 | 169.0136 | 0.2
| 28.7 | 276 | 2.801715 | 38.2 | 52.5 | 1290 | 0.04606567 | 206.9188 | 0.25
| 28.7 | 276 | 2.801715 | 38.2 | 52.5 | 1290 | 0.04606567 | 242.5829 | 0.29
Viga 15-6-9-3 - Clark (1956) | 28.7 | 276 | 2.715312 | 38.2 | 52.5 | 1290 | 0.04606567 | 170.4451 | 0.17
Viga 15-6-9-4 - Clark (1956) | 28.7 | 276 | 2.801715 | 38.2 | 52.5 | 1290 | 0.04606567 | 131.9794 | 0.15
| 28.7 | 276 | 2.801715 | 38.2 | 52.5 | 1290 | 0.04606567 | 169.0136 | 0.16
| 28.7 | 276 | 2.801715 | 38.2 | 52.5 | 1290 | 0.04606567 | 206.9188 | 0.22
| 28.7 | 276 | 2.801715 | 38.2 | 52.5 | 1290 | 0.04606567 | 242.5829 | 0.26
Viga 15-6-9-5 - Clark (1956) | 28.7 | 276 | 2.524448 | 38.2 | 52.5 | 1290 | 0.04606567 | 173.642 | 0.17
| 28.7 | 276 | 2.524448 | 38.2 | 52.5 | 1290 | 0.04606567 | 211.1924 | 0.2
| 28.7 | 276 | 2.524448 | 38.2 | 52.5 | 1290 | 0.04606567 | 245.4988 | 0.24
Viga 15-6-10-1 - Clark (1956) | 32.3 | 276 | 2.538218 | 38.3 | 54.4 | 819 | 0.02822487 | 106.3532 | 0.17
| 32.3 | 276 | 2.538218 | 38.3 | 54.4 | 819 | 0.02822487 | 150.3635 | 0.23
| 32.3 | 276 | 2.538218 | 38.3 | 54.4 | 819 | 0.02822487 | 193.1471 | 0.27
| 32.3 | 276 | 2.538218 | 38.3 | 54.4 | 819 | 0.02822487 | 223.7069 | 0.31
| 32.3 | 276 | 2.538218 | 38.3 | 54.4 | 819 | 0.02822487 | 230.745 | 0.35
Viga 15-6-10-2 - Clark (1956) | 32.3 | 276 | 2.81087 | 38.3 | 54.4 | 819 | 0.02822487 | 99.53246 | 0.19
| 32.3 | 276 | 2.81087 | 38.3 | 54.4 | 819 | 0.02822487 | 143.7376 | 0.24
| 32.3 | 276 | 2.81087 | 38.3 | 54.4 | 819 | 0.02822487 | 187.1767 | 0.29
| 32.3 | 276 | 2.81087 | 38.3 | 54.4 | 819 | 0.02822487 | 218.2047 | 0.36
| 32.3 | 276 | 2.81087 | 38.3 | 54.4 | 819 | 0.02822487 | 226.3093 | 0.42
Viga 23-6-9-1 - Clark (1956) | 28.7 | 276 | 2.576579 | 38 | 52.3 | 1290 | 0.04624183 | 139.2265 | 0.18
| 28.7 | 276 | 2.576579 | 38 | 52.3 | 1290 | 0.04624183 | 180.4973 | 0.22
| 28.7 | 276 | 2.576579 | 38 | 52.3 | 1290 | 0.04624183 | 213.1439 | 0.27
| 28.7 | 276 | 2.576579 | 38 | 52.3 | 1290 | 0.04624183 | 245.0383 | 0.32
Viga 23-6-9-2 - Clark (1956) | 28.7 | 276 | 2.576579 | 38 | 52.3 | 1290 | 0.04624183 | 180.4973 | 0.16
| 28.7 | 276 | 2.576579 | 38 | 52.3 | 1290 | 0.04624183 | 213.1439 | 0.19
| 28.7 | 276 | 2.576579 | 38 | 52.3 | 1290 | 0.04624183 | 245.0383 | 0.22
Viga 23-6-11-2 - Clark (1956) | 35.8 | 276 | 2.547836 | 38 | 55.9 | 2012 | 0.06747815 | 150.9188 | 0.17
Viga 23-6-11-3 - Clark (1956) | 35.8 | 276 | 2.756373 | 38 | 55.9 | 2012 | 0.06747815 | 108.3492 | 0.19
| 35.8 | 276 | 2.756373 | 38 | 55.9 | 2012 | 0.06747815 | 148.1993 | 0.25

## Modelos
Autor | fib Model Code 2020 (mm) | fib Model Code 2020 com TS variável (mm)
Viga S200-1.76-20 - Sokolov et al (2021) | 0.08615938 | 0.1021297
| 0.1471265 | 0.1907825
| 0.1555681 | 0.2030575
| 0.1968382 | 0.2630686
| 0.2775025 | 0.3803631
| 0.3118704 | 0.420806
Viga S600-0.37-10 - Sokolov et al (2021) | 0.1358067 | 0.2205194
| 0.1799542 | 0.2932884
| 0.3099142 | 0.4916061
Viga V1 - Oliveira (2007) | 0.1386803 | 0.1672473
| 0.1721289 | 0.2140408
| 0.2078325 | 0.263989
| 0.2439119 | 0.3144629
| 0.2672132 | 0.3470606
| 0.3171982 | 0.416988
| 0.3209565 | 0.4209265
| 0.3510227 | 0.4509926
| 0.4258094 | 0.5257794
| 0.4258094 | 0.5257794
Viga V2 - Oliveira (2007) | 0.1633387 | 0.2063391
| 0.1932134 | 0.2488089
| 0.2044164 | 0.2647351
| 0.2230881 | 0.2912787
| 0.2492284 | 0.3284397
| 0.3052434 | 0.4080706
Viga T1F000 - Silva Neto (2017) | 0.05471326 | 0.06140682
| 0.107787 | 0.1173867
| 0.1442752 | 0.1636207
| 0.2046466 | 0.2401171
| 0.2928818 | 0.3519194
Viga 12-20-00 - Caldentey et al (2013) | 0.234277 | 0.3067902
| 0.3546996 | 0.4835883
| 0.5142508 | 0.7014528
| 0.5142508 | 0.7014528
| 0.5142508 | 0.7014528
Viga 25-20-00 - Caldentey et al (2013) | 0.05219708 | 0.05219708
| 0.1396639 | 0.1400045
| 0.2271307 | 0.244552
| 0.3145976 | 0.3490995
| 0.3801977 | 0.4275102
| 0.4561056 | 0.513242
Viga 12-20-10 - Caldentey et al (2013) | 0.1150388 | 0.1286283
| 0.1712712 | 0.2108796
| 0.2287906 | 0.2943165
| 0.3438295 | 0.4611904
| 0.5029457 | 0.6767909
Viga 12-20-30 - Caldentey et al (2013) | 0.1150388 | 0.1286283
| 0.2287906 | 0.2943165
| 0.3438295 | 0.4611904
| 0.5029457 | 0.6767909
Viga 12-70-00 - Caldentey et al (2013) | 0.2614277 | 0.33733
| 0.3552213 | 0.5120877
Viga 12-70-10 - Caldentey et al (2013) | 0.204037 | 0.2082483
| 0.2550463 | 0.325388
| 0.3417806 | 0.491638
Viga 12-70-30 - Caldentey et al (2013) | 0.204037 | 0.2082483
| 0.2550463 | 0.325388
| 0.3417806 | 0.491638
Viga 25-20-10 - Caldentey et al (2013) | 0.1561 | 0.1597966
| 0.2594615 | 0.2818807
| 0.362823 | 0.4039648
| 0.4396194 | 0.4902423
Viga 25-20-30 - Caldentey et al (2013) | 0.1561 | 0.1597966
| 0.2594615 | 0.2818807
| 0.362823 | 0.4039648
| 0.4396194 | 0.4902423
Viga 25-70-00 - Caldentey et al (2013) | 0.1093946 | 0.2216398
| 0.3815023 | 0.4432796
Viga 25-70-10 - Caldentey et al (2013) | 0.1062977 | 0.1062977
| 0.3713271 | 0.4004277
Viga 25-70-30 - Caldentey et al (2013) | 0.1062977 | 0.1062977
| 0.3713271 | 0.4004277
Viga RS1 - Harajlí e Naamam (1985) | 0.1236621 | 0.1457629
| 0.1537023 | 0.1859464
Viga RS2 - Harajlí e Naamam (1985) | 0.122571 | 0.1387877
| 0.1465766 | 0.1691741
| 0.180649 | 0.2123033
Viga RS3 - Harajlí e Naamam (1985) | 0.1112521 | 0.1200742
| 0.1537595 | 0.1705662
Viga B1-a - Gilbert e Nejadi (2004) | 0.1220616 | 0.1220616
| 0.139516 | 0.1554804
| 0.1569704 | 0.1968173
| 0.174395 | 0.2429381
| 0.1971164 | 0.2973268
| 0.2407525 | 0.3672146
| 0.2843887 | 0.4371024
| 0.3278753 | 0.5067508
Viga B1-b - Gilbert e Nejadi (2004) | 0.139516 | 0.1554804
| 0.1569704 | 0.1968173
| 0.174395 | 0.2429381
| 0.1971164 | 0.2973268
| 0.2407525 | 0.3672146
| 0.2843887 | 0.4371024
| 0.3278753 | 0.5067508
Viga B2-a - Gilbert e Nejadi (2004) | 0.09927475 | 0.1106345
| 0.1161786 | 0.1437734
| 0.1471754 | 0.1899003
| 0.1781721 | 0.2360271
| 0.2092221 | 0.2822331
| 0.240272 | 0.3284391
| 0.2712156 | 0.3744868
Viga B2-b - Gilbert e Nejadi (2004) | 0.08685477 | 0.08685477
| 0.09927475 | 0.1106345
| 0.1161786 | 0.1437734
| 0.1471754 | 0.1899003
| 0.1781721 | 0.2360271
| 0.2092221 | 0.2822331
| 0.240272 | 0.3284391
| 0.2712156 | 0.3744868
Viga B3-a - Gilbert e Nejadi (2004) | 0.1222673 | 0.1379725
| 0.1395829 | 0.161783
| 0.1569579 | 0.1856753
| 0.1743329 | 0.2095677
| 0.1917079 | 0.23346
Viga B3-b - Gilbert e Nejadi (2004) | 0.1395829 | 0.161783
| 0.1569579 | 0.1856753
| 0.1743329 | 0.2095677
| 0.1917079 | 0.23346
Laje S1-a - Gilbert e Nejadi (2004) | 0.07214861 | 0.07214861
| 0.09918503 | 0.1264954
| 0.129486 | 0.2067647
Laje S1-b - Gilbert e Nejadi (2004) | 0.09918503 | 0.1264954
| 0.129486 | 0.2067647
Laje S2-a - Gilbert e Nejadi (2004) | 0.08614757 | 0.09465062
| 0.1046002 | 0.1395413
| 0.1230529 | 0.1931173
Laje S2-b - Gilbert e Nejadi (2004) | 0.08614757 | 0.09465062
| 0.1046002 | 0.1395413
| 0.1230529 | 0.1931173
Laje S3-a - Gilbert e Nejadi (2004) | 0.09238499 | 0.1100971
| 0.1062388 | 0.1455926
| 0.1200926 | 0.1860396
Laje S3-b - Gilbert e Nejadi (2004) | 0.09238499 | 0.1100971
| 0.1062388 | 0.1455926
| 0.1200926 | 0.1860396
Viga 250-10-1 - Cornelissen (2022) | 0.1628513 | 0.20977
| 0.1747672 | 0.2415912
| 0.188272 | 0.2803706
| 0.2001879 | 0.3169836
| 0.2137276 | 0.3612126
| 0.2435175 | 0.4111412
| 0.2792653 | 0.4710555
Viga 250-10-2 - Cornelissen (2022) | 0.1493465 | 0.1764215
| 0.1628513 | 0.20977
| 0.1755616 | 0.2437924
| 0.1870804 | 0.2768328
| 0.2001879 | 0.3169836
| 0.2132955 | 0.3598523
| 0.2405385 | 0.4061484
| 0.2673494 | 0.4510841
Viga 250-20-2 - Cornelissen (2022) | 0.12448 | 0.12448
| 0.1631915 | 0.1727158
| 0.2006609 | 0.2213006
| 0.2379232 | 0.2696171
| 0.2747716 | 0.3173967
| 0.312655 | 0.3665184
Viga 250-20-3 - Cornelissen (2022) | 0.08845972 | 0.08845972
| 0.1251011 | 0.1251011
| 0.1625704 | 0.1719105
| 0.1996258 | 0.2199585
| 0.2381302 | 0.2698855
| 0.2747716 | 0.3173967
| 0.2925747 | 0.3404812
Viga 350-10-1 - Cornelissen (2022) | 0.1886184 | 0.2750133
| 0.2007612 | 0.3115626
| 0.2031898 | 0.319146
| 0.2134437 | 0.35217
| 0.2231979 | 0.3771548
| 0.2427613 | 0.4099436
| 0.260301 | 0.4393405
| 0.2812136 | 0.4743906
Viga 350-10-2 - Cornelissen (2022) | 0.1878089 | 0.2726578
| 0.1959041 | 0.2966693
| 0.2034596 | 0.3199942
| 0.211285 | 0.3450825
| 0.2211741 | 0.3737629
| 0.2427613 | 0.4099436
| 0.2623248 | 0.4427324
| 0.2798644 | 0.4721293
Viga 350-10-3 - Cornelissen (2022) | 0.1967136 | 0.2991262
| 0.204539 | 0.3233983
| 0.2156024 | 0.3593296
| 0.2272455 | 0.3839387
| 0.2427613 | 0.4099436
| 0.2596264 | 0.4382098
| 0.2818882 | 0.4755212
Viga 350-20-1 - Cornelissen (2022) | 0.1625053 | 0.1689722
| 0.2052966 | 0.2244579
| 0.247943 | 0.2797555
Viga 350-20-2 - Cornelissen (2022) | 0.1625053 | 0.1689722
| 0.2047164 | 0.2237056
| 0.2472177 | 0.278815
Viga 350-20-3 - Cornelissen (2022) | 0.07605217 | 0.07605217
| 0.120149 | 0.120149
| 0.16178 | 0.1680318
| 0.203556 | 0.2222009
| 0.2625936 | 0.2987523
Viga G2 - Makhlouf e Malhas (1996) | 0.1111297 | 0.1111297
| 0.1581257 | 0.1744719
| 0.2282561 | 0.2734036
Viga G3 - Makhlouf e Malhas (1996) | 0.1179482 | 0.1179482
| 0.1751294 | 0.1830962
| 0.2323106 | 0.2567579
Viga C1 - Kumar et al. (2007) | 0.1175278 | 0.1317902
| 0.1894164 | 0.2295048
| 0.2325496 | 0.2881335
| 0.2684939 | 0.3369908
| 0.3260048 | 0.4151624
| 0.3763268 | 0.467276
Viga C2 - Kumar et al. (2007) | 0.1512812 | 0.1675262
| 0.1799064 | 0.2036219
| 0.2167103 | 0.2500307
| 0.2330676 | 0.2706569
| 0.2698715 | 0.3170657
| 0.3475686 | 0.4048428
Viga C3 - Kumar et al. (2007) | 0.1270385 | 0.1341997
| 0.1509963 | 0.1627277
| 0.1725583 | 0.1884029
| 0.1989118 | 0.2197836
| 0.2252654 | 0.2511644
| 0.2492232 | 0.2796924
| 0.273181 | 0.3082204
| 0.294743 | 0.3306174
Viga CS1 - Kumar et al. (2007) | 0.2505652 | 0.3001832
| 0.3149 | 0.3844333
| 0.3863831 | 0.4646402
Viga CS2 - Kumar et al. (2007) | 0.1541435 | 0.16693
| 0.182595 | 0.2017525
| 0.2191755 | 0.2465244
| 0.2354335 | 0.266423
| 0.2598205 | 0.2962709
| 0.2760785 | 0.3161695
| 0.3159106 | 0.364921
| 0.3557426 | 0.4048241
Viga CS3 - Kumar et al. (2007) | 0.1692006 | 0.1813481
| 0.178712 | 0.1924074
| 0.2024905 | 0.2200558
| 0.2286469 | 0.250469
| 0.2524254 | 0.2781174
| 0.2738261 | 0.3030009
| 0.2999824 | 0.3305214
Viga B6 - Maghsoudi e Sharifi (2008) | 0.06764765 | 0.06764765
| 0.1045925 | 0.1063497
| 0.125749 | 0.1318588
| 0.1500632 | 0.1611751
| 0.1879554 | 0.206863
| 0.2072172 | 0.2300876
| 0.2353206 | 0.2639727
Viga F29-2D16-10A - Hong et al (2013) | 0.2672893 | 0.3177391
| 0.2970217 | 0.3564744
Viga F29-2D16-10B - Hong et al (2013) | 0.2685847 | 0.3194268
| 0.2970217 | 0.3564744
Viga F29-2D16-10C - Hong et al (2013) | 0.2685847 | 0.3194268
| 0.2970217 | 0.3564744
Viga F29-2D16-10D - Hong et al (2013) | 0.2698802 | 0.3211145
| 0.2970217 | 0.3564744
Viga F30-2D13-10 - Hong et al (2013) | 0.2130207 | 0.2670592
| 0.2922791 | 0.3782942
Viga F30-2D13-20 - Hong et al (2013) | 0.2151632 | 0.2700661
| 0.2922791 | 0.3782942
Viga F30-2D16-10 - Hong et al (2013) | 0.1659384 | 0.1871541
| 0.2681607 | 0.321302
| 0.2942884 | 0.3555898
Viga F30-2D16-20 - Hong et al (2013) | 0.1672324 | 0.1888521
| 0.2694546 | 0.3230001
Viga F30-2D19-10 - Hong et al (2013) | 0.1024743 | 0.1024743
| 0.1691351 | 0.1855592
| 0.2366505 | 0.270411
| 0.2872629 | 0.3340196
Viga F30-2D19-20 - Hong et al (2013) | 0.1016197 | 0.1016197
| 0.1674259 | 0.183411
| 0.2340866 | 0.2671888
Viga F37-2D16-10 - Hong et al (2013) | 0.2559319 | 0.3163857
| 0.2819277 | 0.3516253
Viga F37-2D16-20 - Hong et al (2013) | 0.2559319 | 0.3163857
| 0.2819277 | 0.3516253
Viga F37-2D19-10 - Hong et al (2013) | 0.1241857 | 0.1323938
| 0.1581969 | 0.17633
| 0.1913579 | 0.2191679
| 0.2253691 | 0.2631042
| 0.2576798 | 0.3048436
| 0.2779117 | 0.3309795
Viga F37-2D19-20 - Hong et al (2013) | 0.1913579 | 0.2191679
| 0.2236685 | 0.2609074
| 0.2576798 | 0.3048436
| 0.2779117 | 0.3309795
Viga 15-6-6-1 - Clark (1956) | 0.1312742 | 0.1347916
| 0.173851 | 0.1885918
| 0.2059801 | 0.2291903
Viga 15-6-6-2 - Clark (1956) | 0.2073257 | 0.2301413
Viga 15-6-6-3 - Clark (1956) | 0.2052762 | 0.223161
| 0.235596 | 0.261283
Viga 15-6-7-1 - Clark (1956) | 0.1189162 | 0.1243311
Viga 15-6-7-2 - Clark (1956) | 0.1549189 | 0.1560123
| 0.190185 | 0.1981171
| 0.2278133 | 0.2430422
| 0.2443056 | 0.2627326
Viga 15-6-7-3 - Clark (1956) | 0.2148654 | 0.2325095
| 0.2327447 | 0.2544869
Viga 15-6-7-4 - Clark (1956) | 0.1432541 | 0.1443052
| 0.1782983 | 0.1873021
| 0.2156899 | 0.2331791
| 0.233488 | 0.2550161
Viga 15-6-7-5 - Clark (1956) | 0.1452364 | 0.1462965
| 0.1803157 | 0.1891377
| 0.2177448 | 0.2348486
| 0.2353365 | 0.2563328
Viga 15-6-9-1 - Clark (1956) | 0.1348379 | 0.1386488
| 0.1625832 | 0.1699146
Viga 15-6-9-2 - Clark (1956) | 0.1358875 | 0.1358875
| 0.1701189 | 0.1740183
| 0.2035701 | 0.213046
| 0.2350436 | 0.2497661
Viga 15-6-9-3 - Clark (1956) | 0.1717253 | 0.1755539
Viga 15-6-9-4 - Clark (1956) | 0.1358875 | 0.1358875
| 0.1701189 | 0.1740183
| 0.2035701 | 0.213046
| 0.2350436 | 0.2497661
Viga 15-6-9-5 - Clark (1956) | 0.1753246 | 0.1789934
| 0.208923 | 0.217701
| 0.2396187 | 0.2530646
Viga 15-6-10-1 - Clark (1956) | 0.1430163 | 0.1430163
| 0.1960506 | 0.2021982
| 0.2429732 | 0.2597306
| 0.2764894 | 0.3008251
| 0.2842084 | 0.3102895
Viga 15-6-10-2 - Clark (1956) | 0.1337691 | 0.1337691
| 0.1866261 | 0.1931797
| 0.2333918 | 0.2515607
| 0.2667958 | 0.2932615
| 0.2755211 | 0.3041538
Viga 23-6-9-1 - Clark (1956) | 0.1485988 | 0.1485988
| 0.1877267 | 0.1926479
| 0.217911 | 0.2274921
| 0.2474 | 0.2615336
Viga 23-6-9-2 - Clark (1956) | 0.1877267 | 0.1926479
| 0.217911 | 0.2274921
| 0.2474 | 0.2615336
Viga 23-6-11-2 - Clark (1956) | 0.1506221 | 0.1506221
Viga 23-6-11-3 - Clark (1956) | 0.108061 | 0.108061
| 0.1478051 | 0.1478051

## Dataset experimental
Autor | Diâmetro da armadura f (mm) | Normalizado Diâmetro da armadura f (mm) | Número de barras em uma camada | Normalizado Número de barras em uma camada | Espaçamento entre as barras (mm) | Normalizado Espaçamento entre as barras (mm) | Resistência à compressão do concreto fcm (MPa) | Normalizado Resistência à compressão do concreto fcm (MPa) | Resistência à tração do concreto fctm (MPa) | Normalizado Resistência à tração do concreto fctm (MPa) | Cobrimento c (mm) | Normalizado Cobrimento c (mm) | Distância ao centro de gravidade da armadura d' (mm) | Normalizado Distância ao centro de gravidade da armadura d' (mm) | Largura do elemento - b (mm) | Normalizado Largura do elemento - b (mm) | Altura do elemento - h (mm) | Normalizado Altura do elemento - h (mm) | Altura útil - d (mm) | Normalizado Altura útil - d (mm) | Área de armadura tracionada (mm2) | Normalizado Área de armadura tracionada (mm2) | Taxa de armadura | Normalizado Taxa de armadura | Tensão na armadura ss (MPa) | Normalizado Tensão na armadura ss (MPa) | Resistência ao escoamento do aço (MPa) | Normalizado Resistência ao escoamento do aço (MPa) | Momento fletor (kNm) | Normalizado Momento fletor (kNm) | wexp (mm)
Viga S200-1.76-20 - Sokolov et al (2021) | 20 | #REF! | 2 | #REF! | 126 | #REF! | 50.9 | #REF! | 4.120341 | #REF! | 25 | #REF! | 39 | #REF! | 216 | #REF! | 201 | #REF! | 162 | #REF! | 628 | #REF! | 0.01446471 | #REF! | 231.811 | #REF! | 500 | #REF! | 20.8 | #REF! | 0.16
| 20 | #REF! | 2 | #REF! | 126 | #REF! | 50.9 | #REF! | 4.120341 | #REF! | 25 | #REF! | 39 | #REF! | 216 | #REF! | 201 | #REF! | 162 | #REF! | 628 | #REF! | 0.01446471 | #REF! | 304.2519 | #REF! | 500 | #REF! | 27.3 | #REF! | 0.23
| 20 | #REF! | 2 | #REF! | 126 | #REF! | 50.9 | #REF! | 4.120341 | #REF! | 25 | #REF! | 39 | #REF! | 216 | #REF! | 201 | #REF! | 162 | #REF! | 628 | #REF! | 0.01446471 | #REF! | 314.2822 | #REF! | 500 | #REF! | 28.2 | #REF! | 0.24
| 20 | #REF! | 2 | #REF! | 126 | #REF! | 50.9 | #REF! | 4.120341 | #REF! | 25 | #REF! | 39 | #REF! | 216 | #REF! | 201 | #REF! | 162 | #REF! | 628 | #REF! | 0.01446471 | #REF! | 363.3192 | #REF! | 500 | #REF! | 32.6 | #REF! | 0.27
| 20 | #REF! | 2 | #REF! | 126 | #REF! | 50.9 | #REF! | 4.120341 | #REF! | 25 | #REF! | 39 | #REF! | 216 | #REF! | 201 | #REF! | 162 | #REF! | 628 | #REF! | 0.01446471 | #REF! | 459.1641 | #REF! | 500 | #REF! | 41.2 | #REF! | 0.35
| 20 | #REF! | 2 | #REF! | 126 | #REF! | 50.9 | #REF! | 4.120341 | #REF! | 25 | #REF! | 39 | #REF! | 216 | #REF! | 201 | #REF! | 162 | #REF! | 628 | #REF! | 0.01446471 | #REF! | 500 | #REF! | 500 | #REF! | 44.9 | #REF! | 0.4
Viga S600-0.37-10 - Sokolov et al (2021) | 10 | #REF! | 8 | #REF! | 87.7 | #REF! | 51.1 | #REF! | 4.131127 | #REF! | 25 | #REF! | 53 | #REF! | 308 | #REF! | 604 | #REF! | 551 | #REF! | 628 | #REF! | 0.003375763 | #REF! | 322.9197 | #REF! | 500 | #REF! | 105 | #REF! | 0.16
| 10 | #REF! | 8 | #REF! | 87.7 | #REF! | 51.1 | #REF! | 4.131127 | #REF! | 25 | #REF! | 53 | #REF! | 308 | #REF! | 604 | #REF! | 551 | #REF! | 628 | #REF! | 0.003375763 | #REF! | 367.8209 | #REF! | 500 | #REF! | 119.6 | #REF! | 0.18
| 10 | #REF! | 8 | #REF! | 87.7 | #REF! | 51.1 | #REF! | 4.131127 | #REF! | 25 | #REF! | 53 | #REF! | 308 | #REF! | 604 | #REF! | 551 | #REF! | 628 | #REF! | 0.003375763 | #REF! | 500 | #REF! | 500 | #REF! | 174.3 | #REF! | 0.26
Viga V1 - Oliveira (2007) | 10 | #REF! | 4 | #REF! | 32.46667 | #REF! | 46.97 | #REF! | 3.262 | #REF! | 25 | #REF! | 36 | #REF! | 200 | #REF! | 600 | #REF! | 564 | #REF! | 314 | #REF! | 0.002616667 | #REF! | 285.048 | #REF! | 628 | #REF! | 47.625 | #REF! | 0.16
| 10 | #REF! | 4 | #REF! | 32.46667 | #REF! | 46.97 | #REF! | 3.262 | #REF! | 25 | #REF! | 36 | #REF! | 200 | #REF! | 600 | #REF! | 564 | #REF! | 314 | #REF! | 0.002616667 | #REF! | 324.9996 | #REF! | 628 | #REF! | 54.3 | #REF! | 0.2
| 10 | #REF! | 4 | #REF! | 32.46667 | #REF! | 46.97 | #REF! | 3.262 | #REF! | 25 | #REF! | 36 | #REF! | 200 | #REF! | 600 | #REF! | 564 | #REF! | 314 | #REF! | 0.002616667 | #REF! | 367.6446 | #REF! | 628 | #REF! | 61.425 | #REF! | 0.2
| 10 | #REF! | 4 | #REF! | 32.46667 | #REF! | 46.97 | #REF! | 3.262 | #REF! | 25 | #REF! | 36 | #REF! | 200 | #REF! | 600 | #REF! | 564 | #REF! | 314 | #REF! | 0.002616667 | #REF! | 410.7385 | #REF! | 628 | #REF! | 68.625 | #REF! | 0.24
| 10 | #REF! | 4 | #REF! | 32.46667 | #REF! | 46.97 | #REF! | 3.262 | #REF! | 25 | #REF! | 36 | #REF! | 200 | #REF! | 600 | #REF! | 564 | #REF! | 314 | #REF! | 0.002616667 | #REF! | 438.57 | #REF! | 628 | #REF! | 73.275 | #REF! | 0.3
| 10 | #REF! | 4 | #REF! | 32.46667 | #REF! | 46.97 | #REF! | 3.262 | #REF! | 25 | #REF! | 36 | #REF! | 200 | #REF! | 600 | #REF! | 564 | #REF! | 314 | #REF! | 0.002616667 | #REF! | 498.2729 | #REF! | 628 | #REF! | 83.25 | #REF! | 0.32
| 10 | #REF! | 4 | #REF! | 32.46667 | #REF! | 46.97 | #REF! | 3.262 | #REF! | 25 | #REF! | 36 | #REF! | 200 | #REF! | 600 | #REF! | 564 | #REF! | 314 | #REF! | 0.002616667 | #REF! | 502.7619 | #REF! | 628 | #REF! | 84 | #REF! | 0.38
| 10 | #REF! | 4 | #REF! | 32.46667 | #REF! | 46.97 | #REF! | 3.262 | #REF! | 25 | #REF! | 36 | #REF! | 200 | #REF! | 600 | #REF! | 564 | #REF! | 314 | #REF! | 0.002616667 | #REF! | 538.6734 | #REF! | 628 | #REF! | 90 | #REF! | 0.42
| 10 | #REF! | 4 | #REF! | 32.46667 | #REF! | 46.97 | #REF! | 3.262 | #REF! | 25 | #REF! | 36 | #REF! | 200 | #REF! | 600 | #REF! | 564 | #REF! | 314 | #REF! | 0.002616667 | #REF! | 628 | #REF! | 628 | #REF! | 108 | #REF! | 0.44
| 10 | #REF! | 4 | #REF! | 32.46667 | #REF! | 46.97 | #REF! | 3.262 | #REF! | 25 | #REF! | 36 | #REF! | 200 | #REF! | 600 | #REF! | 564 | #REF! | 314 | #REF! | 0.002616667 | #REF! | 628 | #REF! | 628 | #REF! | 120 | #REF! | 0.5
Viga V2 - Oliveira (2007) | 10 | #REF! | 4 | #REF! | 32.46667 | #REF! | 41.57 | #REF! | 3.514 | #REF! | 25 | #REF! | 36 | #REF! | 200 | #REF! | 600 | #REF! | 564 | #REF! | 314 | #REF! | 0.002616667 | #REF! | 321.4719 | #REF! | 628 | #REF! | 54 | #REF! | 0.24
| 10 | #REF! | 4 | #REF! | 32.46667 | #REF! | 41.57 | #REF! | 3.514 | #REF! | 25 | #REF! | 36 | #REF! | 200 | #REF! | 600 | #REF! | 564 | #REF! | 314 | #REF! | 0.002616667 | #REF! | 357.191 | #REF! | 628 | #REF! | 60 | #REF! | 0.3
| 10 | #REF! | 4 | #REF! | 32.46667 | #REF! | 41.57 | #REF! | 3.514 | #REF! | 25 | #REF! | 36 | #REF! | 200 | #REF! | 600 | #REF! | 564 | #REF! | 314 | #REF! | 0.002616667 | #REF! | 370.5856 | #REF! | 628 | #REF! | 62.25 | #REF! | 0.3
| 10 | #REF! | 4 | #REF! | 32.46667 | #REF! | 41.57 | #REF! | 3.514 | #REF! | 25 | #REF! | 36 | #REF! | 200 | #REF! | 600 | #REF! | 564 | #REF! | 314 | #REF! | 0.002616667 | #REF! | 392.9101 | #REF! | 628 | #REF! | 66 | #REF! | 0.3
| 10 | #REF! | 4 | #REF! | 32.46667 | #REF! | 41.57 | #REF! | 3.514 | #REF! | 25 | #REF! | 36 | #REF! | 200 | #REF! | 600 | #REF! | 564 | #REF! | 314 | #REF! | 0.002616667 | #REF! | 424.1643 | #REF! | 628 | #REF! | 71.25 | #REF! | 0.38
| 10 | #REF! | 4 | #REF! | 32.46667 | #REF! | 41.57 | #REF! | 3.514 | #REF! | 25 | #REF! | 36 | #REF! | 200 | #REF! | 600 | #REF! | 564 | #REF! | 314 | #REF! | 0.002616667 | #REF! | 491.1376 | #REF! | 628 | #REF! | 82.5 | #REF! | 0.44
Viga T1F000 - Silva Neto (2017) | 16 | #REF! | 4 | #REF! | 37 | #REF! | 54.84 | #REF! | 4.2588 | #REF! | 33 | #REF! | 59 | #REF! | 125 | #REF! | 250 | #REF! | 191 | #REF! | 800 | #REF! | 0.0256 | #REF! | 140.042 | #REF! | 571 | #REF! | 18.2 | #REF! | 0.18
| 16 | #REF! | 4 | #REF! | 37 | #REF! | 54.84 | #REF! | 4.2588 | #REF! | 33 | #REF! | 59 | #REF! | 125 | #REF! | 250 | #REF! | 191 | #REF! | 800 | #REF! | 0.0256 | #REF! | 201.5989 | #REF! | 571 | #REF! | 26.2 | #REF! | 0.2
| 16 | #REF! | 4 | #REF! | 37 | #REF! | 54.84 | #REF! | 4.2588 | #REF! | 33 | #REF! | 59 | #REF! | 125 | #REF! | 250 | #REF! | 191 | #REF! | 800 | #REF! | 0.0256 | #REF! | 243.9192 | #REF! | 571 | #REF! | 31.7 | #REF! | 0.26
| 16 | #REF! | 4 | #REF! | 37 | #REF! | 54.84 | #REF! | 4.2588 | #REF! | 33 | #REF! | 59 | #REF! | 125 | #REF! | 250 | #REF! | 191 | #REF! | 800 | #REF! | 0.0256 | #REF! | 313.9402 | #REF! | 571 | #REF! | 40.8 | #REF! | 0.44
| 16 | #REF! | 4 | #REF! | 37 | #REF! | 54.84 | #REF! | 4.2588 | #REF! | 33 | #REF! | 59 | #REF! | 125 | #REF! | 250 | #REF! | 191 | #REF! | 800 | #REF! | 0.0256 | #REF! | 416.2786 | #REF! | 571 | #REF! | 54.1 | #REF! | 0.6
Viga 12-20-00 - Caldentey et al (2013) | 12 | #REF! | 4 | #REF! | 79.3 | #REF! | 26.9 | #REF! | 2.693329 | #REF! | 20 | #REF! | 38 | #REF! | 350 | #REF! | 450 | #REF! | 412 | #REF! | 452 | #REF! | 0.002869841 | #REF! | 300.433 | #REF! | 500 | #REF! | 52.5 | #REF! | 0.36
| 12 | #REF! | 4 | #REF! | 79.3 | #REF! | 26.9 | #REF! | 2.693329 | #REF! | 20 | #REF! | 38 | #REF! | 350 | #REF! | 450 | #REF! | 412 | #REF! | 452 | #REF! | 0.002869841 | #REF! | 386.2709 | #REF! | 500 | #REF! | 67.5 | #REF! | 0.43
| 12 | #REF! | 4 | #REF! | 79.3 | #REF! | 26.9 | #REF! | 2.693329 | #REF! | 20 | #REF! | 38 | #REF! | 350 | #REF! | 450 | #REF! | 412 | #REF! | 452 | #REF! | 0.002869841 | #REF! | 500 | #REF! | 500 | #REF! | 90 | #REF! | 0.56
| 12 | #REF! | 4 | #REF! | 79.3 | #REF! | 26.9 | #REF! | 2.693329 | #REF! | 20 | #REF! | 38 | #REF! | 350 | #REF! | 450 | #REF! | 412 | #REF! | 452 | #REF! | 0.002869841 | #REF! | 500 | #REF! | 500 | #REF! | 112.5 | #REF! | 0.71
| 12 | #REF! | 4 | #REF! | 79.3 | #REF! | 26.9 | #REF! | 2.693329 | #REF! | 20 | #REF! | 38 | #REF! | 350 | #REF! | 450 | #REF! | 412 | #REF! | 452 | #REF! | 0.002869841 | #REF! | 500 | #REF! | 500 | #REF! | 120 | #REF! | 0.79
Viga 25-20-00 - Caldentey et al (2013) | 25 | #REF! | 4 | #REF! | 62 | #REF! | 26.9 | #REF! | 2.693329 | #REF! | 20 | #REF! | 44.5 | #REF! | 350 | #REF! | 450 | #REF! | 405.5 | #REF! | 1964 | #REF! | 0.01246984 | #REF! | 106.5127 | #REF! | 500 | #REF! | 75 | #REF! | 0.2
| 25 | #REF! | 4 | #REF! | 62 | #REF! | 26.9 | #REF! | 2.693329 | #REF! | 20 | #REF! | 44.5 | #REF! | 350 | #REF! | 450 | #REF! | 405.5 | #REF! | 1964 | #REF! | 0.01246984 | #REF! | 191.7228 | #REF! | 500 | #REF! | 135 | #REF! | 0.25
| 25 | #REF! | 4 | #REF! | 62 | #REF! | 26.9 | #REF! | 2.693329 | #REF! | 20 | #REF! | 44.5 | #REF! | 350 | #REF! | 450 | #REF! | 405.5 | #REF! | 1964 | #REF! | 0.01246984 | #REF! | 276.9329 | #REF! | 500 | #REF! | 195 | #REF! | 0.36
| 25 | #REF! | 4 | #REF! | 62 | #REF! | 26.9 | #REF! | 2.693329 | #REF! | 20 | #REF! | 44.5 | #REF! | 350 | #REF! | 450 | #REF! | 405.5 | #REF! | 1964 | #REF! | 0.01246984 | #REF! | 362.143 | #REF! | 500 | #REF! | 255 | #REF! | 0.47
| 25 | #REF! | 4 | #REF! | 62 | #REF! | 26.9 | #REF! | 2.693329 | #REF! | 20 | #REF! | 44.5 | #REF! | 350 | #REF! | 450 | #REF! | 405.5 | #REF! | 1964 | #REF! | 0.01246984 | #REF! | 426.0506 | #REF! | 500 | #REF! | 300 | #REF! | 0.57
| 25 | #REF! | 4 | #REF! | 62 | #REF! | 26.9 | #REF! | 2.693329 | #REF! | 20 | #REF! | 44.5 | #REF! | 350 | #REF! | 450 | #REF! | 405.5 | #REF! | 1964 | #REF! | 0.01246984 | #REF! | 500 | #REF! | 500 | #REF! | 360 | #REF! | 0.78
Viga 12-20-10 - Caldentey et al (2013) | 12 | #REF! | 4 | #REF! | 79.3 | #REF! | 26.9 | #REF! | 2.693329 | #REF! | 20 | #REF! | 34 | #REF! | 350 | #REF! | 450 | #REF! | 416 | #REF! | 452 | #REF! | 0.002869841 | #REF! | 212.4711 | #REF! | 500 | #REF! | 37.5 | #REF! | 0.21
| 12 | #REF! | 4 | #REF! | 79.3 | #REF! | 26.9 | #REF! | 2.693329 | #REF! | 20 | #REF! | 34 | #REF! | 350 | #REF! | 450 | #REF! | 416 | #REF! | 452 | #REF! | 0.002869841 | #REF! | 254.9654 | #REF! | 500 | #REF! | 45 | #REF! | 0.31
| 12 | #REF! | 4 | #REF! | 79.3 | #REF! | 26.9 | #REF! | 2.693329 | #REF! | 20 | #REF! | 34 | #REF! | 350 | #REF! | 450 | #REF! | 416 | #REF! | 452 | #REF! | 0.002869841 | #REF! | 297.4596 | #REF! | 500 | #REF! | 52.5 | #REF! | 0.38
| 12 | #REF! | 4 | #REF! | 79.3 | #REF! | 26.9 | #REF! | 2.693329 | #REF! | 20 | #REF! | 34 | #REF! | 350 | #REF! | 450 | #REF! | 416 | #REF! | 452 | #REF! | 0.002869841 | #REF! | 382.448 | #REF! | 500 | #REF! | 67.5 | #REF! | 0.52
| 12 | #REF! | 4 | #REF! | 79.3 | #REF! | 26.9 | #REF! | 2.693329 | #REF! | 20 | #REF! | 34 | #REF! | 350 | #REF! | 450 | #REF! | 416 | #REF! | 452 | #REF! | 0.002869841 | #REF! | 500 | #REF! | 500 | #REF! | 90 | #REF! | 0.74
Viga 12-20-30 - Caldentey et al (2013) | 12 | #REF! | 4 | #REF! | 79.3 | #REF! | 26.9 | #REF! | 2.693329 | #REF! | 20 | #REF! | 34 | #REF! | 350 | #REF! | 450 | #REF! | 416 | #REF! | 452 | #REF! | 0.002869841 | #REF! | 212.4711 | #REF! | 500 | #REF! | 37.5 | #REF! | 0.17
| 12 | #REF! | 4 | #REF! | 79.3 | #REF! | 26.9 | #REF! | 2.693329 | #REF! | 20 | #REF! | 34 | #REF! | 350 | #REF! | 450 | #REF! | 416 | #REF! | 452 | #REF! | 0.002869841 | #REF! | 297.4596 | #REF! | 500 | #REF! | 52.5 | #REF! | 0.36
| 12 | #REF! | 4 | #REF! | 79.3 | #REF! | 26.9 | #REF! | 2.693329 | #REF! | 20 | #REF! | 34 | #REF! | 350 | #REF! | 450 | #REF! | 416 | #REF! | 452 | #REF! | 0.002869841 | #REF! | 382.448 | #REF! | 500 | #REF! | 67.5 | #REF! | 0.56
| 12 | #REF! | 4 | #REF! | 79.3 | #REF! | 26.9 | #REF! | 2.693329 | #REF! | 20 | #REF! | 34 | #REF! | 350 | #REF! | 450 | #REF! | 416 | #REF! | 452 | #REF! | 0.002869841 | #REF! | 500 | #REF! | 500 | #REF! | 90 | #REF! | 0.78
Viga 12-70-00 - Caldentey et al (2013) | 12 | #REF! | 4 | #REF! | 46 | #REF! | 26.9 | #REF! | 2.693329 | #REF! | 70 | #REF! | 88 | #REF! | 350 | #REF! | 450 | #REF! | 362 | #REF! | 452 | #REF! | 0.002869841 | #REF! | 245.1948 | #REF! | 500 | #REF! | 37.5 | #REF! | 0.31
| 12 | #REF! | 4 | #REF! | 46 | #REF! | 26.9 | #REF! | 2.693329 | #REF! | 70 | #REF! | 88 | #REF! | 350 | #REF! | 450 | #REF! | 362 | #REF! | 452 | #REF! | 0.002869841 | #REF! | 294.2337 | #REF! | 500 | #REF! | 45 | #REF! | 0.44
Viga 12-70-10 - Caldentey et al (2013) | 12 | #REF! | 4 | #REF! | 46 | #REF! | 26.9 | #REF! | 2.693329 | #REF! | 70 | #REF! | 84 | #REF! | 350 | #REF! | 450 | #REF! | 366 | #REF! | 452 | #REF! | 0.002869841 | #REF! | 193.9458 | #REF! | 500 | #REF! | 30 | #REF! | 0.14
| 12 | #REF! | 4 | #REF! | 46 | #REF! | 26.9 | #REF! | 2.693329 | #REF! | 70 | #REF! | 84 | #REF! | 350 | #REF! | 450 | #REF! | 366 | #REF! | 452 | #REF! | 0.002869841 | #REF! | 242.4323 | #REF! | 500 | #REF! | 37.5 | #REF! | 0.31
| 12 | #REF! | 4 | #REF! | 46 | #REF! | 26.9 | #REF! | 2.693329 | #REF! | 70 | #REF! | 84 | #REF! | 350 | #REF! | 450 | #REF! | 366 | #REF! | 452 | #REF! | 0.002869841 | #REF! | 290.9187 | #REF! | 500 | #REF! | 45 | #REF! | 0.4
Viga 12-70-30 - Caldentey et al (2013) | 12 | #REF! | 4 | #REF! | 46 | #REF! | 26.9 | #REF! | 2.693329 | #REF! | 70 | #REF! | 84 | #REF! | 350 | #REF! | 450 | #REF! | 366 | #REF! | 452 | #REF! | 0.002869841 | #REF! | 193.9458 | #REF! | 500 | #REF! | 30 | #REF! | 0.25
| 12 | #REF! | 4 | #REF! | 46 | #REF! | 26.9 | #REF! | 2.693329 | #REF! | 70 | #REF! | 84 | #REF! | 350 | #REF! | 450 | #REF! | 366 | #REF! | 452 | #REF! | 0.002869841 | #REF! | 242.4323 | #REF! | 500 | #REF! | 37.5 | #REF! | 0.44
| 12 | #REF! | 4 | #REF! | 46 | #REF! | 26.9 | #REF! | 2.693329 | #REF! | 70 | #REF! | 84 | #REF! | 350 | #REF! | 450 | #REF! | 366 | #REF! | 452 | #REF! | 0.002869841 | #REF! | 290.9187 | #REF! | 500 | #REF! | 45 | #REF! | 0.56
Viga 25-20-10 - Caldentey et al (2013) | 25 | #REF! | 4 | #REF! | 62 | #REF! | 26.9 | #REF! | 2.693329 | #REF! | 20 | #REF! | 40.5 | #REF! | 350 | #REF! | 450 | #REF! | 409.5 | #REF! | 1964 | #REF! | 0.01246984 | #REF! | 210.8375 | #REF! | 500 | #REF! | 150 | #REF! | 0.23
| 25 | #REF! | 4 | #REF! | 62 | #REF! | 26.9 | #REF! | 2.693329 | #REF! | 20 | #REF! | 40.5 | #REF! | 350 | #REF! | 450 | #REF! | 409.5 | #REF! | 1964 | #REF! | 0.01246984 | #REF! | 316.2563 | #REF! | 500 | #REF! | 225 | #REF! | 0.35
| 25 | #REF! | 4 | #REF! | 62 | #REF! | 26.9 | #REF! | 2.693329 | #REF! | 20 | #REF! | 40.5 | #REF! | 350 | #REF! | 450 | #REF! | 409.5 | #REF! | 1964 | #REF! | 0.01246984 | #REF! | 421.6751 | #REF! | 500 | #REF! | 300 | #REF! | 0.49
| 25 | #REF! | 4 | #REF! | 62 | #REF! | 26.9 | #REF! | 2.693329 | #REF! | 20 | #REF! | 40.5 | #REF! | 350 | #REF! | 450 | #REF! | 409.5 | #REF! | 1964 | #REF! | 0.01246984 | #REF! | 500 | #REF! | 500 | #REF! | 375 | #REF! | 0.67
Viga 25-20-30 - Caldentey et al (2013) | 25 | #REF! | 4 | #REF! | 62 | #REF! | 26.9 | #REF! | 2.693329 | #REF! | 20 | #REF! | 40.5 | #REF! | 350 | #REF! | 450 | #REF! | 409.5 | #REF! | 1964 | #REF! | 0.01246984 | #REF! | 210.8375 | #REF! | 500 | #REF! | 150 | #REF! | 0.27
| 25 | #REF! | 4 | #REF! | 62 | #REF! | 26.9 | #REF! | 2.693329 | #REF! | 20 | #REF! | 40.5 | #REF! | 350 | #REF! | 450 | #REF! | 409.5 | #REF! | 1964 | #REF! | 0.01246984 | #REF! | 316.2563 | #REF! | 500 | #REF! | 225 | #REF! | 0.4
| 25 | #REF! | 4 | #REF! | 62 | #REF! | 26.9 | #REF! | 2.693329 | #REF! | 20 | #REF! | 40.5 | #REF! | 350 | #REF! | 450 | #REF! | 409.5 | #REF! | 1964 | #REF! | 0.01246984 | #REF! | 421.6751 | #REF! | 500 | #REF! | 300 | #REF! | 0.53
| 25 | #REF! | 4 | #REF! | 62 | #REF! | 26.9 | #REF! | 2.693329 | #REF! | 20 | #REF! | 40.5 | #REF! | 350 | #REF! | 450 | #REF! | 409.5 | #REF! | 1964 | #REF! | 0.01246984 | #REF! | 500 | #REF! | 500 | #REF! | 375 | #REF! | 0.72
Viga 25-70-00 - Caldentey et al (2013) | 25 | #REF! | 4 | #REF! | 28.7 | #REF! | 26.9 | #REF! | 2.693329 | #REF! | 70 | #REF! | 94.5 | #REF! | 350 | #REF! | 450 | #REF! | 355.5 | #REF! | 1964 | #REF! | 0.01246984 | #REF! | 122.3408 | #REF! | 500 | #REF! | 75 | #REF! | 0.3
| 25 | #REF! | 4 | #REF! | 28.7 | #REF! | 26.9 | #REF! | 2.693329 | #REF! | 70 | #REF! | 94.5 | #REF! | 350 | #REF! | 450 | #REF! | 355.5 | #REF! | 1964 | #REF! | 0.01246984 | #REF! | 244.6815 | #REF! | 500 | #REF! | 150 | #REF! | 0.57
Viga 25-70-10 - Caldentey et al (2013) | 25 | #REF! | 4 | #REF! | 28.7 | #REF! | 26.9 | #REF! | 2.693329 | #REF! | 70 | #REF! | 90.5 | #REF! | 350 | #REF! | 450 | #REF! | 359.5 | #REF! | 1964 | #REF! | 0.01246984 | #REF! | 120.9067 | #REF! | 500 | #REF! | 75 | #REF! | 0.26
| 25 | #REF! | 4 | #REF! | 28.7 | #REF! | 26.9 | #REF! | 2.693329 | #REF! | 70 | #REF! | 90.5 | #REF! | 350 | #REF! | 450 | #REF! | 359.5 | #REF! | 1964 | #REF! | 0.01246984 | #REF! | 241.8134 | #REF! | 500 | #REF! | 150 | #REF! | 0.6
Viga 25-70-30 - Caldentey et al (2013) | 25 | #REF! | 4 | #REF! | 28.7 | #REF! | 26.9 | #REF! | 2.693329 | #REF! | 70 | #REF! | 90.5 | #REF! | 350 | #REF! | 450 | #REF! | 359.5 | #REF! | 1964 | #REF! | 0.01246984 | #REF! | 120.9067 | #REF! | 500 | #REF! | 75 | #REF! | 0.27
| 25 | #REF! | 4 | #REF! | 28.7 | #REF! | 26.9 | #REF! | 2.693329 | #REF! | 70 | #REF! | 90.5 | #REF! | 350 | #REF! | 450 | #REF! | 359.5 | #REF! | 1964 | #REF! | 0.01246984 | #REF! | 241.8134 | #REF! | 500 | #REF! | 150 | #REF! | 0.59
Viga RS1 - Harajlí e Naamam (1985) | 9.52 | #REF! | 3 | #REF! | 22.2 | #REF! | 40.95 | #REF! | 3.56416 | #REF! | 20.64 | #REF! | 25.4 | #REF! | 114.3 | #REF! | 228.6 | #REF! | 203.2 | #REF! | 212.9 | #REF! | 0.008148041 | #REF! | 295.4706 | #REF! | 434 | #REF! | 11.6 | #REF! | 0.15
| 9.52 | #REF! | 3 | #REF! | 22.2 | #REF! | 40.95 | #REF! | 3.56416 | #REF! | 20.64 | #REF! | 25.4 | #REF! | 114.3 | #REF! | 228.6 | #REF! | 203.2 | #REF! | 212.9 | #REF! | 0.008148041 | #REF! | 343.8667 | #REF! | 434 | #REF! | 13.5 | #REF! | 0.17
Viga RS2 - Harajlí e Naamam (1985) | 12.7 | #REF! | 3 | #REF! | 19.05 | #REF! | 48.26 | #REF! | 3.976608 | #REF! | 19.05 | #REF! | 25.4 | #REF! | 114.3 | #REF! | 228.6 | #REF! | 203.2 | #REF! | 387.1 | #REF! | 0.01481497 | #REF! | 303.256 | #REF! | 434 | #REF! | 21.1 | #REF! | 0.15
| 12.7 | #REF! | 3 | #REF! | 19.05 | #REF! | 48.26 | #REF! | 3.976608 | #REF! | 19.05 | #REF! | 25.4 | #REF! | 114.3 | #REF! | 228.6 | #REF! | 203.2 | #REF! | 387.1 | #REF! | 0.01481497 | #REF! | 347.8102 | #REF! | 434 | #REF! | 24.2 | #REF! | 0.17
| 12.7 | #REF! | 3 | #REF! | 19.05 | #REF! | 48.26 | #REF! | 3.976608 | #REF! | 19.05 | #REF! | 25.4 | #REF! | 114.3 | #REF! | 228.6 | #REF! | 203.2 | #REF! | 387.1 | #REF! | 0.01481497 | #REF! | 411.0485 | #REF! | 434 | #REF! | 28.6 | #REF! | 0.2
Viga RS3 - Harajlí e Naamam (1985) | 15.9 | #REF! | 3 | #REF! | 15.9 | #REF! | 48.26 | #REF! | 3.976608 | #REF! | 17.46 | #REF! | 25.4 | #REF! | 114.3 | #REF! | 228.6 | #REF! | 203.2 | #REF! | 600 | #REF! | 0.02296301 | #REF! | 289.7349 | #REF! | 540 | #REF! | 30.5 | #REF! | 0.16
| 15.9 | #REF! | 3 | #REF! | 15.9 | #REF! | 48.26 | #REF! | 3.976608 | #REF! | 17.46 | #REF! | 25.4 | #REF! | 114.3 | #REF! | 228.6 | #REF! | 203.2 | #REF! | 600 | #REF! | 0.02296301 | #REF! | 379.9802 | #REF! | 540 | #REF! | 40 | #REF! | 0.21
Viga B1-a - Gilbert e Nejadi (2004) | 16 | #REF! | 2 | #REF! | 138 | #REF! | 36.3 | #REF! | 3.269 | #REF! | 40 | #REF! | 48 | #REF! | 250 | #REF! | 348 | #REF! | 300 | #REF! | 400 | #REF! | 0.004597701 | #REF! | 185.274 | #REF! | 500 | #REF! | 20.42 | #REF! | 0.15
| 16 | #REF! | 2 | #REF! | 138 | #REF! | 36.3 | #REF! | 3.269 | #REF! | 40 | #REF! | 48 | #REF! | 250 | #REF! | 348 | #REF! | 300 | #REF! | 400 | #REF! | 0.004597701 | #REF! | 211.7676 | #REF! | 500 | #REF! | 23.34 | #REF! | 0.2
| 16 | #REF! | 2 | #REF! | 138 | #REF! | 36.3 | #REF! | 3.269 | #REF! | 40 | #REF! | 48 | #REF! | 250 | #REF! | 348 | #REF! | 300 | #REF! | 400 | #REF! | 0.004597701 | #REF! | 238.2612 | #REF! | 500 | #REF! | 26.26 | #REF! | 0.25
| 16 | #REF! | 2 | #REF! | 138 | #REF! | 36.3 | #REF! | 3.269 | #REF! | 40 | #REF! | 48 | #REF! | 250 | #REF! | 348 | #REF! | 300 | #REF! | 400 | #REF! | 0.004597701 | #REF! | 264.7095 | #REF! | 500 | #REF! | 29.175 | #REF! | 0.28
| 16 | #REF! | 2 | #REF! | 138 | #REF! | 36.3 | #REF! | 3.269 | #REF! | 40 | #REF! | 48 | #REF! | 250 | #REF! | 348 | #REF! | 300 | #REF! | 400 | #REF! | 0.004597701 | #REF! | 291.1578 | #REF! | 500 | #REF! | 32.09 | #REF! | 0.28
| 16 | #REF! | 2 | #REF! | 138 | #REF! | 36.3 | #REF! | 3.269 | #REF! | 40 | #REF! | 48 | #REF! | 250 | #REF! | 348 | #REF! | 300 | #REF! | 400 | #REF! | 0.004597701 | #REF! | 317.6514 | #REF! | 500 | #REF! | 35.01 | #REF! | 0.3
| 16 | #REF! | 2 | #REF! | 138 | #REF! | 36.3 | #REF! | 3.269 | #REF! | 40 | #REF! | 48 | #REF! | 250 | #REF! | 348 | #REF! | 300 | #REF! | 400 | #REF! | 0.004597701 | #REF! | 344.145 | #REF! | 500 | #REF! | 37.93 | #REF! | 0.33
| 16 | #REF! | 2 | #REF! | 138 | #REF! | 36.3 | #REF! | 3.269 | #REF! | 40 | #REF! | 48 | #REF! | 250 | #REF! | 348 | #REF! | 300 | #REF! | 400 | #REF! | 0.004597701 | #REF! | 370.5479 | #REF! | 500 | #REF! | 40.84 | #REF! | 0.33
Viga B1-b - Gilbert e Nejadi (2004) | 16 | #REF! | 2 | #REF! | 138 | #REF! | 36.3 | #REF! | 3.269 | #REF! | 40 | #REF! | 48 | #REF! | 250 | #REF! | 348 | #REF! | 300 | #REF! | 400 | #REF! | 0.004597701 | #REF! | 211.7676 | #REF! | 500 | #REF! | 23.34 | #REF! | 0.15
| 16 | #REF! | 2 | #REF! | 138 | #REF! | 36.3 | #REF! | 3.269 | #REF! | 40 | #REF! | 48 | #REF! | 250 | #REF! | 348 | #REF! | 300 | #REF! | 400 | #REF! | 0.004597701 | #REF! | 238.2612 | #REF! | 500 | #REF! | 26.26 | #REF! | 0.18
| 16 | #REF! | 2 | #REF! | 138 | #REF! | 36.3 | #REF! | 3.269 | #REF! | 40 | #REF! | 48 | #REF! | 250 | #REF! | 348 | #REF! | 300 | #REF! | 400 | #REF! | 0.004597701 | #REF! | 264.7095 | #REF! | 500 | #REF! | 29.175 | #REF! | 0.2
| 16 | #REF! | 2 | #REF! | 138 | #REF! | 36.3 | #REF! | 3.269 | #REF! | 40 | #REF! | 48 | #REF! | 250 | #REF! | 348 | #REF! | 300 | #REF! | 400 | #REF! | 0.004597701 | #REF! | 291.1578 | #REF! | 500 | #REF! | 32.09 | #REF! | 0.25
| 16 | #REF! | 2 | #REF! | 138 | #REF! | 36.3 | #REF! | 3.269 | #REF! | 40 | #REF! | 48 | #REF! | 250 | #REF! | 348 | #REF! | 300 | #REF! | 400 | #REF! | 0.004597701 | #REF! | 317.6514 | #REF! | 500 | #REF! | 35.01 | #REF! | 0.3
| 16 | #REF! | 2 | #REF! | 138 | #REF! | 36.3 | #REF! | 3.269 | #REF! | 40 | #REF! | 48 | #REF! | 250 | #REF! | 348 | #REF! | 300 | #REF! | 400 | #REF! | 0.004597701 | #REF! | 344.145 | #REF! | 500 | #REF! | 37.93 | #REF! | 0.33
| 16 | #REF! | 2 | #REF! | 138 | #REF! | 36.3 | #REF! | 3.269 | #REF! | 40 | #REF! | 48 | #REF! | 250 | #REF! | 348 | #REF! | 300 | #REF! | 400 | #REF! | 0.004597701 | #REF! | 370.5479 | #REF! | 500 | #REF! | 40.84 | #REF! | 0.38
Viga B2-a - Gilbert e Nejadi (2004) | 16 | #REF! | 2 | #REF! | 168 | #REF! | 36.3 | #REF! | 3.269 | #REF! | 25 | #REF! | 33 | #REF! | 250 | #REF! | 333 | #REF! | 300 | #REF! | 400 | #REF! | 0.004804805 | #REF! | 211.7676 | #REF! | 500 | #REF! | 23.34 | #REF! | 0.15
| 16 | #REF! | 2 | #REF! | 168 | #REF! | 36.3 | #REF! | 3.269 | #REF! | 25 | #REF! | 33 | #REF! | 250 | #REF! | 333 | #REF! | 300 | #REF! | 400 | #REF! | 0.004804805 | #REF! | 238.2612 | #REF! | 500 | #REF! | 26.26 | #REF! | 0.18
| 16 | #REF! | 2 | #REF! | 168 | #REF! | 36.3 | #REF! | 3.269 | #REF! | 25 | #REF! | 33 | #REF! | 250 | #REF! | 333 | #REF! | 300 | #REF! | 400 | #REF! | 0.004804805 | #REF! | 264.7095 | #REF! | 500 | #REF! | 29.175 | #REF! | 0.2
| 16 | #REF! | 2 | #REF! | 168 | #REF! | 36.3 | #REF! | 3.269 | #REF! | 25 | #REF! | 33 | #REF! | 250 | #REF! | 333 | #REF! | 300 | #REF! | 400 | #REF! | 0.004804805 | #REF! | 291.1578 | #REF! | 500 | #REF! | 32.09 | #REF! | 0.23
| 16 | #REF! | 2 | #REF! | 168 | #REF! | 36.3 | #REF! | 3.269 | #REF! | 25 | #REF! | 33 | #REF! | 250 | #REF! | 333 | #REF! | 300 | #REF! | 400 | #REF! | 0.004804805 | #REF! | 317.6514 | #REF! | 500 | #REF! | 35.01 | #REF! | 0.25
| 16 | #REF! | 2 | #REF! | 168 | #REF! | 36.3 | #REF! | 3.269 | #REF! | 25 | #REF! | 33 | #REF! | 250 | #REF! | 333 | #REF! | 300 | #REF! | 400 | #REF! | 0.004804805 | #REF! | 344.145 | #REF! | 500 | #REF! | 37.93 | #REF! | 0.3
| 16 | #REF! | 2 | #REF! | 168 | #REF! | 36.3 | #REF! | 3.269 | #REF! | 25 | #REF! | 33 | #REF! | 250 | #REF! | 333 | #REF! | 300 | #REF! | 400 | #REF! | 0.004804805 | #REF! | 370.5479 | #REF! | 500 | #REF! | 40.84 | #REF! | 0.3
Viga B2-b - Gilbert e Nejadi (2004) | 16 | #REF! | 2 | #REF! | 168 | #REF! | 36.3 | #REF! | 3.269 | #REF! | 25 | #REF! | 33 | #REF! | 250 | #REF! | 333 | #REF! | 300 | #REF! | 400 | #REF! | 0.004804805 | #REF! | 185.274 | #REF! | 500 | #REF! | 20.42 | #REF! | 0.15
| 16 | #REF! | 2 | #REF! | 168 | #REF! | 36.3 | #REF! | 3.269 | #REF! | 25 | #REF! | 33 | #REF! | 250 | #REF! | 333 | #REF! | 300 | #REF! | 400 | #REF! | 0.004804805 | #REF! | 211.7676 | #REF! | 500 | #REF! | 23.34 | #REF! | 0.18
| 16 | #REF! | 2 | #REF! | 168 | #REF! | 36.3 | #REF! | 3.269 | #REF! | 25 | #REF! | 33 | #REF! | 250 | #REF! | 333 | #REF! | 300 | #REF! | 400 | #REF! | 0.004804805 | #REF! | 238.2612 | #REF! | 500 | #REF! | 26.26 | #REF! | 0.18
| 16 | #REF! | 2 | #REF! | 168 | #REF! | 36.3 | #REF! | 3.269 | #REF! | 25 | #REF! | 33 | #REF! | 250 | #REF! | 333 | #REF! | 300 | #REF! | 400 | #REF! | 0.004804805 | #REF! | 264.7095 | #REF! | 500 | #REF! | 29.175 | #REF! | 0.25
| 16 | #REF! | 2 | #REF! | 168 | #REF! | 36.3 | #REF! | 3.269 | #REF! | 25 | #REF! | 33 | #REF! | 250 | #REF! | 333 | #REF! | 300 | #REF! | 400 | #REF! | 0.004804805 | #REF! | 291.1578 | #REF! | 500 | #REF! | 32.09 | #REF! | 0.28
| 16 | #REF! | 2 | #REF! | 168 | #REF! | 36.3 | #REF! | 3.269 | #REF! | 25 | #REF! | 33 | #REF! | 250 | #REF! | 333 | #REF! | 300 | #REF! | 400 | #REF! | 0.004804805 | #REF! | 317.6514 | #REF! | 500 | #REF! | 35.01 | #REF! | 0.33
| 16 | #REF! | 2 | #REF! | 168 | #REF! | 36.3 | #REF! | 3.269 | #REF! | 25 | #REF! | 33 | #REF! | 250 | #REF! | 333 | #REF! | 300 | #REF! | 400 | #REF! | 0.004804805 | #REF! | 344.145 | #REF! | 500 | #REF! | 37.93 | #REF! | 0.38
| 16 | #REF! | 2 | #REF! | 168 | #REF! | 36.3 | #REF! | 3.269 | #REF! | 25 | #REF! | 33 | #REF! | 250 | #REF! | 333 | #REF! | 300 | #REF! | 400 | #REF! | 0.004804805 | #REF! | 370.5479 | #REF! | 500 | #REF! | 40.84 | #REF! | 0.43
Viga B3-a - Gilbert e Nejadi (2004) | 16 | #REF! | 3 | #REF! | 76 | #REF! | 36.3 | #REF! | 3.269 | #REF! | 25 | #REF! | 33 | #REF! | 250 | #REF! | 333 | #REF! | 300 | #REF! | 600 | #REF! | 0.007207207 | #REF! | 233.3047 | #REF! | 500 | #REF! | 37.93 | #REF! | 0.15
| 16 | #REF! | 3 | #REF! | 76 | #REF! | 36.3 | #REF! | 3.269 | #REF! | 25 | #REF! | 33 | #REF! | 250 | #REF! | 333 | #REF! | 300 | #REF! | 600 | #REF! | 0.007207207 | #REF! | 251.2039 | #REF! | 500 | #REF! | 40.84 | #REF! | 0.18
| 16 | #REF! | 3 | #REF! | 76 | #REF! | 36.3 | #REF! | 3.269 | #REF! | 25 | #REF! | 33 | #REF! | 250 | #REF! | 333 | #REF! | 300 | #REF! | 600 | #REF! | 0.007207207 | #REF! | 269.1646 | #REF! | 500 | #REF! | 43.76 | #REF! | 0.18
| 16 | #REF! | 3 | #REF! | 76 | #REF! | 36.3 | #REF! | 3.269 | #REF! | 25 | #REF! | 33 | #REF! | 250 | #REF! | 333 | #REF! | 300 | #REF! | 600 | #REF! | 0.007207207 | #REF! | 287.1253 | #REF! | 500 | #REF! | 46.68 | #REF! | 0.2
| 16 | #REF! | 3 | #REF! | 76 | #REF! | 36.3 | #REF! | 3.269 | #REF! | 25 | #REF! | 33 | #REF! | 250 | #REF! | 333 | #REF! | 300 | #REF! | 600 | #REF! | 0.007207207 | #REF! | 305.086 | #REF! | 500 | #REF! | 49.6 | #REF! | 0.2
Viga B3-b - Gilbert e Nejadi (2004) | 16 | #REF! | 3 | #REF! | 76 | #REF! | 36.3 | #REF! | 3.269 | #REF! | 25 | #REF! | 33 | #REF! | 250 | #REF! | 333 | #REF! | 300 | #REF! | 600 | #REF! | 0.007207207 | #REF! | 251.2039 | #REF! | 500 | #REF! | 40.84 | #REF! | 0.15
| 16 | #REF! | 3 | #REF! | 76 | #REF! | 36.3 | #REF! | 3.269 | #REF! | 25 | #REF! | 33 | #REF! | 250 | #REF! | 333 | #REF! | 300 | #REF! | 600 | #REF! | 0.007207207 | #REF! | 269.1646 | #REF! | 500 | #REF! | 43.76 | #REF! | 0.18
| 16 | #REF! | 3 | #REF! | 76 | #REF! | 36.3 | #REF! | 3.269 | #REF! | 25 | #REF! | 33 | #REF! | 250 | #REF! | 333 | #REF! | 300 | #REF! | 600 | #REF! | 0.007207207 | #REF! | 287.1253 | #REF! | 500 | #REF! | 46.68 | #REF! | 0.2
| 16 | #REF! | 3 | #REF! | 76 | #REF! | 36.3 | #REF! | 3.269 | #REF! | 25 | #REF! | 33 | #REF! | 250 | #REF! | 333 | #REF! | 300 | #REF! | 600 | #REF! | 0.007207207 | #REF! | 305.086 | #REF! | 500 | #REF! | 49.6 | #REF! | 0.2
Laje S1-a - Gilbert e Nejadi (2004) | 12 | #REF! | 2 | #REF! | 296 | #REF! | 36.3 | #REF! | 3.269 | #REF! | 25 | #REF! | 31 | #REF! | 400 | #REF! | 161 | #REF! | 130 | #REF! | 220 | #REF! | 0.003416149 | #REF! | 176.2862 | #REF! | 500 | #REF! | 4.67 | #REF! | 0.2
| 12 | #REF! | 2 | #REF! | 296 | #REF! | 36.3 | #REF! | 3.269 | #REF! | 25 | #REF! | 31 | #REF! | 400 | #REF! | 161 | #REF! | 130 | #REF! | 220 | #REF! | 0.003416149 | #REF! | 242.3463 | #REF! | 500 | #REF! | 6.42 | #REF! | 0.25
| 12 | #REF! | 2 | #REF! | 296 | #REF! | 36.3 | #REF! | 3.269 | #REF! | 25 | #REF! | 31 | #REF! | 400 | #REF! | 161 | #REF! | 130 | #REF! | 220 | #REF! | 0.003416149 | #REF! | 308.4064 | #REF! | 500 | #REF! | 8.17 | #REF! | 0.33
Laje S1-b - Gilbert e Nejadi (2004) | 12 | #REF! | 2 | #REF! | 296 | #REF! | 36.3 | #REF! | 3.269 | #REF! | 25 | #REF! | 31 | #REF! | 400 | #REF! | 161 | #REF! | 130 | #REF! | 220 | #REF! | 0.003416149 | #REF! | 242.3463 | #REF! | 500 | #REF! | 6.42 | #REF! | 0.23
| 12 | #REF! | 2 | #REF! | 296 | #REF! | 36.3 | #REF! | 3.269 | #REF! | 25 | #REF! | 31 | #REF! | 400 | #REF! | 161 | #REF! | 130 | #REF! | 220 | #REF! | 0.003416149 | #REF! | 308.4064 | #REF! | 500 | #REF! | 8.17 | #REF! | 0.28
Laje S2-a - Gilbert e Nejadi (2004) | 12 | #REF! | 3 | #REF! | 142 | #REF! | 36.3 | #REF! | 3.269 | #REF! | 25 | #REF! | 31 | #REF! | 400 | #REF! | 161 | #REF! | 130 | #REF! | 330 | #REF! | 0.005124224 | #REF! | 208.7797 | #REF! | 500 | #REF! | 8.17 | #REF! | 0.18
| 12 | #REF! | 3 | #REF! | 142 | #REF! | 36.3 | #REF! | 3.269 | #REF! | 25 | #REF! | 31 | #REF! | 400 | #REF! | 161 | #REF! | 130 | #REF! | 330 | #REF! | 0.005124224 | #REF! | 253.5 | #REF! | 500 | #REF! | 9.92 | #REF! | 0.23
| 12 | #REF! | 3 | #REF! | 142 | #REF! | 36.3 | #REF! | 3.269 | #REF! | 25 | #REF! | 31 | #REF! | 400 | #REF! | 161 | #REF! | 130 | #REF! | 330 | #REF! | 0.005124224 | #REF! | 298.2203 | #REF! | 500 | #REF! | 11.67 | #REF! | 0.25
Laje S2-b - Gilbert e Nejadi (2004) | 12 | #REF! | 3 | #REF! | 142 | #REF! | 36.3 | #REF! | 3.269 | #REF! | 25 | #REF! | 31 | #REF! | 400 | #REF! | 161 | #REF! | 130 | #REF! | 330 | #REF! | 0.005124224 | #REF! | 208.7797 | #REF! | 500 | #REF! | 8.17 | #REF! | 0.18
| 12 | #REF! | 3 | #REF! | 142 | #REF! | 36.3 | #REF! | 3.269 | #REF! | 25 | #REF! | 31 | #REF! | 400 | #REF! | 161 | #REF! | 130 | #REF! | 330 | #REF! | 0.005124224 | #REF! | 253.5 | #REF! | 500 | #REF! | 9.92 | #REF! | 0.23
| 12 | #REF! | 3 | #REF! | 142 | #REF! | 36.3 | #REF! | 3.269 | #REF! | 25 | #REF! | 31 | #REF! | 400 | #REF! | 161 | #REF! | 130 | #REF! | 330 | #REF! | 0.005124224 | #REF! | 298.2203 | #REF! | 500 | #REF! | 11.67 | #REF! | 0.25
Laje S3-a - Gilbert e Nejadi (2004) | 12 | #REF! | 4 | #REF! | 90.67 | #REF! | 36.3 | #REF! | 3.269 | #REF! | 25 | #REF! | 31 | #REF! | 400 | #REF! | 161 | #REF! | 130 | #REF! | 440 | #REF! | 0.006832298 | #REF! | 226.4553 | #REF! | 500 | #REF! | 11.67 | #REF! | 0.15
| 12 | #REF! | 4 | #REF! | 90.67 | #REF! | 36.3 | #REF! | 3.269 | #REF! | 25 | #REF! | 31 | #REF! | 400 | #REF! | 161 | #REF! | 130 | #REF! | 440 | #REF! | 0.006832298 | #REF! | 260.4139 | #REF! | 500 | #REF! | 13.42 | #REF! | 0.15
| 12 | #REF! | 4 | #REF! | 90.67 | #REF! | 36.3 | #REF! | 3.269 | #REF! | 25 | #REF! | 31 | #REF! | 400 | #REF! | 161 | #REF! | 130 | #REF! | 440 | #REF! | 0.006832298 | #REF! | 294.3725 | #REF! | 500 | #REF! | 15.17 | #REF! | 0.18
Laje S3-b - Gilbert e Nejadi (2004) | 12 | #REF! | 4 | #REF! | 90.67 | #REF! | 36.3 | #REF! | 3.269 | #REF! | 25 | #REF! | 31 | #REF! | 400 | #REF! | 161 | #REF! | 130 | #REF! | 440 | #REF! | 0.006832298 | #REF! | 226.4553 | #REF! | 500 | #REF! | 11.67 | #REF! | 0.18
| 12 | #REF! | 4 | #REF! | 90.67 | #REF! | 36.3 | #REF! | 3.269 | #REF! | 25 | #REF! | 31 | #REF! | 400 | #REF! | 161 | #REF! | 130 | #REF! | 440 | #REF! | 0.006832298 | #REF! | 260.4139 | #REF! | 500 | #REF! | 13.42 | #REF! | 0.2
| 12 | #REF! | 4 | #REF! | 90.67 | #REF! | 36.3 | #REF! | 3.269 | #REF! | 25 | #REF! | 31 | #REF! | 400 | #REF! | 161 | #REF! | 130 | #REF! | 440 | #REF! | 0.006832298 | #REF! | 294.3725 | #REF! | 500 | #REF! | 15.17 | #REF! | 0.23
Viga 250-10-1 - Cornelissen (2022) | 10 | #REF! | 1 | #REF! | 45 | #REF! | 36.1 | #REF! | 2.8 | #REF! | 40 | #REF! | 45 | #REF! | 100 | #REF! | 250 | #REF! | 205 | #REF! | 78.5 | #REF! | 0.00314 | #REF! | 274.1436 | #REF! | 528 | #REF! | 4.1 | #REF! | 0.16
| 10 | #REF! | 1 | #REF! | 45 | #REF! | 36.1 | #REF! | 2.8 | #REF! | 40 | #REF! | 45 | #REF! | 100 | #REF! | 250 | #REF! | 205 | #REF! | 78.5 | #REF! | 0.00314 | #REF! | 294.2029 | #REF! | 528 | #REF! | 4.4 | #REF! | 0.18
| 10 | #REF! | 1 | #REF! | 45 | #REF! | 36.1 | #REF! | 2.8 | #REF! | 40 | #REF! | 45 | #REF! | 100 | #REF! | 250 | #REF! | 205 | #REF! | 78.5 | #REF! | 0.00314 | #REF! | 316.9368 | #REF! | 528 | #REF! | 4.74 | #REF! | 0.2
| 10 | #REF! | 1 | #REF! | 45 | #REF! | 36.1 | #REF! | 2.8 | #REF! | 40 | #REF! | 45 | #REF! | 100 | #REF! | 250 | #REF! | 205 | #REF! | 78.5 | #REF! | 0.00314 | #REF! | 336.9961 | #REF! | 528 | #REF! | 5.04 | #REF! | 0.22
| 10 | #REF! | 1 | #REF! | 45 | #REF! | 36.1 | #REF! | 2.8 | #REF! | 40 | #REF! | 45 | #REF! | 100 | #REF! | 250 | #REF! | 205 | #REF! | 78.5 | #REF! | 0.00314 | #REF! | 359.7299 | #REF! | 528 | #REF! | 5.38 | #REF! | 0.24
| 10 | #REF! | 1 | #REF! | 45 | #REF! | 36.1 | #REF! | 2.8 | #REF! | 40 | #REF! | 45 | #REF! | 100 | #REF! | 250 | #REF! | 205 | #REF! | 78.5 | #REF! | 0.00314 | #REF! | 379.7892 | #REF! | 528 | #REF! | 5.68 | #REF! | 0.26
| 10 | #REF! | 1 | #REF! | 45 | #REF! | 36.1 | #REF! | 2.8 | #REF! | 40 | #REF! | 45 | #REF! | 100 | #REF! | 250 | #REF! | 205 | #REF! | 78.5 | #REF! | 0.00314 | #REF! | 403.8604 | #REF! | 528 | #REF! | 6.04 | #REF! | 0.28
Viga 250-10-2 - Cornelissen (2022) | 10 | #REF! | 1 | #REF! | 45 | #REF! | 36.1 | #REF! | 2.8 | #REF! | 40 | #REF! | 45 | #REF! | 100 | #REF! | 250 | #REF! | 205 | #REF! | 78.5 | #REF! | 0.00314 | #REF! | 251.4098 | #REF! | 528 | #REF! | 3.76 | #REF! | 0.15
| 10 | #REF! | 1 | #REF! | 45 | #REF! | 36.1 | #REF! | 2.8 | #REF! | 40 | #REF! | 45 | #REF! | 100 | #REF! | 250 | #REF! | 205 | #REF! | 78.5 | #REF! | 0.00314 | #REF! | 274.1436 | #REF! | 528 | #REF! | 4.1 | #REF! | 0.17
| 10 | #REF! | 1 | #REF! | 45 | #REF! | 36.1 | #REF! | 2.8 | #REF! | 40 | #REF! | 45 | #REF! | 100 | #REF! | 250 | #REF! | 205 | #REF! | 78.5 | #REF! | 0.00314 | #REF! | 295.5402 | #REF! | 528 | #REF! | 4.42 | #REF! | 0.19
| 10 | #REF! | 1 | #REF! | 45 | #REF! | 36.1 | #REF! | 2.8 | #REF! | 40 | #REF! | 45 | #REF! | 100 | #REF! | 250 | #REF! | 205 | #REF! | 78.5 | #REF! | 0.00314 | #REF! | 314.9309 | #REF! | 528 | #REF! | 4.71 | #REF! | 0.2
| 10 | #REF! | 1 | #REF! | 45 | #REF! | 36.1 | #REF! | 2.8 | #REF! | 40 | #REF! | 45 | #REF! | 100 | #REF! | 250 | #REF! | 205 | #REF! | 78.5 | #REF! | 0.00314 | #REF! | 336.9961 | #REF! | 528 | #REF! | 5.04 | #REF! | 0.22
| 10 | #REF! | 1 | #REF! | 45 | #REF! | 36.1 | #REF! | 2.8 | #REF! | 40 | #REF! | 45 | #REF! | 100 | #REF! | 250 | #REF! | 205 | #REF! | 78.5 | #REF! | 0.00314 | #REF! | 359.0613 | #REF! | 528 | #REF! | 5.37 | #REF! | 0.24
| 10 | #REF! | 1 | #REF! | 45 | #REF! | 36.1 | #REF! | 2.8 | #REF! | 40 | #REF! | 45 | #REF! | 100 | #REF! | 250 | #REF! | 205 | #REF! | 78.5 | #REF! | 0.00314 | #REF! | 377.7833 | #REF! | 528 | #REF! | 5.65 | #REF! | 0.26
| 10 | #REF! | 1 | #REF! | 45 | #REF! | 36.1 | #REF! | 2.8 | #REF! | 40 | #REF! | 45 | #REF! | 100 | #REF! | 250 | #REF! | 205 | #REF! | 78.5 | #REF! | 0.00314 | #REF! | 395.8367 | #REF! | 528 | #REF! | 5.92 | #REF! | 0.29
Viga 250-20-2 - Cornelissen (2022) | 20 | #REF! | 1 | #REF! | 40 | #REF! | 36.1 | #REF! | 2.8 | #REF! | 40 | #REF! | 50 | #REF! | 100 | #REF! | 250 | #REF! | 200 | #REF! | 315 | #REF! | 0.0126 | #REF! | 201.3327 | #REF! | 598 | #REF! | 11.09 | #REF! | 0.17
| 20 | #REF! | 1 | #REF! | 40 | #REF! | 36.1 | #REF! | 2.8 | #REF! | 40 | #REF! | 50 | #REF! | 100 | #REF! | 250 | #REF! | 200 | #REF! | 315 | #REF! | 0.0126 | #REF! | 235.2815 | #REF! | 598 | #REF! | 12.96 | #REF! | 0.2
| 20 | #REF! | 1 | #REF! | 40 | #REF! | 36.1 | #REF! | 2.8 | #REF! | 40 | #REF! | 50 | #REF! | 100 | #REF! | 250 | #REF! | 200 | #REF! | 315 | #REF! | 0.0126 | #REF! | 268.141 | #REF! | 598 | #REF! | 14.77 | #REF! | 0.24
| 20 | #REF! | 1 | #REF! | 40 | #REF! | 36.1 | #REF! | 2.8 | #REF! | 40 | #REF! | 50 | #REF! | 100 | #REF! | 250 | #REF! | 200 | #REF! | 315 | #REF! | 0.0126 | #REF! | 300.819 | #REF! | 598 | #REF! | 16.57 | #REF! | 0.27
| 20 | #REF! | 1 | #REF! | 40 | #REF! | 36.1 | #REF! | 2.8 | #REF! | 40 | #REF! | 50 | #REF! | 100 | #REF! | 250 | #REF! | 200 | #REF! | 315 | #REF! | 0.0126 | #REF! | 333.1339 | #REF! | 598 | #REF! | 18.35 | #REF! | 0.32
| 20 | #REF! | 1 | #REF! | 40 | #REF! | 36.1 | #REF! | 2.8 | #REF! | 40 | #REF! | 50 | #REF! | 100 | #REF! | 250 | #REF! | 200 | #REF! | 315 | #REF! | 0.0126 | #REF! | 366.3565 | #REF! | 598 | #REF! | 20.18 | #REF! | 0.34
Viga 250-20-3 - Cornelissen (2022) | 20 | #REF! | 1 | #REF! | 40 | #REF! | 36.1 | #REF! | 2.8 | #REF! | 40 | #REF! | 50 | #REF! | 100 | #REF! | 250 | #REF! | 200 | #REF! | 315 | #REF! | 0.0126 | #REF! | 169.744 | #REF! | 598 | #REF! | 9.35 | #REF! | 0.16
| 20 | #REF! | 1 | #REF! | 40 | #REF! | 36.1 | #REF! | 2.8 | #REF! | 40 | #REF! | 50 | #REF! | 100 | #REF! | 250 | #REF! | 200 | #REF! | 315 | #REF! | 0.0126 | #REF! | 201.8773 | #REF! | 598 | #REF! | 11.12 | #REF! | 0.2
| 20 | #REF! | 1 | #REF! | 40 | #REF! | 36.1 | #REF! | 2.8 | #REF! | 40 | #REF! | 50 | #REF! | 100 | #REF! | 250 | #REF! | 200 | #REF! | 315 | #REF! | 0.0126 | #REF! | 234.7368 | #REF! | 598 | #REF! | 12.93 | #REF! | 0.24
| 20 | #REF! | 1 | #REF! | 40 | #REF! | 36.1 | #REF! | 2.8 | #REF! | 40 | #REF! | 50 | #REF! | 100 | #REF! | 250 | #REF! | 200 | #REF! | 315 | #REF! | 0.0126 | #REF! | 267.2333 | #REF! | 598 | #REF! | 14.72 | #REF! | 0.27
| 20 | #REF! | 1 | #REF! | 40 | #REF! | 36.1 | #REF! | 2.8 | #REF! | 40 | #REF! | 50 | #REF! | 100 | #REF! | 250 | #REF! | 200 | #REF! | 315 | #REF! | 0.0126 | #REF! | 301.0005 | #REF! | 598 | #REF! | 16.58 | #REF! | 0.29
| 20 | #REF! | 1 | #REF! | 40 | #REF! | 36.1 | #REF! | 2.8 | #REF! | 40 | #REF! | 50 | #REF! | 100 | #REF! | 250 | #REF! | 200 | #REF! | 315 | #REF! | 0.0126 | #REF! | 333.1339 | #REF! | 598 | #REF! | 18.35 | #REF! | 0.32
| 20 | #REF! | 1 | #REF! | 40 | #REF! | 36.1 | #REF! | 2.8 | #REF! | 40 | #REF! | 50 | #REF! | 100 | #REF! | 250 | #REF! | 200 | #REF! | 315 | #REF! | 0.0126 | #REF! | 348.7467 | #REF! | 598 | #REF! | 19.21 | #REF! | 0.33
Viga 350-10-1 - Cornelissen (2022) | 10 | #REF! | 1 | #REF! | 45 | #REF! | 36.1 | #REF! | 2.8 | #REF! | 40 | #REF! | 45 | #REF! | 100 | #REF! | 350 | #REF! | 305 | #REF! | 78.5 | #REF! | 0.002242857 | #REF! | 310.3099 | #REF! | 528 | #REF! | 6.99 | #REF! | 0.15
| 10 | #REF! | 1 | #REF! | 45 | #REF! | 36.1 | #REF! | 2.8 | #REF! | 40 | #REF! | 45 | #REF! | 100 | #REF! | 350 | #REF! | 305 | #REF! | 78.5 | #REF! | 0.002242857 | #REF! | 330.2869 | #REF! | 528 | #REF! | 7.44 | #REF! | 0.19
| 10 | #REF! | 1 | #REF! | 45 | #REF! | 36.1 | #REF! | 2.8 | #REF! | 40 | #REF! | 45 | #REF! | 100 | #REF! | 350 | #REF! | 305 | #REF! | 78.5 | #REF! | 0.002242857 | #REF! | 334.2823 | #REF! | 528 | #REF! | 7.53 | #REF! | 0.2
| 10 | #REF! | 1 | #REF! | 45 | #REF! | 36.1 | #REF! | 2.8 | #REF! | 40 | #REF! | 45 | #REF! | 100 | #REF! | 350 | #REF! | 305 | #REF! | 78.5 | #REF! | 0.002242857 | #REF! | 351.1518 | #REF! | 528 | #REF! | 7.91 | #REF! | 0.23
| 10 | #REF! | 1 | #REF! | 45 | #REF! | 36.1 | #REF! | 2.8 | #REF! | 40 | #REF! | 45 | #REF! | 100 | #REF! | 350 | #REF! | 305 | #REF! | 78.5 | #REF! | 0.002242857 | #REF! | 362.6941 | #REF! | 528 | #REF! | 8.17 | #REF! | 0.25
| 10 | #REF! | 1 | #REF! | 45 | #REF! | 36.1 | #REF! | 2.8 | #REF! | 40 | #REF! | 45 | #REF! | 100 | #REF! | 350 | #REF! | 305 | #REF! | 78.5 | #REF! | 0.002242857 | #REF! | 375.5681 | #REF! | 528 | #REF! | 8.46 | #REF! | 0.28
| 10 | #REF! | 1 | #REF! | 45 | #REF! | 36.1 | #REF! | 2.8 | #REF! | 40 | #REF! | 45 | #REF! | 100 | #REF! | 350 | #REF! | 305 | #REF! | 78.5 | #REF! | 0.002242857 | #REF! | 387.1104 | #REF! | 528 | #REF! | 8.72 | #REF! | 0.31
| 10 | #REF! | 1 | #REF! | 45 | #REF! | 36.1 | #REF! | 2.8 | #REF! | 40 | #REF! | 45 | #REF! | 100 | #REF! | 350 | #REF! | 305 | #REF! | 78.5 | #REF! | 0.002242857 | #REF! | 400.8724 | #REF! | 528 | #REF! | 9.03 | #REF! | 0.36
Viga 350-10-2 - Cornelissen (2022) | 10 | #REF! | 1 | #REF! | 45 | #REF! | 36.1 | #REF! | 2.8 | #REF! | 40 | #REF! | 45 | #REF! | 100 | #REF! | 350 | #REF! | 305 | #REF! | 78.5 | #REF! | 0.002242857 | #REF! | 308.9781 | #REF! | 528 | #REF! | 6.96 | #REF! | 0.16
| 10 | #REF! | 1 | #REF! | 45 | #REF! | 36.1 | #REF! | 2.8 | #REF! | 40 | #REF! | 45 | #REF! | 100 | #REF! | 350 | #REF! | 305 | #REF! | 78.5 | #REF! | 0.002242857 | #REF! | 322.2961 | #REF! | 528 | #REF! | 7.26 | #REF! | 0.18
| 10 | #REF! | 1 | #REF! | 45 | #REF! | 36.1 | #REF! | 2.8 | #REF! | 40 | #REF! | 45 | #REF! | 100 | #REF! | 350 | #REF! | 305 | #REF! | 78.5 | #REF! | 0.002242857 | #REF! | 334.7262 | #REF! | 528 | #REF! | 7.54 | #REF! | 0.2
| 10 | #REF! | 1 | #REF! | 45 | #REF! | 36.1 | #REF! | 2.8 | #REF! | 40 | #REF! | 45 | #REF! | 100 | #REF! | 350 | #REF! | 305 | #REF! | 78.5 | #REF! | 0.002242857 | #REF! | 347.6003 | #REF! | 528 | #REF! | 7.83 | #REF! | 0.23
| 10 | #REF! | 1 | #REF! | 45 | #REF! | 36.1 | #REF! | 2.8 | #REF! | 40 | #REF! | 45 | #REF! | 100 | #REF! | 350 | #REF! | 305 | #REF! | 78.5 | #REF! | 0.002242857 | #REF! | 361.3623 | #REF! | 528 | #REF! | 8.14 | #REF! | 0.24
| 10 | #REF! | 1 | #REF! | 45 | #REF! | 36.1 | #REF! | 2.8 | #REF! | 40 | #REF! | 45 | #REF! | 100 | #REF! | 350 | #REF! | 305 | #REF! | 78.5 | #REF! | 0.002242857 | #REF! | 375.5681 | #REF! | 528 | #REF! | 8.46 | #REF! | 0.25
| 10 | #REF! | 1 | #REF! | 45 | #REF! | 36.1 | #REF! | 2.8 | #REF! | 40 | #REF! | 45 | #REF! | 100 | #REF! | 350 | #REF! | 305 | #REF! | 78.5 | #REF! | 0.002242857 | #REF! | 388.4422 | #REF! | 528 | #REF! | 8.75 | #REF! | 0.27
| 10 | #REF! | 1 | #REF! | 45 | #REF! | 36.1 | #REF! | 2.8 | #REF! | 40 | #REF! | 45 | #REF! | 100 | #REF! | 350 | #REF! | 305 | #REF! | 78.5 | #REF! | 0.002242857 | #REF! | 399.9845 | #REF! | 528 | #REF! | 9.01 | #REF! | 0.29
Viga 350-10-3 - Cornelissen (2022) | 10 | #REF! | 1 | #REF! | 45 | #REF! | 36.1 | #REF! | 2.8 | #REF! | 40 | #REF! | 45 | #REF! | 100 | #REF! | 350 | #REF! | 305 | #REF! | 78.5 | #REF! | 0.002242857 | #REF! | 323.6279 | #REF! | 528 | #REF! | 7.29 | #REF! | 0.15
| 10 | #REF! | 1 | #REF! | 45 | #REF! | 36.1 | #REF! | 2.8 | #REF! | 40 | #REF! | 45 | #REF! | 100 | #REF! | 350 | #REF! | 305 | #REF! | 78.5 | #REF! | 0.002242857 | #REF! | 336.502 | #REF! | 528 | #REF! | 7.58 | #REF! | 0.16
| 10 | #REF! | 1 | #REF! | 45 | #REF! | 36.1 | #REF! | 2.8 | #REF! | 40 | #REF! | 45 | #REF! | 100 | #REF! | 350 | #REF! | 305 | #REF! | 78.5 | #REF! | 0.002242857 | #REF! | 354.7033 | #REF! | 528 | #REF! | 7.99 | #REF! | 0.18
| 10 | #REF! | 1 | #REF! | 45 | #REF! | 36.1 | #REF! | 2.8 | #REF! | 40 | #REF! | 45 | #REF! | 100 | #REF! | 350 | #REF! | 305 | #REF! | 78.5 | #REF! | 0.002242857 | #REF! | 365.3577 | #REF! | 528 | #REF! | 8.23 | #REF! | 0.18
| 10 | #REF! | 1 | #REF! | 45 | #REF! | 36.1 | #REF! | 2.8 | #REF! | 40 | #REF! | 45 | #REF! | 100 | #REF! | 350 | #REF! | 305 | #REF! | 78.5 | #REF! | 0.002242857 | #REF! | 375.5681 | #REF! | 528 | #REF! | 8.46 | #REF! | 0.19
| 10 | #REF! | 1 | #REF! | 45 | #REF! | 36.1 | #REF! | 2.8 | #REF! | 40 | #REF! | 45 | #REF! | 100 | #REF! | 350 | #REF! | 305 | #REF! | 78.5 | #REF! | 0.002242857 | #REF! | 386.6665 | #REF! | 528 | #REF! | 8.71 | #REF! | 0.2
| 10 | #REF! | 1 | #REF! | 45 | #REF! | 36.1 | #REF! | 2.8 | #REF! | 40 | #REF! | 45 | #REF! | 100 | #REF! | 350 | #REF! | 305 | #REF! | 78.5 | #REF! | 0.002242857 | #REF! | 401.3163 | #REF! | 528 | #REF! | 9.04 | #REF! | 0.22
Viga 350-20-1 - Cornelissen (2022) | 20 | #REF! | 1 | #REF! | 40 | #REF! | 36.1 | #REF! | 2.8 | #REF! | 40 | #REF! | 50 | #REF! | 100 | #REF! | 350 | #REF! | 300 | #REF! | 315 | #REF! | 0.009 | #REF! | 224.9365 | #REF! | 598 | #REF! | 18.98 | #REF! | 0.16
| 20 | #REF! | 1 | #REF! | 40 | #REF! | 36.1 | #REF! | 2.8 | #REF! | 40 | #REF! | 50 | #REF! | 100 | #REF! | 350 | #REF! | 300 | #REF! | 315 | #REF! | 0.009 | #REF! | 259.8976 | #REF! | 598 | #REF! | 21.93 | #REF! | 0.2
| 20 | #REF! | 1 | #REF! | 40 | #REF! | 36.1 | #REF! | 2.8 | #REF! | 40 | #REF! | 50 | #REF! | 100 | #REF! | 350 | #REF! | 300 | #REF! | 315 | #REF! | 0.009 | #REF! | 294.7403 | #REF! | 598 | #REF! | 24.87 | #REF! | 0.23
Viga 350-20-2 - Cornelissen (2022) | 20 | #REF! | 1 | #REF! | 40 | #REF! | 36.1 | #REF! | 2.8 | #REF! | 40 | #REF! | 50 | #REF! | 100 | #REF! | 350 | #REF! | 300 | #REF! | 315 | #REF! | 0.009 | #REF! | 224.9365 | #REF! | 598 | #REF! | 18.98 | #REF! | 0.14
| 20 | #REF! | 1 | #REF! | 40 | #REF! | 36.1 | #REF! | 2.8 | #REF! | 40 | #REF! | 50 | #REF! | 100 | #REF! | 350 | #REF! | 300 | #REF! | 315 | #REF! | 0.009 | #REF! | 259.4236 | #REF! | 598 | #REF! | 21.89 | #REF! | 0.17
| 20 | #REF! | 1 | #REF! | 40 | #REF! | 36.1 | #REF! | 2.8 | #REF! | 40 | #REF! | 50 | #REF! | 100 | #REF! | 350 | #REF! | 300 | #REF! | 315 | #REF! | 0.009 | #REF! | 294.1477 | #REF! | 598 | #REF! | 24.82 | #REF! | 0.21
Viga 350-20-3 - Cornelissen (2022) | 20 | #REF! | 1 | #REF! | 40 | #REF! | 36.1 | #REF! | 2.8 | #REF! | 40 | #REF! | 50 | #REF! | 100 | #REF! | 350 | #REF! | 300 | #REF! | 315 | #REF! | 0.009 | #REF! | 154.3031 | #REF! | 598 | #REF! | 13.02 | #REF! | 0.21
| 20 | #REF! | 1 | #REF! | 40 | #REF! | 36.1 | #REF! | 2.8 | #REF! | 40 | #REF! | 50 | #REF! | 100 | #REF! | 350 | #REF! | 300 | #REF! | 315 | #REF! | 0.009 | #REF! | 190.3309 | #REF! | 598 | #REF! | 16.06 | #REF! | 0.25
| 20 | #REF! | 1 | #REF! | 40 | #REF! | 36.1 | #REF! | 2.8 | #REF! | 40 | #REF! | 50 | #REF! | 100 | #REF! | 350 | #REF! | 300 | #REF! | 315 | #REF! | 0.009 | #REF! | 224.3439 | #REF! | 598 | #REF! | 18.93 | #REF! | 0.29
| 20 | #REF! | 1 | #REF! | 40 | #REF! | 36.1 | #REF! | 2.8 | #REF! | 40 | #REF! | 50 | #REF! | 100 | #REF! | 350 | #REF! | 300 | #REF! | 315 | #REF! | 0.009 | #REF! | 258.4755 | #REF! | 598 | #REF! | 21.81 | #REF! | 0.33
| 20 | #REF! | 1 | #REF! | 40 | #REF! | 36.1 | #REF! | 2.8 | #REF! | 40 | #REF! | 50 | #REF! | 100 | #REF! | 350 | #REF! | 300 | #REF! | 315 | #REF! | 0.009 | #REF! | 306.71 | #REF! | 598 | #REF! | 25.88 | #REF! | 0.37
Viga G2 - Makhlouf e Malhas (1996) | 20 | #REF! | 6 | #REF! | 84 | #REF! | 40 | #REF! | 3.508821 | #REF! | 50 | #REF! | 64 | #REF! | 600 | #REF! | 400 | #REF! | 336 | #REF! | 1884 | #REF! | 0.00785 | #REF! | 179.888 | #REF! | 430 | #REF! | 103 | #REF! | 0.15
| 20 | #REF! | 6 | #REF! | 84 | #REF! | 40 | #REF! | 3.508821 | #REF! | 50 | #REF! | 64 | #REF! | 600 | #REF! | 400 | #REF! | 336 | #REF! | 1884 | #REF! | 0.00785 | #REF! | 225.2967 | #REF! | 430 | #REF! | 129 | #REF! | 0.23
| 20 | #REF! | 6 | #REF! | 84 | #REF! | 40 | #REF! | 3.508821 | #REF! | 50 | #REF! | 64 | #REF! | 600 | #REF! | 400 | #REF! | 336 | #REF! | 1884 | #REF! | 0.00785 | #REF! | 270.7053 | #REF! | 430 | #REF! | 155 | #REF! | 0.28
Viga G3 - Makhlouf e Malhas (1996) | 20 | #REF! | 9 | #REF! | 45 | #REF! | 40 | #REF! | 3.508821 | #REF! | 50 | #REF! | 64 | #REF! | 600 | #REF! | 400 | #REF! | 336 | #REF! | 2826 | #REF! | 0.011775 | #REF! | 176.8396 | #REF! | 430 | #REF! | 149 | #REF! | 0.18
| 20 | #REF! | 9 | #REF! | 45 | #REF! | 40 | #REF! | 3.508821 | #REF! | 50 | #REF! | 64 | #REF! | 600 | #REF! | 400 | #REF! | 336 | #REF! | 2826 | #REF! | 0.011775 | #REF! | 220.7528 | #REF! | 430 | #REF! | 186 | #REF! | 0.26
| 20 | #REF! | 9 | #REF! | 45 | #REF! | 40 | #REF! | 3.508821 | #REF! | 50 | #REF! | 64 | #REF! | 600 | #REF! | 400 | #REF! | 336 | #REF! | 2826 | #REF! | 0.011775 | #REF! | 264.6659 | #REF! | 430 | #REF! | 223 | #REF! | 0.34
Viga C1 - Kumar et al. (2007) | 16 | #REF! | 2 | #REF! | 52 | #REF! | 59.2 | #REF! | 3.42 | #REF! | 27 | #REF! | 35 | #REF! | 150 | #REF! | 235 | #REF! | 200 | #REF! | 402 | #REF! | 0.01140426 | #REF! | 234.7223 | #REF! | 528 | #REF! | 16.675 | #REF! | 0.15
| 16 | #REF! | 2 | #REF! | 52 | #REF! | 59.2 | #REF! | 3.42 | #REF! | 27 | #REF! | 35 | #REF! | 150 | #REF! | 235 | #REF! | 200 | #REF! | 402 | #REF! | 0.01140426 | #REF! | 315.6611 | #REF! | 528 | #REF! | 22.425 | #REF! | 0.19
| 16 | #REF! | 2 | #REF! | 52 | #REF! | 59.2 | #REF! | 3.42 | #REF! | 27 | #REF! | 35 | #REF! | 150 | #REF! | 235 | #REF! | 200 | #REF! | 402 | #REF! | 0.01140426 | #REF! | 364.2243 | #REF! | 528 | #REF! | 25.875 | #REF! | 0.22
| 16 | #REF! | 2 | #REF! | 52 | #REF! | 59.2 | #REF! | 3.42 | #REF! | 27 | #REF! | 35 | #REF! | 150 | #REF! | 235 | #REF! | 200 | #REF! | 402 | #REF! | 0.01140426 | #REF! | 404.6937 | #REF! | 528 | #REF! | 28.75 | #REF! | 0.22
| 16 | #REF! | 2 | #REF! | 52 | #REF! | 59.2 | #REF! | 3.42 | #REF! | 27 | #REF! | 35 | #REF! | 150 | #REF! | 235 | #REF! | 200 | #REF! | 402 | #REF! | 0.01140426 | #REF! | 469.4447 | #REF! | 528 | #REF! | 33.35 | #REF! | 0.25
| 16 | #REF! | 2 | #REF! | 52 | #REF! | 59.2 | #REF! | 3.42 | #REF! | 27 | #REF! | 35 | #REF! | 150 | #REF! | 235 | #REF! | 200 | #REF! | 402 | #REF! | 0.01140426 | #REF! | 526.1018 | #REF! | 528 | #REF! | 37.375 | #REF! | 0.29
Viga C2 - Kumar et al. (2007) | 20 | #REF! | 2 | #REF! | 44 | #REF! | 59.2 | #REF! | 3.42 | #REF! | 25 | #REF! | 35 | #REF! | 150 | #REF! | 235 | #REF! | 200 | #REF! | 628 | #REF! | 0.0178156 | #REF! | 270.8701 | #REF! | 528 | #REF! | 29.325 | #REF! | 0.17
| 20 | #REF! | 2 | #REF! | 44 | #REF! | 59.2 | #REF! | 3.42 | #REF! | 25 | #REF! | 35 | #REF! | 150 | #REF! | 235 | #REF! | 200 | #REF! | 628 | #REF! | 0.0178156 | #REF! | 308.0484 | #REF! | 528 | #REF! | 33.35 | #REF! | 0.19
| 20 | #REF! | 2 | #REF! | 44 | #REF! | 59.2 | #REF! | 3.42 | #REF! | 25 | #REF! | 35 | #REF! | 150 | #REF! | 235 | #REF! | 200 | #REF! | 628 | #REF! | 0.0178156 | #REF! | 355.849 | #REF! | 528 | #REF! | 38.525 | #REF! | 0.21
| 20 | #REF! | 2 | #REF! | 44 | #REF! | 59.2 | #REF! | 3.42 | #REF! | 25 | #REF! | 35 | #REF! | 150 | #REF! | 235 | #REF! | 200 | #REF! | 628 | #REF! | 0.0178156 | #REF! | 377.0937 | #REF! | 528 | #REF! | 40.825 | #REF! | 0.23
| 20 | #REF! | 2 | #REF! | 44 | #REF! | 59.2 | #REF! | 3.42 | #REF! | 25 | #REF! | 35 | #REF! | 150 | #REF! | 235 | #REF! | 200 | #REF! | 628 | #REF! | 0.0178156 | #REF! | 424.8943 | #REF! | 528 | #REF! | 46 | #REF! | 0.25
| 20 | #REF! | 2 | #REF! | 44 | #REF! | 59.2 | #REF! | 3.42 | #REF! | 25 | #REF! | 35 | #REF! | 150 | #REF! | 235 | #REF! | 200 | #REF! | 628 | #REF! | 0.0178156 | #REF! | 525.8067 | #REF! | 528 | #REF! | 56.925 | #REF! | 0.25
Viga C3 - Kumar et al. (2007) | 20 | #REF! | 3 | #REF! | 12 | #REF! | 59.2 | #REF! | 3.42 | #REF! | 25 | #REF! | 35 | #REF! | 150 | #REF! | 235 | #REF! | 200 | #REF! | 942 | #REF! | 0.0267234 | #REF! | 246.9219 | #REF! | 528 | #REF! | 39.1 | #REF! | 0.18
| 20 | #REF! | 3 | #REF! | 12 | #REF! | 59.2 | #REF! | 3.42 | #REF! | 25 | #REF! | 35 | #REF! | 150 | #REF! | 235 | #REF! | 200 | #REF! | 942 | #REF! | 0.0267234 | #REF! | 283.234 | #REF! | 528 | #REF! | 44.85 | #REF! | 0.19
| 20 | #REF! | 3 | #REF! | 12 | #REF! | 59.2 | #REF! | 3.42 | #REF! | 25 | #REF! | 35 | #REF! | 150 | #REF! | 235 | #REF! | 200 | #REF! | 942 | #REF! | 0.0267234 | #REF! | 315.9148 | #REF! | 528 | #REF! | 50.025 | #REF! | 0.21
| 20 | #REF! | 3 | #REF! | 12 | #REF! | 59.2 | #REF! | 3.42 | #REF! | 25 | #REF! | 35 | #REF! | 150 | #REF! | 235 | #REF! | 200 | #REF! | 942 | #REF! | 0.0267234 | #REF! | 355.8581 | #REF! | 528 | #REF! | 56.35 | #REF! | 0.23
| 20 | #REF! | 3 | #REF! | 12 | #REF! | 59.2 | #REF! | 3.42 | #REF! | 25 | #REF! | 35 | #REF! | 150 | #REF! | 235 | #REF! | 200 | #REF! | 942 | #REF! | 0.0267234 | #REF! | 395.8013 | #REF! | 528 | #REF! | 62.675 | #REF! | 0.25
| 20 | #REF! | 3 | #REF! | 12 | #REF! | 59.2 | #REF! | 3.42 | #REF! | 25 | #REF! | 35 | #REF! | 150 | #REF! | 235 | #REF! | 200 | #REF! | 942 | #REF! | 0.0267234 | #REF! | 432.1133 | #REF! | 528 | #REF! | 68.425 | #REF! | 0.29
| 20 | #REF! | 3 | #REF! | 12 | #REF! | 59.2 | #REF! | 3.42 | #REF! | 25 | #REF! | 35 | #REF! | 150 | #REF! | 235 | #REF! | 200 | #REF! | 942 | #REF! | 0.0267234 | #REF! | 468.4254 | #REF! | 528 | #REF! | 74.175 | #REF! | 0.31
| 20 | #REF! | 3 | #REF! | 12 | #REF! | 59.2 | #REF! | 3.42 | #REF! | 25 | #REF! | 35 | #REF! | 150 | #REF! | 235 | #REF! | 200 | #REF! | 942 | #REF! | 0.0267234 | #REF! | 501.1062 | #REF! | 528 | #REF! | 79.35 | #REF! | 0.37
Viga CS1 - Kumar et al. (2007) | 16 | #REF! | 2 | #REF! | 52 | #REF! | 62.4 | #REF! | 2.98 | #REF! | 27 | #REF! | 35 | #REF! | 150 | #REF! | 235 | #REF! | 200 | #REF! | 402 | #REF! | 0.01140426 | #REF! | 370.7473 | #REF! | 528 | #REF! | 26.45 | #REF! | 0.16
| 16 | #REF! | 2 | #REF! | 52 | #REF! | 62.4 | #REF! | 2.98 | #REF! | 27 | #REF! | 35 | #REF! | 150 | #REF! | 235 | #REF! | 200 | #REF! | 402 | #REF! | 0.01140426 | #REF! | 443.2848 | #REF! | 528 | #REF! | 31.625 | #REF! | 0.2
| 16 | #REF! | 2 | #REF! | 52 | #REF! | 62.4 | #REF! | 2.98 | #REF! | 27 | #REF! | 35 | #REF! | 150 | #REF! | 235 | #REF! | 200 | #REF! | 402 | #REF! | 0.01140426 | #REF! | 523.882 | #REF! | 528 | #REF! | 37.375 | #REF! | 0.26
Viga CS2 - Kumar et al. (2007) | 20 | #REF! | 2 | #REF! | 44 | #REF! | 62.4 | #REF! | 2.98 | #REF! | 25 | #REF! | 35 | #REF! | 150 | #REF! | 235 | #REF! | 200 | #REF! | 628 | #REF! | 0.0178156 | #REF! | 264.2801 | #REF! | 528 | #REF! | 28.75 | #REF! | 0.17
| 20 | #REF! | 2 | #REF! | 44 | #REF! | 62.4 | #REF! | 2.98 | #REF! | 25 | #REF! | 35 | #REF! | 150 | #REF! | 235 | #REF! | 200 | #REF! | 628 | #REF! | 0.0178156 | #REF! | 301.2793 | #REF! | 528 | #REF! | 32.775 | #REF! | 0.19
| 20 | #REF! | 2 | #REF! | 44 | #REF! | 62.4 | #REF! | 2.98 | #REF! | 25 | #REF! | 35 | #REF! | 150 | #REF! | 235 | #REF! | 200 | #REF! | 628 | #REF! | 0.0178156 | #REF! | 348.8497 | #REF! | 528 | #REF! | 37.95 | #REF! | 0.23
| 20 | #REF! | 2 | #REF! | 44 | #REF! | 62.4 | #REF! | 2.98 | #REF! | 25 | #REF! | 35 | #REF! | 150 | #REF! | 235 | #REF! | 200 | #REF! | 628 | #REF! | 0.0178156 | #REF! | 369.9921 | #REF! | 528 | #REF! | 40.25 | #REF! | 0.25
| 20 | #REF! | 2 | #REF! | 44 | #REF! | 62.4 | #REF! | 2.98 | #REF! | 25 | #REF! | 35 | #REF! | 150 | #REF! | 235 | #REF! | 200 | #REF! | 628 | #REF! | 0.0178156 | #REF! | 401.7057 | #REF! | 528 | #REF! | 43.7 | #REF! | 0.3
| 20 | #REF! | 2 | #REF! | 44 | #REF! | 62.4 | #REF! | 2.98 | #REF! | 25 | #REF! | 35 | #REF! | 150 | #REF! | 235 | #REF! | 200 | #REF! | 628 | #REF! | 0.0178156 | #REF! | 422.8482 | #REF! | 528 | #REF! | 46 | #REF! | 0.32
| 20 | #REF! | 2 | #REF! | 44 | #REF! | 62.4 | #REF! | 2.98 | #REF! | 25 | #REF! | 35 | #REF! | 150 | #REF! | 235 | #REF! | 200 | #REF! | 628 | #REF! | 0.0178156 | #REF! | 474.647 | #REF! | 528 | #REF! | 51.635 | #REF! | 0.36
| 20 | #REF! | 2 | #REF! | 44 | #REF! | 62.4 | #REF! | 2.98 | #REF! | 25 | #REF! | 35 | #REF! | 150 | #REF! | 235 | #REF! | 200 | #REF! | 628 | #REF! | 0.0178156 | #REF! | 526.4459 | #REF! | 528 | #REF! | 57.27 | #REF! | 0.47
Viga CS3 - Kumar et al. (2007) | 20 | #REF! | 3 | #REF! | 12 | #REF! | 62.4 | #REF! | 2.98 | #REF! | 25 | #REF! | 35 | #REF! | 150 | #REF! | 235 | #REF! | 200 | #REF! | 942 | #REF! | 0.0267234 | #REF! | 303.4026 | #REF! | 528 | #REF! | 48.3 | #REF! | 0.16
| 20 | #REF! | 3 | #REF! | 12 | #REF! | 62.4 | #REF! | 2.98 | #REF! | 25 | #REF! | 35 | #REF! | 150 | #REF! | 235 | #REF! | 200 | #REF! | 942 | #REF! | 0.0267234 | #REF! | 317.8503 | #REF! | 528 | #REF! | 50.6 | #REF! | 0.18
| 20 | #REF! | 3 | #REF! | 12 | #REF! | 62.4 | #REF! | 2.98 | #REF! | 25 | #REF! | 35 | #REF! | 150 | #REF! | 235 | #REF! | 200 | #REF! | 942 | #REF! | 0.0267234 | #REF! | 353.9697 | #REF! | 528 | #REF! | 56.35 | #REF! | 0.18
| 20 | #REF! | 3 | #REF! | 12 | #REF! | 62.4 | #REF! | 2.98 | #REF! | 25 | #REF! | 35 | #REF! | 150 | #REF! | 235 | #REF! | 200 | #REF! | 942 | #REF! | 0.0267234 | #REF! | 393.701 | #REF! | 528 | #REF! | 62.675 | #REF! | 0.2
| 20 | #REF! | 3 | #REF! | 12 | #REF! | 62.4 | #REF! | 2.98 | #REF! | 25 | #REF! | 35 | #REF! | 150 | #REF! | 235 | #REF! | 200 | #REF! | 942 | #REF! | 0.0267234 | #REF! | 429.8203 | #REF! | 528 | #REF! | 68.425 | #REF! | 0.2
| 20 | #REF! | 3 | #REF! | 12 | #REF! | 62.4 | #REF! | 2.98 | #REF! | 25 | #REF! | 35 | #REF! | 150 | #REF! | 235 | #REF! | 200 | #REF! | 942 | #REF! | 0.0267234 | #REF! | 462.3277 | #REF! | 528 | #REF! | 73.6 | #REF! | 0.2
| 20 | #REF! | 3 | #REF! | 12 | #REF! | 62.4 | #REF! | 2.98 | #REF! | 25 | #REF! | 35 | #REF! | 150 | #REF! | 235 | #REF! | 200 | #REF! | 942 | #REF! | 0.0267234 | #REF! | 502.059 | #REF! | 528 | #REF! | 79.925 | #REF! | 0.22
Viga B6 - Maghsoudi e Sharifi (2008) | 28 | #REF! | 4 | #REF! | 16 | #REF! | 71 | #REF! | 5.308474 | #REF! | 30 | #REF! | 44 | #REF! | 200 | #REF! | 300 | #REF! | 256 | #REF! | 2463 | #REF! | 0.04105 | #REF! | 151.172 | #REF! | 400 | #REF! | 78.75 | #REF! | 0.22
| 28 | #REF! | 4 | #REF! | 16 | #REF! | 71 | #REF! | 5.308474 | #REF! | 30 | #REF! | 44 | #REF! | 200 | #REF! | 300 | #REF! | 256 | #REF! | 2463 | #REF! | 0.04105 | #REF! | 201.7066 | #REF! | 400 | #REF! | 105.075 | #REF! | 0.25
| 28 | #REF! | 4 | #REF! | 16 | #REF! | 71 | #REF! | 5.308474 | #REF! | 30 | #REF! | 44 | #REF! | 200 | #REF! | 300 | #REF! | 256 | #REF! | 2463 | #REF! | 0.04105 | #REF! | 230.6452 | #REF! | 400 | #REF! | 120.15 | #REF! | 0.29
| 28 | #REF! | 4 | #REF! | 16 | #REF! | 71 | #REF! | 5.308474 | #REF! | 30 | #REF! | 44 | #REF! | 200 | #REF! | 300 | #REF! | 256 | #REF! | 2463 | #REF! | 0.04105 | #REF! | 263.9031 | #REF! | 400 | #REF! | 137.475 | #REF! | 0.31
| 28 | #REF! | 4 | #REF! | 16 | #REF! | 71 | #REF! | 5.308474 | #REF! | 30 | #REF! | 44 | #REF! | 200 | #REF! | 300 | #REF! | 256 | #REF! | 2463 | #REF! | 0.04105 | #REF! | 315.7335 | #REF! | 400 | #REF! | 164.475 | #REF! | 0.33
| 28 | #REF! | 4 | #REF! | 16 | #REF! | 71 | #REF! | 5.308474 | #REF! | 30 | #REF! | 44 | #REF! | 200 | #REF! | 300 | #REF! | 256 | #REF! | 2463 | #REF! | 0.04105 | #REF! | 342.0806 | #REF! | 400 | #REF! | 178.2 | #REF! | 0.34
| 28 | #REF! | 4 | #REF! | 16 | #REF! | 71 | #REF! | 5.308474 | #REF! | 30 | #REF! | 44 | #REF! | 200 | #REF! | 300 | #REF! | 256 | #REF! | 2463 | #REF! | 0.04105 | #REF! | 380.5214 | #REF! | 400 | #REF! | 198.225 | #REF! | 0.37
Viga F29-2D16-10A - Hong et al (2013) | 15.9 | #REF! | 2 | #REF! | 46 | #REF! | 28.91 | #REF! | 2.825877 | #REF! | 30 | #REF! | 38 | #REF! | 150 | #REF! | 250 | #REF! | 212 | #REF! | 397.2 | #REF! | 0.010592 | #REF! | 361.6696 | #REF! | 392 | #REF! | 27.1 | #REF! | 0.2
| 15.9 | #REF! | 2 | #REF! | 46 | #REF! | 28.91 | #REF! | 2.825877 | #REF! | 30 | #REF! | 38 | #REF! | 150 | #REF! | 250 | #REF! | 212 | #REF! | 397.2 | #REF! | 0.010592 | #REF! | 392.3 | #REF! | 392 | #REF! | 35.6 | #REF! | 0.35
Viga F29-2D16-10B - Hong et al (2013) | 15.9 | #REF! | 2 | #REF! | 46 | #REF! | 28.91 | #REF! | 2.825877 | #REF! | 30 | #REF! | 38 | #REF! | 150 | #REF! | 250 | #REF! | 212 | #REF! | 397.2 | #REF! | 0.010592 | #REF! | 363.0041 | #REF! | 392 | #REF! | 27.2 | #REF! | 0.2
| 15.9 | #REF! | 2 | #REF! | 46 | #REF! | 28.91 | #REF! | 2.825877 | #REF! | 30 | #REF! | 38 | #REF! | 150 | #REF! | 250 | #REF! | 212 | #REF! | 397.2 | #REF! | 0.010592 | #REF! | 392.3 | #REF! | 392 | #REF! | 35.6 | #REF! | 0.25
Viga F29-2D16-10C - Hong et al (2013) | 15.9 | #REF! | 2 | #REF! | 46 | #REF! | 28.91 | #REF! | 2.825877 | #REF! | 30 | #REF! | 38 | #REF! | 150 | #REF! | 250 | #REF! | 212 | #REF! | 397.2 | #REF! | 0.010592 | #REF! | 363.0041 | #REF! | 392 | #REF! | 27.2 | #REF! | 0.2
| 15.9 | #REF! | 2 | #REF! | 46 | #REF! | 28.91 | #REF! | 2.825877 | #REF! | 30 | #REF! | 38 | #REF! | 150 | #REF! | 250 | #REF! | 212 | #REF! | 397.2 | #REF! | 0.010592 | #REF! | 392.3 | #REF! | 392 | #REF! | 35.6 | #REF! | 0.25
Viga F29-2D16-10D - Hong et al (2013) | 15.9 | #REF! | 2 | #REF! | 46 | #REF! | 28.91 | #REF! | 2.825877 | #REF! | 30 | #REF! | 38 | #REF! | 150 | #REF! | 250 | #REF! | 212 | #REF! | 397.2 | #REF! | 0.010592 | #REF! | 364.3387 | #REF! | 392 | #REF! | 27.3 | #REF! | 0.2
| 15.9 | #REF! | 2 | #REF! | 46 | #REF! | 28.91 | #REF! | 2.825877 | #REF! | 30 | #REF! | 38 | #REF! | 150 | #REF! | 250 | #REF! | 212 | #REF! | 397.2 | #REF! | 0.010592 | #REF! | 392.3 | #REF! | 392 | #REF! | 35.7 | #REF! | 0.3
Viga F30-2D13-10 - Hong et al (2013) | 12.7 | #REF! | 2 | #REF! | 52 | #REF! | 30.38 | #REF! | 2.920876 | #REF! | 30 | #REF! | 36.5 | #REF! | 150 | #REF! | 250 | #REF! | 213.5 | #REF! | 253.4 | #REF! | 0.006757333 | #REF! | 317.1027 | #REF! | 392 | #REF! | 15.6 | #REF! | 0.15
| 12.7 | #REF! | 2 | #REF! | 52 | #REF! | 30.38 | #REF! | 2.920876 | #REF! | 30 | #REF! | 36.5 | #REF! | 150 | #REF! | 250 | #REF! | 213.5 | #REF! | 253.4 | #REF! | 0.006757333 | #REF! | 392.3 | #REF! | 392 | #REF! | 19.6 | #REF! | 0.2
Viga F30-2D13-20 - Hong et al (2013) | 12.7 | #REF! | 2 | #REF! | 52 | #REF! | 30.38 | #REF! | 2.920876 | #REF! | 30 | #REF! | 36.5 | #REF! | 150 | #REF! | 250 | #REF! | 213.5 | #REF! | 253.4 | #REF! | 0.006757333 | #REF! | 319.1354 | #REF! | 392 | #REF! | 15.7 | #REF! | 0.15
| 12.7 | #REF! | 2 | #REF! | 52 | #REF! | 30.38 | #REF! | 2.920876 | #REF! | 30 | #REF! | 36.5 | #REF! | 150 | #REF! | 250 | #REF! | 213.5 | #REF! | 253.4 | #REF! | 0.006757333 | #REF! | 392.3 | #REF! | 392 | #REF! | 19.6 | #REF! | 0.2
Viga F30-2D16-10 - Hong et al (2013) | 15.9 | #REF! | 2 | #REF! | 46 | #REF! | 30.38 | #REF! | 2.920876 | #REF! | 30 | #REF! | 38 | #REF! | 150 | #REF! | 250 | #REF! | 212 | #REF! | 397.2 | #REF! | 0.010592 | #REF! | 260.029 | #REF! | 392 | #REF! | 19.5 | #REF! | 0.15
| 15.9 | #REF! | 2 | #REF! | 46 | #REF! | 30.38 | #REF! | 2.920876 | #REF! | 30 | #REF! | 38 | #REF! | 150 | #REF! | 250 | #REF! | 212 | #REF! | 397.2 | #REF! | 0.010592 | #REF! | 365.3741 | #REF! | 392 | #REF! | 27.4 | #REF! | 0.25
| 15.9 | #REF! | 2 | #REF! | 46 | #REF! | 30.38 | #REF! | 2.920876 | #REF! | 30 | #REF! | 38 | #REF! | 150 | #REF! | 250 | #REF! | 212 | #REF! | 397.2 | #REF! | 0.010592 | #REF! | 392.3 | #REF! | 392 | #REF! | 31.3 | #REF! | 0.3
Viga F30-2D16-20 - Hong et al (2013) | 15.9 | #REF! | 2 | #REF! | 46 | #REF! | 30.38 | #REF! | 2.920876 | #REF! | 30 | #REF! | 38 | #REF! | 150 | #REF! | 250 | #REF! | 212 | #REF! | 397.2 | #REF! | 0.010592 | #REF! | 261.3625 | #REF! | 392 | #REF! | 19.6 | #REF! | 0.15
| 15.9 | #REF! | 2 | #REF! | 46 | #REF! | 30.38 | #REF! | 2.920876 | #REF! | 30 | #REF! | 38 | #REF! | 150 | #REF! | 250 | #REF! | 212 | #REF! | 397.2 | #REF! | 0.010592 | #REF! | 366.7076 | #REF! | 392 | #REF! | 27.5 | #REF! | 0.25
Viga F30-2D19-10 - Hong et al (2013) | 19.1 | #REF! | 2 | #REF! | 40 | #REF! | 30.38 | #REF! | 2.920876 | #REF! | 30 | #REF! | 39.5 | #REF! | 150 | #REF! | 250 | #REF! | 210.5 | #REF! | 573 | #REF! | 0.01528 | #REF! | 187.0257 | #REF! | 392 | #REF! | 19.7 | #REF! | 0.15
| 19.1 | #REF! | 2 | #REF! | 40 | #REF! | 30.38 | #REF! | 2.920876 | #REF! | 30 | #REF! | 39.5 | #REF! | 150 | #REF! | 250 | #REF! | 210.5 | #REF! | 573 | #REF! | 0.01528 | #REF! | 261.0765 | #REF! | 392 | #REF! | 27.5 | #REF! | 0.2
| 19.1 | #REF! | 2 | #REF! | 40 | #REF! | 30.38 | #REF! | 2.920876 | #REF! | 30 | #REF! | 39.5 | #REF! | 150 | #REF! | 250 | #REF! | 210.5 | #REF! | 573 | #REF! | 0.01528 | #REF! | 336.0767 | #REF! | 392 | #REF! | 35.4 | #REF! | 0.3
| 19.1 | #REF! | 2 | #REF! | 40 | #REF! | 30.38 | #REF! | 2.920876 | #REF! | 30 | #REF! | 39.5 | #REF! | 150 | #REF! | 250 | #REF! | 210.5 | #REF! | 573 | #REF! | 0.01528 | #REF! | 392.3 | #REF! | 392 | #REF! | 43.3 | #REF! | 0.33
Viga F30-2D19-20 - Hong et al (2013) | 19.1 | #REF! | 2 | #REF! | 40 | #REF! | 30.38 | #REF! | 2.920876 | #REF! | 30 | #REF! | 39.5 | #REF! | 150 | #REF! | 250 | #REF! | 210.5 | #REF! | 573 | #REF! | 0.01528 | #REF! | 186.0764 | #REF! | 392 | #REF! | 19.6 | #REF! | 0.15
| 19.1 | #REF! | 2 | #REF! | 40 | #REF! | 30.38 | #REF! | 2.920876 | #REF! | 30 | #REF! | 39.5 | #REF! | 150 | #REF! | 250 | #REF! | 210.5 | #REF! | 573 | #REF! | 0.01528 | #REF! | 259.1778 | #REF! | 392 | #REF! | 27.3 | #REF! | 0.25
| 19.1 | #REF! | 2 | #REF! | 40 | #REF! | 30.38 | #REF! | 2.920876 | #REF! | 30 | #REF! | 39.5 | #REF! | 150 | #REF! | 250 | #REF! | 210.5 | #REF! | 573 | #REF! | 0.01528 | #REF! | 333.2286 | #REF! | 392 | #REF! | 35.1 | #REF! | 0.28
Viga F37-2D16-10 - Hong et al (2013) | 15.9 | #REF! | 2 | #REF! | 46 | #REF! | 37.38 | #REF! | 3.353879 | #REF! | 30 | #REF! | 38 | #REF! | 150 | #REF! | 250 | #REF! | 212 | #REF! | 397.2 | #REF! | 0.010592 | #REF! | 365.4727 | #REF! | 392 | #REF! | 27.5 | #REF! | 0.2
| 15.9 | #REF! | 2 | #REF! | 46 | #REF! | 37.38 | #REF! | 3.353879 | #REF! | 30 | #REF! | 38 | #REF! | 150 | #REF! | 250 | #REF! | 212 | #REF! | 397.2 | #REF! | 0.010592 | #REF! | 392.3 | #REF! | 392 | #REF! | 31.4 | #REF! | 0.22
Viga F37-2D16-20 - Hong et al (2013) | 15.9 | #REF! | 2 | #REF! | 46 | #REF! | 37.38 | #REF! | 3.353879 | #REF! | 30 | #REF! | 38 | #REF! | 150 | #REF! | 250 | #REF! | 212 | #REF! | 397.2 | #REF! | 0.010592 | #REF! | 365.4727 | #REF! | 392 | #REF! | 27.5 | #REF! | 0.17
| 15.9 | #REF! | 2 | #REF! | 46 | #REF! | 37.38 | #REF! | 3.353879 | #REF! | 30 | #REF! | 38 | #REF! | 150 | #REF! | 250 | #REF! | 212 | #REF! | 397.2 | #REF! | 0.010592 | #REF! | 392.3 | #REF! | 392 | #REF! | 31.4 | #REF! | 0.21
Viga F37-2D19-10 - Hong et al (2013) | 19.1 | #REF! | 2 | #REF! | 40 | #REF! | 37.38 | #REF! | 3.353879 | #REF! | 30 | #REF! | 39.5 | #REF! | 150 | #REF! | 250 | #REF! | 210.5 | #REF! | 573 | #REF! | 0.01528 | #REF! | 221.3101 | #REF! | 392 | #REF! | 23.4 | #REF! | 0.17
| 19.1 | #REF! | 2 | #REF! | 40 | #REF! | 37.38 | #REF! | 3.353879 | #REF! | 30 | #REF! | 39.5 | #REF! | 150 | #REF! | 250 | #REF! | 210.5 | #REF! | 573 | #REF! | 0.01528 | #REF! | 259.1409 | #REF! | 392 | #REF! | 27.4 | #REF! | 0.18
| 19.1 | #REF! | 2 | #REF! | 40 | #REF! | 37.38 | #REF! | 3.353879 | #REF! | 30 | #REF! | 39.5 | #REF! | 150 | #REF! | 250 | #REF! | 210.5 | #REF! | 573 | #REF! | 0.01528 | #REF! | 296.0259 | #REF! | 392 | #REF! | 31.3 | #REF! | 0.2
| 19.1 | #REF! | 2 | #REF! | 40 | #REF! | 37.38 | #REF! | 3.353879 | #REF! | 30 | #REF! | 39.5 | #REF! | 150 | #REF! | 250 | #REF! | 210.5 | #REF! | 573 | #REF! | 0.01528 | #REF! | 333.8567 | #REF! | 392 | #REF! | 35.3 | #REF! | 0.2
| 19.1 | #REF! | 2 | #REF! | 40 | #REF! | 37.38 | #REF! | 3.353879 | #REF! | 30 | #REF! | 39.5 | #REF! | 150 | #REF! | 250 | #REF! | 210.5 | #REF! | 573 | #REF! | 0.01528 | #REF! | 369.796 | #REF! | 392 | #REF! | 39.1 | #REF! | 0.25
| 19.1 | #REF! | 2 | #REF! | 40 | #REF! | 37.38 | #REF! | 3.353879 | #REF! | 30 | #REF! | 39.5 | #REF! | 150 | #REF! | 250 | #REF! | 210.5 | #REF! | 573 | #REF! | 0.01528 | #REF! | 392.3 | #REF! | 392 | #REF! | 43.1 | #REF! | 0.27
Viga F37-2D19-20 - Hong et al (2013) | 19.1 | #REF! | 2 | #REF! | 40 | #REF! | 37.38 | #REF! | 3.353879 | #REF! | 30 | #REF! | 39.5 | #REF! | 150 | #REF! | 250 | #REF! | 210.5 | #REF! | 573 | #REF! | 0.01528 | #REF! | 296.0259 | #REF! | 392 | #REF! | 31.3 | #REF! | 0.18
| 19.1 | #REF! | 2 | #REF! | 40 | #REF! | 37.38 | #REF! | 3.353879 | #REF! | 30 | #REF! | 39.5 | #REF! | 150 | #REF! | 250 | #REF! | 210.5 | #REF! | 573 | #REF! | 0.01528 | #REF! | 331.9652 | #REF! | 392 | #REF! | 35.1 | #REF! | 0.19
| 19.1 | #REF! | 2 | #REF! | 40 | #REF! | 37.38 | #REF! | 3.353879 | #REF! | 30 | #REF! | 39.5 | #REF! | 150 | #REF! | 250 | #REF! | 210.5 | #REF! | 573 | #REF! | 0.01528 | #REF! | 369.796 | #REF! | 392 | #REF! | 39.1 | #REF! | 0.21
| 19.1 | #REF! | 2 | #REF! | 40 | #REF! | 37.38 | #REF! | 3.353879 | #REF! | 30 | #REF! | 39.5 | #REF! | 150 | #REF! | 250 | #REF! | 210.5 | #REF! | 573 | #REF! | 0.01528 | #REF! | 392.3 | #REF! | 392 | #REF! | 43.1 | #REF! | 0.26
Viga 15-6-6-1 - Clark (1956) | 19.1 | #REF! | 2 | #REF! | 69.8 | #REF! | 30.06 | #REF! | 2.900329 | #REF! | 31.8 | #REF! | 41.4 | #REF! | 152.4 | #REF! | 381 | #REF! | 339.6 | #REF! | 568 | #REF! | 0.009782242 | #REF! | 203.0225 | #REF! | 276 | #REF! | 35.0889 | #REF! | 0.17
| 19.1 | #REF! | 2 | #REF! | 69.8 | #REF! | 30.06 | #REF! | 2.900329 | #REF! | 31.8 | #REF! | 41.4 | #REF! | 152.4 | #REF! | 381 | #REF! | 339.6 | #REF! | 568 | #REF! | 0.009782242 | #REF! | 244.5002 | #REF! | 276 | #REF! | 42.2576 | #REF! | 0.23
| 19.1 | #REF! | 2 | #REF! | 69.8 | #REF! | 30.06 | #REF! | 2.900329 | #REF! | 31.8 | #REF! | 41.4 | #REF! | 152.4 | #REF! | 381 | #REF! | 339.6 | #REF! | 568 | #REF! | 0.009782242 | #REF! | 275.8 | #REF! | 276 | #REF! | 48.8089 | #REF! | 0.27
Viga 15-6-6-2 - Clark (1956) | 19.1 | #REF! | 2 | #REF! | 69.8 | #REF! | 29.23 | #REF! | 2.846692 | #REF! | 31.8 | #REF! | 41.4 | #REF! | 152.4 | #REF! | 381 | #REF! | 339.6 | #REF! | 568 | #REF! | 0.009782242 | #REF! | 275.8 | #REF! | 276 | #REF! | 48.8089 | #REF! | 0.16
Viga 15-6-6-3 - Clark (1956) | 19.1 | #REF! | 2 | #REF! | 69.8 | #REF! | 27.17 | #REF! | 2.711321 | #REF! | 38.2 | #REF! | 47.7 | #REF! | 152.4 | #REF! | 381 | #REF! | 333.3 | #REF! | 568 | #REF! | 0.009782242 | #REF! | 249.7459 | #REF! | 276 | #REF! | 42.2576 | #REF! | 0.16
| 19.1 | #REF! | 2 | #REF! | 69.8 | #REF! | 27.17 | #REF! | 2.711321 | #REF! | 38.2 | #REF! | 47.7 | #REF! | 152.4 | #REF! | 381 | #REF! | 333.3 | #REF! | 568 | #REF! | 0.009782242 | #REF! | 275.8 | #REF! | 276 | #REF! | 48.8089 | #REF! | 0.2
Viga 15-6-7-1 - Clark (1956) | 22.2 | #REF! | 2 | #REF! | 63.6 | #REF! | 26.82 | #REF! | 2.687987 | #REF! | 12.8 | #REF! | 23.9 | #REF! | 152.4 | #REF! | 381 | #REF! | 357.1 | #REF! | 774 | #REF! | 0.01333003 | #REF! | 271.2894 | #REF! | 276 | #REF! | 66.199 | #REF! | 0.17
Viga 15-6-7-2 - Clark (1956) | 22.2 | #REF! | 2 | #REF! | 63.6 | #REF! | 22.41 | #REF! | 2.384602 | #REF! | 38 | #REF! | 49.1 | #REF! | 152.4 | #REF! | 381 | #REF! | 331.9 | #REF! | 774 | #REF! | 0.01333003 | #REF! | 195.1135 | #REF! | 276 | #REF! | 43.9383 | #REF! | 0.15
| 22.2 | #REF! | 2 | #REF! | 63.6 | #REF! | 22.41 | #REF! | 2.384602 | #REF! | 38 | #REF! | 49.1 | #REF! | 152.4 | #REF! | 381 | #REF! | 331.9 | #REF! | 774 | #REF! | 0.01333003 | #REF! | 226.947 | #REF! | 276 | #REF! | 51.107 | #REF! | 0.19
| 22.2 | #REF! | 2 | #REF! | 63.6 | #REF! | 22.41 | #REF! | 2.384602 | #REF! | 38 | #REF! | 49.1 | #REF! | 152.4 | #REF! | 381 | #REF! | 331.9 | #REF! | 774 | #REF! | 0.01333003 | #REF! | 260.9129 | #REF! | 276 | #REF! | 58.7559 | #REF! | 0.22
| 22.2 | #REF! | 2 | #REF! | 63.6 | #REF! | 22.41 | #REF! | 2.384602 | #REF! | 38 | #REF! | 49.1 | #REF! | 152.4 | #REF! | 381 | #REF! | 331.9 | #REF! | 774 | #REF! | 0.01333003 | #REF! | 275.8 | #REF! | 276 | #REF! | 66.199 | #REF! | 0.27
Viga 15-6-7-3 - Clark (1956) | 22.2 | #REF! | 2 | #REF! | 63.6 | #REF! | 29.51 | #REF! | 2.864842 | #REF! | 38 | #REF! | 49.1 | #REF! | 152.4 | #REF! | 381 | #REF! | 331.9 | #REF! | 774 | #REF! | 0.01333003 | #REF! | 259.6322 | #REF! | 276 | #REF! | 58.7559 | #REF! | 0.17
| 22.2 | #REF! | 2 | #REF! | 63.6 | #REF! | 29.51 | #REF! | 2.864842 | #REF! | 38 | #REF! | 49.1 | #REF! | 152.4 | #REF! | 381 | #REF! | 331.9 | #REF! | 774 | #REF! | 0.01333003 | #REF! | 275.8 | #REF! | 276 | #REF! | 66.199 | #REF! | 0.2
Viga 15-6-7-4 - Clark (1956) | 22.2 | #REF! | 2 | #REF! | 63.6 | #REF! | 29.03 | #REF! | 2.833692 | #REF! | 38 | #REF! | 49.1 | #REF! | 152.4 | #REF! | 381 | #REF! | 331.9 | #REF! | 774 | #REF! | 0.01333003 | #REF! | 194.2119 | #REF! | 276 | #REF! | 43.9383 | #REF! | 0.15
| 22.2 | #REF! | 2 | #REF! | 63.6 | #REF! | 29.03 | #REF! | 2.833692 | #REF! | 38 | #REF! | 49.1 | #REF! | 152.4 | #REF! | 381 | #REF! | 331.9 | #REF! | 774 | #REF! | 0.01333003 | #REF! | 225.8983 | #REF! | 276 | #REF! | 51.107 | #REF! | 0.18
| 22.2 | #REF! | 2 | #REF! | 63.6 | #REF! | 29.03 | #REF! | 2.833692 | #REF! | 38 | #REF! | 49.1 | #REF! | 152.4 | #REF! | 381 | #REF! | 331.9 | #REF! | 774 | #REF! | 0.01333003 | #REF! | 259.7073 | #REF! | 276 | #REF! | 58.7559 | #REF! | 0.22
| 22.2 | #REF! | 2 | #REF! | 63.6 | #REF! | 29.03 | #REF! | 2.833692 | #REF! | 38 | #REF! | 49.1 | #REF! | 152.4 | #REF! | 381 | #REF! | 331.9 | #REF! | 774 | #REF! | 0.01333003 | #REF! | 275.8 | #REF! | 276 | #REF! | 66.199 | #REF! | 0.25
Viga 15-6-7-5 - Clark (1956) | 22.2 | #REF! | 2 | #REF! | 63.6 | #REF! | 27.85 | #REF! | 2.756373 | #REF! | 38 | #REF! | 49.1 | #REF! | 152.4 | #REF! | 381 | #REF! | 331.9 | #REF! | 774 | #REF! | 0.01333003 | #REF! | 194.3546 | #REF! | 276 | #REF! | 43.9383 | #REF! | 0.2
| 22.2 | #REF! | 2 | #REF! | 63.6 | #REF! | 27.85 | #REF! | 2.756373 | #REF! | 38 | #REF! | 49.1 | #REF! | 152.4 | #REF! | 381 | #REF! | 331.9 | #REF! | 774 | #REF! | 0.01333003 | #REF! | 226.0643 | #REF! | 276 | #REF! | 51.107 | #REF! | 0.25
| 22.2 | #REF! | 2 | #REF! | 63.6 | #REF! | 27.85 | #REF! | 2.756373 | #REF! | 38 | #REF! | 49.1 | #REF! | 152.4 | #REF! | 381 | #REF! | 331.9 | #REF! | 774 | #REF! | 0.01333003 | #REF! | 259.8981 | #REF! | 276 | #REF! | 58.7559 | #REF! | 0.3
| 22.2 | #REF! | 2 | #REF! | 63.6 | #REF! | 27.85 | #REF! | 2.756373 | #REF! | 38 | #REF! | 49.1 | #REF! | 152.4 | #REF! | 381 | #REF! | 331.9 | #REF! | 774 | #REF! | 0.01333003 | #REF! | 275.8 | #REF! | 276 | #REF! | 66.199 | #REF! | 0.35
Viga 15-6-9-1 - Clark (1956) | 28.7 | #REF! | 2 | #REF! | 50.6 | #REF! | 28.13 | #REF! | 2.774817 | #REF! | 22.2 | #REF! | 36.6 | #REF! | 152.4 | #REF! | 381 | #REF! | 344.4 | #REF! | 1290 | #REF! | 0.02221671 | #REF! | 234.1158 | #REF! | 276 | #REF! | 89.1114 | #REF! | 0.17
| 28.7 | #REF! | 2 | #REF! | 50.6 | #REF! | 28.13 | #REF! | 2.774817 | #REF! | 22.2 | #REF! | 36.6 | #REF! | 152.4 | #REF! | 381 | #REF! | 344.4 | #REF! | 1290 | #REF! | 0.02221671 | #REF! | 274.8473 | #REF! | 276 | #REF! | 104.615 | #REF! | 0.2
Viga 15-6-9-2 - Clark (1956) | 28.7 | #REF! | 2 | #REF! | 50.6 | #REF! | 28.54 | #REF! | 2.801715 | #REF! | 38.2 | #REF! | 52.5 | #REF! | 152.4 | #REF! | 381 | #REF! | 328.5 | #REF! | 1290 | #REF! | 0.02221671 | #REF! | 179.4956 | #REF! | 276 | #REF! | 64.9985 | #REF! | 0.17
| 28.7 | #REF! | 2 | #REF! | 50.6 | #REF! | 28.54 | #REF! | 2.801715 | #REF! | 38.2 | #REF! | 52.5 | #REF! | 152.4 | #REF! | 381 | #REF! | 328.5 | #REF! | 1290 | #REF! | 0.02221671 | #REF! | 212.7425 | #REF! | 276 | #REF! | 77.0378 | #REF! | 0.2
| 28.7 | #REF! | 2 | #REF! | 50.6 | #REF! | 28.54 | #REF! | 2.801715 | #REF! | 38.2 | #REF! | 52.5 | #REF! | 152.4 | #REF! | 381 | #REF! | 328.5 | #REF! | 1290 | #REF! | 0.02221671 | #REF! | 245.2317 | #REF! | 276 | #REF! | 88.8027 | #REF! | 0.25
| 28.7 | #REF! | 2 | #REF! | 50.6 | #REF! | 28.54 | #REF! | 2.801715 | #REF! | 38.2 | #REF! | 52.5 | #REF! | 152.4 | #REF! | 381 | #REF! | 328.5 | #REF! | 1290 | #REF! | 0.02221671 | #REF! | 275.8 | #REF! | 276 | #REF! | 104.615 | #REF! | 0.29
Viga 15-6-9-3 - Clark (1956) | 28.7 | #REF! | 2 | #REF! | 50.6 | #REF! | 27.23 | #REF! | 2.715312 | #REF! | 38.2 | #REF! | 52.5 | #REF! | 152.4 | #REF! | 381 | #REF! | 328.5 | #REF! | 1290 | #REF! | 0.02221671 | #REF! | 212.9475 | #REF! | 276 | #REF! | 77.0378 | #REF! | 0.17
Viga 15-6-9-4 - Clark (1956) | 28.7 | #REF! | 2 | #REF! | 50.6 | #REF! | 28.54 | #REF! | 2.801715 | #REF! | 38.2 | #REF! | 52.5 | #REF! | 152.4 | #REF! | 381 | #REF! | 328.5 | #REF! | 1290 | #REF! | 0.02221671 | #REF! | 179.4956 | #REF! | 276 | #REF! | 64.9985 | #REF! | 0.15
| 28.7 | #REF! | 2 | #REF! | 50.6 | #REF! | 28.54 | #REF! | 2.801715 | #REF! | 38.2 | #REF! | 52.5 | #REF! | 152.4 | #REF! | 381 | #REF! | 328.5 | #REF! | 1290 | #REF! | 0.02221671 | #REF! | 212.7425 | #REF! | 276 | #REF! | 77.0378 | #REF! | 0.16
| 28.7 | #REF! | 2 | #REF! | 50.6 | #REF! | 28.54 | #REF! | 2.801715 | #REF! | 38.2 | #REF! | 52.5 | #REF! | 152.4 | #REF! | 381 | #REF! | 328.5 | #REF! | 1290 | #REF! | 0.02221671 | #REF! | 245.2317 | #REF! | 276 | #REF! | 88.8027 | #REF! | 0.22
| 28.7 | #REF! | 2 | #REF! | 50.6 | #REF! | 28.54 | #REF! | 2.801715 | #REF! | 38.2 | #REF! | 52.5 | #REF! | 152.4 | #REF! | 381 | #REF! | 328.5 | #REF! | 1290 | #REF! | 0.02221671 | #REF! | 275.8 | #REF! | 276 | #REF! | 104.615 | #REF! | 0.26
Viga 15-6-9-5 - Clark (1956) | 28.7 | #REF! | 2 | #REF! | 50.6 | #REF! | 24.41 | #REF! | 2.524448 | #REF! | 38.2 | #REF! | 52.5 | #REF! | 152.4 | #REF! | 381 | #REF! | 328.5 | #REF! | 1290 | #REF! | 0.02221671 | #REF! | 213.4281 | #REF! | 276 | #REF! | 77.0378 | #REF! | 0.17
| 28.7 | #REF! | 2 | #REF! | 50.6 | #REF! | 24.41 | #REF! | 2.524448 | #REF! | 38.2 | #REF! | 52.5 | #REF! | 152.4 | #REF! | 381 | #REF! | 328.5 | #REF! | 1290 | #REF! | 0.02221671 | #REF! | 246.022 | #REF! | 276 | #REF! | 88.8027 | #REF! | 0.2
| 28.7 | #REF! | 2 | #REF! | 50.6 | #REF! | 24.41 | #REF! | 2.524448 | #REF! | 38.2 | #REF! | 52.5 | #REF! | 152.4 | #REF! | 381 | #REF! | 328.5 | #REF! | 1290 | #REF! | 0.02221671 | #REF! | 275.8 | #REF! | 276 | #REF! | 104.615 | #REF! | 0.24
Viga 15-6-10-1 - Clark (1956) | 32.3 | #REF! | 1 | #REF! | 60 | #REF! | 24.61 | #REF! | 2.538218 | #REF! | 38.3 | #REF! | 54.4 | #REF! | 152.4 | #REF! | 381 | #REF! | 326.6 | #REF! | 819 | #REF! | 0.01410503 | #REF! | 170.8033 | #REF! | 276 | #REF! | 39.9595 | #REF! | 0.17
| 32.3 | #REF! | 1 | #REF! | 60 | #REF! | 24.61 | #REF! | 2.538218 | #REF! | 38.3 | #REF! | 54.4 | #REF! | 152.4 | #REF! | 381 | #REF! | 326.6 | #REF! | 819 | #REF! | 0.01410503 | #REF! | 210.242 | #REF! | 276 | #REF! | 49.1862 | #REF! | 0.23
| 32.3 | #REF! | 1 | #REF! | 60 | #REF! | 24.61 | #REF! | 2.538218 | #REF! | 38.3 | #REF! | 54.4 | #REF! | 152.4 | #REF! | 381 | #REF! | 326.6 | #REF! | 819 | #REF! | 0.01410503 | #REF! | 245.1357 | #REF! | 276 | #REF! | 57.3496 | #REF! | 0.27
| 32.3 | #REF! | 1 | #REF! | 60 | #REF! | 24.61 | #REF! | 2.538218 | #REF! | 38.3 | #REF! | 54.4 | #REF! | 152.4 | #REF! | 381 | #REF! | 326.6 | #REF! | 819 | #REF! | 0.01410503 | #REF! | 270.0598 | #REF! | 276 | #REF! | 63.1806 | #REF! | 0.31
| 32.3 | #REF! | 1 | #REF! | 60 | #REF! | 24.61 | #REF! | 2.538218 | #REF! | 38.3 | #REF! | 54.4 | #REF! | 152.4 | #REF! | 381 | #REF! | 326.6 | #REF! | 819 | #REF! | 0.01410503 | #REF! | 275.8 | #REF! | 276 | #REF! | 67.1251 | #REF! | 0.35
Viga 15-6-10-2 - Clark (1956) | 32.3 | #REF! | 1 | #REF! | 60 | #REF! | 28.68 | #REF! | 2.81087 | #REF! | 38.3 | #REF! | 54.4 | #REF! | 152.4 | #REF! | 381 | #REF! | 326.6 | #REF! | 819 | #REF! | 0.01410503 | #REF! | 170.3277 | #REF! | 276 | #REF! | 39.9595 | #REF! | 0.19
| 32.3 | #REF! | 1 | #REF! | 60 | #REF! | 28.68 | #REF! | 2.81087 | #REF! | 38.3 | #REF! | 54.4 | #REF! | 152.4 | #REF! | 381 | #REF! | 326.6 | #REF! | 819 | #REF! | 0.01410503 | #REF! | 209.6566 | #REF! | 276 | #REF! | 49.1862 | #REF! | 0.24
| 32.3 | #REF! | 1 | #REF! | 60 | #REF! | 28.68 | #REF! | 2.81087 | #REF! | 38.3 | #REF! | 54.4 | #REF! | 152.4 | #REF! | 381 | #REF! | 326.6 | #REF! | 819 | #REF! | 0.01410503 | #REF! | 244.4532 | #REF! | 276 | #REF! | 57.3496 | #REF! | 0.29
| 32.3 | #REF! | 1 | #REF! | 60 | #REF! | 28.68 | #REF! | 2.81087 | #REF! | 38.3 | #REF! | 54.4 | #REF! | 152.4 | #REF! | 381 | #REF! | 326.6 | #REF! | 819 | #REF! | 0.01410503 | #REF! | 269.3079 | #REF! | 276 | #REF! | 63.1806 | #REF! | 0.36
| 32.3 | #REF! | 1 | #REF! | 60 | #REF! | 28.68 | #REF! | 2.81087 | #REF! | 38.3 | #REF! | 54.4 | #REF! | 152.4 | #REF! | 381 | #REF! | 326.6 | #REF! | 819 | #REF! | 0.01410503 | #REF! | 275.8 | #REF! | 276 | #REF! | 67.1251 | #REF! | 0.42
Viga 23-6-9-1 - Clark (1956) | 28.7 | #REF! | 2 | #REF! | 50.6 | #REF! | 25.17 | #REF! | 2.576579 | #REF! | 38 | #REF! | 52.3 | #REF! | 152.4 | #REF! | 584.2 | #REF! | 531.9 | #REF! | 1290 | #REF! | 0.01448916 | #REF! | 183.2303 | #REF! | 276 | #REF! | 110.208 | #REF! | 0.18
| 28.7 | #REF! | 2 | #REF! | 50.6 | #REF! | 25.17 | #REF! | 2.576579 | #REF! | 38 | #REF! | 52.3 | #REF! | 152.4 | #REF! | 584.2 | #REF! | 531.9 | #REF! | 1290 | #REF! | 0.01448916 | #REF! | 219.8903 | #REF! | 276 | #REF! | 132.258 | #REF! | 0.22
| 28.7 | #REF! | 2 | #REF! | 50.6 | #REF! | 25.17 | #REF! | 2.576579 | #REF! | 38 | #REF! | 52.3 | #REF! | 152.4 | #REF! | 584.2 | #REF! | 531.9 | #REF! | 1290 | #REF! | 0.01448916 | #REF! | 248.1709 | #REF! | 276 | #REF! | 149.268 | #REF! | 0.27
| 28.7 | #REF! | 2 | #REF! | 50.6 | #REF! | 25.17 | #REF! | 2.576579 | #REF! | 38 | #REF! | 52.3 | #REF! | 152.4 | #REF! | 584.2 | #REF! | 531.9 | #REF! | 1290 | #REF! | 0.01448916 | #REF! | 275.8 | #REF! | 276 | #REF! | 168.882 | #REF! | 0.32
Viga 23-6-9-2 - Clark (1956) | 28.7 | #REF! | 2 | #REF! | 50.6 | #REF! | 25.17 | #REF! | 2.576579 | #REF! | 38 | #REF! | 52.3 | #REF! | 152.4 | #REF! | 584.2 | #REF! | 531.9 | #REF! | 1290 | #REF! | 0.01448916 | #REF! | 219.8903 | #REF! | 276 | #REF! | 132.258 | #REF! | 0.16
| 28.7 | #REF! | 2 | #REF! | 50.6 | #REF! | 25.17 | #REF! | 2.576579 | #REF! | 38 | #REF! | 52.3 | #REF! | 152.4 | #REF! | 584.2 | #REF! | 531.9 | #REF! | 1290 | #REF! | 0.01448916 | #REF! | 248.1709 | #REF! | 276 | #REF! | 149.268 | #REF! | 0.19
| 28.7 | #REF! | 2 | #REF! | 50.6 | #REF! | 25.17 | #REF! | 2.576579 | #REF! | 38 | #REF! | 52.3 | #REF! | 152.4 | #REF! | 584.2 | #REF! | 531.9 | #REF! | 1290 | #REF! | 0.01448916 | #REF! | 275.8 | #REF! | 276 | #REF! | 168.882 | #REF! | 0.22
Viga 23-6-11-2 - Clark (1956) | 35.8 | #REF! | 2 | #REF! | 36.4 | #REF! | 24.75 | #REF! | 2.547836 | #REF! | 38 | #REF! | 55.9 | #REF! | 152.4 | #REF! | 584.2 | #REF! | 528.3 | #REF! | 2012 | #REF! | 0.0225986 | #REF! | 184.0865 | #REF! | 276 | #REF! | 167.034 | #REF! | 0.17
Viga 23-6-11-3 - Clark (1956) | 35.8 | #REF! | 2 | #REF! | 36.4 | #REF! | 27.85 | #REF! | 2.756373 | #REF! | 38 | #REF! | 55.9 | #REF! | 152.4 | #REF! | 584.2 | #REF! | 528.3 | #REF! | 2012 | #REF! | 0.0225986 | #REF! | 143.7929 | #REF! | 276 | #REF! | 130.788 | #REF! | 0.19
| 35.8 | #REF! | 2 | #REF! | 36.4 | #REF! | 27.85 | #REF! | 2.756373 | #REF! | 38 | #REF! | 55.9 | #REF! | 152.4 | #REF! | 584.2 | #REF! | 528.3 | #REF! | 2012 | #REF! | 0.0225986 | #REF! | 183.643 | #REF! | 276 | #REF! | 167.034 | #REF! | 0.25

## Estatística Dataset Experimenta
Diâmetro da armadura f (mm) |  | Número de barras em uma camada |  | Espaçamento entre as barras (mm) |  | Resistência à compressão do concreto fcm (MPa) |  | Resistência à tração do concreto fctm (MPa) |  | Cobrimento c (mm) |  | Distância ao centro de gravidade da armadura d' (mm) |  | Largura do elemento - h (mm) |  | Altura do elemento - h (mm) |  | Área de armadura tracionada (mm2) |  | Taxa de armadura |  | Tensão na armadura ss (MPa) |  | Resistência ao escoamento do aço (MPa) |  | Momento fletor (kNm) |  | wexp (mm)
Média | 17.88106 | Média | 2.492669 | Média | 63.85025 | Média | 37.96416 | Média | 3.090431 | Média | 32.84619 | Média | 43.8346 | Média | 202.5721 | Média | 337.637 | Média | 680.6513 | Média | 0.01110887 | Média | 310.1178 | Média | 468.0029 | Média | 55.32918 | Média | 0.2616716
Erro padrão | 0.3388933 | Erro padrão | 0.07390344 | Erro padrão | 2.531761 | Erro padrão | 0.6284138 | Erro padrão | 0.02713477 | Erro padrão | 0.5835772 | Erro padrão | 0.6614225 | Erro padrão | 5.672724 | Erro padrão | 6.05367 | Erro padrão | 31.70699 | Erro padrão | 0.0004405186 | Erro padrão | 4.91373 | Erro padrão | 5.537833 | Erro padrão | 3.173636 | Erro padrão | 0.006231509
Mediana | 16 | Mediana | 2 | Mediana | 46 | Mediana | 36.1 | Mediana | 2.920876 | Mediana | 30 | Mediana | 40.5 | Mediana | 152.4 | Mediana | 348 | Mediana | 452 | Mediana | 0.010592 | Mediana | 297.4596 | Mediana | 500 | Mediana | 37.93 | Mediana | 0.23
Modo | 20 | Modo | 2 | Modo | 45 | Modo | 36.1 | Modo | 2.8 | Modo | 25 | Modo | 45 | Modo | 150 | Modo | 250 | Modo | 78.5 | Modo | 0.002242857 | Modo | 275.8 | Modo | 500 | Modo | 40.84 | Modo | 0.2
Desvio padrão | 6.258067 | Desvio padrão | 1.364715 | Desvio padrão | 46.75198 | Desvio padrão | 11.60441 | Desvio padrão | 0.5010757 | Desvio padrão | 10.77645 | Desvio padrão | 12.21395 | Desvio padrão | 104.7536 | Desvio padrão | 111.7882 | Desvio padrão | 585.5071 | Desvio padrão | 0.008134697 | Desvio padrão | 90.73785 | Desvio padrão | 102.2627 | Desvio padrão | 58.60495 | Desvio padrão | 0.1150722
Variância da amostra | 39.1634 | Variância da amostra | 1.862446 | Variância da amostra | 2185.747 | Variância da amostra | 134.6622 | Variância da amostra | 0.2510769 | Variância da amostra | 116.1318 | Variância da amostra | 149.1806 | Variância da amostra | 10973.31 | Variância da amostra | 12496.6 | Variância da amostra | 342818.6 | Variância da amostra | 6.61733e-05 | Variância da amostra | 8233.357 | Variância da amostra | 10457.65 | Variância da amostra | 3434.541 | Variância da amostra | 0.01324161
Curtose | -0.2104428 | Curtose | 5.046046 | Curtose | 7.805028 | Curtose | 0.4976741 | Curtose | 6.333988 | Curtose | 3.415666 | Curtose | 4.933774 | Curtose | 2.052895 | Curtose | 0.09532136 | Curtose | 2.420343 | Curtose | 2.141397 | Curtose | 0.3424073 | Curtose | -0.4197833 | Curtose | 9.179936 | Curtose | 5.62836
Assimetria | 0.6239848 | Assimetria | 1.705601 | Assimetria | 2.449669 | Assimetria | 1.15771 | Assimetria | 2.139553 | Assimetria | 1.527621 | Assimetria | 1.891384 | Assimetria | 1.435355 | Assimetria | 0.7476101 | Assimetria | 1.704963 | Assimetria | 1.284619 | Assimetria | 0.5828994 | Assimetria | -0.7312495 | Assimetria | 2.681923 | Assimetria | 2.14599
Intervalo | 26.28 | Intervalo | 8 | Intervalo | 284 | Intervalo | 48.59 | Intervalo | 2.923873 | Intervalo | 57.2 | Intervalo | 70.6 | Intervalo | 500 | Intervalo | 443 | Intervalo | 2747.5 | Intervalo | 0.03880714 | Intervalo | 521.4873 | Intervalo | 352 | Intervalo | 371.24 | Intervalo | 0.65
Mínimo | 9.52 | Mínimo | 1 | Mínimo | 12 | Mínimo | 22.41 | Mínimo | 2.384602 | Mínimo | 12.8 | Mínimo | 23.9 | Mínimo | 100 | Mínimo | 161 | Mínimo | 78.5 | Mínimo | 0.002242857 | Mínimo | 106.5127 | Mínimo | 276 | Mínimo | 3.76 | Mínimo | 0.14
Máximo | 35.8 | Máximo | 9 | Máximo | 296 | Máximo | 71 | Máximo | 5.308474 | Máximo | 70 | Máximo | 94.5 | Máximo | 600 | Máximo | 604 | Máximo | 2826 | Máximo | 0.04105 | Máximo | 628 | Máximo | 628 | Máximo | 375 | Máximo | 0.79
Soma | 6097.44 | Soma | 850 | Soma | 21772.94 | Soma | 12945.78 | Soma | 1053.837 | Soma | 11200.55 | Soma | 14947.6 | Soma | 69077.1 | Soma | 115134.2 | Soma | 232102.1 | Soma | 3.788125 | Soma | 105750.2 | Soma | 159589 | Soma | 18867.25 | Soma | 89.23
Contagem | 341 | Contagem | 341 | Contagem | 341 | Contagem | 341 | Contagem | 341 | Contagem | 341 | Contagem | 341 | Contagem | 341 | Contagem | 341 | Contagem | 341 | Contagem | 341 | Contagem | 341 | Contagem | 341 | Contagem | 341 | Contagem | 341

## Avaliação do resultado ML
werror,1 (Eq. 19) - mm | q | a | w | b | werror,2 (Eq. 20) - mm | a | werror,1 (Eq. 21) - mm | q2 | a | w | werror (Eq. 23) - mm | a | b | g | d | Eq. 23 /Eq. 21 | werror,2 (Eq. 22) - mm | q |  | fib Model Code 2020 + werror,1 (Eq. 19) | wcal/wexp | Proposta 1 + werror,1 (Eq. 21) | wcal/wexp | fib Model Code 2020 + werror,2 (Eq. 20) | wcal/wexp | Proposta 1 + werror,2 (Eq. 22) | wcal/wexp | Proposta 1 + werror (Eq. 23) | wcal/wexp
#REF! | #REF! | #REF! | #REF! | 0.7971145 | #REF! | #REF! | #REF! | #REF! | #REF! | #REF! | 0.1042253 | -0.01159588 | 0.02192822 | 1.770956 | 0.05589261 | #REF! | #REF! | #REF! |  | #REF! | #REF! | #REF! | #REF! | #REF! | #REF! | #REF! | #REF! | 0.206355 | 1.289719
#REF! | #REF! | #REF! | #REF! | 1.797755 | #REF! | #REF! | #REF! | #REF! | #REF! | #REF! | 0.06553388 | -0.01159588 | 0.02192822 | 1.167185 | 0.07867394 | #REF! | #REF! | #REF! |  | #REF! | #REF! | #REF! | #REF! | #REF! | #REF! | #REF! | #REF! | 0.2563164 | 1.114419
#REF! | #REF! | #REF! | #REF! | 1.936306 | #REF! | #REF! | #REF! | #REF! | #REF! | #REF! | 0.06052358 | -0.01159588 | 0.02192822 | 1.083586 | 0.08182828 | #REF! | #REF! | #REF! |  | #REF! | #REF! | #REF! | #REF! | #REF! | #REF! | #REF! | #REF! | 0.2635811 | 1.098255
#REF! | #REF! | #REF! | #REF! | 2.613663 | #REF! | #REF! | #REF! | #REF! | #REF! | #REF! | 0.03724375 | -0.01159588 | 0.02192822 | 0.6748795 | 0.09724949 | #REF! | #REF! | #REF! |  | #REF! | #REF! | #REF! | #REF! | #REF! | #REF! | #REF! | #REF! | 0.3003124 | 1.112268
#REF! | #REF! | #REF! | #REF! | 3.937588 | #REF! | #REF! | #REF! | #REF! | #REF! | #REF! | -0.002433077 | -0.01159588 | 0.02192822 | -0.1239557 | 0.1273909 | #REF! | #REF! | #REF! |  | #REF! | #REF! | #REF! | #REF! | #REF! | #REF! | #REF! | #REF! | 0.37793 | 1.0798
#REF! | #REF! | #REF! | #REF! | 4.501662 | #REF! | #REF! | #REF! | #REF! | #REF! | #REF! | -0.01698734 | -0.01159588 | 0.02192822 | -0.4643091 | 0.1402331 | #REF! | #REF! | #REF! |  | #REF! | #REF! | #REF! | #REF! | #REF! | #REF! | #REF! | #REF! | 0.4038186 | 1.009547
#REF! | #REF! | #REF! | #REF! | -0.3588798 | #REF! | #REF! | #REF! | #REF! | #REF! | #REF! | -0.120845 | -0.02559798 | -0.0437362 | 0.9448424 | 0.06472831 | #REF! | #REF! | #REF! |  | #REF! | #REF! | #REF! | #REF! | #REF! | #REF! | #REF! | #REF! | 0.09967438 | 0.6229649
#REF! | #REF! | #REF! | #REF! | -0.121847 | #REF! | #REF! | #REF! | #REF! | #REF! | #REF! | -0.1350653 | -0.02559798 | -0.0437362 | 0.5822452 | 0.08430535 | #REF! | #REF! | #REF! |  | #REF! | #REF! | #REF! | #REF! | #REF! | #REF! | #REF! | #REF! | 0.1582232 | 0.8790176
#REF! | #REF! | #REF! | #REF! | 0.5759242 | #REF! | #REF! | #REF! | #REF! | #REF! | #REF! | -0.1392654 | -0.02559798 | -0.0437362 | -0.485159 | 0.1419357 | #REF! | #REF! | #REF! |  | #REF! | #REF! | #REF! | #REF! | #REF! | #REF! | #REF! | #REF! | 0.3523408 | 1.355157
#REF! | #REF! | #REF! | #REF! | -0.2731241 | #REF! | #REF! | #REF! | #REF! | #REF! | #REF! | 0.006198019 | 0.02932653 | 0.0005912022 | 0.483968 | 0.06538038 | #REF! | #REF! | #REF! |  | #REF! | #REF! | #REF! | #REF! | #REF! | #REF! | #REF! | #REF! | 0.1734453 | 1.084033
#REF! | #REF! | #REF! | #REF! | -0.01352541 | #REF! | #REF! | #REF! | #REF! | #REF! | #REF! | -0.01201887 | 0.02932653 | 0.0005912022 | 0.1993669 | 0.08163907 | #REF! | #REF! | #REF! |  | #REF! | #REF! | #REF! | #REF! | #REF! | #REF! | #REF! | #REF! | 0.2020219 | 1.01011
#REF! | #REF! | #REF! | #REF! | 0.2635744 | #REF! | #REF! | #REF! | #REF! | #REF! | #REF! | -0.02911251 | 0.02932653 | 0.0005912022 | -0.1044207 | 0.09899386 | #REF! | #REF! | #REF! |  | #REF! | #REF! | #REF! | #REF! | #REF! | #REF! | #REF! | #REF! | 0.2348765 | 1.174382
#REF! | #REF! | #REF! | #REF! | 0.543591 | #REF! | #REF! | #REF! | #REF! | #REF! | #REF! | -0.04391957 | 0.02932653 | 0.0005912022 | -0.4114061 | 0.1165313 | #REF! | #REF! | #REF! |  | #REF! | #REF! | #REF! | #REF! | #REF! | #REF! | #REF! | #REF! | 0.2705433 | 1.127264
#REF! | #REF! | #REF! | #REF! | 0.724435 | #REF! | #REF! | #REF! | #REF! | #REF! | #REF! | -0.05216473 | 0.02932653 | 0.0005912022 | -0.6096675 | 0.1278576 | #REF! | #REF! | #REF! |  | #REF! | #REF! | #REF! | #REF! | #REF! | #REF! | #REF! | #REF! | 0.2948959 | 0.9829863
#REF! | #REF! | #REF! | #REF! | 1.112375 | #REF! | #REF! | #REF! | #REF! | #REF! | #REF! | -0.06636323 | 0.02932653 | 0.0005912022 | -1.03497 | 0.1521543 | #REF! | #REF! | #REF! |  | #REF! | #REF! | #REF! | #REF! | #REF! | #REF! | #REF! | #REF! | 0.3506248 | 1.095702
#REF! | #REF! | #REF! | #REF! | 1.141543 | #REF! | #REF! | #REF! | #REF! | #REF! | #REF! | -0.06723843 | 0.02932653 | 0.0005912022 | -1.066948 | 0.1539811 | #REF! | #REF! | #REF! |  | #REF! | #REF! | #REF! | #REF! | #REF! | #REF! | #REF! | #REF! | 0.353688 | 0.930758
#REF! | #REF! | #REF! | #REF! | 1.37489 | #REF! | #REF! | #REF! | #REF! | #REF! | #REF! | -0.07327148 | 0.02932653 | 0.0005912022 | -1.322769 | 0.1685957 | #REF! | #REF! | #REF! |  | #REF! | #REF! | #REF! | #REF! | #REF! | #REF! | #REF! | #REF! | 0.3777212 | 0.8993361
#REF! | #REF! | #REF! | #REF! | 1.955319 | #REF! | #REF! | #REF! | #REF! | #REF! | #REF! | -0.07743058 | 0.02932653 | 0.0005912022 | -1.9591 | 0.204948 | #REF! | #REF! | #REF! |  | #REF! | #REF! | #REF! | #REF! | #REF! | #REF! | #REF! | #REF! | 0.4483488 | 1.018974
#REF! | #REF! | #REF! | #REF! | 1.955319 | #REF! | #REF! | #REF! | #REF! | #REF! | #REF! | -0.06424475 | 0.02932653 | 0.0005912022 | -1.9591 | 0.204948 | #REF! | #REF! | #REF! |  | #REF! | #REF! | #REF! | #REF! | #REF! | #REF! | #REF! | #REF! | 0.4615346 | 0.9230692
#REF! | #REF! | #REF! | #REF! | -0.03009934 | #REF! | #REF! | #REF! | #REF! | #REF! | #REF! | -0.007619359 | 0.02932653 | 0.0005912022 | 0.2244975 | 0.07729025 | #REF! | #REF! | #REF! |  | #REF! | #REF! | #REF! | #REF! | #REF! | #REF! | #REF! | #REF! | 0.1987197 | 0.8279989
#REF! | #REF! | #REF! | #REF! | 0.2028087 | #REF! | #REF! | #REF! | #REF! | #REF! | #REF! | -0.02222839 | 0.02932653 | 0.0005912022 | -0.02995262 | 0.09182648 | #REF! | #REF! | #REF! |  | #REF! | #REF! | #REF! | #REF! | #REF! | #REF! | #REF! | #REF! | 0.2265805 | 0.7552684
#REF! | #REF! | #REF! | #REF! | 0.2901492 | #REF! | #REF! | #REF! | #REF! | #REF! | #REF! | -0.02726525 | 0.02932653 | 0.0005912022 | -0.1253714 | 0.09727757 | #REF! | #REF! | #REF! |  | #REF! | #REF! | #REF! | #REF! | #REF! | #REF! | #REF! | #REF! | 0.2374698 | 0.7915661
#REF! | #REF! | #REF! | #REF! | 0.4357167 | #REF! | #REF! | #REF! | #REF! | #REF! | #REF! | -0.03512483 | 0.02932653 | 0.0005912022 | -0.2844027 | 0.1063627 | #REF! | #REF! | #REF! |  | #REF! | #REF! | #REF! | #REF! | #REF! | #REF! | #REF! | #REF! | 0.2561539 | 0.8538462
#REF! | #REF! | #REF! | #REF! | 0.6395112 | #REF! | #REF! | #REF! | #REF! | #REF! | #REF! | -0.04500435 | 0.02932653 | 0.0005912022 | -0.5070466 | 0.1190819 | #REF! | #REF! | #REF! |  | #REF! | #REF! | #REF! | #REF! | #REF! | #REF! | #REF! | #REF! | 0.2834354 | 0.7458826
#REF! | #REF! | #REF! | #REF! | 1.076214 | #REF! | #REF! | #REF! | #REF! | #REF! | #REF! | -0.06175948 | 0.02932653 | 0.0005912022 | -0.9841405 | 0.1463374 | #REF! | #REF! | #REF! |  | #REF! | #REF! | #REF! | #REF! | #REF! | #REF! | #REF! | #REF! | 0.3463111 | 0.7870707
#REF! | #REF! | #REF! | #REF! | -0.9951192 | #REF! | #REF! | #REF! | #REF! | #REF! | #REF! | 0.1347116 | 0.02932653 | 0.0305081 | 1.017206 | 0.03144203 | #REF! | #REF! | #REF! |  | #REF! | #REF! | #REF! | #REF! | #REF! | #REF! | #REF! | #REF! | 0.1961184 | 1.089547
#REF! | #REF! | #REF! | #REF! | -0.464437 | #REF! | #REF! | #REF! | #REF! | #REF! | #REF! | 0.1069538 | 0.02932653 | 0.0305081 | 0.7351285 | 0.05004485 | #REF! | #REF! | #REF! |  | #REF! | #REF! | #REF! | #REF! | #REF! | #REF! | #REF! | #REF! | 0.2243404 | 1.121702
#REF! | #REF! | #REF! | #REF! | -0.09959297 | #REF! | #REF! | #REF! | #REF! | #REF! | #REF! | 0.0893387 | 0.02932653 | 0.0305081 | 0.5412004 | 0.06283429 | #REF! | #REF! | #REF! |  | #REF! | #REF! | #REF! | #REF! | #REF! | #REF! | #REF! | #REF! | 0.2529594 | 0.9729209
#REF! | #REF! | #REF! | #REF! | 0.504058 | #REF! | #REF! | #REF! | #REF! | #REF! | #REF! | 0.06282124 | 0.02932653 | 0.0305081 | 0.2203375 | 0.083995 | #REF! | #REF! | #REF! |  | #REF! | #REF! | #REF! | #REF! | #REF! | #REF! | #REF! | #REF! | 0.3029383 | 0.6884962
#REF! | #REF! | #REF! | #REF! | 1.386317 | #REF! | #REF! | #REF! | #REF! | #REF! | #REF! | 0.02995677 | 0.02932653 | 0.0305081 | -0.2486161 | 0.1149222 | #REF! | #REF! | #REF! |  | #REF! | #REF! | #REF! | #REF! | #REF! | #REF! | #REF! | #REF! | 0.3818762 | 0.6364603
#REF! | #REF! | #REF! | #REF! | 0.3241085 | #REF! | #REF! | #REF! | #REF! | #REF! | #REF! | 0.04958749 | 0.02932653 | 0.04759829 | 0.5999443 | 0.08305139 | #REF! | #REF! | #REF! |  | #REF! | #REF! | #REF! | #REF! | #REF! | #REF! | #REF! | #REF! | 0.3563777 | 0.989938
#REF! | #REF! | #REF! | #REF! | 1.041482 | #REF! | #REF! | #REF! | #REF! | #REF! | #REF! | 0.00927608 | 0.02932653 | 0.04759829 | -0.3416705 | 0.1248027 | #REF! | #REF! | #REF! |  | #REF! | #REF! | #REF! | #REF! | #REF! | #REF! | #REF! | #REF! | 0.4928644 | 1.146196
#REF! | #REF! | #REF! | #REF! | 1.991951 | #REF! | #REF! | #REF! | #REF! | #REF! | #REF! | -0.01739017 | 0.02932653 | 0.04759829 | -1.589241 | 0.1801202 | #REF! | #REF! | #REF! |  | #REF! | #REF! | #REF! | #REF! | #REF! | #REF! | #REF! | #REF! | 0.6840626 | 1.22154
#REF! | #REF! | #REF! | #REF! | 1.991951 | #REF! | #REF! | #REF! | #REF! | #REF! | #REF! | 0.002665733 | 0.02932653 | 0.04759829 | -1.589241 | 0.1801202 | #REF! | #REF! | #REF! |  | #REF! | #REF! | #REF! | #REF! | #REF! | #REF! | #REF! | #REF! | 0.7041185 | 0.9917163
#REF! | #REF! | #REF! | #REF! | 1.991951 | #REF! | #REF! | #REF! | #REF! | #REF! | #REF! | 0.009351036 | 0.02932653 | 0.04759829 | -1.589241 | 0.1801202 | #REF! | #REF! | #REF! |  | #REF! | #REF! | #REF! | #REF! | #REF! | #REF! | #REF! | #REF! | 0.7108038 | 0.8997517
#REF! | #REF! | #REF! | #REF! | -1.130508 | #REF! | #REF! | #REF! | #REF! | #REF! | #REF! | 0.1905625 | 0.02932653 | 0.04759829 | 1.663065 | 0.02150857 | #REF! | #REF! | #REF! |  | #REF! | #REF! | #REF! | #REF! | #REF! | #REF! | #REF! | #REF! | 0.2427596 | 1.213798
#REF! | #REF! | #REF! | #REF! | -0.2056728 | #REF! | #REF! | #REF! | #REF! | #REF! | #REF! | 0.1303268 | 0.02932653 | 0.04759829 | 1.138237 | 0.04926299 | #REF! | #REF! | #REF! |  | #REF! | #REF! | #REF! | #REF! | #REF! | #REF! | #REF! | #REF! | 0.2703313 | 1.081325
#REF! | #REF! | #REF! | #REF! | 0.7191623 | #REF! | #REF! | #REF! | #REF! | #REF! | #REF! | 0.1054151 | 0.02932653 | 0.04759829 | 0.6134087 | 0.0770174 | #REF! | #REF! | #REF! |  | #REF! | #REF! | #REF! | #REF! | #REF! | #REF! | #REF! | #REF! | 0.3499671 | 0.9721307
#REF! | #REF! | #REF! | #REF! | 1.643997 | #REF! | #REF! | #REF! | #REF! | #REF! | #REF! | 0.1158272 | 0.02932653 | 0.04759829 | 0.08858056 | 0.1047718 | #REF! | #REF! | #REF! |  | #REF! | #REF! | #REF! | #REF! | #REF! | #REF! | #REF! | #REF! | 0.4649267 | 0.9892057
#REF! | #REF! | #REF! | #REF! | 2.337624 | #REF! | #REF! | #REF! | #REF! | #REF! | #REF! | 0.1468175 | 0.02932653 | 0.04759829 | -0.3050405 | 0.1255876 | #REF! | #REF! | #REF! |  | #REF! | #REF! | #REF! | #REF! | #REF! | #REF! | #REF! | #REF! | 0.5743277 | 1.007592
#REF! | #REF! | #REF! | #REF! | 3.140239 | #REF! | #REF! | #REF! | #REF! | #REF! | #REF! | 0.2108578 | 0.02932653 | 0.04759829 | -0.7605112 | 0.1496742 | #REF! | #REF! | #REF! |  | #REF! | #REF! | #REF! | #REF! | #REF! | #REF! | #REF! | #REF! | 0.7240998 | 0.928333
#REF! | #REF! | #REF! | #REF! | -0.43944 | #REF! | #REF! | #REF! | #REF! | #REF! | #REF! | 0.1053711 | 0.02932653 | 0.04759829 | 1.674783 | 0.04299564 | #REF! | #REF! | #REF! |  | #REF! | #REF! | #REF! | #REF! | #REF! | #REF! | #REF! | #REF! | 0.2339994 | 1.114283
#REF! | #REF! | #REF! | #REF! | -0.09130641 | #REF! | #REF! | #REF! | #REF! | #REF! | #REF! | 0.0767642 | 0.02932653 | 0.04759829 | 1.257703 | 0.06216746 | #REF! | #REF! | #REF! |  | #REF! | #REF! | #REF! | #REF! | #REF! | #REF! | #REF! | #REF! | 0.2876438 | 0.9278831
#REF! | #REF! | #REF! | #REF! | 0.2568272 | #REF! | #REF! | #REF! | #REF! | #REF! | #REF! | 0.05166628 | 0.02932653 | 0.04759829 | 0.8406236 | 0.08133929 | #REF! | #REF! | #REF! |  | #REF! | #REF! | #REF! | #REF! | #REF! | #REF! | #REF! | #REF! | 0.3459828 | 0.910481
#REF! | #REF! | #REF! | #REF! | 0.9530945 | #REF! | #REF! | #REF! | #REF! | #REF! | #REF! | 0.01199735 | 0.02932653 | 0.04759829 | 0.006464304 | 0.1196829 | #REF! | #REF! | #REF! |  | #REF! | #REF! | #REF! | #REF! | #REF! | #REF! | #REF! | #REF! | 0.4731877 | 0.9099764
#REF! | #REF! | #REF! | #REF! | 1.916138 | #REF! | #REF! | #REF! | #REF! | #REF! | #REF! | -0.01860994 | 0.02932653 | 0.04759829 | -1.147305 | 0.172718 | #REF! | #REF! | #REF! |  | #REF! | #REF! | #REF! | #REF! | #REF! | #REF! | #REF! | #REF! | 0.658181 | 0.8894338
#REF! | #REF! | #REF! | #REF! | -0.43944 | #REF! | #REF! | #REF! | #REF! | #REF! | #REF! | 0.1053711 | 0.02932653 | 0.04759829 | 1.674783 | 0.04299564 | #REF! | #REF! | #REF! |  | #REF! | #REF! | #REF! | #REF! | #REF! | #REF! | #REF! | #REF! | 0.2339994 | 1.376467
#REF! | #REF! | #REF! | #REF! | 0.2568272 | #REF! | #REF! | #REF! | #REF! | #REF! | #REF! | 0.05166628 | 0.02932653 | 0.04759829 | 0.8406236 | 0.08133929 | #REF! | #REF! | #REF! |  | #REF! | #REF! | #REF! | #REF! | #REF! | #REF! | #REF! | #REF! | 0.3459828 | 0.9610633
#REF! | #REF! | #REF! | #REF! | 0.9530945 | #REF! | #REF! | #REF! | #REF! | #REF! | #REF! | 0.01199735 | 0.02932653 | 0.04759829 | 0.006464304 | 0.1196829 | #REF! | #REF! | #REF! |  | #REF! | #REF! | #REF! | #REF! | #REF! | #REF! | #REF! | #REF! | 0.4731877 | 0.8449781
#REF! | #REF! | #REF! | #REF! | 1.916138 | #REF! | #REF! | #REF! | #REF! | #REF! | #REF! | -0.01860994 | 0.02932653 | 0.04759829 | -1.147305 | 0.172718 | #REF! | #REF! | #REF! |  | #REF! | #REF! | #REF! | #REF! | #REF! | #REF! | #REF! | #REF! | 0.658181 | 0.8438218
#REF! | #REF! | #REF! | #REF! | 0.386067 | #REF! | #REF! | #REF! | #REF! | #REF! | #REF! | 0.04149839 | 0.02932653 | 0.04759829 | -1.58851 | 0.07444179 | #REF! | #REF! | #REF! |  | #REF! | #REF! | #REF! | #REF! | #REF! | #REF! | #REF! | #REF! | 0.3788284 | 1.222027
#REF! | #REF! | #REF! | #REF! | 0.9210344 | #REF! | #REF! | #REF! | #REF! | #REF! | #REF! | -0.006823869 | 0.02932653 | 0.04759829 | -2.834269 | 0.1223079 | #REF! | #REF! | #REF! |  | #REF! | #REF! | #REF! | #REF! | #REF! | #REF! | #REF! | #REF! | 0.5052638 | 1.148327
#REF! | #REF! | #REF! | #REF! | -0.2105795 | #REF! | #REF! | #REF! | #REF! | #REF! | #REF! | 0.1048345 | 0.02932653 | 0.04759829 | -0.1632036 | 0.02458208 | #REF! | #REF! | #REF! |  | #REF! | #REF! | #REF! | #REF! | #REF! | #REF! | #REF! | #REF! | 0.3130828 | 2.236306
#REF! | #REF! | #REF! | #REF! | 0.3065275 | #REF! | #REF! | #REF! | #REF! | #REF! | #REF! | 0.04653588 | 0.02932653 | 0.04759829 | -1.33894 | 0.07188422 | #REF! | #REF! | #REF! |  | #REF! | #REF! | #REF! | #REF! | #REF! | #REF! | #REF! | #REF! | 0.3719238 | 1.199754
#REF! | #REF! | #REF! | #REF! | 0.8236346 | #REF! | #REF! | #REF! | #REF! | #REF! | #REF! | -0.001871032 | 0.02932653 | 0.04759829 | -2.514676 | 0.1191864 | #REF! | #REF! | #REF! |  | #REF! | #REF! | #REF! | #REF! | #REF! | #REF! | #REF! | #REF! | 0.489767 | 1.224417
#REF! | #REF! | #REF! | #REF! | -0.2105795 | #REF! | #REF! | #REF! | #REF! | #REF! | #REF! | 0.1048345 | 0.02932653 | 0.04759829 | -0.1632036 | 0.02458208 | #REF! | #REF! | #REF! |  | #REF! | #REF! | #REF! | #REF! | #REF! | #REF! | #REF! | #REF! | 0.3130828 | 1.252331
#REF! | #REF! | #REF! | #REF! | 0.3065275 | #REF! | #REF! | #REF! | #REF! | #REF! | #REF! | 0.04653588 | 0.02932653 | 0.04759829 | -1.33894 | 0.07188422 | #REF! | #REF! | #REF! |  | #REF! | #REF! | #REF! | #REF! | #REF! | #REF! | #REF! | #REF! | 0.3719238 | 0.8452815
#REF! | #REF! | #REF! | #REF! | 0.8236346 | #REF! | #REF! | #REF! | #REF! | #REF! | #REF! | -0.001871032 | 0.02932653 | 0.04759829 | -2.514676 | 0.1191864 | #REF! | #REF! | #REF! |  | #REF! | #REF! | #REF! | #REF! | #REF! | #REF! | #REF! | #REF! | 0.489767 | 0.8745839
#REF! | #REF! | #REF! | #REF! | -0.04443716 | #REF! | #REF! | #REF! | #REF! | #REF! | #REF! | 0.1157622 | 0.02932653 | 0.04759829 | 1.12146 | 0.05514327 | #REF! | #REF! | #REF! |  | #REF! | #REF! | #REF! | #REF! | #REF! | #REF! | #REF! | #REF! | 0.2755588 | 1.198082
#REF! | #REF! | #REF! | #REF! | 1.071208 | #REF! | #REF! | #REF! | #REF! | #REF! | #REF! | 0.09083971 | 0.02932653 | 0.04759829 | 0.5305265 | 0.08916401 | #REF! | #REF! | #REF! |  | #REF! | #REF! | #REF! | #REF! | #REF! | #REF! | #REF! | #REF! | 0.3727204 | 1.064915
#REF! | #REF! | #REF! | #REF! | 2.186854 | #REF! | #REF! | #REF! | #REF! | #REF! | #REF! | 0.1156337 | 0.02932653 | 0.04759829 | -0.06040733 | 0.1231847 | #REF! | #REF! | #REF! |  | #REF! | #REF! | #REF! | #REF! | #REF! | #REF! | #REF! | #REF! | 0.5195984 | 1.060405
#REF! | #REF! | #REF! | #REF! | 3.015765 | #REF! | #REF! | #REF! | #REF! | #REF! | #REF! | 0.1716471 | 0.02932653 | 0.04759829 | -0.4994642 | 0.1484618 | #REF! | #REF! | #REF! |  | #REF! | #REF! | #REF! | #REF! | #REF! | #REF! | #REF! | #REF! | 0.6618894 | 0.9878946
#REF! | #REF! | #REF! | #REF! | -0.04443716 | #REF! | #REF! | #REF! | #REF! | #REF! | #REF! | 0.1157622 | 0.02932653 | 0.04759829 | 1.12146 | 0.05514327 | #REF! | #REF! | #REF! |  | #REF! | #REF! | #REF! | #REF! | #REF! | #REF! | #REF! | #REF! | 0.2755588 | 1.020588
#REF! | #REF! | #REF! | #REF! | 1.071208 | #REF! | #REF! | #REF! | #REF! | #REF! | #REF! | 0.09083971 | 0.02932653 | 0.04759829 | 0.5305265 | 0.08916401 | #REF! | #REF! | #REF! |  | #REF! | #REF! | #REF! | #REF! | #REF! | #REF! | #REF! | #REF! | 0.3727204 | 0.931801
#REF! | #REF! | #REF! | #REF! | 2.186854 | #REF! | #REF! | #REF! | #REF! | #REF! | #REF! | 0.1156337 | 0.02932653 | 0.04759829 | -0.06040733 | 0.1231847 | #REF! | #REF! | #REF! |  | #REF! | #REF! | #REF! | #REF! | #REF! | #REF! | #REF! | #REF! | 0.5195984 | 0.9803744
#REF! | #REF! | #REF! | #REF! | 3.015765 | #REF! | #REF! | #REF! | #REF! | #REF! | #REF! | 0.1716471 | 0.02932653 | 0.04759829 | -0.4994642 | 0.1484618 | #REF! | #REF! | #REF! |  | #REF! | #REF! | #REF! | #REF! | #REF! | #REF! | #REF! | #REF! | 0.6618894 | 0.9192908
#REF! | #REF! | #REF! | #REF! | -0.600637 | #REF! | #REF! | #REF! | #REF! | #REF! | #REF! | 0.1710906 | 0.02932653 | 0.04759829 | 0.1774766 | 0.05746486 | #REF! | #REF! | #REF! |  | #REF! | #REF! | #REF! | #REF! | #REF! | #REF! | #REF! | #REF! | 0.3927304 | 1.309101
#REF! | #REF! | #REF! | #REF! | 1.259228 | #REF! | #REF! | #REF! | #REF! | #REF! | #REF! | 0.1617086 | 0.02932653 | 0.04759829 | -1.422704 | 0.1444503 | #REF! | #REF! | #REF! |  | #REF! | #REF! | #REF! | #REF! | #REF! | #REF! | #REF! | #REF! | 0.6049882 | 1.061383
#REF! | #REF! | #REF! | #REF! | -0.6570887 | #REF! | #REF! | #REF! | #REF! | #REF! | #REF! | 0.1712707 | 0.02932653 | 0.04759829 | 0.2512479 | 0.05646622 | #REF! | #REF! | #REF! |  | #REF! | #REF! | #REF! | #REF! | #REF! | #REF! | #REF! | #REF! | 0.2775684 | 1.067571
#REF! | #REF! | #REF! | #REF! | 1.129193 | #REF! | #REF! | #REF! | #REF! | #REF! | #REF! | 0.1553101 | 0.02932653 | 0.04759829 | -1.263237 | 0.1423712 | #REF! | #REF! | #REF! |  | #REF! | #REF! | #REF! | #REF! | #REF! | #REF! | #REF! | #REF! | 0.5557378 | 0.9262296
#REF! | #REF! | #REF! | #REF! | -0.6570887 | #REF! | #REF! | #REF! | #REF! | #REF! | #REF! | 0.1712707 | 0.02932653 | 0.04759829 | 0.2512479 | 0.05646622 | #REF! | #REF! | #REF! |  | #REF! | #REF! | #REF! | #REF! | #REF! | #REF! | #REF! | #REF! | 0.2775684 | 1.028031
#REF! | #REF! | #REF! | #REF! | 1.129193 | #REF! | #REF! | #REF! | #REF! | #REF! | #REF! | 0.1553101 | 0.02932653 | 0.04759829 | -1.263237 | 0.1423712 | #REF! | #REF! | #REF! |  | #REF! | #REF! | #REF! | #REF! | #REF! | #REF! | #REF! | #REF! | 0.5557378 | 0.9419284
#REF! | #REF! | #REF! | #REF! | -0.461774 | #REF! | #REF! | #REF! | #REF! | #REF! | #REF! | -0.03125235 | 0.01192691 | -0.02752245 | 0.2670894 | 0.05814276 | #REF! | #REF! | #REF! |  | #REF! | #REF! | #REF! | #REF! | #REF! | #REF! | #REF! | #REF! | 0.1145105 | 0.7634034
#REF! | #REF! | #REF! | #REF! | -0.1983338 | #REF! | #REF! | #REF! | #REF! | #REF! | #REF! | -0.04906323 | 0.01192691 | -0.02752245 | 0.07190256 | 0.07110206 | #REF! | #REF! | #REF! |  | #REF! | #REF! | #REF! | #REF! | #REF! | #REF! | #REF! | #REF! | 0.1368831 | 0.805195
#REF! | #REF! | #REF! | #REF! | -0.2900658 | #REF! | #REF! | #REF! | #REF! | #REF! | #REF! | -0.00356267 | 0.01192691 | -0.02752245 | 0.3882794 | 0.05551693 | #REF! | #REF! | #REF! |  | #REF! | #REF! | #REF! | #REF! | #REF! | #REF! | #REF! | #REF! | 0.135225 | 0.9015002
#REF! | #REF! | #REF! | #REF! | -0.02565047 | #REF! | #REF! | #REF! | #REF! | #REF! | #REF! | -0.01630943 | 0.01192691 | -0.02752245 | 0.256439 | 0.06529502 | #REF! | #REF! | #REF! |  | #REF! | #REF! | #REF! | #REF! | #REF! | #REF! | #REF! | #REF! | 0.1528647 | 0.8992041
#REF! | #REF! | #REF! | #REF! | 0.3496487 | #REF! | #REF! | #REF! | #REF! | #REF! | #REF! | -0.03361443 | 0.01192691 | -0.02752245 | 0.06931069 | 0.0791736 | #REF! | #REF! | #REF! |  | #REF! | #REF! | #REF! | #REF! | #REF! | #REF! | #REF! | #REF! | 0.1786888 | 0.8934442
#REF! | #REF! | #REF! | #REF! | -0.248677 | #REF! | #REF! | #REF! | #REF! | #REF! | #REF! | 0.02777311 | 0.01192691 | -0.02752245 | 0.4907909 | 0.04787514 | #REF! | #REF! | #REF! |  | #REF! | #REF! | #REF! | #REF! | #REF! | #REF! | #REF! | #REF! | 0.1478473 | 0.9240457
#REF! | #REF! | #REF! | #REF! | 0.3308544 | #REF! | #REF! | #REF! | #REF! | #REF! | #REF! | 0.006346 | 0.01192691 | -0.02752245 | 0.275091 | 0.06484624 | #REF! | #REF! | #REF! |  | #REF! | #REF! | #REF! | #REF! | #REF! | #REF! | #REF! | #REF! | 0.1769122 | 0.8424391
#REF! | #REF! | #REF! | #REF! | 0.1216607 | #REF! | #REF! | #REF! | #REF! | #REF! | #REF! | 0.03141505 | -0.01159588 | -0.04565106 | 2.126843 | 0.03804672 | #REF! | #REF! | #REF! |  | #REF! | #REF! | #REF! | #REF! | #REF! | #REF! | #REF! | #REF! | 0.1534766 | 1.023177
#REF! | #REF! | #REF! | #REF! | 0.4816719 | #REF! | #REF! | #REF! | #REF! | #REF! | #REF! | 0.003635579 | -0.01159588 | -0.04565106 | 1.731765 | 0.0552794 | #REF! | #REF! | #REF! |  | #REF! | #REF! | #REF! | #REF! | #REF! | #REF! | #REF! | #REF! | 0.159116 | 0.7955798
#REF! | #REF! | #REF! | #REF! | 0.8416832 | #REF! | #REF! | #REF! | #REF! | #REF! | #REF! | -0.0228498 | -0.01159588 | -0.04565106 | 1.336688 | 0.07251208 | #REF! | #REF! | #REF! |  | #REF! | #REF! | #REF! | #REF! | #REF! | #REF! | #REF! | #REF! | 0.1739675 | 0.6958701
#REF! | #REF! | #REF! | #REF! | 1.201078 | #REF! | #REF! | #REF! | #REF! | #REF! | #REF! | -0.04799906 | -0.01159588 | -0.04565106 | 0.9422873 | 0.08971525 | #REF! | #REF! | #REF! |  | #REF! | #REF! | #REF! | #REF! | #REF! | #REF! | #REF! | #REF! | 0.194939 | 0.6962109
#REF! | #REF! | #REF! | #REF! | 1.560473 | #REF! | #REF! | #REF! | #REF! | #REF! | #REF! | -0.07185866 | -0.01159588 | -0.04565106 | 0.5478865 | 0.1069184 | #REF! | #REF! | #REF! |  | #REF! | #REF! | #REF! | #REF! | #REF! | #REF! | #REF! | #REF! | 0.2254681 | 0.8052434
#REF! | #REF! | #REF! | #REF! | 1.920484 | #REF! | #REF! | #REF! | #REF! | #REF! | #REF! | -0.0944662 | -0.01159588 | -0.04565106 | 0.1528092 | 0.1241511 | #REF! | #REF! | #REF! |  | #REF! | #REF! | #REF! | #REF! | #REF! | #REF! | #REF! | #REF! | 0.2727484 | 0.9091613
#REF! | #REF! | #REF! | #REF! | 2.280495 | #REF! | #REF! | #REF! | #REF! | #REF! | #REF! | -0.1157796 | -0.01159588 | -0.04565106 | -0.2422681 | 0.1413838 | #REF! | #REF! | #REF! |  | #REF! | #REF! | #REF! | #REF! | #REF! | #REF! | #REF! | #REF! | 0.3213227 | 0.9737051918
#REF! | #REF! | #REF! | #REF! | 2.639274 | #REF! | #REF! | #REF! | #REF! | #REF! | #REF! | -0.1357327 | -0.01159588 | -0.04565106 | -0.6359924 | 0.1585574 | #REF! | #REF! | #REF! |  | #REF! | #REF! | #REF! | #REF! | #REF! | #REF! | #REF! | #REF! | 0.3710181 | 1.124297
#REF! | #REF! | #REF! | #REF! | 0.4816719 | #REF! | #REF! | #REF! | #REF! | #REF! | #REF! | 0.003635579 | -0.01159588 | -0.04565106 | 1.731765 | 0.0552794 | #REF! | #REF! | #REF! |  | #REF! | #REF! | #REF! | #REF! | #REF! | #REF! | #REF! | #REF! | 0.159116 | 1.060773
#REF! | #REF! | #REF! | #REF! | 0.8416832 | #REF! | #REF! | #REF! | #REF! | #REF! | #REF! | -0.0228498 | -0.01159588 | -0.04565106 | 1.336688 | 0.07251208 | #REF! | #REF! | #REF! |  | #REF! | #REF! | #REF! | #REF! | #REF! | #REF! | #REF! | #REF! | 0.1739675 | 0.9664863
#REF! | #REF! | #REF! | #REF! | 1.201078 | #REF! | #REF! | #REF! | #REF! | #REF! | #REF! | -0.04799906 | -0.01159588 | -0.04565106 | 0.9422873 | 0.08971525 | #REF! | #REF! | #REF! |  | #REF! | #REF! | #REF! | #REF! | #REF! | #REF! | #REF! | #REF! | 0.194939 | 0.9746952
#REF! | #REF! | #REF! | #REF! | 1.560473 | #REF! | #REF! | #REF! | #REF! | #REF! | #REF! | -0.07185866 | -0.01159588 | -0.04565106 | 0.5478865 | 0.1069184 | #REF! | #REF! | #REF! |  | #REF! | #REF! | #REF! | #REF! | #REF! | #REF! | #REF! | #REF! | 0.2254681 | 0.9018726
#REF! | #REF! | #REF! | #REF! | 1.920484 | #REF! | #REF! | #REF! | #REF! | #REF! | #REF! | -0.0944662 | -0.01159588 | -0.04565106 | 0.1528092 | 0.1241511 | #REF! | #REF! | #REF! |  | #REF! | #REF! | #REF! | #REF! | #REF! | #REF! | #REF! | #REF! | 0.2727484 | 0.9091613
#REF! | #REF! | #REF! | #REF! | 2.280495 | #REF! | #REF! | #REF! | #REF! | #REF! | #REF! | -0.1157796 | -0.01159588 | -0.04565106 | -0.2422681 | 0.1413838 | #REF! | #REF! | #REF! |  | #REF! | #REF! | #REF! | #REF! | #REF! | #REF! | #REF! | #REF! | 0.3213227 | 0.9737051918
#REF! | #REF! | #REF! | #REF! | 2.639274 | #REF! | #REF! | #REF! | #REF! | #REF! | #REF! | -0.1357327 | -0.01159588 | -0.04565106 | -0.6359924 | 0.1585574 | #REF! | #REF! | #REF! |  | #REF! | #REF! | #REF! | #REF! | #REF! | #REF! | #REF! | #REF! | 0.3710181 | 0.9763635
#REF! | #REF! | #REF! | #REF! | 0.2335524 | #REF! | #REF! | #REF! | #REF! | #REF! | #REF! | 0.03341879 | -0.01159588 | -0.04565106 | 3.005307 | 0.04826562 | #REF! | #REF! | #REF! |  | #REF! | #REF! | #REF! | #REF! | #REF! | #REF! | #REF! | #REF! | 0.1440532 | 0.960355
#REF! | #REF! | #REF! | #REF! | 0.5552934 | #REF! | #REF! | #REF! | #REF! | #REF! | #REF! | 0.01077453 | -0.01159588 | -0.04565106 | 2.733692 | 0.06157655 | #REF! | #REF! | #REF! |  | #REF! | #REF! | #REF! | #REF! | #REF! | #REF! | #REF! | #REF! | 0.154548 | 0.8585999
#REF! | #REF! | #REF! | #REF! | 0.8764835 | #REF! | #REF! | #REF! | #REF! | #REF! | #REF! | -0.01094355 | -0.01159588 | -0.04565106 | 2.462541 | 0.0748647 | #REF! | #REF! | #REF! |  | #REF! | #REF! | #REF! | #REF! | #REF! | #REF! | #REF! | #REF! | 0.1789567 | 0.8947837
#REF! | #REF! | #REF! | #REF! | 1.197674 | #REF! | #REF! | #REF! | #REF! | #REF! | #REF! | -0.03177499 | -0.01159588 | -0.04565106 | 2.191391 | 0.08815284 | #REF! | #REF! | #REF! |  | #REF! | #REF! | #REF! | #REF! | #REF! | #REF! | #REF! | #REF! | 0.2042521 | 0.8880528
#REF! | #REF! | #REF! | #REF! | 1.519415 | #REF! | #REF! | #REF! | #REF! | #REF! | #REF! | -0.05175323 | -0.01159588 | -0.04565106 | 1.919775 | 0.1014638 | #REF! | #REF! | #REF! |  | #REF! | #REF! | #REF! | #REF! | #REF! | #REF! | #REF! | #REF! | 0.2304799 | 0.9219194
#REF! | #REF! | #REF! | #REF! | 1.841156 | #REF! | #REF! | #REF! | #REF! | #REF! | #REF! | -0.07084179 | -0.01159588 | -0.04565106 | 1.648159 | 0.1147747 | #REF! | #REF! | #REF! |  | #REF! | #REF! | #REF! | #REF! | #REF! | #REF! | #REF! | #REF! | 0.2575973 | 0.8586576
#REF! | #REF! | #REF! | #REF! | 2.161795 | #REF! | #REF! | #REF! | #REF! | #REF! | #REF! | -0.08897985 | -0.01159588 | -0.04565106 | 1.377474 | 0.1280401 | #REF! | #REF! | #REF! |  | #REF! | #REF! | #REF! | #REF! | #REF! | #REF! | #REF! | #REF! | 0.2855069 | 0.9516898
#REF! | #REF! | #REF! | #REF! | -0.08818865 | #REF! | #REF! | #REF! | #REF! | #REF! | #REF! | 0.05695273 | -0.01159588 | -0.04565106 | 3.276923 | 0.03495469 | #REF! | #REF! | #REF! |  | #REF! | #REF! | #REF! | #REF! | #REF! | #REF! | #REF! | #REF! | 0.1438075 | 0.9587167
#REF! | #REF! | #REF! | #REF! | 0.2335524 | #REF! | #REF! | #REF! | #REF! | #REF! | #REF! | 0.03341879 | -0.01159588 | -0.04565106 | 3.005307 | 0.04826562 | #REF! | #REF! | #REF! |  | #REF! | #REF! | #REF! | #REF! | #REF! | #REF! | #REF! | #REF! | 0.1440532 | 0.8002958
#REF! | #REF! | #REF! | #REF! | 0.5552934 | #REF! | #REF! | #REF! | #REF! | #REF! | #REF! | 0.01077453 | -0.01159588 | -0.04565106 | 2.733692 | 0.06157655 | #REF! | #REF! | #REF! |  | #REF! | #REF! | #REF! | #REF! | #REF! | #REF! | #REF! | #REF! | 0.154548 | 0.8585999
#REF! | #REF! | #REF! | #REF! | 0.8764835 | #REF! | #REF! | #REF! | #REF! | #REF! | #REF! | -0.01094355 | -0.01159588 | -0.04565106 | 2.462541 | 0.0748647 | #REF! | #REF! | #REF! |  | #REF! | #REF! | #REF! | #REF! | #REF! | #REF! | #REF! | #REF! | 0.1789567 | 0.715827
#REF! | #REF! | #REF! | #REF! | 1.197674 | #REF! | #REF! | #REF! | #REF! | #REF! | #REF! | -0.03177499 | -0.01159588 | -0.04565106 | 2.191391 | 0.08815284 | #REF! | #REF! | #REF! |  | #REF! | #REF! | #REF! | #REF! | #REF! | #REF! | #REF! | #REF! | 0.2042521 | 0.7294719
#REF! | #REF! | #REF! | #REF! | 1.519415 | #REF! | #REF! | #REF! | #REF! | #REF! | #REF! | -0.05175323 | -0.01159588 | -0.04565106 | 1.919775 | 0.1014638 | #REF! | #REF! | #REF! |  | #REF! | #REF! | #REF! | #REF! | #REF! | #REF! | #REF! | #REF! | 0.2304799 | 0.6984238
#REF! | #REF! | #REF! | #REF! | 1.841156 | #REF! | #REF! | #REF! | #REF! | #REF! | #REF! | -0.07084179 | -0.01159588 | -0.04565106 | 1.648159 | 0.1147747 | #REF! | #REF! | #REF! |  | #REF! | #REF! | #REF! | #REF! | #REF! | #REF! | #REF! | #REF! | 0.2575973 | 0.6778875
#REF! | #REF! | #REF! | #REF! | 2.161795 | #REF! | #REF! | #REF! | #REF! | #REF! | #REF! | -0.08897985 | -0.01159588 | -0.04565106 | 1.377474 | 0.1280401 | #REF! | #REF! | #REF! |  | #REF! | #REF! | #REF! | #REF! | #REF! | #REF! | #REF! | #REF! | 0.2855069 | 0.6639696
#REF! | #REF! | #REF! | #REF! | -0.06895403 | #REF! | #REF! | #REF! | #REF! | #REF! | #REF! | 0.002759446 | 0.01192691 | -0.04565106 | 1.185841 | 0.06021382 | #REF! | #REF! | #REF! |  | #REF! | #REF! | #REF! | #REF! | #REF! | #REF! | #REF! | #REF! | 0.1407319 | 0.9382129
#REF! | #REF! | #REF! | #REF! | 0.09618634 | #REF! | #REF! | #REF! | #REF! | #REF! | #REF! | -0.0072646 | 0.01192691 | -0.04565106 | 1.063505 | 0.06731593 | #REF! | #REF! | #REF! |  | #REF! | #REF! | #REF! | #REF! | #REF! | #REF! | #REF! | #REF! | 0.1545184 | 0.8584355
#REF! | #REF! | #REF! | #REF! | 0.2618942 | #REF! | #REF! | #REF! | #REF! | #REF! | #REF! | -0.01692169 | 0.01192691 | -0.04565106 | 0.9407479 | 0.07444245 | #REF! | #REF! | #REF! |  | #REF! | #REF! | #REF! | #REF! | #REF! | #REF! | #REF! | #REF! | 0.1687536 | 0.9375203
#REF! | #REF! | #REF! | #REF! | 0.4276021 | #REF! | #REF! | #REF! | #REF! | #REF! | #REF! | -0.02617668 | 0.01192691 | -0.04565106 | 0.8179911 | 0.08156897 | #REF! | #REF! | #REF! |  | #REF! | #REF! | #REF! | #REF! | #REF! | #REF! | #REF! | #REF! | 0.183391 | 0.916955
#REF! | #REF! | #REF! | #REF! | 0.5933099 | #REF! | #REF! | #REF! | #REF! | #REF! | #REF! | -0.03502958 | 0.01192691 | -0.04565106 | 0.6952343 | 0.08869549 | #REF! | #REF! | #REF! |  | #REF! | #REF! | #REF! | #REF! | #REF! | #REF! | #REF! | #REF! | 0.1984304 | 0.9921522
#REF! | #REF! | #REF! | #REF! | 0.09618634 | #REF! | #REF! | #REF! | #REF! | #REF! | #REF! | -0.0072646 | 0.01192691 | -0.04565106 | 1.063505 | 0.06731593 | #REF! | #REF! | #REF! |  | #REF! | #REF! | #REF! | #REF! | #REF! | #REF! | #REF! | #REF! | 0.1545184 | 1.030123
#REF! | #REF! | #REF! | #REF! | 0.2618942 | #REF! | #REF! | #REF! | #REF! | #REF! | #REF! | -0.01692169 | 0.01192691 | -0.04565106 | 0.9407479 | 0.07444245 | #REF! | #REF! | #REF! |  | #REF! | #REF! | #REF! | #REF! | #REF! | #REF! | #REF! | #REF! | 0.1687536 | 0.9375203
#REF! | #REF! | #REF! | #REF! | 0.4276021 | #REF! | #REF! | #REF! | #REF! | #REF! | #REF! | -0.02617668 | 0.01192691 | -0.04565106 | 0.8179911 | 0.08156897 | #REF! | #REF! | #REF! |  | #REF! | #REF! | #REF! | #REF! | #REF! | #REF! | #REF! | #REF! | 0.183391 | 0.916955
#REF! | #REF! | #REF! | #REF! | 0.5933099 | #REF! | #REF! | #REF! | #REF! | #REF! | #REF! | -0.03502958 | 0.01192691 | -0.04565106 | 0.6952343 | 0.08869549 | #REF! | #REF! | #REF! |  | #REF! | #REF! | #REF! | #REF! | #REF! | #REF! | #REF! | #REF! | 0.1984304 | 0.9921522
#REF! | #REF! | #REF! | #REF! | -0.09109263 | #REF! | #REF! | #REF! | #REF! | #REF! | #REF! | 0.2234062 | -0.01159588 | 0.02870227 | 5.432209 | 0.002505806 | #REF! | #REF! | #REF! |  | #REF! | #REF! | #REF! | #REF! | #REF! | #REF! | #REF! | #REF! | 0.2955548 | 1.477774
#REF! | #REF! | #REF! | #REF! | 0.7626459 | #REF! | #REF! | #REF! | #REF! | #REF! | #REF! | 0.1434681 | -0.01159588 | 0.02870227 | 4.044115 | 0.03912129 | #REF! | #REF! | #REF! |  | #REF! | #REF! | #REF! | #REF! | #REF! | #REF! | #REF! | #REF! | 0.2699635 | 1.079854
#REF! | #REF! | #REF! | #REF! | 1.616384 | #REF! | #REF! | #REF! | #REF! | #REF! | #REF! | 0.066255 | -0.01159588 | 0.02870227 | 2.65602 | 0.07573677 | #REF! | #REF! | #REF! |  | #REF! | #REF! | #REF! | #REF! | #REF! | #REF! | #REF! | #REF! | 0.2730197 | 0.8273325
#REF! | #REF! | #REF! | #REF! | 0.7626459 | #REF! | #REF! | #REF! | #REF! | #REF! | #REF! | 0.1434681 | -0.01159588 | 0.02870227 | 4.044115 | 0.03912129 | #REF! | #REF! | #REF! |  | #REF! | #REF! | #REF! | #REF! | #REF! | #REF! | #REF! | #REF! | 0.2699635 | 1.173754
#REF! | #REF! | #REF! | #REF! | 1.616384 | #REF! | #REF! | #REF! | #REF! | #REF! | #REF! | 0.066255 | -0.01159588 | 0.02870227 | 2.65602 | 0.07573677 | #REF! | #REF! | #REF! |  | #REF! | #REF! | #REF! | #REF! | #REF! | #REF! | #REF! | #REF! | 0.2730197 | 0.9750704
#REF! | #REF! | #REF! | #REF! | -0.1740212 | #REF! | #REF! | #REF! | #REF! | #REF! | #REF! | 0.1037795 | 0.01192691 | 0.02870227 | 1.818217 | 0.03962765 | #REF! | #REF! | #REF! |  | #REF! | #REF! | #REF! | #REF! | #REF! | #REF! | #REF! | #REF! | 0.1984301 | 1.10239
#REF! | #REF! | #REF! | #REF! | 0.2706882 | #REF! | #REF! | #REF! | #REF! | #REF! | #REF! | 0.06717977 | 0.01192691 | 0.02870227 | 1.191758 | 0.05852701 | #REF! | #REF! | #REF! |  | #REF! | #REF! | #REF! | #REF! | #REF! | #REF! | #REF! | #REF! | 0.206721 | 0.8987872
#REF! | #REF! | #REF! | #REF! | 0.7153975 | #REF! | #REF! | #REF! | #REF! | #REF! | #REF! | 0.03180983 | 0.01192691 | 0.02870227 | 0.565299 | 0.07742638 | #REF! | #REF! | #REF! |  | #REF! | #REF! | #REF! | #REF! | #REF! | #REF! | #REF! | #REF! | 0.2249271 | 0.8997083
#REF! | #REF! | #REF! | #REF! | -0.1740212 | #REF! | #REF! | #REF! | #REF! | #REF! | #REF! | 0.1037795 | 0.01192691 | 0.02870227 | 1.818217 | 0.03962765 | #REF! | #REF! | #REF! |  | #REF! | #REF! | #REF! | #REF! | #REF! | #REF! | #REF! | #REF! | 0.1984301 | 1.10239
#REF! | #REF! | #REF! | #REF! | 0.2706882 | #REF! | #REF! | #REF! | #REF! | #REF! | #REF! | 0.06717977 | 0.01192691 | 0.02870227 | 1.191758 | 0.05852701 | #REF! | #REF! | #REF! |  | #REF! | #REF! | #REF! | #REF! | #REF! | #REF! | #REF! | #REF! | 0.206721 | 0.8987872
#REF! | #REF! | #REF! | #REF! | 0.7153975 | #REF! | #REF! | #REF! | #REF! | #REF! | #REF! | 0.03180983 | 0.01192691 | 0.02870227 | 0.565299 | 0.07742638 | #REF! | #REF! | #REF! |  | #REF! | #REF! | #REF! | #REF! | #REF! | #REF! | #REF! | #REF! | 0.2249271 | 0.8997083
#REF! | #REF! | #REF! | #REF! | -0.3097776 | #REF! | #REF! | #REF! | #REF! | #REF! | #REF! | 0.08440188 | 0.02932653 | 0.02870227 | 0.8776562 | 0.04986305 | #REF! | #REF! | #REF! |  | #REF! | #REF! | #REF! | #REF! | #REF! | #REF! | #REF! | #REF! | 0.194499 | 1.29666
#REF! | #REF! | #REF! | #REF! | -0.02882242 | #REF! | #REF! | #REF! | #REF! | #REF! | #REF! | 0.06300869 | 0.02932653 | 0.02870227 | 0.5208772 | 0.0620309 | #REF! | #REF! | #REF! |  | #REF! | #REF! | #REF! | #REF! | #REF! | #REF! | #REF! | #REF! | 0.2086013 | 1.390675
#REF! | #REF! | #REF! | #REF! | 0.2521327 | #REF! | #REF! | #REF! | #REF! | #REF! | #REF! | 0.04231589 | 0.02932653 | 0.02870227 | 0.1640982 | 0.07419875 | #REF! | #REF! | #REF! |  | #REF! | #REF! | #REF! | #REF! | #REF! | #REF! | #REF! | #REF! | 0.2283555 | 1.268642
#REF! | #REF! | #REF! | #REF! | -0.3097776 | #REF! | #REF! | #REF! | #REF! | #REF! | #REF! | 0.08440188 | 0.02932653 | 0.02870227 | 0.8776562 | 0.04986305 | #REF! | #REF! | #REF! |  | #REF! | #REF! | #REF! | #REF! | #REF! | #REF! | #REF! | #REF! | 0.194499 | 1.08055
#REF! | #REF! | #REF! | #REF! | -0.02882242 | #REF! | #REF! | #REF! | #REF! | #REF! | #REF! | 0.06300869 | 0.02932653 | 0.02870227 | 0.5208772 | 0.0620309 | #REF! | #REF! | #REF! |  | #REF! | #REF! | #REF! | #REF! | #REF! | #REF! | #REF! | #REF! | 0.2086013 | 1.043007
#REF! | #REF! | #REF! | #REF! | 0.2521327 | #REF! | #REF! | #REF! | #REF! | #REF! | #REF! | 0.04231589 | 0.02932653 | 0.02870227 | 0.1640982 | 0.07419875 | #REF! | #REF! | #REF! |  | #REF! | #REF! | #REF! | #REF! | #REF! | #REF! | #REF! | #REF! | 0.2283555 | 0.9928501
#REF! | #REF! | #REF! | #REF! | 0.9103434 | #REF! | #REF! | #REF! | #REF! | #REF! | #REF! | -0.05254296 | -0.02916545 | 0.04555158 | -1.250383 | 0.07268044 | #REF! | #REF! | #REF! |  | #REF! | #REF! | #REF! | #REF! | #REF! | #REF! | #REF! | #REF! | 0.1572271 | 0.9826691
#REF! | #REF! | #REF! | #REF! | 1.151984 | #REF! | #REF! | #REF! | #REF! | #REF! | #REF! | -0.07527076 | -0.02916545 | 0.04555158 | -1.607621 | 0.08543667 | #REF! | #REF! | #REF! |  | #REF! | #REF! | #REF! | #REF! | #REF! | #REF! | #REF! | #REF! | 0.1663204 | 0.9240023
#REF! | #REF! | #REF! | #REF! | 1.425844 | #REF! | #REF! | #REF! | #REF! | #REF! | #REF! | -0.1008836 | -0.02916545 | 0.04555158 | -2.01249 | 0.09989373 | #REF! | #REF! | #REF! |  | #REF! | #REF! | #REF! | #REF! | #REF! | #REF! | #REF! | #REF! | 0.179487 | 0.8974348
#REF! | #REF! | #REF! | #REF! | 1.667485 | #REF! | #REF! | #REF! | #REF! | #REF! | #REF! | -0.1233549 | -0.02916545 | 0.04555158 | -2.369729 | 0.11265 | #REF! | #REF! | #REF! |  | #REF! | #REF! | #REF! | #REF! | #REF! | #REF! | #REF! | #REF! | 0.1936287 | 0.8801303
#REF! | #REF! | #REF! | #REF! | 1.941345 | #REF! | #REF! | #REF! | #REF! | #REF! | #REF! | -0.1486771 | -0.02916545 | 0.04555158 | -2.774598 | 0.127107 | #REF! | #REF! | #REF! |  | #REF! | #REF! | #REF! | #REF! | #REF! | #REF! | #REF! | #REF! | 0.2125356 | 0.8855648
#REF! | #REF! | #REF! | #REF! | 2.182986 | #REF! | #REF! | #REF! | #REF! | #REF! | #REF! | -0.1708919 | -0.02916545 | 0.04555158 | -3.131836 | 0.1398632 | #REF! | #REF! | #REF! |  | #REF! | #REF! | #REF! | #REF! | #REF! | #REF! | #REF! | #REF! | 0.2402493 | 0.9240358
#REF! | #REF! | #REF! | #REF! | 2.472956 | #REF! | #REF! | #REF! | #REF! | #REF! | #REF! | -0.1973911 | -0.02916545 | 0.04555158 | -3.560522 | 0.1551707 | #REF! | #REF! | #REF! |  | #REF! | #REF! | #REF! | #REF! | #REF! | #REF! | #REF! | #REF! | 0.2736645 | 0.9773731
#REF! | #REF! | #REF! | #REF! | 0.6364835 | #REF! | #REF! | #REF! | #REF! | #REF! | #REF! | -0.02663946 | -0.02916545 | 0.04555158 | -0.8455128 | 0.05822338 | #REF! | #REF! | #REF! |  | #REF! | #REF! | #REF! | #REF! | #REF! | #REF! | #REF! | #REF! | 0.149782 | 0.9985466
#REF! | #REF! | #REF! | #REF! | 0.9103434 | #REF! | #REF! | #REF! | #REF! | #REF! | #REF! | -0.05254296 | -0.02916545 | 0.04555158 | -1.250383 | 0.07268044 | #REF! | #REF! | #REF! |  | #REF! | #REF! | #REF! | #REF! | #REF! | #REF! | #REF! | #REF! | 0.1572271 | 0.924865
#REF! | #REF! | #REF! | #REF! | 1.168094 | #REF! | #REF! | #REF! | #REF! | #REF! | #REF! | -0.07678167 | -0.02916545 | 0.04555158 | -1.631437 | 0.08628708 | #REF! | #REF! | #REF! |  | #REF! | #REF! | #REF! | #REF! | #REF! | #REF! | #REF! | #REF! | 0.1670108 | 0.8790041
#REF! | #REF! | #REF! | #REF! | 1.40168 | #REF! | #REF! | #REF! | #REF! | #REF! | #REF! | -0.09862985 | -0.02916545 | 0.04555158 | -1.976767 | 0.09861811 | #REF! | #REF! | #REF! |  | #REF! | #REF! | #REF! | #REF! | #REF! | #REF! | #REF! | #REF! | 0.1782029 | 0.8910147
#REF! | #REF! | #REF! | #REF! | 1.667485 | #REF! | #REF! | #REF! | #REF! | #REF! | #REF! | -0.1233549 | -0.02916545 | 0.04555158 | -2.369729 | 0.11265 | #REF! | #REF! | #REF! |  | #REF! | #REF! | #REF! | #REF! | #REF! | #REF! | #REF! | #REF! | 0.1936287 | 0.8801303
#REF! | #REF! | #REF! | #REF! | 1.933291 | #REF! | #REF! | #REF! | #REF! | #REF! | #REF! | -0.1479345 | -0.02916545 | 0.04555158 | -2.76269 | 0.1266818 | #REF! | #REF! | #REF! |  | #REF! | #REF! | #REF! | #REF! | #REF! | #REF! | #REF! | #REF! | 0.2119178 | 0.8829907
#REF! | #REF! | #REF! | #REF! | 2.158822 | #REF! | #REF! | #REF! | #REF! | #REF! | #REF! | -0.1686759 | -0.02916545 | 0.04555158 | -3.096113 | 0.1385876 | #REF! | #REF! | #REF! |  | #REF! | #REF! | #REF! | #REF! | #REF! | #REF! | #REF! | #REF! | 0.2374725 | 0.9133558
#REF! | #REF! | #REF! | #REF! | 2.376299 | #REF! | #REF! | #REF! | #REF! | #REF! | #REF! | -0.1885773 | -0.02916545 | 0.04555158 | -3.417627 | 0.1500682 | #REF! | #REF! | #REF! |  | #REF! | #REF! | #REF! | #REF! | #REF! | #REF! | #REF! | #REF! | 0.2625068 | 0.905196
#REF! | #REF! | #REF! | #REF! | 0.855841 | #REF! | #REF! | #REF! | #REF! | #REF! | #REF! | 0.06049768 | -0.02916545 | 0.04555158 | -0.05516521 | 0.07012313 | #REF! | #REF! | #REF! |  | #REF! | #REF! | #REF! | #REF! | #REF! | #REF! | #REF! | #REF! | 0.1849777 | 1.088104
#REF! | #REF! | #REF! | #REF! | 1.438737 | #REF! | #REF! | #REF! | #REF! | #REF! | #REF! | 0.0375649 | -0.02916545 | 0.04555158 | -0.3899865 | 0.08517825 | #REF! | #REF! | #REF! |  | #REF! | #REF! | #REF! | #REF! | #REF! | #REF! | #REF! | #REF! | 0.2102807 | 1.051403
#REF! | #REF! | #REF! | #REF! | 2.002931 | #REF! | #REF! | #REF! | #REF! | #REF! | #REF! | 0.01603684 | -0.02916545 | 0.04555158 | -0.7140649 | 0.09975032 | #REF! | #REF! | #REF! |  | #REF! | #REF! | #REF! | #REF! | #REF! | #REF! | #REF! | #REF! | 0.2373375 | 0.9889061
#REF! | #REF! | #REF! | #REF! | 2.564008 | #REF! | #REF! | #REF! | #REF! | #REF! | #REF! | -0.004719713 | -0.02916545 | 0.04555158 | -1.036353 | 0.1142419 | #REF! | #REF! | #REF! |  | #REF! | #REF! | #REF! | #REF! | #REF! | #REF! | #REF! | #REF! | 0.2648974 | 0.9811013
#REF! | #REF! | #REF! | #REF! | 3.11885 | #REF! | #REF! | #REF! | #REF! | #REF! | #REF! | -0.02460569 | -0.02916545 | 0.04555158 | -1.35506 | 0.1285724 | #REF! | #REF! | #REF! |  | #REF! | #REF! | #REF! | #REF! | #REF! | #REF! | #REF! | #REF! | 0.292791 | 0.9149718
#REF! | #REF! | #REF! | #REF! | 3.689278 | #REF! | #REF! | #REF! | #REF! | #REF! | #REF! | -0.04438683 | -0.02916545 | 0.04555158 | -1.682719 | 0.1433055 | #REF! | #REF! | #REF! |  | #REF! | #REF! | #REF! | #REF! | #REF! | #REF! | #REF! | #REF! | 0.3221315 | 0.9474457
#REF! | #REF! | #REF! | #REF! | 0.3134668 | #REF! | #REF! | #REF! | #REF! | #REF! | #REF! | 0.08246701 | -0.02916545 | 0.04555158 | 0.2563798 | 0.05611462 | #REF! | #REF! | #REF! |  | #REF! | #REF! | #REF! | #REF! | #REF! | #REF! | #REF! | #REF! | 0.1709267 | 1.068292
#REF! | #REF! | #REF! | #REF! | 0.8651922 | #REF! | #REF! | #REF! | #REF! | #REF! | #REF! | 0.06012423 | -0.02916545 | 0.04555158 | -0.06053667 | 0.07036466 | #REF! | #REF! | #REF! |  | #REF! | #REF! | #REF! | #REF! | #REF! | #REF! | #REF! | #REF! | 0.1852253 | 0.9261264
#REF! | #REF! | #REF! | #REF! | 1.429386 | #REF! | #REF! | #REF! | #REF! | #REF! | #REF! | 0.03792726 | -0.02916545 | 0.04555158 | -0.3846151 | 0.08493673 | #REF! | #REF! | #REF! |  | #REF! | #REF! | #REF! | #REF! | #REF! | #REF! | #REF! | #REF! | 0.2098377 | 0.8743239
#REF! | #REF! | #REF! | #REF! | 1.987346 | #REF! | #REF! | #REF! | #REF! | #REF! | #REF! | 0.0166227 | -0.02916545 | 0.04555158 | -0.7051125 | 0.09934778 | #REF! | #REF! | #REF! |  | #REF! | #REF! | #REF! | #REF! | #REF! | #REF! | #REF! | #REF! | 0.2365812 | 0.8762267
#REF! | #REF! | #REF! | #REF! | 2.567125 | #REF! | #REF! | #REF! | #REF! | #REF! | #REF! | -0.00483321 | -0.02916545 | 0.04555158 | -1.038143 | 0.1143224 | #REF! | #REF! | #REF! |  | #REF! | #REF! | #REF! | #REF! | #REF! | #REF! | #REF! | #REF! | 0.2650523 | 0.9139734
#REF! | #REF! | #REF! | #REF! | 3.11885 | #REF! | #REF! | #REF! | #REF! | #REF! | #REF! | -0.02460569 | -0.02916545 | 0.04555158 | -1.35506 | 0.1285724 | #REF! | #REF! | #REF! |  | #REF! | #REF! | #REF! | #REF! | #REF! | #REF! | #REF! | #REF! | 0.292791 | 0.9149718
#REF! | #REF! | #REF! | #REF! | 3.38692 | #REF! | #REF! | #REF! | #REF! | #REF! | #REF! | -0.03398552 | -0.02916545 | 0.04555158 | -1.509042 | 0.1354962 | #REF! | #REF! | #REF! |  | #REF! | #REF! | #REF! | #REF! | #REF! | #REF! | #REF! | #REF! | 0.3064957 | 0.9287747
#REF! | #REF! | #REF! | #REF! | 1.29881 | #REF! | #REF! | #REF! | #REF! | #REF! | #REF! | -0.03896385 | -0.02916545 | 0.04555158 | -1.009687 | 0.06763874 | #REF! | #REF! | #REF! |  | #REF! | #REF! | #REF! | #REF! | #REF! | #REF! | #REF! | #REF! | 0.2360495 | 1.573663
#REF! | #REF! | #REF! | #REF! | 1.535908 | #REF! | #REF! | #REF! | #REF! | #REF! | #REF! | -0.06381913 | -0.02916545 | 0.04555158 | -1.36546 | 0.08321528 | #REF! | #REF! | #REF! |  | #REF! | #REF! | #REF! | #REF! | #REF! | #REF! | #REF! | #REF! | 0.2477434 | 1.303913
#REF! | #REF! | #REF! | #REF! | 1.583328 | #REF! | #REF! | #REF! | #REF! | #REF! | #REF! | -0.06876863 | -0.02916545 | 0.04555158 | -1.436615 | 0.08633059 | #REF! | #REF! | #REF! |  | #REF! | #REF! | #REF! | #REF! | #REF! | #REF! | #REF! | #REF! | 0.2503773 | 1.251887
#REF! | #REF! | #REF! | #REF! | 1.783544 | #REF! | #REF! | #REF! | #REF! | #REF! | #REF! | -0.08958735 | -0.02916545 | 0.04555158 | -1.737045 | 0.09948411 | #REF! | #REF! | #REF! |  | #REF! | #REF! | #REF! | #REF! | #REF! | #REF! | #REF! | #REF! | 0.2625826 | 1.141664
#REF! | #REF! | #REF! | #REF! | 1.920534 | #REF! | #REF! | #REF! | #REF! | #REF! | #REF! | -0.1037579 | -0.02916545 | 0.04555158 | -1.942603 | 0.1084839 | #REF! | #REF! | #REF! |  | #REF! | #REF! | #REF! | #REF! | #REF! | #REF! | #REF! | #REF! | 0.2733969 | 1.093587
#REF! | #REF! | #REF! | #REF! | 2.073331 | #REF! | #REF! | #REF! | #REF! | #REF! | #REF! | -0.1194929 | -0.02916545 | 0.04555158 | -2.171879 | 0.1185221 | #REF! | #REF! | #REF! |  | #REF! | #REF! | #REF! | #REF! | #REF! | #REF! | #REF! | #REF! | 0.2904507 | 1.037324
#REF! | #REF! | #REF! | #REF! | 2.210321 | #REF! | #REF! | #REF! | #REF! | #REF! | #REF! | -0.1335367 | -0.02916545 | 0.04555158 | -2.377437 | 0.1275219 | #REF! | #REF! | #REF! |  | #REF! | #REF! | #REF! | #REF! | #REF! | #REF! | #REF! | #REF! | 0.3058038 | 0.986464
#REF! | #REF! | #REF! | #REF! | 2.373656 | #REF! | #REF! | #REF! | #REF! | #REF! | #REF! | -0.1502028 | -0.02916545 | 0.04555158 | -2.622525 | 0.1382524 | #REF! | #REF! | #REF! |  | #REF! | #REF! | #REF! | #REF! | #REF! | #REF! | #REF! | #REF! | 0.3241878 | 0.9005216
#REF! | #REF! | #REF! | #REF! | 1.283003 | #REF! | #REF! | #REF! | #REF! | #REF! | #REF! | -0.03730044 | -0.02916545 | 0.04555158 | -0.9859688 | 0.06660031 | #REF! | #REF! | #REF! |  | #REF! | #REF! | #REF! | #REF! | #REF! | #REF! | #REF! | #REF! | 0.2353573 | 1.470983
#REF! | #REF! | #REF! | #REF! | 1.441069 | #REF! | #REF! | #REF! | #REF! | #REF! | #REF! | -0.05389857 | -0.02916545 | 0.04555158 | -1.223151 | 0.07698467 | #REF! | #REF! | #REF! |  | #REF! | #REF! | #REF! | #REF! | #REF! | #REF! | #REF! | #REF! | 0.2427707 | 1.348726
#REF! | #REF! | #REF! | #REF! | 1.588597 | #REF! | #REF! | #REF! | #REF! | #REF! | #REF! | -0.06931814 | -0.02916545 | 0.04555158 | -1.444521 | 0.08667674 | #REF! | #REF! | #REF! |  | #REF! | #REF! | #REF! | #REF! | #REF! | #REF! | #REF! | #REF! | 0.250676 | 1.25338
#REF! | #REF! | #REF! | #REF! | 1.741393 | #REF! | #REF! | #REF! | #REF! | #REF! | #REF! | -0.0852151 | -0.02916545 | 0.04555158 | -1.673797 | 0.09671495 | #REF! | #REF! | #REF! |  | #REF! | #REF! | #REF! | #REF! | #REF! | #REF! | #REF! | #REF! | 0.2598674 | 1.129858
#REF! | #REF! | #REF! | #REF! | 1.904728 | #REF! | #REF! | #REF! | #REF! | #REF! | #REF! | -0.1021259 | -0.02916545 | 0.04555158 | -1.918885 | 0.1074455 | #REF! | #REF! | #REF! |  | #REF! | #REF! | #REF! | #REF! | #REF! | #REF! | #REF! | #REF! | 0.2716369 | 1.131821
#REF! | #REF! | #REF! | #REF! | 2.073331 | #REF! | #REF! | #REF! | #REF! | #REF! | #REF! | -0.1194929 | -0.02916545 | 0.04555158 | -2.171879 | 0.1185221 | #REF! | #REF! | #REF! |  | #REF! | #REF! | #REF! | #REF! | #REF! | #REF! | #REF! | #REF! | 0.2904507 | 1.161803
#REF! | #REF! | #REF! | #REF! | 2.226128 | #REF! | #REF! | #REF! | #REF! | #REF! | #REF! | -0.1351532 | -0.02916545 | 0.04555158 | -2.401155 | 0.1285603 | #REF! | #REF! | #REF! |  | #REF! | #REF! | #REF! | #REF! | #REF! | #REF! | #REF! | #REF! | 0.3075792 | 1.139182
#REF! | #REF! | #REF! | #REF! | 2.363118 | #REF! | #REF! | #REF! | #REF! | #REF! | #REF! | -0.1491301 | -0.02916545 | 0.04555158 | -2.606713 | 0.1375601 | #REF! | #REF! | #REF! |  | #REF! | #REF! | #REF! | #REF! | #REF! | #REF! | #REF! | #REF! | 0.3229992 | 1.11379
#REF! | #REF! | #REF! | #REF! | 1.456875 | #REF! | #REF! | #REF! | #REF! | #REF! | #REF! | -0.05555399 | -0.02916545 | 0.04555158 | -1.246869 | 0.0780231 | #REF! | #REF! | #REF! |  | #REF! | #REF! | #REF! | #REF! | #REF! | #REF! | #REF! | #REF! | 0.2435722 | 1.623815
#REF! | #REF! | #REF! | #REF! | 1.609672 | #REF! | #REF! | #REF! | #REF! | #REF! | #REF! | -0.07151526 | -0.02916545 | 0.04555158 | -1.476145 | 0.08806132 | #REF! | #REF! | #REF! |  | #REF! | #REF! | #REF! | #REF! | #REF! | #REF! | #REF! | #REF! | 0.2518831 | 1.574269
#REF! | #REF! | #REF! | #REF! | 1.825695 | #REF! | #REF! | #REF! | #REF! | #REF! | #REF! | -0.09395392 | -0.02916545 | 0.04555158 | -1.800294 | 0.1022533 | #REF! | #REF! | #REF! |  | #REF! | #REF! | #REF! | #REF! | #REF! | #REF! | #REF! | #REF! | 0.2653756 | 1.474309
#REF! | #REF! | #REF! | #REF! | 1.952148 | #REF! | #REF! | #REF! | #REF! | #REF! | #REF! | -0.1070196 | -0.02916545 | 0.04555158 | -1.990039 | 0.1105608 | #REF! | #REF! | #REF! |  | #REF! | #REF! | #REF! | #REF! | #REF! | #REF! | #REF! | #REF! | 0.2769191 | 1.53844
#REF! | #REF! | #REF! | #REF! | 2.073331 | #REF! | #REF! | #REF! | #REF! | #REF! | #REF! | -0.1194929 | -0.02916545 | 0.04555158 | -2.171879 | 0.1185221 | #REF! | #REF! | #REF! |  | #REF! | #REF! | #REF! | #REF! | #REF! | #REF! | #REF! | #REF! | 0.2904507 | 1.528688
#REF! | #REF! | #REF! | #REF! | 2.205053 | #REF! | #REF! | #REF! | #REF! | #REF! | #REF! | -0.1329976 | -0.02916545 | 0.04555158 | -2.369531 | 0.1271757 | #REF! | #REF! | #REF! |  | #REF! | #REF! | #REF! | #REF! | #REF! | #REF! | #REF! | #REF! | 0.3052122 | 1.526061
#REF! | #REF! | #REF! | #REF! | 2.378925 | #REF! | #REF! | #REF! | #REF! | #REF! | #REF! | -0.150739 | -0.02916545 | 0.04555158 | -2.630431 | 0.1385985 | #REF! | #REF! | #REF! |  | #REF! | #REF! | #REF! | #REF! | #REF! | #REF! | #REF! | #REF! | 0.3247822 | 1.476283
#REF! | #REF! | #REF! | #REF! | 1.043663 | #REF! | #REF! | #REF! | #REF! | #REF! | #REF! | 0.04362146 | -0.02916545 | 0.04555158 | -0.165851 | 0.08499387 | #REF! | #REF! | #REF! |  | #REF! | #REF! | #REF! | #REF! | #REF! | #REF! | #REF! | #REF! | 0.2125937 | 1.328711
#REF! | #REF! | #REF! | #REF! | 1.602018 | #REF! | #REF! | #REF! | #REF! | #REF! | #REF! | 0.01973755 | -0.02916545 | 0.04555158 | -0.5106568 | 0.1027148 | #REF! | #REF! | #REF! |  | #REF! | #REF! | #REF! | #REF! | #REF! | #REF! | #REF! | #REF! | 0.2441955 | 1.220977
#REF! | #REF! | #REF! | #REF! | 2.158479 | #REF! | #REF! | #REF! | #REF! | #REF! | #REF! | -0.002930157 | -0.02916545 | 0.04555158 | -0.8542937 | 0.1203756 | #REF! | #REF! | #REF! |  | #REF! | #REF! | #REF! | #REF! | #REF! | #REF! | #REF! | #REF! | 0.2768253 | 1.203588
#REF! | #REF! | #REF! | #REF! | 1.043663 | #REF! | #REF! | #REF! | #REF! | #REF! | #REF! | 0.04362146 | -0.02916545 | 0.04555158 | -0.165851 | 0.08499387 | #REF! | #REF! | #REF! |  | #REF! | #REF! | #REF! | #REF! | #REF! | #REF! | #REF! | #REF! | 0.2125937 | 1.518526
#REF! | #REF! | #REF! | #REF! | 1.594447 | #REF! | #REF! | #REF! | #REF! | #REF! | #REF! | 0.02005377 | -0.02916545 | 0.04555158 | -0.5059814 | 0.1024745 | #REF! | #REF! | #REF! |  | #REF! | #REF! | #REF! | #REF! | #REF! | #REF! | #REF! | #REF! | 0.2437593 | 1.433878
#REF! | #REF! | #REF! | #REF! | 2.149015 | #REF! | #REF! | #REF! | #REF! | #REF! | #REF! | -0.002554124 | -0.02916545 | 0.04555158 | -0.8484495 | 0.1200753 | #REF! | #REF! | #REF! |  | #REF! | #REF! | #REF! | #REF! | #REF! | #REF! | #REF! | #REF! | 0.2762609 | 1.315528
#REF! | #REF! | #REF! | #REF! | -0.08440164 | #REF! | #REF! | #REF! | #REF! | #REF! | #REF! | 0.09535639 | -0.02916545 | 0.04555158 | 0.5307734 | 0.04919161 | #REF! | #REF! | #REF! |  | #REF! | #REF! | #REF! | #REF! | #REF! | #REF! | #REF! | #REF! | 0.1714086 | 0.8162312
#REF! | #REF! | #REF! | #REF! | 0.4909872 | #REF! | #REF! | #REF! | #REF! | #REF! | #REF! | 0.06838616 | -0.02916545 | 0.04555158 | 0.1754482 | 0.06745317 | #REF! | #REF! | #REF! |  | #REF! | #REF! | #REF! | #REF! | #REF! | #REF! | #REF! | #REF! | 0.1885352 | 0.7541408
#REF! | #REF! | #REF! | #REF! | 1.0342 | #REF! | #REF! | #REF! | #REF! | #REF! | #REF! | 0.04403611 | -0.02916545 | 0.04555158 | -0.1600069 | 0.08469352 | #REF! | #REF! | #REF! |  | #REF! | #REF! | #REF! | #REF! | #REF! | #REF! | #REF! | #REF! | 0.2120679 | 0.7312686
#REF! | #REF! | #REF! | #REF! | 1.579305 | #REF! | #REF! | #REF! | #REF! | #REF! | #REF! | 0.02068684 | -0.02916545 | 0.04555158 | -0.4966308 | 0.1019939 | #REF! | #REF! | #REF! |  | #REF! | #REF! | #REF! | #REF! | #REF! | #REF! | #REF! | #REF! | 0.2428877 | 0.7360233
#REF! | #REF! | #REF! | #REF! | 2.349644 | #REF! | #REF! | #REF! | #REF! | #REF! | #REF! | -0.01045582 | -0.02916545 | 0.04555158 | -0.9723458 | 0.1264428 | #REF! | #REF! | #REF! |  | #REF! | #REF! | #REF! | #REF! | #REF! | #REF! | #REF! | #REF! | 0.2882964 | 0.7791796
#REF! | #REF! | #REF! | #REF! | -0.4762787 | #REF! | #REF! | #REF! | #REF! | #REF! | #REF! | 0.05154855 | 0.0177546 | 0.003744462 | 0.8869753 | 0.06177879 | #REF! | #REF! | #REF! |  | #REF! | #REF! | #REF! | #REF! | #REF! | #REF! | #REF! | #REF! | 0.1626782 | 1.084522
#REF! | #REF! | #REF! | #REF! | -0.02309823 | #REF! | #REF! | #REF! | #REF! | #REF! | #REF! | 0.03408993 | 0.0177546 | 0.003744462 | 0.3119088 | 0.09010116 | #REF! | #REF! | #REF! |  | #REF! | #REF! | #REF! | #REF! | #REF! | #REF! | #REF! | #REF! | 0.2085619 | 0.9067907
#REF! | #REF! | #REF! | #REF! | 0.4300823 | #REF! | #REF! | #REF! | #REF! | #REF! | #REF! | 0.03340357 | 0.0177546 | 0.003744462 | -0.2631576 | 0.1184235 | #REF! | #REF! | #REF! |  | #REF! | #REF! | #REF! | #REF! | #REF! | #REF! | #REF! | #REF! | 0.3068072 | 1.09574
#REF! | #REF! | #REF! | #REF! | -0.8174834 | #REF! | #REF! | #REF! | #REF! | #REF! | #REF! | -0.00594339 | -0.03277815 | 0.003744462 | 0.5307077 | 0.06459376 | #REF! | #REF! | #REF! |  | #REF! | #REF! | #REF! | #REF! | #REF! | #REF! | #REF! | #REF! | 0.1120048 | 0.622249
#REF! | #REF! | #REF! | #REF! | -0.4804396 | #REF! | #REF! | #REF! | #REF! | #REF! | #REF! | -0.01316327 | -0.03277815 | 0.003744462 | 0.1599559 | 0.0879962 | #REF! | #REF! | #REF! |  | #REF! | #REF! | #REF! | #REF! | #REF! | #REF! | #REF! | #REF! | 0.1699329 | 0.653588
#REF! | #REF! | #REF! | #REF! | -0.1433957 | #REF! | #REF! | #REF! | #REF! | #REF! | #REF! | -0.004995059 | -0.03277815 | 0.003744462 | -0.2107959 | 0.1113986 | #REF! | #REF! | #REF! |  | #REF! | #REF! | #REF! | #REF! | #REF! | #REF! | #REF! | #REF! | 0.2517628 | 0.7404788
#REF! | #REF! | #REF! | #REF! | 0.1785145 | #REF! | #REF! | #REF! | #REF! | #REF! | #REF! | 0.004106936 | -0.01159588 | -0.02371439 | 0.5977624 | 0.05870468 | #REF! | #REF! | #REF! |  | #REF! | #REF! | #REF! | #REF! | #REF! | #REF! | #REF! | #REF! | 0.1358971 | 0.905981
#REF! | #REF! | #REF! | #REF! | 1.022693 | #REF! | #REF! | #REF! | #REF! | #REF! | #REF! | -0.03414479 | -0.01159588 | -0.02371439 | 0.07233953 | 0.08536499 | #REF! | #REF! | #REF! |  | #REF! | #REF! | #REF! | #REF! | #REF! | #REF! | #REF! | #REF! | 0.19536 | 1.02821
#REF! | #REF! | #REF! | #REF! | 1.5292 | #REF! | #REF! | #REF! | #REF! | #REF! | #REF! | -0.05546909 | -0.01159588 | -0.02371439 | -0.2429142 | 0.1013612 | #REF! | #REF! | #REF! |  | #REF! | #REF! | #REF! | #REF! | #REF! | #REF! | #REF! | #REF! | 0.2326644 | 1.057566
#REF! | #REF! | #REF! | #REF! | 1.951289 | #REF! | #REF! | #REF! | #REF! | #REF! | #REF! | -0.07230735 | -0.01159588 | -0.02371439 | -0.5056256 | 0.1146913 | #REF! | #REF! | #REF! |  | #REF! | #REF! | #REF! | #REF! | #REF! | #REF! | #REF! | #REF! | 0.2646834 | 1.203107
#REF! | #REF! | #REF! | #REF! | 2.626631 | #REF! | #REF! | #REF! | #REF! | #REF! | #REF! | -0.09748627 | -0.01159588 | -0.02371439 | -0.925964 | 0.1360196 | #REF! | #REF! | #REF! |  | #REF! | #REF! | #REF! | #REF! | #REF! | #REF! | #REF! | #REF! | 0.3176762 | 1.270705
#REF! | #REF! | #REF! | #REF! | 3.217556 | #REF! | #REF! | #REF! | #REF! | #REF! | #REF! | -0.1177386 | -0.01159588 | -0.02371439 | -1.29376 | 0.1546818 | #REF! | #REF! | #REF! |  | #REF! | #REF! | #REF! | #REF! | #REF! | #REF! | #REF! | #REF! | 0.3495374 | 1.205301
#REF! | #REF! | #REF! | #REF! | 0.7717297 | #REF! | #REF! | #REF! | #REF! | #REF! | #REF! | 0.02157518 | -0.01159588 | -0.02371439 | 0.4470925 | 0.06520721 | #REF! | #REF! | #REF! |  | #REF! | #REF! | #REF! | #REF! | #REF! | #REF! | #REF! | #REF! | 0.1891014 | 1.112361
#REF! | #REF! | #REF! | #REF! | 1.194309 | #REF! | #REF! | #REF! | #REF! | #REF! | #REF! | 0.007732605 | -0.01159588 | -0.02371439 | 0.2539766 | 0.075672 | #REF! | #REF! | #REF! |  | #REF! | #REF! | #REF! | #REF! | #REF! | #REF! | #REF! | #REF! | 0.2113546 | 1.112392
#REF! | #REF! | #REF! | #REF! | 1.737625 | #REF! | #REF! | #REF! | #REF! | #REF! | #REF! | -0.008783781 | -0.01159588 | -0.02371439 | 0.005684782 | 0.08912673 | #REF! | #REF! | #REF! |  | #REF! | #REF! | #REF! | #REF! | #REF! | #REF! | #REF! | #REF! | 0.241247 | 1.148795
#REF! | #REF! | #REF! | #REF! | 1.979098 | #REF! | #REF! | #REF! | #REF! | #REF! | #REF! | -0.01566174 | -0.01159588 | -0.02371439 | -0.1046671 | 0.09510661 | #REF! | #REF! | #REF! |  | #REF! | #REF! | #REF! | #REF! | #REF! | #REF! | #REF! | #REF! | 0.2549951 | 1.108674
#REF! | #REF! | #REF! | #REF! | 2.522414 | #REF! | #REF! | #REF! | #REF! | #REF! | #REF! | -0.03009616 | -0.01159588 | -0.02371439 | -0.352959 | 0.1085613 | #REF! | #REF! | #REF! |  | #REF! | #REF! | #REF! | #REF! | #REF! | #REF! | #REF! | #REF! | 0.2869695 | 1.147878
#REF! | #REF! | #REF! | #REF! | 3.669414 | #REF! | #REF! | #REF! | #REF! | #REF! | #REF! | -0.05583546 | -0.01159588 | -0.02371439 | -0.8771306 | 0.1369658 | #REF! | #REF! | #REF! |  | #REF! | #REF! | #REF! | #REF! | #REF! | #REF! | #REF! | #REF! | 0.3490073 | 1.396029
#REF! | #REF! | #REF! | #REF! | -0.02579644 | #REF! | #REF! | #REF! | #REF! | #REF! | #REF! | 0.05270977 | 0.01192691 | -0.02371439 | 0.255053 | 0.05340827 | #REF! | #REF! | #REF! |  | #REF! | #REF! | #REF! | #REF! | #REF! | #REF! | #REF! | #REF! | 0.1869094 | 1.038386
#REF! | #REF! | #REF! | #REF! | 0.2947497 | #REF! | #REF! | #REF! | #REF! | #REF! | #REF! | 0.04223551 | 0.01192691 | -0.02371439 | 0.1293087 | 0.06232885 | #REF! | #REF! | #REF! |  | #REF! | #REF! | #REF! | #REF! | #REF! | #REF! | #REF! | #REF! | 0.2049632 | 1.078754
#REF! | #REF! | #REF! | #REF! | 0.5832412 | #REF! | #REF! | #REF! | #REF! | #REF! | #REF! | 0.03350214 | 0.01192691 | -0.02371439 | 0.01613878 | 0.07035737 | #REF! | #REF! | #REF! |  | #REF! | #REF! | #REF! | #REF! | #REF! | #REF! | #REF! | #REF! | 0.221905 | 1.05669
#REF! | #REF! | #REF! | #REF! | 0.935842 | #REF! | #REF! | #REF! | #REF! | #REF! | #REF! | 0.0237202 | 0.01192691 | -0.02371439 | -0.12218 | 0.08017001 | #REF! | #REF! | #REF! |  | #REF! | #REF! | #REF! | #REF! | #REF! | #REF! | #REF! | #REF! | 0.2435038 | 1.058712
#REF! | #REF! | #REF! | #REF! | 1.288443 | #REF! | #REF! | #REF! | #REF! | #REF! | #REF! | 0.01491964 | 0.01192691 | -0.02371439 | -0.2604988 | 0.08998265 | #REF! | #REF! | #REF! |  | #REF! | #REF! | #REF! | #REF! | #REF! | #REF! | #REF! | #REF! | 0.2660841 | 1.064336
#REF! | #REF! | #REF! | #REF! | 1.608989 | #REF! | #REF! | #REF! | #REF! | #REF! | #REF! | 0.007770759 | 0.01192691 | -0.02371439 | -0.3862431 | 0.09890323 | #REF! | #REF! | #REF! |  | #REF! | #REF! | #REF! | #REF! | #REF! | #REF! | #REF! | #REF! | 0.2874632 | 0.9912524
#REF! | #REF! | #REF! | #REF! | 1.929535 | #REF! | #REF! | #REF! | #REF! | #REF! | #REF! | 0.00143294 | 0.01192691 | -0.02371439 | -0.5119874 | 0.1078238 | #REF! | #REF! | #REF! |  | #REF! | #REF! | #REF! | #REF! | #REF! | #REF! | #REF! | #REF! | 0.3096534 | 0.9988818
#REF! | #REF! | #REF! | #REF! | 2.218027 | #REF! | #REF! | #REF! | #REF! | #REF! | #REF! | -0.003577635 | 0.01192691 | -0.02371439 | -0.6251573 | 0.1158523 | #REF! | #REF! | #REF! |  | #REF! | #REF! | #REF! | #REF! | #REF! | #REF! | #REF! | #REF! | 0.3270397 | 0.8838912
#REF! | #REF! | #REF! | #REF! | 1.59202 | #REF! | #REF! | #REF! | #REF! | #REF! | #REF! | -0.06132419 | -0.01159588 | -0.02371439 | -0.2852587 | 0.1066114 | #REF! | #REF! | #REF! |  | #REF! | #REF! | #REF! | #REF! | #REF! | #REF! | #REF! | #REF! | 0.238859 | 1.492869
#REF! | #REF! | #REF! | #REF! | 2.347431 | #REF! | #REF! | #REF! | #REF! | #REF! | #REF! | -0.09074294 | -0.01159588 | -0.02371439 | -0.7561441 | 0.1306274 | #REF! | #REF! | #REF! |  | #REF! | #REF! | #REF! | #REF! | #REF! | #REF! | #REF! | #REF! | 0.2936903 | 1.468452
#REF! | #REF! | #REF! | #REF! | 3.186777 | #REF! | #REF! | #REF! | #REF! | #REF! | #REF! | -0.1202244 | -0.01159588 | -0.02371439 | -1.27935 | 0.1573119 | #REF! | #REF! | #REF! |  | #REF! | #REF! | #REF! | #REF! | #REF! | #REF! | #REF! | #REF! | 0.3444157 | 1.324676
#REF! | #REF! | #REF! | #REF! | 0.6901469 | #REF! | #REF! | #REF! | #REF! | #REF! | #REF! | 0.02213554 | -0.01159588 | -0.02371439 | 0.4813233 | 0.06529917 | #REF! | #REF! | #REF! |  | #REF! | #REF! | #REF! | #REF! | #REF! | #REF! | #REF! | #REF! | 0.1890655 | 1.11215
#REF! | #REF! | #REF! | #REF! | 1.109589 | #REF! | #REF! | #REF! | #REF! | #REF! | #REF! | 0.0081596 | -0.01159588 | -0.02371439 | 0.2891374 | 0.07576948 | #REF! | #REF! | #REF! |  | #REF! | #REF! | #REF! | #REF! | #REF! | #REF! | #REF! | #REF! | 0.2099121 | 1.104801
#REF! | #REF! | #REF! | #REF! | 1.648872 | #REF! | #REF! | #REF! | #REF! | #REF! | #REF! | -0.008534426 | -0.01159588 | -0.02371439 | 0.04204127 | 0.0892313 | #REF! | #REF! | #REF! |  | #REF! | #REF! | #REF! | #REF! | #REF! | #REF! | #REF! | #REF! | 0.23799 | 1.034739
#REF! | #REF! | #REF! | #REF! | 1.888553 | #REF! | #REF! | #REF! | #REF! | #REF! | #REF! | -0.01549356 | -0.01159588 | -0.02371439 | -0.06777922 | 0.09521433 | #REF! | #REF! | #REF! |  | #REF! | #REF! | #REF! | #REF! | #REF! | #REF! | #REF! | #REF! | 0.2509294 | 1.003718
#REF! | #REF! | #REF! | #REF! | 2.248075 | #REF! | #REF! | #REF! | #REF! | #REF! | #REF! | -0.025401 | -0.01159588 | -0.02371439 | -0.23251 | 0.1041889 | #REF! | #REF! | #REF! |  | #REF! | #REF! | #REF! | #REF! | #REF! | #REF! | #REF! | #REF! | 0.2708699 | 0.9028995
#REF! | #REF! | #REF! | #REF! | 2.487757 | #REF! | #REF! | #REF! | #REF! | #REF! | #REF! | -0.03165178 | -0.01159588 | -0.02371439 | -0.3423305 | 0.1101719 | #REF! | #REF! | #REF! |  | #REF! | #REF! | #REF! | #REF! | #REF! | #REF! | #REF! | #REF! | 0.2845177 | 0.8891177
#REF! | #REF! | #REF! | #REF! | 3.074976 | #REF! | #REF! | #REF! | #REF! | #REF! | #REF! | -0.04576872 | -0.01159588 | -0.02371439 | -0.6113907 | 0.1248303 | #REF! | #REF! | #REF! |  | #REF! | #REF! | #REF! | #REF! | #REF! | #REF! | #REF! | #REF! | 0.3191523 | 0.8865341
#REF! | #REF! | #REF! | #REF! | 3.662195 | #REF! | #REF! | #REF! | #REF! | #REF! | #REF! | -0.05818489 | -0.01159588 | -0.02371439 | -0.8804509 | 0.1394888 | #REF! | #REF! | #REF! |  | #REF! | #REF! | #REF! | #REF! | #REF! | #REF! | #REF! | #REF! | 0.3466392 | 0.7375302
#REF! | #REF! | #REF! | #REF! | 0.4629391 | #REF! | #REF! | #REF! | #REF! | #REF! | #REF! | 0.03534472 | 0.01192691 | -0.02371439 | 0.05946717 | 0.0686985 | #REF! | #REF! | #REF! |  | #REF! | #REF! | #REF! | #REF! | #REF! | #REF! | #REF! | #REF! | 0.2166928 | 1.35433
#REF! | #REF! | #REF! | #REF! | 0.5899369 | #REF! | #REF! | #REF! | #REF! | #REF! | #REF! | 0.03157352 | 0.01192691 | -0.02371439 | 0.009436344 | 0.07226344 | #REF! | #REF! | #REF! |  | #REF! | #REF! | #REF! | #REF! | #REF! | #REF! | #REF! | #REF! | 0.223981 | 1.244339
#REF! | #REF! | #REF! | #REF! | 0.9074314 | #REF! | #REF! | #REF! | #REF! | #REF! | #REF! | 0.02271025 | 0.01192691 | -0.02371439 | -0.1156407 | 0.0811758 | #REF! | #REF! | #REF! |  | #REF! | #REF! | #REF! | #REF! | #REF! | #REF! | #REF! | #REF! | 0.2427661 | 1.3487
#REF! | #REF! | #REF! | #REF! | 1.256675 | #REF! | #REF! | #REF! | #REF! | #REF! | #REF! | 0.01389247 | 0.01192691 | -0.02371439 | -0.2532255 | 0.09097939 | #REF! | #REF! | #REF! |  | #REF! | #REF! | #REF! | #REF! | #REF! | #REF! | #REF! | #REF! | 0.2643615 | 1.321807
#REF! | #REF! | #REF! | #REF! | 1.57417 | #REF! | #REF! | #REF! | #REF! | #REF! | #REF! | 0.00672341 | 0.01192691 | -0.02371439 | -0.3783026 | 0.09989175 | #REF! | #REF! | #REF! |  | #REF! | #REF! | #REF! | #REF! | #REF! | #REF! | #REF! | #REF! | 0.2848408 | 1.424204
#REF! | #REF! | #REF! | #REF! | 1.859915 | #REF! | #REF! | #REF! | #REF! | #REF! | #REF! | 0.0009610348 | 0.01192691 | -0.02371439 | -0.4908719 | 0.1079129 | #REF! | #REF! | #REF! |  | #REF! | #REF! | #REF! | #REF! | #REF! | #REF! | #REF! | #REF! | 0.3039619 | 1.51981
#REF! | #REF! | #REF! | #REF! | 2.209159 | #REF! | #REF! | #REF! | #REF! | #REF! | #REF! | -0.00519443 | 0.01192691 | -0.02371439 | -0.6284567 | 0.1177165 | #REF! | #REF! | #REF! |  | #REF! | #REF! | #REF! | #REF! | #REF! | #REF! | #REF! | #REF! | 0.3253269 | 1.478759
#REF! | #REF! | #REF! | #REF! | -0.7622052 | #REF! | #REF! | #REF! | #REF! | #REF! | #REF! | 0.1644919 | 0.02932653 | 0.0005912022 | 0.706957 | 0.03249428 | #REF! | #REF! | #REF! |  | #REF! | #REF! | #REF! | #REF! | #REF! | #REF! | #REF! | #REF! | 0.2321396 | 1.05518
#REF! | #REF! | #REF! | #REF! | -0.2666395 | #REF! | #REF! | #REF! | #REF! | #REF! | #REF! | 0.1445305 | 0.02932653 | 0.0005912022 | 0.5498973 | 0.04640956 | #REF! | #REF! | #REF! |  | #REF! | #REF! | #REF! | #REF! | #REF! | #REF! | #REF! | #REF! | 0.2508802 | 1.003521
#REF! | #REF! | #REF! | #REF! | 0.01714601 | #REF! | #REF! | #REF! | #REF! | #REF! | #REF! | 0.135188 | 0.02932653 | 0.0005912022 | 0.4599572 | 0.05437814 | #REF! | #REF! | #REF! |  | #REF! | #REF! | #REF! | #REF! | #REF! | #REF! | #REF! | #REF! | 0.2670467 | 0.9208508
#REF! | #REF! | #REF! | #REF! | 0.3432876 | #REF! | #REF! | #REF! | #REF! | #REF! | #REF! | 0.1263295 | 0.02932653 | 0.0005912022 | 0.3565931 | 0.06353607 | #REF! | #REF! | #REF! |  | #REF! | #REF! | #REF! | #REF! | #REF! | #REF! | #REF! | #REF! | 0.2875046 | 0.9274341
#REF! | #REF! | #REF! | #REF! | 0.8515601 | #REF! | #REF! | #REF! | #REF! | #REF! | #REF! | 0.1165288 | 0.02932653 | 0.0005912022 | 0.1955063 | 0.07780815 | #REF! | #REF! | #REF! |  | #REF! | #REF! | #REF! | #REF! | #REF! | #REF! | #REF! | #REF! | 0.3233917 | 0.9799749
#REF! | #REF! | #REF! | #REF! | 1.109932 | #REF! | #REF! | #REF! | #REF! | #REF! | #REF! | 0.1134172 | 0.02932653 | 0.0005912022 | 0.1136205 | 0.08506313 | #REF! | #REF! | #REF! |  | #REF! | #REF! | #REF! | #REF! | #REF! | #REF! | #REF! | #REF! | 0.3435048 | 1.010308
#REF! | #REF! | #REF! | #REF! | 1.486901 | #REF! | #REF! | #REF! | #REF! | #REF! | #REF! | 0.1111389 | 0.02932653 | 0.0005912022 | -0.00585228 | 0.09564826 | #REF! | #REF! | #REF! |  | #REF! | #REF! | #REF! | #REF! | #REF! | #REF! | #REF! | #REF! | 0.3751116 | 1.013815
#REF! | #REF! | #REF! | #REF! | 1.586602 | #REF! | #REF! | #REF! | #REF! | #REF! | #REF! | -0.07299041 | -0.01159588 | -0.02371439 | -0.5363916 | 0.1136613 | #REF! | #REF! | #REF! |  | #REF! | #REF! | #REF! | #REF! | #REF! | #REF! | #REF! | #REF! | 0.2447487 | 1.223744
#REF! | #REF! | #REF! | #REF! | 1.914075 | #REF! | #REF! | #REF! | #REF! | #REF! | #REF! | -0.08397385 | -0.01159588 | -0.02371439 | -0.7535193 | 0.124813 | #REF! | #REF! | #REF! |  | #REF! | #REF! | #REF! | #REF! | #REF! | #REF! | #REF! | #REF! | 0.2725006 | 0.778573
#REF! | #REF! | #REF! | #REF! | 1.60087 | #REF! | #REF! | #REF! | #REF! | #REF! | #REF! | -0.07359487 | -0.01159588 | -0.02371439 | -0.5458519 | 0.1141472 | #REF! | #REF! | #REF! |  | #REF! | #REF! | #REF! | #REF! | #REF! | #REF! | #REF! | #REF! | 0.245832 | 1.22916
#REF! | #REF! | #REF! | #REF! | 1.914075 | #REF! | #REF! | #REF! | #REF! | #REF! | #REF! | -0.08397385 | -0.01159588 | -0.02371439 | -0.7535193 | 0.124813 | #REF! | #REF! | #REF! |  | #REF! | #REF! | #REF! | #REF! | #REF! | #REF! | #REF! | #REF! | 0.2725006 | 1.090002
#REF! | #REF! | #REF! | #REF! | 1.60087 | #REF! | #REF! | #REF! | #REF! | #REF! | #REF! | -0.07359487 | -0.01159588 | -0.02371439 | -0.5458519 | 0.1141472 | #REF! | #REF! | #REF! |  | #REF! | #REF! | #REF! | #REF! | #REF! | #REF! | #REF! | #REF! | 0.245832 | 1.22916
#REF! | #REF! | #REF! | #REF! | 1.914075 | #REF! | #REF! | #REF! | #REF! | #REF! | #REF! | -0.08397385 | -0.01159588 | -0.02371439 | -0.7535193 | 0.124813 | #REF! | #REF! | #REF! |  | #REF! | #REF! | #REF! | #REF! | #REF! | #REF! | #REF! | #REF! | 0.2725006 | 1.090002
#REF! | #REF! | #REF! | #REF! | 1.615138 | #REF! | #REF! | #REF! | #REF! | #REF! | #REF! | -0.07419826 | -0.01159588 | -0.02371439 | -0.5553122 | 0.1146331 | #REF! | #REF! | #REF! |  | #REF! | #REF! | #REF! | #REF! | #REF! | #REF! | #REF! | #REF! | 0.2469163 | 1.234581
#REF! | #REF! | #REF! | #REF! | 1.914075 | #REF! | #REF! | #REF! | #REF! | #REF! | #REF! | -0.08393159 | -0.01159588 | -0.02371439 | -0.7535193 | 0.124813 | #REF! | #REF! | #REF! |  | #REF! | #REF! | #REF! | #REF! | #REF! | #REF! | #REF! | #REF! | 0.2725428 | 0.9084761
#REF! | #REF! | #REF! | #REF! | 0.8354902 | #REF! | #REF! | #REF! | #REF! | #REF! | #REF! | -0.08099437 | -0.01159588 | -0.02371439 | -0.3441447 | 0.09815719 | #REF! | #REF! | #REF! |  | #REF! | #REF! | #REF! | #REF! | #REF! | #REF! | #REF! | #REF! | 0.1860649 | 1.240432
#REF! | #REF! | #REF! | #REF! | 1.564905 | #REF! | #REF! | #REF! | #REF! | #REF! | #REF! | -0.1238497 | -0.01159588 | -0.02371439 | -0.9851812 | 0.128979 | #REF! | #REF! | #REF! |  | #REF! | #REF! | #REF! | #REF! | #REF! | #REF! | #REF! | #REF! | 0.2544445 | 1.272222
#REF! | #REF! | #REF! | #REF! | 0.8552075 | #REF! | #REF! | #REF! | #REF! | #REF! | #REF! | -0.08219229 | -0.01159588 | -0.02371439 | -0.361473 | 0.09899036 | #REF! | #REF! | #REF! |  | #REF! | #REF! | #REF! | #REF! | #REF! | #REF! | #REF! | #REF! | 0.1878738 | 1.252492
#REF! | #REF! | #REF! | #REF! | 1.564905 | #REF! | #REF! | #REF! | #REF! | #REF! | #REF! | -0.1238497 | -0.01159588 | -0.02371439 | -0.9851812 | 0.128979 | #REF! | #REF! | #REF! |  | #REF! | #REF! | #REF! | #REF! | #REF! | #REF! | #REF! | #REF! | 0.2544445 | 1.272222
#REF! | #REF! | #REF! | #REF! | 0.4992657 | #REF! | #REF! | #REF! | #REF! | #REF! | #REF! | -0.02333789 | -0.01159588 | -0.02371439 | 0.1841002 | 0.07615563 | #REF! | #REF! | #REF! |  | #REF! | #REF! | #REF! | #REF! | #REF! | #REF! | #REF! | #REF! | 0.1638162 | 1.092108
#REF! | #REF! | #REF! | #REF! | 1.625196 | #REF! | #REF! | #REF! | #REF! | #REF! | #REF! | -0.07419467 | -0.01159588 | -0.02371439 | -0.5626517 | 0.1145461 | #REF! | #REF! | #REF! |  | #REF! | #REF! | #REF! | #REF! | #REF! | #REF! | #REF! | #REF! | 0.2471073 | 0.9884293
#REF! | #REF! | #REF! | #REF! | 1.91298 | #REF! | #REF! | #REF! | #REF! | #REF! | #REF! | -0.08533673 | -0.01159588 | -0.02371439 | -0.7535193 | 0.1243586 | #REF! | #REF! | #REF! |  | #REF! | #REF! | #REF! | #REF! | #REF! | #REF! | #REF! | #REF! | 0.270253 | 0.9008435
#REF! | #REF! | #REF! | #REF! | 0.5135179 | #REF! | #REF! | #REF! | #REF! | #REF! | #REF! | -0.024023 | -0.01159588 | -0.02371439 | 0.1746477 | 0.07664159 | #REF! | #REF! | #REF! |  | #REF! | #REF! | #REF! | #REF! | #REF! | #REF! | #REF! | #REF! | 0.1648291 | 1.098861
#REF! | #REF! | #REF! | #REF! | 1.639448 | #REF! | #REF! | #REF! | #REF! | #REF! | #REF! | -0.07479601 | -0.01159588 | -0.02371439 | -0.5721043 | 0.1150321 | #REF! | #REF! | #REF! |  | #REF! | #REF! | #REF! | #REF! | #REF! | #REF! | #REF! | #REF! | 0.248204 | 0.9928162
#REF! | #REF! | #REF! | #REF! | -0.1363152 | #REF! | #REF! | #REF! | #REF! | #REF! | #REF! | 0.03641168 | -0.01159588 | -0.02371439 | 0.6589656 | 0.05016493 | #REF! | #REF! | #REF! |  | #REF! | #REF! | #REF! | #REF! | #REF! | #REF! | #REF! | #REF! | 0.138886 | 0.9259068
#REF! | #REF! | #REF! | #REF! | 0.7280102 | #REF! | #REF! | #REF! | #REF! | #REF! | #REF! | 0.001663333 | -0.01159588 | -0.02371439 | 0.2046097 | 0.07496717 | #REF! | #REF! | #REF! |  | #REF! | #REF! | #REF! | #REF! | #REF! | #REF! | #REF! | #REF! | 0.1872225 | 0.9361125
#REF! | #REF! | #REF! | #REF! | 1.603417 | #REF! | #REF! | #REF! | #REF! | #REF! | #REF! | -0.02947823 | -0.01159588 | -0.02371439 | -0.2555713 | 0.1000874 | #REF! | #REF! | #REF! |  | #REF! | #REF! | #REF! | #REF! | #REF! | #REF! | #REF! | #REF! | 0.2409328 | 0.8031094
#REF! | #REF! | #REF! | #REF! | 2.259658 | #REF! | #REF! | #REF! | #REF! | #REF! | #REF! | -0.04948265 | -0.01159588 | -0.02371439 | -0.6005423 | 0.1189186 | #REF! | #REF! | #REF! |  | #REF! | #REF! | #REF! | #REF! | #REF! | #REF! | #REF! | #REF! | 0.2845369 | 0.8622332
#REF! | #REF! | #REF! | #REF! | -0.1473963 | #REF! | #REF! | #REF! | #REF! | #REF! | #REF! | 0.03688298 | -0.01159588 | -0.02371439 | 0.6647907 | 0.04984695 | #REF! | #REF! | #REF! |  | #REF! | #REF! | #REF! | #REF! | #REF! | #REF! | #REF! | #REF! | 0.1385027 | 0.9233513
#REF! | #REF! | #REF! | #REF! | 0.705848 | #REF! | #REF! | #REF! | #REF! | #REF! | #REF! | 0.002504655 | -0.01159588 | -0.02371439 | 0.2162599 | 0.07433122 | #REF! | #REF! | #REF! |  | #REF! | #REF! | #REF! | #REF! | #REF! | #REF! | #REF! | #REF! | 0.1859157 | 0.7436627
#REF! | #REF! | #REF! | #REF! | 1.570173 | #REF! | #REF! | #REF! | #REF! | #REF! | #REF! | -0.02837013 | -0.01159588 | -0.02371439 | -0.238096 | 0.09913346 | #REF! | #REF! | #REF! |  | #REF! | #REF! | #REF! | #REF! | #REF! | #REF! | #REF! | #REF! | 0.2388187 | 0.8529239
#REF! | #REF! | #REF! | #REF! | 1.622238 | #REF! | #REF! | #REF! | #REF! | #REF! | #REF! | -0.07203584 | -0.01159588 | -0.02371439 | -0.5633505 | 0.112408 | #REF! | #REF! | #REF! |  | #REF! | #REF! | #REF! | #REF! | #REF! | #REF! | #REF! | #REF! | 0.2443498 | 1.221749
#REF! | #REF! | #REF! | #REF! | 1.908638 | #REF! | #REF! | #REF! | #REF! | #REF! | #REF! | -0.08315937 | -0.01159588 | -0.02371439 | -0.7535193 | 0.1222235 | #REF! | #REF! | #REF! |  | #REF! | #REF! | #REF! | #REF! | #REF! | #REF! | #REF! | #REF! | 0.2684659 | 1.2203
#REF! | #REF! | #REF! | #REF! | 1.622238 | #REF! | #REF! | #REF! | #REF! | #REF! | #REF! | -0.07203584 | -0.01159588 | -0.02371439 | -0.5633505 | 0.112408 | #REF! | #REF! | #REF! |  | #REF! | #REF! | #REF! | #REF! | #REF! | #REF! | #REF! | #REF! | 0.2443498 | 1.437352
#REF! | #REF! | #REF! | #REF! | 1.908638 | #REF! | #REF! | #REF! | #REF! | #REF! | #REF! | -0.08315937 | -0.01159588 | -0.02371439 | -0.7535193 | 0.1222235 | #REF! | #REF! | #REF! |  | #REF! | #REF! | #REF! | #REF! | #REF! | #REF! | #REF! | #REF! | 0.2684659 | 1.278409
#REF! | #REF! | #REF! | #REF! | 0.2594769 | #REF! | #REF! | #REF! | #REF! | #REF! | #REF! | 0.02125364 | -0.01159588 | -0.02371439 | 0.4486057 | 0.06020153 | #REF! | #REF! | #REF! |  | #REF! | #REF! | #REF! | #REF! | #REF! | #REF! | #REF! | #REF! | 0.1536474 | 0.9038083
#REF! | #REF! | #REF! | #REF! | 0.7001268 | #REF! | #REF! | #REF! | #REF! | #REF! | #REF! | 0.003904685 | -0.01159588 | -0.02371439 | 0.2164861 | 0.07292259 | #REF! | #REF! | #REF! |  | #REF! | #REF! | #REF! | #REF! | #REF! | #REF! | #REF! | #REF! | 0.1802347 | 1.001304
#REF! | #REF! | #REF! | #REF! | 1.129761 | #REF! | #REF! | #REF! | #REF! | #REF! | #REF! | -0.01200775 | -0.01159588 | -0.02371439 | -0.009830498 | 0.08532561 | #REF! | #REF! | #REF! |  | #REF! | #REF! | #REF! | #REF! | #REF! | #REF! | #REF! | #REF! | 0.2071601 | 1.035801
#REF! | #REF! | #REF! | #REF! | 1.57041 | #REF! | #REF! | #REF! | #REF! | #REF! | #REF! | -0.02729969 | -0.01159588 | -0.02371439 | -0.2419501 | 0.09804667 | #REF! | #REF! | #REF! |  | #REF! | #REF! | #REF! | #REF! | #REF! | #REF! | #REF! | #REF! | 0.2358045 | 1.179022
#REF! | #REF! | #REF! | #REF! | 1.989028 | #REF! | #REF! | #REF! | #REF! | #REF! | #REF! | -0.04086231 | -0.01159588 | -0.02371439 | -0.4624638 | 0.1101317 | #REF! | #REF! | #REF! |  | #REF! | #REF! | #REF! | #REF! | #REF! | #REF! | #REF! | #REF! | 0.2639813 | 1.055925
#REF! | #REF! | #REF! | #REF! | 2.251153 | #REF! | #REF! | #REF! | #REF! | #REF! | #REF! | -0.04833036 | -0.01159588 | -0.02371439 | -0.6005423 | 0.1176989 | #REF! | #REF! | #REF! |  | #REF! | #REF! | #REF! | #REF! | #REF! | #REF! | #REF! | #REF! | 0.2826492 | 1.046849
#REF! | #REF! | #REF! | #REF! | 1.129761 | #REF! | #REF! | #REF! | #REF! | #REF! | #REF! | -0.01200775 | -0.01159588 | -0.02371439 | -0.009830498 | 0.08532561 | #REF! | #REF! | #REF! |  | #REF! | #REF! | #REF! | #REF! | #REF! | #REF! | #REF! | #REF! | 0.2071601 | 1.15089
#REF! | #REF! | #REF! | #REF! | 1.548378 | #REF! | #REF! | #REF! | #REF! | #REF! | #REF! | -0.02655983 | -0.01159588 | -0.02371439 | -0.2303441 | 0.09741062 | #REF! | #REF! | #REF! |  | #REF! | #REF! | #REF! | #REF! | #REF! | #REF! | #REF! | #REF! | 0.2343475 | 1.233408
#REF! | #REF! | #REF! | #REF! | 1.989028 | #REF! | #REF! | #REF! | #REF! | #REF! | #REF! | -0.04086231 | -0.01159588 | -0.02371439 | -0.4624638 | 0.1101317 | #REF! | #REF! | #REF! |  | #REF! | #REF! | #REF! | #REF! | #REF! | #REF! | #REF! | #REF! | 0.2639813 | 1.257054
#REF! | #REF! | #REF! | #REF! | 2.251153 | #REF! | #REF! | #REF! | #REF! | #REF! | #REF! | -0.04833036 | -0.01159588 | -0.02371439 | -0.6005423 | 0.1176989 | #REF! | #REF! | #REF! |  | #REF! | #REF! | #REF! | #REF! | #REF! | #REF! | #REF! | #REF! | 0.2826492 | 1.087112
#REF! | #REF! | #REF! | #REF! | 0.04936417 | #REF! | #REF! | #REF! | #REF! | #REF! | #REF! | 0.08969461 | -0.01159588 | 0.04135061 | 1.209835 | 0.06247805 | #REF! | #REF! | #REF! |  | #REF! | #REF! | #REF! | #REF! | #REF! | #REF! | #REF! | #REF! | 0.2244862 | 1.320507
#REF! | #REF! | #REF! | #REF! | 0.533231 | #REF! | #REF! | #REF! | #REF! | #REF! | #REF! | 0.06545057 | -0.01159588 | 0.04135061 | 0.9364437 | 0.07987053 | #REF! | #REF! | #REF! |  | #REF! | #REF! | #REF! | #REF! | #REF! | #REF! | #REF! | #REF! | 0.2540423 | 1.104532
#REF! | #REF! | #REF! | #REF! | 0.8983653 | #REF! | #REF! | #REF! | #REF! | #REF! | #REF! | 0.04814352 | -0.01159588 | 0.04135061 | 0.7301381 | 0.09299519 | #REF! | #REF! | #REF! |  | #REF! | #REF! | #REF! | #REF! | #REF! | #REF! | #REF! | #REF! | 0.2773338 | 1.027162
#REF! | #REF! | #REF! | #REF! | 0.8982136 | #REF! | #REF! | #REF! | #REF! | #REF! | #REF! | 0.04780025 | -0.01159588 | 0.04135061 | 0.7301381 | 0.09333846 | #REF! | #REF! | #REF! |  | #REF! | #REF! | #REF! | #REF! | #REF! | #REF! | #REF! | #REF! | 0.2779416 | 1.737135
#REF! | #REF! | #REF! | #REF! | 0.7086111 | #REF! | #REF! | #REF! | #REF! | #REF! | #REF! | 0.05046245 | -0.01159588 | 0.04135061 | 0.6851341 | 0.09303205 | #REF! | #REF! | #REF! |  | #REF! | #REF! | #REF! | #REF! | #REF! | #REF! | #REF! | #REF! | 0.2736234 | 1.710146
#REF! | #REF! | #REF! | #REF! | 1.026735 | #REF! | #REF! | #REF! | #REF! | #REF! | #REF! | 0.03504887 | -0.01159588 | 0.04135061 | 0.4872713 | 0.105217 | #REF! | #REF! | #REF! |  | #REF! | #REF! | #REF! | #REF! | #REF! | #REF! | #REF! | #REF! | 0.2963319 | 1.48166
#REF! | #REF! | #REF! | #REF! | 0.6244988 | #REF! | #REF! | #REF! | #REF! | #REF! | #REF! | 0.1062162 | -0.01159588 | 0.04135061 | 1.379171 | 0.04736291 | #REF! | #REF! | #REF! |  | #REF! | #REF! | #REF! | #REF! | #REF! | #REF! | #REF! | #REF! | 0.2305473 | 1.356161
#REF! | #REF! | #REF! | #REF! | 0.1593278 | #REF! | #REF! | #REF! | #REF! | #REF! | #REF! | 0.09948779 | -0.01159588 | 0.04135061 | 1.050319 | 0.06923088 | #REF! | #REF! | #REF! |  | #REF! | #REF! | #REF! | #REF! | #REF! | #REF! | #REF! | #REF! | 0.2555001 | 1.703334
#REF! | #REF! | #REF! | #REF! | 0.5721908 | #REF! | #REF! | #REF! | #REF! | #REF! | #REF! | 0.0810615 | -0.01159588 | 0.04135061 | 0.8380617 | 0.08294484 | #REF! | #REF! | #REF! |  | #REF! | #REF! | #REF! | #REF! | #REF! | #REF! | #REF! | #REF! | 0.2791786 | 1.469361
#REF! | #REF! | #REF! | #REF! | 1.01271 | #REF! | #REF! | #REF! | #REF! | #REF! | #REF! | 0.06328312 | -0.01159588 | 0.04135061 | 0.6115864 | 0.09757745 | #REF! | #REF! | #REF! |  | #REF! | #REF! | #REF! | #REF! | #REF! | #REF! | #REF! | #REF! | 0.3063253 | 1.392388
#REF! | #REF! | #REF! | #REF! | 1.205787 | #REF! | #REF! | #REF! | #REF! | #REF! | #REF! | 0.054928 | -0.01159588 | 0.04135061 | 0.5123235 | 0.1039908 | #REF! | #REF! | #REF! |  | #REF! | #REF! | #REF! | #REF! | #REF! | #REF! | #REF! | #REF! | 0.3176606 | 1.176521
#REF! | #REF! | #REF! | #REF! | 0.9935184 | #REF! | #REF! | #REF! | #REF! | #REF! | #REF! | 0.06603065 | -0.01159588 | 0.04135061 | 0.6201263 | 0.09481297 | #REF! | #REF! | #REF! |  | #REF! | #REF! | #REF! | #REF! | #REF! | #REF! | #REF! | #REF! | 0.2985401 | 1.756118
#REF! | #REF! | #REF! | #REF! | 1.203016 | #REF! | #REF! | #REF! | #REF! | #REF! | #REF! | 0.05710226 | -0.01159588 | 0.04135061 | 0.5123235 | 0.1018166 | #REF! | #REF! | #REF! |  | #REF! | #REF! | #REF! | #REF! | #REF! | #REF! | #REF! | #REF! | 0.3115891 | 1.557946
#REF! | #REF! | #REF! | #REF! | 0.1459216 | #REF! | #REF! | #REF! | #REF! | #REF! | #REF! | 0.1021261 | -0.01159588 | 0.04135061 | 1.05633 | 0.0666306 | #REF! | #REF! | #REF! |  | #REF! | #REF! | #REF! | #REF! | #REF! | #REF! | #REF! | #REF! | 0.2464313 | 1.642876
#REF! | #REF! | #REF! | #REF! | 0.5565248 | #REF! | #REF! | #REF! | #REF! | #REF! | #REF! | 0.08367033 | -0.01159588 | 0.04135061 | 0.8450542 | 0.08035213 | #REF! | #REF! | #REF! |  | #REF! | #REF! | #REF! | #REF! | #REF! | #REF! | #REF! | #REF! | 0.2709724 | 1.505402
#REF! | #REF! | #REF! | #REF! | 0.9946325 | #REF! | #REF! | #REF! | #REF! | #REF! | #REF! | 0.0658518 | -0.01159588 | 0.04135061 | 0.6196254 | 0.09499281 | #REF! | #REF! | #REF! |  | #REF! | #REF! | #REF! | #REF! | #REF! | #REF! | #REF! | #REF! | 0.2990309 | 1.359231
#REF! | #REF! | #REF! | #REF! | 1.203167 | #REF! | #REF! | #REF! | #REF! | #REF! | #REF! | 0.05695721 | -0.01159588 | 0.04135061 | 0.5123235 | 0.1019616 | #REF! | #REF! | #REF! |  | #REF! | #REF! | #REF! | #REF! | #REF! | #REF! | #REF! | #REF! | 0.3119733 | 1.247893
#REF! | #REF! | #REF! | #REF! | 0.1480254 | #REF! | #REF! | #REF! | #REF! | #REF! | #REF! | 0.1016715 | -0.01159588 | 0.04135061 | 1.055379 | 0.06707916 | #REF! | #REF! | #REF! |  | #REF! | #REF! | #REF! | #REF! | #REF! | #REF! | #REF! | #REF! | 0.247968 | 1.23984
#REF! | #REF! | #REF! | #REF! | 0.5589826 | #REF! | #REF! | #REF! | #REF! | #REF! | #REF! | 0.08322041 | -0.01159588 | 0.04135061 | 0.8439477 | 0.0807995 | #REF! | #REF! | #REF! |  | #REF! | #REF! | #REF! | #REF! | #REF! | #REF! | #REF! | #REF! | 0.2723581 | 1.089432
#REF! | #REF! | #REF! | #REF! | 0.9974681 | #REF! | #REF! | #REF! | #REF! | #REF! | #REF! | 0.06540823 | -0.01159588 | 0.04135061 | 0.6183533 | 0.0954389 | #REF! | #REF! | #REF! |  | #REF! | #REF! | #REF! | #REF! | #REF! | #REF! | #REF! | #REF! | 0.3002568 | 1.000856
#REF! | #REF! | #REF! | #REF! | 1.203557 | #REF! | #REF! | #REF! | #REF! | #REF! | #REF! | 0.0565994 | -0.01159588 | 0.04135061 | 0.5123235 | 0.1023194 | #REF! | #REF! | #REF! |  | #REF! | #REF! | #REF! | #REF! | #REF! | #REF! | #REF! | #REF! | 0.3129322 | 0.894092
#REF! | #REF! | #REF! | #REF! | 0.6289033 | #REF! | #REF! | #REF! | #REF! | #REF! | #REF! | 0.1357052 | -0.01159588 | 0.04135061 | 1.052959 | 0.05575164 | #REF! | #REF! | #REF! |  | #REF! | #REF! | #REF! | #REF! | #REF! | #REF! | #REF! | #REF! | 0.2743541 | 1.613847
#REF! | #REF! | #REF! | #REF! | 1.149559 | #REF! | #REF! | #REF! | #REF! | #REF! | #REF! | 0.1199755 | -0.01159588 | 0.04135061 | 0.8959272 | 0.06667603 | #REF! | #REF! | #REF! |  | #REF! | #REF! | #REF! | #REF! | #REF! | #REF! | #REF! | #REF! | 0.2898901 | 1.449451
#REF! | #REF! | #REF! | #REF! | 0.1947545 | #REF! | #REF! | #REF! | #REF! | #REF! | #REF! | 0.1462359 | -0.01159588 | 0.04135061 | 0.9906601 | 0.05980343 | #REF! | #REF! | #REF! |  | #REF! | #REF! | #REF! | #REF! | #REF! | #REF! | #REF! | #REF! | 0.2821234 | 1.659549
#REF! | #REF! | #REF! | #REF! | 0.6826689 | #REF! | #REF! | #REF! | #REF! | #REF! | #REF! | 0.1287793 | -0.01159588 | 0.04135061 | 0.8068 | 0.07282082 | #REF! | #REF! | #REF! |  | #REF! | #REF! | #REF! | #REF! | #REF! | #REF! | #REF! | #REF! | 0.3027976 | 1.513988
#REF! | #REF! | #REF! | #REF! | 1.159463 | #REF! | #REF! | #REF! | #REF! | #REF! | #REF! | 0.1141194 | -0.01159588 | 0.04135061 | 0.6271304 | 0.08554152 | #REF! | #REF! | #REF! |  | #REF! | #REF! | #REF! | #REF! | #REF! | #REF! | #REF! | #REF! | 0.3271654 | 1.308661
#REF! | #REF! | #REF! | #REF! | 1.608067 | #REF! | #REF! | #REF! | #REF! | #REF! | #REF! | 0.1012726 | -0.01159588 | 0.04135061 | 0.4580837 | 0.09751012 | #REF! | #REF! | #REF! |  | #REF! | #REF! | #REF! | #REF! | #REF! | #REF! | #REF! | #REF! | 0.3510388 | 1.210478
#REF! | #REF! | #REF! | #REF! | 0.6869068 | #REF! | #REF! | #REF! | #REF! | #REF! | #REF! | 0.1285005 | -0.01159588 | 0.04135061 | 0.8056666 | 0.07311353 | #REF! | #REF! | #REF! |  | #REF! | #REF! | #REF! | #REF! | #REF! | #REF! | #REF! | #REF! | 0.3040543 | 1.788555
#REF! | #REF! | #REF! | #REF! | 0.1947545 | #REF! | #REF! | #REF! | #REF! | #REF! | #REF! | 0.1462359 | -0.01159588 | 0.04135061 | 0.9906601 | 0.05980343 | #REF! | #REF! | #REF! |  | #REF! | #REF! | #REF! | #REF! | #REF! | #REF! | #REF! | #REF! | 0.2821234 | 1.880823
#REF! | #REF! | #REF! | #REF! | 0.6826689 | #REF! | #REF! | #REF! | #REF! | #REF! | #REF! | 0.1287793 | -0.01159588 | 0.04135061 | 0.8068 | 0.07282082 | #REF! | #REF! | #REF! |  | #REF! | #REF! | #REF! | #REF! | #REF! | #REF! | #REF! | #REF! | 0.3027976 | 1.892485
#REF! | #REF! | #REF! | #REF! | 1.159463 | #REF! | #REF! | #REF! | #REF! | #REF! | #REF! | 0.1141194 | -0.01159588 | 0.04135061 | 0.6271304 | 0.08554152 | #REF! | #REF! | #REF! |  | #REF! | #REF! | #REF! | #REF! | #REF! | #REF! | #REF! | #REF! | 0.3271654 | 1.487115
#REF! | #REF! | #REF! | #REF! | 1.608067 | #REF! | #REF! | #REF! | #REF! | #REF! | #REF! | 0.1012726 | -0.01159588 | 0.04135061 | 0.4580837 | 0.09751012 | #REF! | #REF! | #REF! |  | #REF! | #REF! | #REF! | #REF! | #REF! | #REF! | #REF! | #REF! | 0.3510388 | 1.350149
#REF! | #REF! | #REF! | #REF! | 0.6969385 | #REF! | #REF! | #REF! | #REF! | #REF! | #REF! | 0.1278845 | -0.01159588 | 0.04135061 | 0.8030087 | 0.07376206 | #REF! | #REF! | #REF! |  | #REF! | #REF! | #REF! | #REF! | #REF! | #REF! | #REF! | #REF! | 0.3068779 | 1.805164
#REF! | #REF! | #REF! | #REF! | 1.17606 | #REF! | #REF! | #REF! | #REF! | #REF! | #REF! | 0.1132573 | -0.01159588 | 0.04135061 | 0.6227602 | 0.08648597 | #REF! | #REF! | #REF! |  | #REF! | #REF! | #REF! | #REF! | #REF! | #REF! | #REF! | #REF! | 0.3309583 | 1.654791
#REF! | #REF! | #REF! | #REF! | 1.613789 | #REF! | #REF! | #REF! | #REF! | #REF! | #REF! | 0.1006721 | -0.01159588 | 0.04135061 | 0.4580837 | 0.09811063 | #REF! | #REF! | #REF! |  | #REF! | #REF! | #REF! | #REF! | #REF! | #REF! | #REF! | #REF! | 0.3537367 | 1.473903
#REF! | #REF! | #REF! | #REF! | 1.332906 | #REF! | #REF! | #REF! | #REF! | #REF! | #REF! | 0.1604415 | -0.02916545 | 0.04135061 | 0.6209578 | 0.06613731 | #REF! | #REF! | #REF! |  | #REF! | #REF! | #REF! | #REF! | #REF! | #REF! | #REF! | #REF! | 0.3034578 | 1.785046
#REF! | #REF! | #REF! | #REF! | 2.293315 | #REF! | #REF! | #REF! | #REF! | #REF! | #REF! | 0.1366831 | -0.02916545 | 0.04135061 | 0.2203454 | 0.08532727 | #REF! | #REF! | #REF! |  | #REF! | #REF! | #REF! | #REF! | #REF! | #REF! | #REF! | #REF! | 0.3388813 | 1.473397
#REF! | #REF! | #REF! | #REF! | 3.143044 | #REF! | #REF! | #REF! | #REF! | #REF! | #REF! | 0.1191199 | -0.02916545 | 0.04135061 | -0.1340998 | 0.1023057 | #REF! | #REF! | #REF! |  | #REF! | #REF! | #REF! | #REF! | #REF! | #REF! | #REF! | #REF! | 0.3788504 | 1.40315
#REF! | #REF! | #REF! | #REF! | 3.749994 | #REF! | #REF! | #REF! | #REF! | #REF! | #REF! | 0.1085619 | -0.02916545 | 0.04135061 | -0.387275 | 0.1144332 | #REF! | #REF! | #REF! |  | #REF! | #REF! | #REF! | #REF! | #REF! | #REF! | #REF! | #REF! | 0.409387 | 1.320603
#REF! | #REF! | #REF! | #REF! | 3.889779 | #REF! | #REF! | #REF! | #REF! | #REF! | #REF! | 0.1070151 | -0.02916545 | 0.04135061 | -0.445583 | 0.1172263 | #REF! | #REF! | #REF! |  | #REF! | #REF! | #REF! | #REF! | #REF! | #REF! | #REF! | #REF! | 0.4173046 | 1.192299
#REF! | #REF! | #REF! | #REF! | 1.31811 | #REF! | #REF! | #REF! | #REF! | #REF! | #REF! | 0.1621379 | -0.02916545 | 0.04135061 | 0.6257886 | 0.06448226 | #REF! | #REF! | #REF! |  | #REF! | #REF! | #REF! | #REF! | #REF! | #REF! | #REF! | #REF! | 0.295907 | 1.557405
#REF! | #REF! | #REF! | #REF! | 2.274875 | #REF! | #REF! | #REF! | #REF! | #REF! | #REF! | 0.1383402 | -0.02916545 | 0.04135061 | 0.2262916 | 0.08369028 | #REF! | #REF! | #REF! |  | #REF! | #REF! | #REF! | #REF! | #REF! | #REF! | #REF! | #REF! | 0.3315199 | 1.381333
#REF! | #REF! | #REF! | #REF! | 3.121381 | #REF! | #REF! | #REF! | #REF! | #REF! | #REF! | 0.1207326 | -0.02916545 | 0.04135061 | -0.1271667 | 0.1006847 | #REF! | #REF! | #REF! |  | #REF! | #REF! | #REF! | #REF! | #REF! | #REF! | #REF! | #REF! | 0.3722933 | 1.28377
#REF! | #REF! | #REF! | #REF! | 3.726028 | #REF! | #REF! | #REF! | #REF! | #REF! | #REF! | 0.1101374 | -0.02916545 | 0.04135061 | -0.379637 | 0.1128236 | #REF! | #REF! | #REF! |  | #REF! | #REF! | #REF! | #REF! | #REF! | #REF! | #REF! | #REF! | 0.4033988 | 1.120552
#REF! | #REF! | #REF! | #REF! | 3.883964 | #REF! | #REF! | #REF! | #REF! | #REF! | #REF! | 0.108247 | -0.02916545 | 0.04135061 | -0.445583 | 0.1159943 | #REF! | #REF! | #REF! |  | #REF! | #REF! | #REF! | #REF! | #REF! | #REF! | #REF! | #REF! | 0.4124009 | 0.9819068
#REF! | #REF! | #REF! | #REF! | 0.2249599 | #REF! | #REF! | #REF! | #REF! | #REF! | #REF! | 0.1121514 | -0.01159588 | 0.04135061 | 1.025111 | 0.06770513 | #REF! | #REF! | #REF! |  | #REF! | #REF! | #REF! | #REF! | #REF! | #REF! | #REF! | #REF! | 0.2607502 | 1.448612
#REF! | #REF! | #REF! | #REF! | 0.7566657 | #REF! | #REF! | #REF! | #REF! | #REF! | #REF! | 0.09155135 | -0.01159588 | 0.04135061 | 0.8231481 | 0.08435423 | #REF! | #REF! | #REF! |  | #REF! | #REF! | #REF! | #REF! | #REF! | #REF! | #REF! | #REF! | 0.2841992 | 1.291815
#REF! | #REF! | #REF! | #REF! | 1.166839 | #REF! | #REF! | #REF! | #REF! | #REF! | #REF! | 0.07907315 | -0.01159588 | 0.04135061 | 0.6673484 | 0.09719783 | #REF! | #REF! | #REF! |  | #REF! | #REF! | #REF! | #REF! | #REF! | #REF! | #REF! | #REF! | 0.3065653 | 1.135427
#REF! | #REF! | #REF! | #REF! | 1.567562 | #REF! | #REF! | #REF! | #REF! | #REF! | #REF! | 0.06888772 | -0.01159588 | 0.04135061 | 0.5151379 | 0.1097455 | #REF! | #REF! | #REF! |  | #REF! | #REF! | #REF! | #REF! | #REF! | #REF! | #REF! | #REF! | 0.3304213 | 1.032567
#REF! | #REF! | #REF! | #REF! | 0.7566657 | #REF! | #REF! | #REF! | #REF! | #REF! | #REF! | 0.09155135 | -0.01159588 | 0.04135061 | 0.8231481 | 0.08435423 | #REF! | #REF! | #REF! |  | #REF! | #REF! | #REF! | #REF! | #REF! | #REF! | #REF! | #REF! | 0.2841992 | 1.776245
#REF! | #REF! | #REF! | #REF! | 1.166839 | #REF! | #REF! | #REF! | #REF! | #REF! | #REF! | 0.07907315 | -0.01159588 | 0.04135061 | 0.6673484 | 0.09719783 | #REF! | #REF! | #REF! |  | #REF! | #REF! | #REF! | #REF! | #REF! | #REF! | #REF! | #REF! | 0.3065653 | 1.613501
#REF! | #REF! | #REF! | #REF! | 1.567562 | #REF! | #REF! | #REF! | #REF! | #REF! | #REF! | 0.06888772 | -0.01159588 | 0.04135061 | 0.5151379 | 0.1097455 | #REF! | #REF! | #REF! |  | #REF! | #REF! | #REF! | #REF! | #REF! | #REF! | #REF! | #REF! | 0.3304213 | 1.501915
#REF! | #REF! | #REF! | #REF! | 0.4285557 | #REF! | #REF! | #REF! | #REF! | #REF! | #REF! | 0.1498619 | -0.01159588 | 0.04135061 | 0.799739 | 0.06541614 | #REF! | #REF! | #REF! |  | #REF! | #REF! | #REF! | #REF! | #REF! | #REF! | #REF! | #REF! | 0.300484 | 1.767553
#REF! | #REF! | #REF! | #REF! | -0.2090051 | #REF! | #REF! | #REF! | #REF! | #REF! | #REF! | 0.1751048 | -0.01159588 | 0.04135061 | 0.9894914 | 0.04838872 | #REF! | #REF! | #REF! |  | #REF! | #REF! | #REF! | #REF! | #REF! | #REF! | #REF! | #REF! | 0.2831658 | 1.490346
#REF! | #REF! | #REF! | #REF! | 0.4219612 | #REF! | #REF! | #REF! | #REF! | #REF! | #REF! | 0.1504188 | -0.01159588 | 0.04135061 | 0.8018275 | 0.06472831 | #REF! | #REF! | #REF! |  | #REF! | #REF! | #REF! | #REF! | #REF! | #REF! | #REF! | #REF! | 0.2982239 | 1.192896
[19 empty] | Média |  | #REF! |  | #REF! |  | #REF! |  | #REF! | Média | 1.102678
[19 empty] | DP |  | #REF! |  | #REF! |  | #REF! |  | #REF! | Desvio Padrão | 0.2620893
[19 empty] | Cov |  | #REF! |  | #REF! |  | #REF! |  | #REF! | CoV | 23.77%