## Modelos normativos e empíricos
Autor | Diâmetro da armadura f (mm) | Número de barras em uma camada | Espaçamento entre as barras (mm) | Resistência à tração do concreto fctm (MPa) | Cobrimento c (mm) | Distância ao centro de gravidade da armadura d' (mm) | Taxa de armadura r | Tensão na armadura (MPa) | Tension stiffening (b) | Tensão na armadura na fissuração do concreto (ssr) | ss - bssr (MPa) | wexp (mm) | fib Model Code 2010 | fib Model Code 2020 | Eurocode 2 | NBR 6118 - wk1 - fissuração estabilizada | NBR 6118 - wk2 - fissuração não estabilizada | Clark (1956) | Leonhardt (1977) | Desayi;Ganesan (1985) | Oh; Kang (1987) | Caldas (1997) | Gergely e Lutz (1968) | b variável e < 0,6 | equação (15) do artigo de Belarbi e Hsu (1994) | Beta conforme Fields e Bischoff (2004) | slip de Yuan et al. (2025) | slip de Biscaia e Soares (2020)
Viga S200-1.76-20 - Sokolov et al (2021) | 20 | 2 | 126 | 4.120341 | 25 | 39 | 0.06072355 | 231.811 | 0.51585 | 90.13597 | 185.3144 | 0.16 | 0.1257341 | 0.08615938 | 0.1252917 | 0.2624678 | 0.1573797 | 0.1810062 | 0.2963741 | 0.3126842 | 0.185969 | 0.1299976 | 0.2415279 | 0.1021297 | 0.1499562 | 0.1165661 | 0.1096856 | 0.08200656
| 20 | 2 | 126 | 4.120341 | 25 | 39 | 0.06072355 | 304.2519 | 0.37271 | 90.13597 | 270.6574 | 0.23 | 0.1769822 | 0.1471265 | 0.1763594 | 0.344489 | 0.2711111 | 0.2443625 | 0.4470492 | 0.410398 | 0.2562037 | 0.1747456 | 0.3170054 | 0.1907825 | 0.204348 | 0.1972879 | 0.1933263 | 0.1562661
| 20 | 2 | 126 | 4.120341 | 25 | 39 | 0.06072355 | 314.2822 | 0.33482 | 90.13597 | 284.1029 | 0.24 | 0.1840781 | 0.1555681 | 0.1834303 | 0.3558457 | 0.2892812 | 0.253135 | 0.4669997 | 0.4239276 | 0.2659284 | 0.1809414 | 0.3274562 | 0.2030575 | 0.212052 | 0.208041 | 0.2053009 | 0.1670957
| 20 | 2 | 126 | 4.120341 | 25 | 39 | 0.06072355 | 363.3192 | 0.176945 | 90.13597 | 347.3701 | 0.27 | 0.2187691 | 0.1968382 | 0.2179993 | 0.4113678 | 0.3865958 | 0.2960224 | 0.5624975 | 0.4900724 | 0.3134719 | 0.2112323 | 0.3785486 | 0.2630686 | 0.2501395 | 0.2593676 | 0.2652219 | 0.2219582
| 20 | 2 | 126 | 4.120341 | 25 | 39 | 0.06072355 | 459.1641 | 0.05275 | 90.13597 | 454.4094 | 0.35 | 0.2865742 | 0.2775025 | 0.2855659 | 0.5198881 | 0.6174708 | 0.3798477 | 0.7426784 | 0.6193553 | 0.4063977 | 0.2704372 | 0.4784111 | 0.3803631 | 0.3118704 | 0.3548097 | 0.3889481 | 0.3383817
| 20 | 2 | 126 | 4.120341 | 25 | 39 | 0.06072355 | 500 | 0 | 90.13597 | 500 | 0.4 | 0.3154635 | 0.3118704 | 0.3143534 | 0.5322547 | 0.6471957 | 0.4155626 | 0.8178109 | 0.6744378 | 0.4459898 | 0.2956622 | 0.5209588 | 0.420806 | 0.3118704 | 0.3939441 | 0.4443191 | 0.3971326
Viga S600-0.37-10 - Sokolov et al (2021) | 10 | 8 | 87.7 | 4.131127 | 25 | 53 | 0.01538839 | 322.9197 | 0.31798 | 290.7685 | 230.4611 | 0.16 | 0.171107 | 0.1358067 | 0.1893662 | 0.2432138 | 0.1448495 | 0.1816875 | 0.2567315 | 0.2652974 | 0.1048302 | 0.2549688 | 0.1898425 | 0.2205194 | 0.2322554 | 0.2265128 | 0.1481209 | 0.1305925
| 10 | 8 | 87.7 | 4.131127 | 25 | 53 | 0.01538839 | 367.8209 | 0.214835 | 290.7685 | 305.3537 | 0.18 | 0.2228582 | 0.1799542 | 0.2156971 | 0.2770321 | 0.1879321 | 0.2197365 | 0.3010927 | 0.3021863 | 0.1214675 | 0.2967981 | 0.2162397 | 0.2932884 | 0.2715086 | 0.2856183 | 0.1971962 | 0.1797292
| 10 | 8 | 87.7 | 4.131127 | 25 | 53 | 0.01538839 | 500 | 0.008545 | 290.7685 | 497.5154 | 0.26 | 0.375202 | 0.3099142 | 0.3181702 | 0.3630486 | 0.3227529 | 0.331744 | 0.4274597 | 0.4107792 | 0.1704438 | 0.437726 | 0.3051747 | 0.4916061 | 0.3099142 | 0.4467983 | 0.3442968 | 0.332475
Viga V1 - Oliveira (2007) | 10 | 4 | 32.46667 | 3.262 | 25 | 36 | 0.01744444 | 285.048 | 0.537321 | 207.3206 | 173.6503 | 0.16 | 0.1600709 | 0.1386803 | 0.1485933 | 0.184404 | 0.1340377 | 0.1060173 | 0.2221628 | 0.1689296 | 0.1108494 | 0.211761 | 0.1708751 | 0.1672473 | 0.1907025 | 0.1778719 | 0.1552203 | 0.1431278
| 10 | 4 | 32.46667 | 3.262 | 25 | 36 | 0.01744444 | 324.9996 | 0.416073 | 207.3206 | 238.7391 | 0.2 | 0.1998771 | 0.1721289 | 0.1742916 | 0.2102496 | 0.1742435 | 0.1358818 | 0.269888 | 0.1926064 | 0.1290705 | 0.2466862 | 0.1948245 | 0.2140408 | 0.2214921 | 0.2199012 | 0.1938607 | 0.1815814
| 10 | 4 | 32.46667 | 3.262 | 25 | 36 | 0.01744444 | 367.6446 | 0.299035 | 207.3206 | 305.6485 | 0.2 | 0.2423669 | 0.2078325 | 0.2113425 | 0.2378376 | 0.2229705 | 0.1677596 | 0.318972 | 0.2178793 | 0.1485201 | 0.2839659 | 0.2203885 | 0.263989 | 0.2548202 | 0.2634317 | 0.2356216 | 0.2238159
| 10 | 4 | 32.46667 | 3.262 | 25 | 36 | 0.01744444 | 410.7385 | 0.213151 | 207.3206 | 366.5479 | 0.24 | 0.2853039 | 0.2439119 | 0.2487833 | 0.265716 | 0.2783055 | 0.1999729 | 0.3672196 | 0.2434183 | 0.1681743 | 0.3216381 | 0.2462215 | 0.3144629 | 0.2888619 | 0.3062288 | 0.278363 | 0.2677419
| 10 | 4 | 32.46667 | 3.262 | 25 | 36 | 0.01744444 | 438.57 | 0.188733 | 207.3206 | 399.4417 | 0.3 | 0.3130341 | 0.2672132 | 0.2729638 | 0.2837208 | 0.317299 | 0.2207774 | 0.3978438 | 0.2599122 | 0.1808677 | 0.345968 | 0.2629054 | 0.3470606 | 0.3109997 | 0.3333179 | 0.3062558 | 0.2967769
| 10 | 4 | 32.46667 | 3.262 | 25 | 36 | 0.01744444 | 498.2729 | 0.001081395 | 207.3206 | 498.0487 | 0.32 | 0.3725198 | 0.3171982 | 0.324835 | 0.322344 | 0.4095675 | 0.2654063 | 0.4624913 | 0.2952943 | 0.208097 | 0.3981597 | 0.298695 | 0.416988 | 0.3588055 | 0.3901921 | 0.3668553 | 0.3608251
| 10 | 4 | 32.46667 | 3.262 | 25 | 36 | 0.01744444 | 502.7619 | 0 | 207.3206 | 502.7619 | 0.38 | 0.3769924 | 0.3209565 | 0.328735 | 0.325248 | 0.4169804 | 0.2687619 | 0.4673049 | 0.2979546 | 0.2101444 | 0.4020838 | 0.3013859 | 0.4209265 | 0.3624147 | 0.3944078 | 0.3714538 | 0.365738
| 10 | 4 | 32.46667 | 3.262 | 25 | 36 | 0.01744444 | 538.6734 | 0 | 207.3206 | 538.6734 | 0.42 | 0.4127732 | 0.3510227 | 0.3599357 | 0.34848 | 0.4786765 | 0.2956063 | 0.5056203 | 0.3192371 | 0.2265229 | 0.4334773 | 0.3229135 | 0.4509926 | 0.3913524 | 0.4278647 | 0.4084545 | 0.4055308
| 10 | 4 | 32.46667 | 3.262 | 25 | 36 | 0.01744444 | 628 | 0 | 207.3206 | 628 | 0.44 | 0.5017747 | 0.4258094 | 0.4375444 | 0.394711 | 0.614108 | 0.3623793 | 0.599744 | 0.3721752 | 0.267263 | 0.5115655 | 0.3764612 | 0.5257794 | 0.4258094 | 0.5093224 | 0.5021278 | 0.5082866
| 10 | 4 | 32.46667 | 3.262 | 25 | 36 | 0.01744444 | 628 | 0 | 207.3206 | 628 | 0.5 | 0.5017747 | 0.4258094 | 0.4375444 | 0.394711 | 0.614108 | 0.3623793 | 0.599744 | 0.3721752 | 0.267263 | 0.5115655 | 0.3764612 | 0.5257794 | 0.4258094 | 0.5093224 | 0.5021278 | 0.5082866
Viga V2 - Oliveira (2007) | 10 | 4 | 32.46667 | 3.514 | 25 | 36 | 0.01744444 | 321.4719 | 0.3413536 | 219.2512 | 246.6297 | 0.24 | 0.1892299 | 0.1633387 | 0.1675807 | 0.209088 | 0.1599657 | 0.1332447 | 0.2659512 | 0.1999573 | 0.1279072 | 0.2436023 | 0.1924616 | 0.2063391 | 0.2139478 | 0.2135567 | 0.1825737 | 0.1713498
| 10 | 4 | 32.46667 | 3.514 | 25 | 36 | 0.01744444 | 357.191 | 0.09803775 | 219.2512 | 335.6961 | 0.3 | 0.224819 | 0.1932134 | 0.1960408 | 0.23232 | 0.1974885 | 0.1599453 | 0.3087246 | 0.2221748 | 0.1442549 | 0.2748275 | 0.2138462 | 0.2488089 | 0.2417339 | 0.2504686 | 0.2170477 | 0.2067149
| 10 | 4 | 32.46667 | 3.514 | 25 | 36 | 0.01744444 | 370.5856 | 0.04139962 | 219.2512 | 361.5087 | 0.3 | 0.2381649 | 0.2044164 | 0.2076783 | 0.241032 | 0.2125778 | 0.169958 | 0.3244533 | 0.2305064 | 0.1503853 | 0.2865369 | 0.2218654 | 0.2647351 | 0.2522277 | 0.2640733 | 0.2300617 | 0.220214
| 10 | 4 | 32.46667 | 3.514 | 25 | 36 | 0.01744444 | 392.9101 | 0 | 219.2512 | 392.9101 | 0.3 | 0.2604081 | 0.2230881 | 0.2270743 | 0.255552 | 0.238961 | 0.1866459 | 0.3503591 | 0.2443923 | 0.1606027 | 0.3060527 | 0.2352308 | 0.2912787 | 0.2697936 | 0.2864853 | 0.251856 | 0.243
| 10 | 4 | 32.46667 | 3.514 | 25 | 36 | 0.01744444 | 424.1643 | 0 | 219.2512 | 424.1643 | 0.38 | 0.2915485 | 0.2492284 | 0.2542285 | 0.27588 | 0.2784896 | 0.2100089 | 0.3860814 | 0.2638326 | 0.1749069 | 0.3333748 | 0.2539424 | 0.3284397 | 0.2945257 | 0.3173554 | 0.2825876 | 0.2755042
| 10 | 4 | 32.46667 | 3.514 | 25 | 36 | 0.01744444 | 491.1376 | 0 | 219.2512 | 491.1376 | 0.44 | 0.3582781 | 0.3052434 | 0.3124163 | 0.31944 | 0.3733766 | 0.2600725 | 0.4610106 | 0.3054904 | 0.2055589 | 0.391922 | 0.2940385 | 0.4080706 | 0.3479608 | 0.3817939 | 0.349303 | 0.3475281
Viga T1F000 - Silva Neto (2017) | 16 | 4 | 37 | 4.2588 | 20 | 54 | 0.1178511 | 136.25 | 0.6 | 59.30263 | 100.6684 | 0.18 | 0.03853784 | 0.04306889 | 0.04516688 | 0.04841803 | 0.04206331 | 0.05333406 | 0.07655305 | 0.1173934 | 0.05375539 | 0.05804548 | 0.1048989 | 0.04306889 | 0.06841597 | 0.04306889 | 0.05498016 | 0.04348793
| 16 | 4 | 37 | 4.2588 | 20 | 54 | 0.1178511 | 196.1401 | 0.540689 | 59.30263 | 164.0758 | 0.2 | 0.06146495 | 0.07927349 | 0.07203776 | 0.06970069 | 0.08716924 | 0.0796917 | 0.1270473 | 0.1689948 | 0.08741369 | 0.08825052 | 0.1510083 | 0.0797171 | 0.1011832 | 0.08544502 | 0.1040238 | 0.08566638
| 16 | 4 | 37 | 4.2588 | 20 | 54 | 0.1178511 | 237.3145 | 0.484275 | 59.30263 | 208.5958 | 0.26 | 0.07722733 | 0.1041642 | 0.09051149 | 0.08433251 | 0.1276084 | 0.09781257 | 0.1597406 | 0.2044708 | 0.1105538 | 0.1090165 | 0.1827085 | 0.1102004 | 0.1244659 | 0.1152973 | 0.1392388 | 0.116715
| 16 | 4 | 37 | 4.2588 | 20 | 54 | 0.1178511 | 305.4395 | 0.293562 | 59.30263 | 288.0305 | 0.44 | 0.1033069 | 0.1453469 | 0.1210771 | 0.1085415 | 0.2113883 | 0.1277944 | 0.2122194 | 0.2631675 | 0.1488401 | 0.1433747 | 0.2351579 | 0.1606364 | 0.1636993 | 0.1631112 | 0.2001832 | 0.1717563
| 16 | 4 | 37 | 4.2588 | 20 | 54 | 0.1178511 | 405.0068 | 0.026648 | 59.30263 | 403.4265 | 0.6 | 0.1414232 | 0.205537 | 0.16575 | 0.1439239 | 0.371668 | 0.1716139 | 0.2871668 | 0.348955 | 0.204797 | 0.1935906 | 0.3118148 | 0.2343506 | 0.2219308 | 0.2302898 | 0.295264 | 0.2604305
Viga 12-20-00 - Caldentey et al (2013) | 12 | 4 | 79.3 | 2.693329 | 20 | 38 | 0.01359398 | 300.433 | 0.3675886 | 216.1414 | 220.9818 | 0.36 | 0.2434924 | 0.234277 | 0.196543 | 0.2234634 | 0.2269343 | 0.1990162 | 0.3337054 | 0.2400894 | 0.1527689 | 0.2500248 | 0.2325751 | 0.3067902 | 0.3273078 | 0.3206586 | 0.2628815 | 0.2399726
| 12 | 4 | 79.3 | 2.693329 | 20 | 38 | 0.01359398 | 386.2709 | 0.1868997 | 216.1414 | 345.8742 | 0.43 | 0.3659001 | 0.3546996 | 0.279764 | 0.2873101 | 0.3751363 | 0.2978241 | 0.4829448 | 0.3086863 | 0.2031211 | 0.3359451 | 0.2990252 | 0.4835883 | 0.4388331 | 0.4703808 | 0.4058338 | 0.3807549
| 12 | 4 | 79.3 | 2.693329 | 20 | 38 | 0.01359398 | 500 | 0 | 216.1414 | 500 | 0.56 | 0.5280815 | 0.5142508 | 0.4037664 | 0.3615527 | 0.5940603 | 0.4287373 | 0.6682068 | 0.3995723 | 0.2698341 | 0.4497831 | 0.3870666 | 0.7014528 | 0.5142508 | 0.6560727 | 0.6034202 | 0.580104
| 12 | 4 | 79.3 | 2.693329 | 20 | 38 | 0.01359398 | 500 | 0 | 216.1414 | 500 | 0.71 | 0.5280815 | 0.5142508 | 0.4037664 | 0.3615527 | 0.5940603 | 0.4287373 | 0.6682068 | 0.3995723 | 0.2698341 | 0.4497831 | 0.3870666 | 0.7014528 | 0.5142508 | 0.6560727 | 0.6034202 | 0.580104
| 12 | 4 | 79.3 | 2.693329 | 20 | 38 | 0.01359398 | 500 | 0 | 216.1414 | 500 | 0.79 | 0.5280815 | 0.5142508 | 0.4037664 | 0.3615527 | 0.5940603 | 0.4287373 | 0.6682068 | 0.3995723 | 0.2698341 | 0.4497831 | 0.3870666 | 0.7014528 | 0.5142508 | 0.6560727 | 0.6034202 | 0.580104
Viga 25-20-00 - Caldentey et al (2013) | 25 | 4 | 62 | 2.693329 | 20 | 44.5 | 0.05446705 | 106.5127 | 0.6 | 67.46361 | 66.03449 | 0.2 | 0.05530325 | 0.05219708 | 0.04821469 | 0.08993053 | 0.06170038 | 0.04860934 | 0.0838326 | 0.0795661 | 0.05066993 | 0.09055025 | 0.09613809 | 0.05219708 | 0.08989244 | 0.05219708 | 0.07180042 | 0.05161425
| 25 | 4 | 62 | 2.693329 | 20 | 44.5 | 0.05446705 | 191.7228 | 0.5964235 | 67.46361 | 151.4859 | 0.25 | 0.1266659 | 0.1396639 | 0.1104304 | 0.161875 | 0.1999092 | 0.1036819 | 0.2253792 | 0.143219 | 0.1155838 | 0.1824257 | 0.1730486 | 0.1400045 | 0.1694613 | 0.1492668 | 0.2110839 | 0.1571925
| 25 | 4 | 62 | 2.693329 | 20 | 44.5 | 0.05446705 | 276.9329 | 0.4170562 | 67.46361 | 248.7968 | 0.36 | 0.1980286 | 0.2271307 | 0.172646 | 0.2338194 | 0.4170946 | 0.1587545 | 0.3505564 | 0.2068719 | 0.1804976 | 0.2743012 | 0.249959 | 0.244552 | 0.2528524 | 0.2504626 | 0.3741246 | 0.2792843
| 25 | 4 | 62 | 2.693329 | 20 | 44.5 | 0.05446705 | 362.143 | 0.2376889 | 67.46361 | 346.1077 | 0.47 | 0.2693912 | 0.3145976 | 0.2348617 | 0.3057638 | 0.7132564 | 0.2138271 | 0.4709191 | 0.2705247 | 0.2454114 | 0.3661767 | 0.3268695 | 0.3490995 | 0.3377021 | 0.3476932 | 0.5609224 | 0.4178895
| 25 | 4 | 62 | 2.693329 | 20 | 44.5 | 0.05446705 | 426.0506 | 0.1031634 | 67.46361 | 419.0908 | 0.57 | 0.3229132 | 0.3801977 | 0.2815235 | 0.3597221 | 0.9872061 | 0.2551315 | 0.5597693 | 0.3182644 | 0.2940968 | 0.4350833 | 0.3845524 | 0.4275102 | 0.401848 | 0.4187162 | 0.7166114 | 0.5359105
| 25 | 4 | 62 | 2.693329 | 20 | 44.5 | 0.05446705 | 500 | 0 | 67.46361 | 500 | 0.78 | 0.3848451 | 0.4561056 | 0.3355172 | 0.4027707 | 1.237626 | 0.3029261 | 0.6617382 | 0.3735054 | 0.3504321 | 0.5148172 | 0.4512989 | 0.513242 | 0.4561056 | 0.4993914 | 0.9134418 | 0.6768137
Viga 12-20-10 - Caldentey et al (2013) | 12 | 4 | 79.3 | 2.693329 | 20 | 34 | 0.01519328 | 212.4711 | 0.5527483 | 195.2859 | 104.5272 | 0.21 | 0.1236013 | 0.1150388 | 0.1289295 | 0.1580197 | 0.1134776 | 0.08622857 | 0.1610089 | 0.1524366 | 0.09917573 | 0.1547344 | 0.1509446 | 0.1286283 | 0.2126443 | 0.1554738 | 0.1269196 | 0.1097145
| 12 | 4 | 79.3 | 2.693329 | 20 | 34 | 0.01519328 | 254.9654 | 0.4632979 | 195.2859 | 164.4898 | 0.31 | 0.1787153 | 0.1712712 | 0.1547155 | 0.1896237 | 0.1634077 | 0.1299946 | 0.2482226 | 0.1829239 | 0.1236111 | 0.1953671 | 0.1811335 | 0.2108796 | 0.2632084 | 0.2328148 | 0.1910986 | 0.1709975
| 12 | 4 | 79.3 | 2.693329 | 20 | 34 | 0.01519328 | 297.4596 | 0.3738476 | 195.2859 | 224.4524 | 0.38 | 0.2338293 | 0.2287906 | 0.1823342 | 0.2212276 | 0.222416 | 0.1737607 | 0.328292 | 0.2134112 | 0.1480465 | 0.2359997 | 0.2113224 | 0.2943165 | 0.3152301 | 0.3078887 | 0.257867 | 0.2356062
| 12 | 4 | 79.3 | 2.693329 | 20 | 34 | 0.01519328 | 382.448 | 0.1949469 | 195.2859 | 344.3776 | 0.52 | 0.3440573 | 0.3438295 | 0.2682872 | 0.2844355 | 0.3676673 | 0.2612927 | 0.4765234 | 0.2743859 | 0.1969172 | 0.3172649 | 0.2717003 | 0.4611904 | 0.422002 | 0.4502333 | 0.3953111 | 0.3709389
| 12 | 4 | 79.3 | 2.693329 | 20 | 34 | 0.01519328 | 500 | 0 | 195.2859 | 500 | 0.74 | 0.4965194 | 0.5029457 | 0.3871734 | 0.3615527 | 0.5940603 | 0.3823629 | 0.6682068 | 0.3587231 | 0.2645129 | 0.4296671 | 0.355212 | 0.6767909 | 0.5029457 | 0.6346487 | 0.5940033 | 0.5715637
Viga 12-20-30 - Caldentey et al (2013) | 12 | 4 | 79.3 | 2.693329 | 20 | 34 | 0.01519328 | 212.4711 | 0.5527483 | 195.2859 | 104.5272 | 0.17 | 0.1236013 | 0.1150388 | 0.1289295 | 0.1580197 | 0.1134776 | 0.08622857 | 0.1610089 | 0.1524366 | 0.09917573 | 0.1547344 | 0.1509446 | 0.1286283 | 0.2126443 | 0.1554738 | 0.1269196 | 0.1097145
| 12 | 4 | 79.3 | 2.693329 | 20 | 34 | 0.01519328 | 297.4596 | 0.3738476 | 195.2859 | 224.4524 | 0.36 | 0.2338293 | 0.2287906 | 0.1823342 | 0.2212276 | 0.222416 | 0.1737607 | 0.328292 | 0.2134112 | 0.1480465 | 0.2359997 | 0.2113224 | 0.2943165 | 0.3152301 | 0.3078887 | 0.257867 | 0.2356062
| 12 | 4 | 79.3 | 2.693329 | 20 | 34 | 0.01519328 | 382.448 | 0.1949469 | 195.2859 | 344.3776 | 0.56 | 0.3440573 | 0.3438295 | 0.2682872 | 0.2844355 | 0.3676673 | 0.2612927 | 0.4765234 | 0.2743859 | 0.1969172 | 0.3172649 | 0.2717003 | 0.4611904 | 0.422002 | 0.4502333 | 0.3953111 | 0.3709389
| 12 | 4 | 79.3 | 2.693329 | 20 | 34 | 0.01519328 | 500 | 0 | 195.2859 | 500 | 0.78 | 0.4965194 | 0.5029457 | 0.3871734 | 0.3615527 | 0.5940603 | 0.3823629 | 0.6682068 | 0.3587231 | 0.2645129 | 0.4296671 | 0.355212 | 0.6767909 | 0.5029457 | 0.6346487 | 0.5940033 | 0.5715637
Viga 12-70-00 - Caldentey et al (2013) | 12 | 4 | 46 | 2.693329 | 70 | 88 | 0.01022007 | 245.1948 | 0.483865 | 281.5482 | 108.9634 | 0.31 | 0.1777588 | 0.2614277 | 0.3218971 | 0.3564321 | 0.151607 | 0.3538822 | 0.1166127 | 0.4336802 | 0.1571178 | 0.2787386 | 0.3887061 | 0.33733 | 0.4592697 | 0.3901548 | 0.2685633 | 0.2507548
| 12 | 4 | 46 | 2.693329 | 70 | 88 | 0.01022007 | 294.2337 | 0.380638 | 281.5482 | 187.0658 | 0.44 | 0.2920577 | 0.3552213 | 0.3862765 | 0.4277185 | 0.2183141 | 0.4846052 | 0.3127044 | 0.5204163 | 0.1946669 | 0.3489994 | 0.4664474 | 0.5120877 | 0.5734721 | 0.5474037 | 0.3670738 | 0.350598
Viga 12-70-10 - Caldentey et al (2013) | 12 | 4 | 46 | 2.693329 | 70 | 84 | 0.01023176 | 193.9458 | 0.5917441 | 281.2471 | 27.51951 | 0.14 | 0.05868295 | 0.204037 | 0.2544836 | 0.2818969 | 0.09483015 | 0.2043183 |  | 0.3287046 | 0.1152394 | 0.2011623 | 0.2941277 | 0.2082483 | 0.3411528 | 0.2577296 | 0.2066854 | 0.189957
| 12 | 4 | 46 | 2.693329 | 70 | 84 | 0.01023176 | 242.4323 | 0.4896801 | 281.2471 | 104.7112 | 0.31 | 0.1716038 | 0.2550463 | 0.3181045 | 0.3523712 | 0.1481721 | 0.3276936 | 0.1046211 | 0.4108808 | 0.1515349 | 0.2692275 | 0.3676596 | 0.325388 | 0.4469512 | 0.3777757 | 0.2619284 | 0.2441137
| 12 | 4 | 46 | 2.693329 | 70 | 84 | 0.01023176 | 290.9187 | 0.3876161 | 281.2471 | 181.9028 | 0.4 | 0.2845246 | 0.3417806 | 0.3817254 | 0.4228454 | 0.2133678 | 0.4510689 | 0.3002831 | 0.493057 | 0.1878305 | 0.3372928 | 0.4411915 | 0.491638 | 0.5581083 | 0.5282884 | 0.3533011 | 0.3366623
Viga 12-70-30 - Caldentey et al (2013) | 12 | 4 | 46 | 2.693329 | 70 | 84 | 0.01023176 | 193.9458 | 0.5917441 | 281.2471 | 27.51951 | 0.25 | 0.05868295 | 0.204037 | 0.2544836 | 0.2818969 | 0.09483015 | 0.2043183 |  | 0.3287046 | 0.1152394 | 0.2011623 | 0.2941277 | 0.2082483 | 0.3411528 | 0.2577296 | 0.2066854 | 0.189957
| 12 | 4 | 46 | 2.693329 | 70 | 84 | 0.01023176 | 242.4323 | 0.4896801 | 281.2471 | 104.7112 | 0.44 | 0.1716038 | 0.2550463 | 0.3181045 | 0.3523712 | 0.1481721 | 0.3276936 | 0.1046211 | 0.4108808 | 0.1515349 | 0.2692275 | 0.3676596 | 0.325388 | 0.4469512 | 0.3777757 | 0.2619284 | 0.2441137
| 12 | 4 | 46 | 2.693329 | 70 | 84 | 0.01023176 | 290.9187 | 0.3876161 | 281.2471 | 181.9028 | 0.56 | 0.2845246 | 0.3417806 | 0.3817254 | 0.4228454 | 0.2133678 | 0.4510689 | 0.3002831 | 0.493057 | 0.1878305 | 0.3372928 | 0.4411915 | 0.491638 | 0.5581083 | 0.5282884 | 0.3533011 | 0.3366623
Viga 25-20-10 - Caldentey et al (2013) | 25 | 4 | 62 | 2.693329 | 20 | 40.5 | 0.05542152 | 210.8375 | 0.556187 | 66.61201 | 173.7888 | 0.23 | 0.1412263 | 0.1561 | 0.1236119 | 0.1779919 | 0.2416986 | 0.1054423 | 0.254179 | 0.1438341 | 0.1269008 | 0.1951978 | 0.1761302 | 0.1597966 | 0.1810375 | 0.1677082 | 0.2456988 | 0.1817486
| 25 | 4 | 62 | 2.693329 | 20 | 40.5 | 0.05542152 | 316.2563 | 0.3342804 | 66.61201 | 293.9892 | 0.35 | 0.2283562 | 0.2594615 | 0.1998745 | 0.2669879 | 0.5438218 | 0.1674517 | 0.4064649 | 0.2157512 | 0.2052076 | 0.3044748 | 0.2641953 | 0.2818807 | 0.2806654 | 0.2844928 | 0.4540265 | 0.3356354
| 25 | 4 | 62 | 2.693329 | 20 | 40.5 | 0.05542152 | 421.6751 | 0.1123739 | 66.61201 | 414.1896 | 0.49 | 0.315486 | 0.362823 | 0.2761371 | 0.3559838 | 0.9667943 | 0.229461 | 0.5537116 | 0.2876682 | 0.2835143 | 0.4137518 | 0.3522604 | 0.4039648 | 0.3817221 | 0.3966592 | 0.6987163 | 0.5176213
| 25 | 4 | 62 | 2.693329 | 20 | 40.5 | 0.05542152 | 500 | 0 | 66.61201 | 500 | 0.67 | 0.3802224 | 0.4396194 | 0.3327993 | 0.4027707 | 1.237626 | 0.2755332 | 0.6617382 | 0.3411018 | 0.3416953 | 0.4949433 | 0.4176917 | 0.4902423 | 0.4396194 | 0.4779707 | 0.9040627 | 0.6611406
Viga 25-20-30 - Caldentey et al (2013) | 25 | 4 | 62 | 2.693329 | 20 | 40.5 | 0.05542152 | 210.8375 | 0.556187 | 66.61201 | 173.7888 | 0.27 | 0.1412263 | 0.1561 | 0.1236119 | 0.1779919 | 0.2416986 | 0.1054423 | 0.254179 | 0.1438341 | 0.1269008 | 0.1951978 | 0.1761302 | 0.1597966 | 0.1810375 | 0.1677082 | 0.2456988 | 0.1817486
| 25 | 4 | 62 | 2.693329 | 20 | 40.5 | 0.05542152 | 316.2563 | 0.3342804 | 66.61201 | 293.9892 | 0.4 | 0.2283562 | 0.2594615 | 0.1998745 | 0.2669879 | 0.5438218 | 0.1674517 | 0.4064649 | 0.2157512 | 0.2052076 | 0.3044748 | 0.2641953 | 0.2818807 | 0.2806654 | 0.2844928 | 0.4540265 | 0.3356354
| 25 | 4 | 62 | 2.693329 | 20 | 40.5 | 0.05542152 | 421.6751 | 0.1123739 | 66.61201 | 414.1896 | 0.53 | 0.315486 | 0.362823 | 0.2761371 | 0.3559838 | 0.9667943 | 0.229461 | 0.5537116 | 0.2876682 | 0.2835143 | 0.4137518 | 0.3522604 | 0.4039648 | 0.3817221 | 0.3966592 | 0.6987163 | 0.5176213
| 25 | 4 | 62 | 2.693329 | 20 | 40.5 | 0.05542152 | 500 | 0 | 66.61201 | 500 | 0.72 | 0.3802224 | 0.4396194 | 0.3327993 | 0.4027707 | 1.237626 | 0.2755332 | 0.6617382 | 0.3411018 | 0.3416953 | 0.4949433 | 0.4176917 | 0.4902423 | 0.4396194 | 0.4779707 | 0.9040627 | 0.6611406
Viga 25-70-00 - Caldentey et al (2013) | 25 | 4 | 28.7 | 2.693329 | 70 | 94.5 | 0.0526206 | 122.3408 | 0.6 | 69.19877 | 80.82151 | 0.3 | 0.1099059 | 0.1093946 | 0.1288161 | 0.1655671 | 0.08166556 | 0.1297204 | 0.119908 | 0.185339 | 0.08786138 | 0.1489111 | 0.2216398 | 0.2216398 | 0.2174716 | 0.1093946 | 0.1197796 | 0.1057589
| 25 | 4 | 28.7 | 2.693329 | 70 | 94.5 | 0.0526206 | 244.6815 | 0.4849454 | 69.19877 | 211.1239 | 0.57 | 0.2762722 | 0.3815023 | 0.323807 | 0.3311342 | 0.3266622 | 0.2976345 | 0.4340906 | 0.3706781 | 0.2184046 | 0.3314384 | 0.4432796 | 0.4432796 | 0.4644542 | 0.4355924 | 0.4268541 | 0.4088427
Viga 25-70-10 - Caldentey et al (2013) | 25 | 4 | 28.7 | 2.693329 | 70 | 90.5 | 0.05276794 | 120.9067 | 0.6 | 69.05585 | 79.47321 | 0.26 | 0.107926 | 0.1062977 | 0.1265775 | 0.1636042 | 0.07974061 | 0.1219792 | 0.1154481 | 0.1761017 | 0.08389905 | 0.1439966 | 0.209337 | 0.1062977 | 0.2117398 | 0.1062977 | 0.1166165 | 0.1028289
| 25 | 4 | 28.7 | 2.693329 | 70 | 90.5 | 0.05276794 | 241.8134 | 0.4909827 | 69.05585 | 207.9082 | 0.6 | 0.2721194 | 0.3713271 | 0.3191464 | 0.3272083 | 0.3189624 | 0.2809009 | 0.4274751 | 0.3522035 | 0.2092775 | 0.3209739 | 0.4186739 | 0.4004277 | 0.451779 | 0.4224377 | 0.4161024 | 0.3981689
Viga 25-70-30 - Caldentey et al (2013) | 25 | 4 | 28.7 | 2.693329 | 70 | 90.5 | 0.05276794 | 120.9067 | 0.6 | 69.05585 | 79.47321 | 0.27 | 0.107926 | 0.1062977 | 0.1265775 | 0.1636042 | 0.07974061 | 0.1219792 | 0.1154481 | 0.1761017 | 0.08389905 | 0.1439966 | 0.209337 | 0.1062977 | 0.2117398 | 0.1062977 | 0.1166165 | 0.1028289
| 25 | 4 | 28.7 | 2.693329 | 70 | 90.5 | 0.05276794 | 241.8134 | 0.4909827 | 69.05585 | 207.9082 | 0.59 | 0.2721194 | 0.3713271 | 0.3191464 | 0.3272083 | 0.3189624 | 0.2809009 | 0.4274751 | 0.3522035 | 0.2092775 | 0.3209739 | 0.4186739 | 0.4004277 | 0.451779 | 0.4224377 | 0.4161024 | 0.3981689
Viga RS1 - Harajlí e Naamam (1985) | 9.52 | 3 | 22.2 | 3.56416 | 20.64 | 25.4 | 0.03244851 | 295.4706 | 0.3780343 | 130.564 | 246.1129 | 0.15 | 0.1332938 | 0.1236621 | 0.1303357 | 0.1413375 | 0.1368483 | 0.1057205 | 0.2081608 | 0.14104 | 0.09760812 | 0.1218531 | 0.1396639 | 0.1457629 | 0.1536139 | 0.1502261 | 0.1446801 | 0.1343792
| 9.52 | 3 | 22.2 | 3.56416 | 20.64 | 25.4 | 0.03244851 | 343.8667 | 0.2761606 | 130.564 | 307.81 | 0.17 | 0.1630033 | 0.1537023 | 0.1593859 | 0.1644876 | 0.1853493 | 0.1262024 | 0.2533803 | 0.1641414 | 0.1160989 | 0.1435461 | 0.1625399 | 0.1859464 | 0.1818908 | 0.1861054 | 0.1816293 | 0.1720362
Viga RS2 - Harajlí e Naamam (1985) | 12.7 | 3 | 19.05 | 3.976608 | 19.05 | 25.4 | 0.06421247 | 303.256 | 0.3616461 | 83.81871 | 272.9433 | 0.15 | 0.1176781 | 0.122571 | 0.1244495 | 0.1469861 | 0.1764915 | 0.08592987 | 0.2227834 | 0.1436344 | 0.1096603 | 0.1269154 | 0.1455696 | 0.1387877 | 0.1422242 | 0.1413149 | 0.1610459 | 0.1429886
| 12.7 | 3 | 19.05 | 3.976608 | 19.05 | 25.4 | 0.06421247 | 347.8102 | 0.2678595 | 83.81871 | 325.3586 | 0.17 | 0.1384046 | 0.1465766 | 0.1463686 | 0.1685812 | 0.2321612 | 0.09976448 | 0.2611201 | 0.1647371 | 0.1282195 | 0.146944 | 0.1669567 | 0.1691741 | 0.1651812 | 0.1689244 | 0.195754 | 0.1768704
| 12.7 | 3 | 19.05 | 3.976608 | 19.05 | 25.4 | 0.06421247 | 411.0485 | 0.134743 | 83.81871 | 399.7545 | 0.2 | 0.1678227 | 0.180649 | 0.1774795 | 0.198175 | 0.3208257 | 0.1194007 | 0.3145615 | 0.1946893 | 0.1545616 | 0.1753717 | 0.1973124 | 0.2123033 | 0.1930152 | 0.2071256 | 0.2467983 | 0.2279855
Viga RS3 - Harajlí e Naamam (1985) | 15.9 | 3 | 15.9 | 3.976608 | 17.46 | 25.4 | 0.1083507 | 289.7349 | 0.390108 | 58.59108 | 266.8781 | 0.16 | 0.09633662 | 0.1112521 | 0.1073193 | 0.1446419 | 0.2041359 | 0.06809925 | 0.2124604 | 0.1379392 | 0.1125653 | 0.1214982 | 0.1414773 | 0.1200742 | 0.1225408 | 0.1220738 | 0.1200742 | 0.1389912
| 15.9 | 3 | 15.9 | 3.976608 | 17.46 | 25.4 | 0.1083507 | 379.9802 | 0.2001416 | 58.59108 | 368.2537 | 0.21 | 0.1304867 | 0.1537595 | 0.1453626 | 0.1896943 | 0.3511071 | 0.0907336 | 0.2857816 | 0.1809039 | 0.1532424 | 0.16215 | 0.185544 | 0.1705662 | 0.1638879 | 0.1689437 | 0.1705662 | 0.2084555
Viga B1-a - Gilbert e Nejadi (2004) | 16 | 2 | 138 | 3.269 | 40 | 48 | 0.0174791 | 185.274 | 0.6 | 211.3011 | 58.49328 | 0.15 | 0.09776332 | 0.1220616 | 0.1620857 | 0.2514897 | 0.09527893 | 0.1706085 |  | 0.2624407 | 0.1385592 | 0.1353273 | 0.2054868 | 0.1220616 | 0.2137803 | 0.1448885 | 0.1238202 | 0.1037257
| 16 | 2 | 138 | 3.269 | 40 | 48 | 0.0174791 | 211.7676 | 0.5542292 | 211.3011 | 94.65833 | 0.2 | 0.1420437 | 0.139516 | 0.1852635 | 0.287452 | 0.1244764 | 0.2120658 | 0.03363514 | 0.299969 | 0.1638282 | 0.1583595 | 0.2348708 | 0.1554804 | 0.2474703 | 0.1840266 | 0.144908 | 0.1220795
| 16 | 2 | 138 | 3.269 | 40 | 48 | 0.0174791 | 238.2612 | 0.4984601 | 211.3011 | 132.936 | 0.25 | 0.1863241 | 0.1569704 | 0.2084412 | 0.3234143 | 0.1575705 | 0.253523 | 0.1569806 | 0.3374973 | 0.1890973 | 0.1813918 | 0.2642548 | 0.1968173 | 0.2827649 | 0.2256897 | 0.1663327 | 0.1413143
| 16 | 2 | 138 | 3.269 | 40 | 48 | 0.0174791 | 264.7095 | 0.4427865 | 211.3011 | 171.1482 | 0.28 | 0.2305287 | 0.174395 | 0.2315793 | 0.359315 | 0.1944944 | 0.2949092 | 0.2689216 | 0.3749612 | 0.2143231 | 0.2043846 | 0.2935885 | 0.2429381 | 0.3192026 | 0.269339 | 0.1880565 | 0.161395
| 16 | 2 | 138 | 3.269 | 40 | 48 | 0.0174791 | 291.1578 | 0.3871129 | 211.3011 | 209.3604 | 0.28 | 0.2747332 | 0.1971164 | 0.2547174 | 0.3952157 | 0.2353016 | 0.3362955 | 0.3727285 | 0.4124252 | 0.2395489 | 0.2273774 | 0.3229222 | 0.2973268 | 0.3565727 | 0.3176867 | 0.2154129 | 0.1876507
| 16 | 2 | 138 | 3.269 | 40 | 48 | 0.0174791 | 317.6514 | 0.3313438 | 211.3011 | 247.6381 | 0.3 | 0.3190136 | 0.2407525 | 0.2783033 | 0.431178 | 0.280072 | 0.3777527 | 0.4705966 | 0.4499535 | 0.2648179 | 0.2504096 | 0.3523062 | 0.3672146 | 0.3947496 | 0.3775985 | 0.2640284 | 0.2357074
| 16 | 2 | 138 | 3.269 | 40 | 48 | 0.0174791 | 344.145 | 0.2755747 | 211.3011 | 285.9158 | 0.33 | 0.363294 | 0.2843887 | 0.3169329 | 0.4671403 | 0.3287389 | 0.41921 | 0.5637556 | 0.4874818 | 0.290087 | 0.2734419 | 0.3816902 | 0.4371024 | 0.4335294 | 0.4358737 | 0.3129806 | 0.2846452
| 16 | 2 | 138 | 3.269 | 40 | 48 | 0.0174791 | 370.5479 | 0.2199966 | 211.3011 | 324.0624 | 0.33 | 0.4074228 | 0.3278753 | 0.3554302 | 0.5029794 | 0.3811157 | 0.4605252 | 0.6529145 | 0.5248815 | 0.3152695 | 0.2963953 | 0.4109736 | 0.5067508 | 0.4726708 | 0.4924847 | 0.3621002 | 0.3342919
Viga B1-b - Gilbert e Nejadi (2004) | 16 | 2 | 138 | 3.269 | 40 | 48 | 0.0174791 | 211.7676 | 0.5542292 | 211.3011 | 94.65833 | 0.15 | 0.1420437 | 0.139516 | 0.1852635 | 0.287452 | 0.1244764 | 0.2120658 | 0.03363514 | 0.299969 | 0.1638282 | 0.1583595 | 0.2348708 | 0.1554804 | 0.2474703 | 0.1840266 | 0.144908 | 0.1220795
| 16 | 2 | 138 | 3.269 | 40 | 48 | 0.0174791 | 238.2612 | 0.4984601 | 211.3011 | 132.936 | 0.18 | 0.1863241 | 0.1569704 | 0.2084412 | 0.3234143 | 0.1575705 | 0.253523 | 0.1569806 | 0.3374973 | 0.1890973 | 0.1813918 | 0.2642548 | 0.1968173 | 0.2827649 | 0.2256897 | 0.1663327 | 0.1413143
| 16 | 2 | 138 | 3.269 | 40 | 48 | 0.0174791 | 264.7095 | 0.4427865 | 211.3011 | 171.1482 | 0.2 | 0.2305287 | 0.174395 | 0.2315793 | 0.359315 | 0.1944944 | 0.2949092 | 0.2689216 | 0.3749612 | 0.2143231 | 0.2043846 | 0.2935885 | 0.2429381 | 0.3192026 | 0.269339 | 0.1880565 | 0.161395
| 16 | 2 | 138 | 3.269 | 40 | 48 | 0.0174791 | 291.1578 | 0.3871129 | 211.3011 | 209.3604 | 0.25 | 0.2747332 | 0.1971164 | 0.2547174 | 0.3952157 | 0.2353016 | 0.3362955 | 0.3727285 | 0.4124252 | 0.2395489 | 0.2273774 | 0.3229222 | 0.2973268 | 0.3565727 | 0.3176867 | 0.2154129 | 0.1876507
| 16 | 2 | 138 | 3.269 | 40 | 48 | 0.0174791 | 317.6514 | 0.3313438 | 211.3011 | 247.6381 | 0.3 | 0.3190136 | 0.2407525 | 0.2783033 | 0.431178 | 0.280072 | 0.3362955 | 0.4705966 | 0.4499535 | 0.2648179 | 0.2504096 | 0.3523062 | 0.3672146 | 0.3947496 | 0.3775985 | 0.2640284 | 0.2357074
| 16 | 2 | 138 | 3.269 | 40 | 48 | 0.0174791 | 344.145 | 0.2755747 | 211.3011 | 285.9158 | 0.33 | 0.363294 | 0.2843887 | 0.3169329 | 0.4671403 | 0.3287389 | 0.41921 | 0.5637556 | 0.4874818 | 0.290087 | 0.2734419 | 0.3816902 | 0.4371024 | 0.4335294 | 0.4358737 | 0.3129806 | 0.2846452
| 16 | 2 | 138 | 3.269 | 40 | 48 | 0.0174791 | 370.5479 | 0.2199966 | 211.3011 | 324.0624 | 0.38 | 0.4074228 | 0.3278753 | 0.3554302 | 0.5029794 | 0.3811157 | 0.4605252 | 0.6529145 | 0.5248815 | 0.3152695 | 0.2963953 | 0.4109736 | 0.5067508 | 0.4726708 | 0.4924847 | 0.3621002 | 0.3342919
Viga B2-a - Gilbert e Nejadi (2004) | 16 | 2 | 168 | 3.269 | 25 | 33 | 0.01939394 | 211.7676 | 0.5542292 | 192.8356 | 104.8925 | 0.15 | 0.1340925 | 0.09927475 | 0.143102 | 0.2642823 | 0.1244764 | 0.1457952 | 0.1085351 | 0.2126883 | 0.1464128 | 0.1347469 | 0.1729616 | 0.1106345 | 0.1874346 | 0.1309469 | 0.111891 | 0.09099305
| 16 | 2 | 168 | 3.269 | 25 | 33 | 0.01939394 | 238.2612 | 0.4984601 | 192.8356 | 142.1404 | 0.18 | 0.1710732 | 0.1161786 | 0.161005 | 0.2973459 | 0.1575705 | 0.1742971 | 0.2139354 | 0.2392971 | 0.1689957 | 0.154296 | 0.1946003 | 0.1437734 | 0.2137726 | 0.1637682 | 0.1344611 | 0.1105733
| 16 | 2 | 168 | 3.269 | 25 | 33 | 0.01939394 | 264.7095 | 0.4427865 | 192.8356 | 179.3245 | 0.2 | 0.2079905 | 0.1471754 | 0.1788774 | 0.3303529 | 0.1944944 | 0.2027501 | 0.3105283 | 0.2658604 | 0.1915399 | 0.1738116 | 0.216202 | 0.1899003 | 0.2407454 | 0.2063567 | 0.171682 | 0.1450655
| 16 | 2 | 168 | 3.269 | 25 | 33 | 0.01939394 | 291.1578 | 0.3871129 | 192.8356 | 216.5086 | 0.23 | 0.2449079 | 0.1781721 | 0.1976078 | 0.3633598 | 0.2353016 | 0.2312032 | 0.4008521 | 0.2924236 | 0.2140841 | 0.1933272 | 0.2378036 | 0.2360271 | 0.2682449 | 0.2477816 | 0.2094701 | 0.1803805
| 16 | 2 | 168 | 3.269 | 25 | 33 | 0.01939394 | 317.6514 | 0.3313438 | 192.8356 | 253.7565 | 0.25 | 0.2818886 | 0.2092221 | 0.2274462 | 0.3964234 | 0.280072 | 0.259705 | 0.4866165 | 0.3190324 | 0.236667 | 0.2128762 | 0.2594423 | 0.2822331 | 0.2962111 | 0.2882281 | 0.2478915 | 0.2165809
| 16 | 2 | 168 | 3.269 | 25 | 33 | 0.01939394 | 344.145 | 0.2755747 | 192.8356 | 291.0044 | 0.3 | 0.3188693 | 0.240272 | 0.2572847 | 0.429487 | 0.3287389 | 0.2882069 | 0.5687514 | 0.3456413 | 0.2592499 | 0.2324253 | 0.2810811 | 0.3284391 | 0.3245178 | 0.3277297 | 0.286882 | 0.2536071
| 16 | 2 | 168 | 3.269 | 25 | 33 | 0.01939394 | 370.5479 | 0.2199966 | 192.8356 | 328.1248 | 0.3 | 0.3557234 | 0.2712156 | 0.287021 | 0.4624374 | 0.3811157 | 0.3166111 | 0.647768 | 0.3721589 | 0.2817554 | 0.2519074 | 0.3026457 | 0.3744868 | 0.3530069 | 0.3662504 | 0.3263051 | 0.2913278
Viga B2-b - Gilbert e Nejadi (2004) | 16 | 2 | 168 | 3.269 | 25 | 33 | 0.01939394 | 185.274 | 0.6 | 192.8356 | 69.57262 | 0.15 | 0.09711179 | 0.08685477 | 0.1251989 | 0.2312187 | 0.09527893 | 0.1172934 |  | 0.1860795 | 0.1238299 | 0.1151978 | 0.1513228 | 0.08685477 | 0.1620029 | 0.1030976 | 0.09437379 | 0.07672227
| 16 | 2 | 168 | 3.269 | 25 | 33 | 0.01939394 | 211.7676 | 0.5542292 | 192.8356 | 104.8925 | 0.18 | 0.1340925 | 0.09927475 | 0.143102 | 0.2642823 | 0.1244764 | 0.1457952 | 0.1085351 | 0.2126883 | 0.1464128 | 0.1347469 | 0.1729616 | 0.1106345 | 0.1874346 | 0.1309469 | 0.111891 | 0.09099305
| 16 | 2 | 168 | 3.269 | 25 | 33 | 0.01939394 | 238.2612 | 0.4984601 | 192.8356 | 142.1404 | 0.18 | 0.1710732 | 0.1161786 | 0.161005 | 0.2973459 | 0.1575705 | 0.1742971 | 0.2139354 | 0.2392971 | 0.1689957 | 0.154296 | 0.1946003 | 0.1437734 | 0.2137726 | 0.1637682 | 0.1344611 | 0.1105733
| 16 | 2 | 168 | 3.269 | 25 | 33 | 0.01939394 | 264.7095 | 0.4427865 | 192.8356 | 179.3245 | 0.25 | 0.2079905 | 0.1471754 | 0.1788774 | 0.3303529 | 0.1944944 | 0.2027501 | 0.3105283 | 0.2658604 | 0.1915399 | 0.1738116 | 0.216202 | 0.1899003 | 0.2407454 | 0.2063567 | 0.171682 | 0.1450655
| 16 | 2 | 168 | 3.269 | 25 | 33 | 0.01939394 | 291.1578 | 0.3871129 | 192.8356 | 216.5086 | 0.28 | 0.2449079 | 0.1781721 | 0.1976078 | 0.3633598 | 0.2353016 | 0.2312032 | 0.4008521 | 0.2924236 | 0.2140841 | 0.1933272 | 0.2378036 | 0.2360271 | 0.2682449 | 0.2477816 | 0.2094701 | 0.1803805
| 16 | 2 | 168 | 3.269 | 25 | 33 | 0.01939394 | 317.6514 | 0.3313438 | 192.8356 | 253.7565 | 0.33 | 0.2818886 | 0.2092221 | 0.2274462 | 0.3964234 | 0.280072 | 0.259705 | 0.4866165 | 0.3190324 | 0.236667 | 0.2128762 | 0.2594423 | 0.2822331 | 0.2962111 | 0.2882281 | 0.2478915 | 0.2165809
| 16 | 2 | 168 | 3.269 | 25 | 33 | 0.01939394 | 344.145 | 0.2755747 | 192.8356 | 291.0044 | 0.38 | 0.3188693 | 0.240272 | 0.2572847 | 0.429487 | 0.3287389 | 0.2882069 | 0.5687514 | 0.3456413 | 0.2592499 | 0.2324253 | 0.2810811 | 0.3284391 | 0.3245178 | 0.3277297 | 0.286882 | 0.2536071
| 16 | 2 | 168 | 3.269 | 25 | 33 | 0.01939394 | 370.5479 | 0.2199966 | 192.8356 | 328.1248 | 0.43 | 0.3557234 | 0.2712156 | 0.287021 | 0.4624374 | 0.3811157 | 0.3166111 | 0.647768 | 0.3721589 | 0.2817554 | 0.2519074 | 0.3026457 | 0.3744868 | 0.3530069 | 0.3662504 | 0.3263051 | 0.2913278
Viga B3-a - Gilbert e Nejadi (2004) | 16 | 3 | 76 | 3.269 | 25 | 33 | 0.02928192 | 233.3047 | 0.5088936 | 135.9166 | 164.1376 | 0.15 | 0.1531062 | 0.1222673 | 0.1349783 | 0.1962478 | 0.1524818 | 0.130125 | 0.2519516 | 0.1800314 | 0.12518 | 0.1529778 | 0.167827 | 0.1379725 | 0.1824953 | 0.1509873 | 0.1469736 | 0.1251019
| 16 | 3 | 76 | 3.269 | 25 | 33 | 0.02928192 | 251.2039 | 0.4712158 | 135.9166 | 187.1578 | 0.18 | 0.1711648 | 0.1395829 | 0.1508988 | 0.2113039 | 0.1767762 | 0.1429623 | 0.2872191 | 0.1938434 | 0.1367712 | 0.1661725 | 0.1807028 | 0.161783 | 0.1980561 | 0.1734648 | 0.1688349 | 0.1454403
| 16 | 3 | 76 | 3.269 | 25 | 33 | 0.02928192 | 269.1646 | 0.4334085 | 135.9166 | 210.2572 | 0.18 | 0.1892855 | 0.1569579 | 0.1668739 | 0.2264119 | 0.2029583 | 0.1558437 | 0.3215818 | 0.207703 | 0.1484021 | 0.1794125 | 0.1936227 | 0.1856753 | 0.213838 | 0.195661 | 0.1910325 | 0.1662505
| 16 | 3 | 76 | 3.269 | 25 | 33 | 0.02928192 | 287.1253 | 0.3956012 | 135.9166 | 233.3565 | 0.2 | 0.2074062 | 0.1743329 | 0.1828491 | 0.2415198 | 0.2309479 | 0.1687251 | 0.3551095 | 0.2215625 | 0.1600331 | 0.1926524 | 0.2065427 | 0.2095677 | 0.2297621 | 0.2175231 | 0.2134915 | 0.1874632
| 16 | 3 | 76 | 3.269 | 25 | 33 | 0.02928192 | 305.086 | 0.3577939 | 135.9166 | 256.4559 | 0.2 | 0.2255268 | 0.1917079 | 0.1988242 | 0.2566277 | 0.2607448 | 0.1816065 | 0.3879495 | 0.235422 | 0.1716641 | 0.2058924 | 0.2194627 | 0.23346 | 0.2458081 | 0.239074 | 0.2362121 | 0.2090785
Viga B3-b - Gilbert e Nejadi (2004) | 16 | 3 | 76 | 3.269 | 25 | 33 | 0.02928192 | 251.2039 | 0.4712158 | 135.9166 | 187.1578 | 0.15 | 0.1711648 | 0.1395829 | 0.1508988 | 0.2113039 | 0.1767762 | 0.1429623 | 0.2872191 | 0.1938434 | 0.1367712 | 0.1661725 | 0.1807028 | 0.161783 | 0.1980561 | 0.1734648 | 0.1688349 | 0.1454403
| 16 | 3 | 76 | 3.269 | 25 | 33 | 0.02928192 | 269.1646 | 0.4334085 | 135.9166 | 210.2572 | 0.18 | 0.1892855 | 0.1569579 | 0.1668739 | 0.2264119 | 0.2029583 | 0.1558437 | 0.3215818 | 0.207703 | 0.1484021 | 0.1794125 | 0.1936227 | 0.1856753 | 0.213838 | 0.195661 | 0.1910325 | 0.1662505
| 16 | 3 | 76 | 3.269 | 25 | 33 | 0.02928192 | 287.1253 | 0.3956012 | 135.9166 | 233.3565 | 0.2 | 0.2074062 | 0.1743329 | 0.1828491 | 0.2415198 | 0.2309479 | 0.1687251 | 0.3551095 | 0.2215625 | 0.1600331 | 0.1926524 | 0.2065427 | 0.2095677 | 0.2297621 | 0.2175231 | 0.2134915 | 0.1874632
| 16 | 3 | 76 | 3.269 | 25 | 33 | 0.02928192 | 305.086 | 0.3577939 | 135.9166 | 256.4559 | 0.2 | 0.2255268 | 0.1917079 | 0.1988242 | 0.2566277 | 0.2607448 | 0.1816065 | 0.3879495 | 0.235422 | 0.1716641 | 0.2058924 | 0.2194627 | 0.23346 | 0.2458081 | 0.239074 | 0.2362121 | 0.2090785
Laje S1-a - Gilbert e Nejadi (2004) | 12 | 2 | 296 | 3.269 | 25 | 31 | 0.01247721 | 176.2862 | 0.6 | 286.2755 | 4.52087 | 0.2 | 0.007169056 | 0.07214861 | 0.1314204 | 0.2425421 | 0.06436802 | 0.1785661 |  | 0.30305 | 0.1236261 | 0.08283971 | 0.1841683 | 0.07214861 | 0.1237802 | 0.0821736 | 0.07160727 | 0.05783255
| 12 | 2 | 296 | 3.269 | 25 | 31 | 0.01247721 | 242.3463 | 0.489861 | 286.2755 | 102.1111 | 0.25 | 0.1119252 | 0.09918503 | 0.1806678 | 0.3334304 | 0.1216484 | 0.3242251 |  | 0.4166127 | 0.1835497 | 0.1259634 | 0.2531822 | 0.1264954 | 0.1755447 | 0.1443142 | 0.1059502 | 0.08644116
| 12 | 2 | 296 | 3.269 | 25 | 31 | 0.01247721 | 308.4064 | 0.3508045 | 286.2755 | 207.9797 | 0.33 | 0.2166813 | 0.129486 | 0.2299153 | 0.4243188 | 0.1970065 | 0.469884 |  | 0.5301753 | 0.2434733 | 0.1690871 | 0.322196 | 0.2067647 | 0.2326893 | 0.2160274 | 0.145486 | 0.1220962
Laje S1-b - Gilbert e Nejadi (2004) | 12 | 2 | 296 | 3.269 | 25 | 31 | 0.01247721 | 242.3463 | 0.489861 | 286.2755 | 102.1111 | 0.23 | 0.1119252 | 0.09918503 | 0.1806678 | 0.3334304 | 0.1216484 | 0.3242251 |  | 0.4166127 | 0.1835497 | 0.1259634 | 0.2531822 | 0.1264954 | 0.1755447 | 0.1443142 | 0.1059502 | 0.08644116
| 12 | 2 | 296 | 3.269 | 25 | 31 | 0.01247721 | 308.4064 | 0.3508045 | 286.2755 | 207.9797 | 0.28 | 0.2166813 | 0.129486 | 0.2299153 | 0.4243188 | 0.1970065 | 0.469884 |  | 0.5301753 | 0.2434733 | 0.1690871 | 0.322196 | 0.2067647 | 0.2326893 | 0.2160274 | 0.145486 | 0.1220962
Laje S2-a - Gilbert e Nejadi (2004) | 12 | 3 | 142 | 3.269 | 25 | 31 | 0.01952712 | 208.7797 | 0.5605186 | 191.686 | 101.3362 | 0.18 | 0.1034745 | 0.08614757 | 0.1186726 | 0.2629375 | 0.09109717 | 0.2119764 |  | 0.2757561 | 0.1178054 | 0.1105174 | 0.1931039 | 0.09465062 | 0.1493985 | 0.1124085 | 0.08895919 | 0.07213224
| 12 | 3 | 142 | 3.269 | 25 | 31 | 0.01952712 | 253.5 | 0.4663825 | 191.686 | 164.101 | 0.23 | 0.1528239 | 0.1046002 | 0.144092 | 0.3192582 | 0.1343025 | 0.2777136 | 0.1222037 | 0.3348226 | 0.1490194 | 0.1396744 | 0.2344665 | 0.1395413 | 0.1864453 | 0.1569629 | 0.1127893 | 0.09249498
| 12 | 3 | 142 | 3.269 | 25 | 31 | 0.01952712 | 298.2203 | 0.3722463 | 191.686 | 226.8659 | 0.25 | 0.2021733 | 0.1230529 | 0.1735628 | 0.375579 | 0.1858671 | 0.3434507 | 0.2773366 | 0.3938891 | 0.1802334 | 0.1688313 | 0.275829 | 0.1931173 | 0.2254961 | 0.2047963 | 0.1375032 | 0.1145908
Laje S2-b - Gilbert e Nejadi (2004) | 12 | 3 | 142 | 3.269 | 25 | 31 | 0.01952712 | 208.7797 | 0.5605186 | 191.686 | 101.3362 | 0.18 | 0.1034745 | 0.08614757 | 0.1186726 | 0.2629375 | 0.09109717 | 0.2119764 |  | 0.2757561 | 0.1178054 | 0.1105174 | 0.1931039 | 0.09465062 | 0.1493985 | 0.1124085 | 0.08895919 | 0.07213224
| 12 | 3 | 142 | 3.269 | 25 | 31 | 0.01952712 | 253.5 | 0.4663825 | 191.686 | 164.101 | 0.23 | 0.1528239 | 0.1046002 | 0.144092 | 0.3192582 | 0.1343025 | 0.2777136 | 0.1222037 | 0.3348226 | 0.1490194 | 0.1396744 | 0.2344665 | 0.1395413 | 0.1864453 | 0.1569629 | 0.1127893 | 0.09249498
| 12 | 3 | 142 | 3.269 | 25 | 31 | 0.01952712 | 298.2203 | 0.3722463 | 191.686 | 226.8659 | 0.25 | 0.2021733 | 0.1230529 | 0.1735628 | 0.375579 | 0.1858671 | 0.3434507 | 0.2773366 | 0.3938891 | 0.1802334 | 0.1688313 | 0.275829 | 0.1931173 | 0.2254961 | 0.2047963 | 0.1375032 | 0.1145908
Laje S3-a - Gilbert e Nejadi (2004) | 12 | 4 | 90.67 | 3.269 | 25 | 31 | 0.02696877 | 226.4553 | 0.5233116 | 145.492 | 150.3176 | 0.15 | 0.1207908 | 0.09238499 | 0.1117755 | 0.231137 | 0.1078843 | 0.1954071 | 0.1567851 | 0.2480899 | 0.1082767 | 0.1252289 | 0.192533 | 0.1100971 | 0.1635201 | 0.1280844 | 0.0978159 | 0.07912289
| 12 | 4 | 90.67 | 3.269 | 25 | 31 | 0.02696877 | 260.4139 | 0.4518287 | 145.492 | 194.6764 | 0.15 | 0.1502668 | 0.1062388 | 0.1390516 | 0.2657977 | 0.1426664 | 0.2328455 | 0.2364861 | 0.2852927 | 0.1279968 | 0.14735 | 0.2214047 | 0.1455926 | 0.1920174 | 0.1623178 | 0.116013 | 0.09505943
| 12 | 4 | 90.67 | 3.269 | 25 | 31 | 0.02696877 | 294.3725 | 0.3803459 | 145.492 | 239.0352 | 0.18 | 0.1797428 | 0.1200926 | 0.1663276 | 0.3004583 | 0.1823005 | 0.270284 | 0.3101572 | 0.3224956 | 0.147717 | 0.169471 | 0.2502764 | 0.1860396 | 0.2215434 | 0.1983128 | 0.1347197 | 0.1120578
Laje S3-b - Gilbert e Nejadi (2004) | 12 | 4 | 90.67 | 3.269 | 25 | 31 | 0.02696877 | 226.4553 | 0.5233116 | 145.492 | 150.3176 | 0.18 | 0.1207908 | 0.09238499 | 0.1117755 | 0.231137 | 0.1078843 | 0.1954071 | 0.1567851 | 0.2480899 | 0.1082767 | 0.1252289 | 0.192533 | 0.1100971 | 0.1635201 | 0.1280844 | 0.0978159 | 0.07912289
| 12 | 4 | 90.67 | 3.269 | 25 | 31 | 0.02696877 | 260.4139 | 0.4518287 | 145.492 | 194.6764 | 0.2 | 0.1502668 | 0.1062388 | 0.1390516 | 0.2657977 | 0.1426664 | 0.2328455 | 0.2364861 | 0.2852927 | 0.1279968 | 0.14735 | 0.2214047 | 0.1455926 | 0.1920174 | 0.1623178 | 0.116013 | 0.09505943
| 12 | 4 | 90.67 | 3.269 | 25 | 31 | 0.02696877 | 294.3725 | 0.3803459 | 145.492 | 239.0352 | 0.23 | 0.1797428 | 0.1200926 | 0.1663276 | 0.3004583 | 0.1823005 | 0.270284 | 0.3101572 | 0.3224956 | 0.147717 | 0.169471 | 0.2502764 | 0.1860396 | 0.2215434 | 0.1983128 | 0.1347197 | 0.1120578
Viga 250-10-1 - Cornelissen (2022) | 10 | 1 | 45 | 2.8 | 40 | 45 | 0.01140138 | 274.1436 | 0.4847568 | 266.4216 | 144.9939 | 0.16 | 0.1651272 | 0.1628513 | 0.2093563 | 0.2318752 | 0.1349186 | 0.3161553 | 0.168217 | 0.3297273 | 0.1939165 | 0.1308154 | 0.2852584 | 0.20977 | 0.2661428 | 0.2423727 | 0.1668991 | 0.1477569
| 10 | 1 | 45 | 2.8 | 40 | 45 | 0.01140138 | 294.2029 | 0.4470561 | 266.4216 | 175.0975 | 0.18 | 0.1941089 | 0.1747672 | 0.224675 | 0.2488417 | 0.1553851 | 0.3536419 | 0.2188284 | 0.3538537 | 0.2108772 | 0.1415172 | 0.3061309 | 0.2415912 | 0.2909328 | 0.272331 | 0.1803579 | 0.1606316
| 10 | 1 | 45 | 2.8 | 40 | 45 | 0.01140138 | 316.9368 | 0.4043286 | 266.4216 | 209.2149 | 0.2 | 0.2269548 | 0.188272 | 0.2420363 | 0.2680704 | 0.180327 | 0.3961267 | 0.2733608 | 0.3811969 | 0.2300994 | 0.1536459 | 0.3297865 | 0.2803706 | 0.3195752 | 0.3072017 | 0.1957046 | 0.1755632
| 10 | 1 | 45 | 2.8 | 40 | 45 | 0.01140138 | 336.9961 | 0.3666279 | 266.4216 | 239.3185 | 0.22 | 0.2559365 | 0.2001879 | 0.257355 | 0.2850369 | 0.2038756 | 0.4336133 | 0.3194483 | 0.4053233 | 0.2470601 | 0.1643476 | 0.3506591 | 0.3169836 | 0.3452574 | 0.3386621 | 0.2093281 | 0.1890382
| 10 | 1 | 45 | 2.8 | 40 | 45 | 0.01140138 | 359.7299 | 0.3239004 | 266.4216 | 273.4359 | 0.24 | 0.2887824 | 0.2137276 | 0.2747163 | 0.3042655 | 0.2323104 | 0.4760981 | 0.3697999 | 0.4326666 | 0.2662822 | 0.1764763 | 0.3743146 | 0.3612126 | 0.3747589 | 0.3749953 | 0.2248964 | 0.2046849
| 10 | 1 | 45 | 2.8 | 40 | 45 | 0.01140138 | 379.7892 | 0.2861997 | 266.4216 | 303.5394 | 0.26 | 0.317764 | 0.2435175 | 0.290035 | 0.321232 | 0.258941 | 0.5135847 | 0.4128427 | 0.4567929 | 0.2832429 | 0.1871781 | 0.3951872 | 0.4111412 | 0.4010912 | 0.4157939 | 0.2565586 | 0.2366341
| 10 | 1 | 45 | 2.8 | 40 | 45 | 0.01140138 | 403.8604 | 0.2409588 | 266.4216 | 339.6637 | 0.28 | 0.352542 | 0.2792653 | 0.31057 | 0.3415918 | 0.2928047 | 0.5585686 | 0.4630639 | 0.4857446 | 0.3035957 | 0.2000202 | 0.4202343 | 0.4710555 | 0.4330129 | 0.4637522 | 0.2946551 | 0.2753445
Viga 250-10-2 - Cornelissen (2022) | 10 | 1 | 45 | 2.8 | 40 | 45 | 0.01140138 | 251.4098 | 0.5274843 | 266.4216 | 110.8765 | 0.15 | 0.1322813 | 0.1493465 | 0.191995 | 0.2126465 | 0.1134697 | 0.2736705 | 0.1072933 | 0.3023841 | 0.1746944 | 0.1186868 | 0.2616028 | 0.1764215 | 0.2387061 | 0.2094942 | 0.1517391 | 0.1335056
| 10 | 1 | 45 | 2.8 | 40 | 45 | 0.01140138 | 274.1436 | 0.4847568 | 266.4216 | 144.9939 | 0.17 | 0.1651272 | 0.1628513 | 0.2093563 | 0.2318752 | 0.1349186 | 0.3161553 | 0.168217 | 0.3297273 | 0.1939165 | 0.1308154 | 0.2852584 | 0.20977 | 0.2661428 | 0.2423727 | 0.1668991 | 0.1477569
| 10 | 1 | 45 | 2.8 | 40 | 45 | 0.01140138 | 295.5402 | 0.4445427 | 266.4216 | 177.1044 | 0.19 | 0.196041 | 0.1755616 | 0.2256963 | 0.2499728 | 0.1568009 | 0.356141 | 0.2221133 | 0.3554621 | 0.2120079 | 0.1422307 | 0.3075224 | 0.2437924 | 0.2926025 | 0.2743567 | 0.1812579 | 0.1615
| 10 | 1 | 45 | 2.8 | 40 | 45 | 0.01140138 | 314.9309 | 0.4080987 | 266.4216 | 206.2045 | 0.2 | 0.2240566 | 0.1870804 | 0.2405044 | 0.2663737 | 0.1780516 | 0.3923781 | 0.2686543 | 0.3787843 | 0.2284033 | 0.1525757 | 0.3276993 | 0.2768328 | 0.317027 | 0.3040894 | 0.1943465 | 0.1742312
| 10 | 1 | 45 | 2.8 | 40 | 45 | 0.01140138 | 336.9961 | 0.3666279 | 266.4216 | 239.3185 | 0.22 | 0.2559365 | 0.2001879 | 0.257355 | 0.2850369 | 0.2038756 | 0.4336133 | 0.3194483 | 0.4053233 | 0.2470601 | 0.1643476 | 0.3506591 | 0.3169836 | 0.3452574 | 0.3386621 | 0.2093281 | 0.1890382
| 10 | 1 | 45 | 2.8 | 40 | 45 | 0.01140138 | 359.0613 | 0.3251571 | 266.4216 | 272.4324 | 0.24 | 0.2878163 | 0.2132955 | 0.2742056 | 0.3037 | 0.2314476 | 0.4748486 | 0.3683441 | 0.4318623 | 0.2657168 | 0.1761196 | 0.3736189 | 0.3598523 | 0.3738858 | 0.3739009 | 0.2244032 | 0.2041857
| 10 | 1 | 45 | 2.8 | 40 | 45 | 0.01140138 | 377.7833 | 0.2899698 | 266.4216 | 300.5291 | 0.26 | 0.3148659 | 0.2405385 | 0.2885031 | 0.3195354 | 0.2562129 | 0.5098361 | 0.4085905 | 0.4543803 | 0.2815468 | 0.1861079 | 0.3931 | 0.4061484 | 0.3984463 | 0.4117492 | 0.2533889 | 0.2334265
| 10 | 1 | 45 | 2.8 | 40 | 45 | 0.01140138 | 395.8367 | 0.2560391 | 266.4216 | 327.6223 | 0.29 | 0.3409494 | 0.2673494 | 0.30229 | 0.3348052 | 0.2812856 | 0.543574 | 0.4464811 | 0.4760941 | 0.2968114 | 0.1957395 | 0.4118853 | 0.4510841 | 0.4223361 | 0.4478822 | 0.2819439 | 0.262396
Viga 250-20-2 - Cornelissen (2022) | 20 | 1 | 40 | 2.8 | 40 | 50 | 0.05412383 | 201.3327 | 0.6 | 72.01229 | 158.1253 | 0.17 | 0.1324809 | 0.12448 | 0.1442124 | 0.1707385 | 0.1547853 | 0.1795078 | 0.2232831 | 0.2328008 | 0.190091 | 0.1006357 | 0.2463146 | 0.12448 | 0.1851826 | 0.1394436 | 0.147476 | 0.1267608
| 20 | 1 | 40 | 2.8 | 40 | 50 | 0.05412383 | 235.2815 | 0.5456261 | 72.01229 | 195.9897 | 0.2 | 0.160924 | 0.1631915 | 0.1751741 | 0.1995285 | 0.2113862 | 0.2146421 | 0.2789634 | 0.2720558 | 0.2310043 | 0.119505 | 0.2878483 | 0.1727158 | 0.220226 | 0.1887129 | 0.1954773 | 0.1711802
| 20 | 1 | 40 | 2.8 | 40 | 50 | 0.05412383 | 268.141 | 0.4821681 | 72.01229 | 233.419 | 0.24 | 0.1884544 | 0.2006609 | 0.2051425 | 0.2273948 | 0.2745539 | 0.2486491 | 0.3308522 | 0.3100513 | 0.2706049 | 0.137769 | 0.3280493 | 0.2213006 | 0.2547896 | 0.235222 | 0.2429046 | 0.2156376
| 20 | 1 | 40 | 2.8 | 40 | 50 | 0.05412383 | 300.819 | 0.4190606 | 72.01229 | 270.6415 | 0.27 | 0.2158328 | 0.2379232 | 0.2349452 | 0.255107 | 0.3455505 | 0.2824682 | 0.3811452 | 0.3478368 | 0.3099866 | 0.155932 | 0.3680283 | 0.2696171 | 0.2896185 | 0.2804555 | 0.2910126 | 0.2612766
| 20 | 1 | 40 | 2.8 | 40 | 50 | 0.05412383 | 333.1339 | 0.3566543 | 72.01229 | 307.4504 | 0.32 | 0.2429069 | 0.2747716 | 0.2644168 | 0.2825114 | 0.4237783 | 0.3159116 | 0.4299726 | 0.3852025 | 0.3489308 | 0.1738932 | 0.407563 | 0.3173967 | 0.3243995 | 0.3243003 | 0.3395104 | 0.3078082
| 20 | 1 | 40 | 2.8 | 40 | 50 | 0.05412383 | 366.3565 | 0.292495 | 72.01229 | 345.2933 | 0.34 | 0.2707416 | 0.312655 | 0.2947163 | 0.3106856 | 0.5125177 | 0.3502943 | 0.4794836 | 0.4236178 | 0.3889689 | 0.1923589 | 0.4482082 | 0.3665184 | 0.3604312 | 0.3685618 | 0.3903288 | 0.357098
Viga 250-20-3 - Cornelissen (2022) | 20 | 1 | 40 | 2.8 | 40 | 50 | 0.05412383 | 169.744 | 0.6 | 72.01229 | 126.5366 | 0.16 | 0.1060152 | 0.08845972 | 0.1154031 | 0.14395 | 0.1100246 | 0.146816 | 0.1684866 | 0.1962748 | 0.152022 | 0.08307808 | 0.2076683 | 0.08845972 | 0.1534511 | 0.09234505 | 0.1037229 | 0.08680908
| 20 | 1 | 40 | 2.8 | 40 | 50 | 0.05412383 | 201.8773 | 0.6 | 72.01229 | 158.6699 | 0.2 | 0.1329372 | 0.1251011 | 0.1447091 | 0.1712004 | 0.1556238 | 0.1800714 | 0.2241984 | 0.2334306 | 0.1907474 | 0.1009384 | 0.246981 | 0.1251011 | 0.1857381 | 0.1402446 | 0.1482381 | 0.1274613
| 20 | 1 | 40 | 2.8 | 40 | 50 | 0.05412383 | 234.7368 | 0.5466779 | 72.01229 | 195.3693 | 0.24 | 0.1604677 | 0.1625704 | 0.1746774 | 0.1990666 | 0.2104087 | 0.2140784 | 0.2780891 | 0.2714261 | 0.2303479 | 0.1192023 | 0.287182 | 0.1719105 | 0.2196579 | 0.1879326 | 0.1946992 | 0.1704555
| 20 | 1 | 40 | 2.8 | 40 | 50 | 0.05412383 | 267.2333 | 0.483921 | 72.01229 | 232.385 | 0.27 | 0.1876939 | 0.1996258 | 0.2043146 | 0.226625 | 0.2726981 | 0.2477097 | 0.3294388 | 0.3090017 | 0.2695109 | 0.1372644 | 0.3269388 | 0.2199585 | 0.253828 | 0.2339516 | 0.2415817 | 0.2143901
| 20 | 1 | 40 | 2.8 | 40 | 50 | 0.05412383 | 301.0005 | 0.41871 | 72.01229 | 270.8483 | 0.29 | 0.2159849 | 0.2381302 | 0.2351108 | 0.255261 | 0.3459678 | 0.2826561 | 0.3814217 | 0.3480467 | 0.3102054 | 0.1560329 | 0.3682504 | 0.2698855 | 0.2898131 | 0.2807042 | 0.2912825 | 0.2615341
| 20 | 1 | 40 | 2.8 | 40 | 50 | 0.05412383 | 333.1339 | 0.3566543 | 72.01229 | 307.4504 | 0.32 | 0.2429069 | 0.2747716 | 0.2644168 | 0.2825114 | 0.4237783 | 0.3159116 | 0.4299726 | 0.3852025 | 0.3489308 | 0.1738932 | 0.407563 | 0.3173967 | 0.3243995 | 0.3243003 | 0.3395104 | 0.3078082
| 20 | 1 | 40 | 2.8 | 40 | 50 | 0.05412383 | 348.7467 | 0.3265029 | 72.01229 | 325.2345 | 0.33 | 0.2559877 | 0.2925747 | 0.2786559 | 0.2957517 | 0.4644311 | 0.3320696 | 0.453315 | 0.4032556 | 0.3677465 | 0.1825711 | 0.426664 | 0.3404812 | 0.3413017 | 0.3451977 | 0.3632713 | 0.3307885
Viga 350-10-1 - Cornelissen (2022) | 10 | 1 | 45 | 2.8 | 40 | 45 | 0.00795981 | 310.3099 | 0.4167837 | 372.6044 | 155.0144 | 0.15 | 0.1661269 | 0.1886184 | 0.2905605 | 0.2614293 | 0.1715029 | 0.290898 | 0.2577386 | 0.3389017 | 0.2211828 | 0.1662991 | 0.2978478 | 0.2750133 | 0.3184017 | 0.3038445 | 0.1955039 | 0.1754564
| 10 | 1 | 45 | 2.8 | 40 | 45 | 0.00795981 | 330.2869 | 0.3792376 | 372.6044 | 188.9813 | 0.19 | 0.2043842 | 0.2007612 | 0.3092661 | 0.2782595 | 0.1942956 | 0.3282309 | 0.3042221 | 0.3607194 | 0.2378247 | 0.178275 | 0.3170226 | 0.3115626 | 0.3444502 | 0.3356968 | 0.2093217 | 0.1890587
| 10 | 1 | 45 | 2.8 | 40 | 45 | 0.00795981 | 334.2823 | 0.3717284 | 372.6044 | 195.7747 | 0.2 | 0.2120357 | 0.2031898 | 0.3130073 | 0.2816255 | 0.1990248 | 0.3356975 | 0.3133112 | 0.365083 | 0.2411531 | 0.1806702 | 0.3208575 | 0.319146 | 0.3497036 | 0.3421409 | 0.2120945 | 0.1918127
| 10 | 1 | 45 | 2.8 | 40 | 45 | 0.00795981 | 351.1518 | 0.3400228 | 372.6044 | 224.4578 | 0.23 | 0.244342 | 0.2134437 | 0.3288031 | 0.2958377 | 0.2196191 | 0.367223 | 0.3510126 | 0.3835068 | 0.2552062 | 0.1907832 | 0.3370495 | 0.35217 | 0.3720296 | 0.3695925 | 0.2238354 | 0.2035635
| 10 | 1 | 45 | 2.8 | 40 | 45 | 0.00795981 | 362.6941 | 0.3183295 | 372.6044 | 244.0831 | 0.25 | 0.2664462 | 0.2231979 | 0.3396108 | 0.3055618 | 0.2342941 | 0.3887931 | 0.3762362 | 0.3961126 | 0.2648215 | 0.1977026 | 0.3481283 | 0.3771548 | 0.3874308 | 0.3899285 | 0.2346385 | 0.2144566
| 10 | 1 | 45 | 2.8 | 40 | 45 | 0.00795981 | 375.5681 | 0.2941331 | 372.6044 | 265.9729 | 0.28 | 0.291101 | 0.2427613 | 0.3516655 | 0.3164079 | 0.2512222 | 0.4128521 | 0.403882 | 0.4101729 | 0.2755462 | 0.2054204 | 0.3604853 | 0.4099436 | 0.4047187 | 0.4167368 | 0.255402 | 0.2354002
| 10 | 1 | 45 | 2.8 | 40 | 45 | 0.00795981 | 387.1104 | 0.2724398 | 372.6044 | 285.5982 | 0.31 | 0.3132053 | 0.260301 | 0.3624732 | 0.3261321 | 0.266901 | 0.4344222 | 0.4282708 | 0.4227787 | 0.2851615 | 0.2123398 | 0.3715641 | 0.4393405 | 0.4203092 | 0.4404947 | 0.2740446 | 0.2542757
| 10 | 1 | 45 | 2.8 | 40 | 45 | 0.00795981 | 400.8724 | 0.2465747 | 372.6044 | 308.9976 | 0.36 | 0.3395603 | 0.2812136 | 0.3753593 | 0.3377262 | 0.2862152 | 0.4601404 | 0.456906 | 0.4378087 | 0.2966259 | 0.2205899 | 0.3847733 | 0.4743906 | 0.4390015 | 0.468494 | 0.2963058 | 0.276903
Viga 350-10-2 - Cornelissen (2022) | 10 | 1 | 45 | 2.8 | 40 | 45 | 0.00795981 | 308.9781 | 0.4192868 | 372.6044 | 152.7499 | 0.16 | 0.1635764 | 0.1878089 | 0.2893135 | 0.2603072 | 0.170034 | 0.2884092 | 0.2545732 | 0.3374472 | 0.2200734 | 0.1655007 | 0.2965695 | 0.2726578 | 0.3166789 | 0.3017443 | 0.1945854 | 0.1745595
| 10 | 1 | 45 | 2.8 | 40 | 45 | 0.00795981 | 322.2961 | 0.394256 | 372.6044 | 175.3945 | 0.18 | 0.1890813 | 0.1959041 | 0.3017839 | 0.2715274 | 0.185008 | 0.3132978 | 0.2858441 | 0.3519923 | 0.2311679 | 0.1734846 | 0.3093527 | 0.2966693 | 0.3339859 | 0.3228799 | 0.2037854 | 0.1835843
| 10 | 1 | 45 | 2.8 | 40 | 45 | 0.00795981 | 334.7262 | 0.370894 | 372.6044 | 196.5295 | 0.2 | 0.2128859 | 0.2034596 | 0.3134229 | 0.2819995 | 0.1995538 | 0.3365271 | 0.3143171 | 0.3655678 | 0.2415229 | 0.1809363 | 0.3212836 | 0.3199942 | 0.3502881 | 0.3428584 | 0.2124027 | 0.1921194
| 10 | 1 | 45 | 2.8 | 40 | 45 | 0.00795981 | 347.6003 | 0.3466976 | 372.6044 | 218.4192 | 0.23 | 0.2375406 | 0.211285 | 0.3254777 | 0.2928456 | 0.2151992 | 0.3605861 | 0.3431616 | 0.3796281 | 0.2522476 | 0.1886541 | 0.3336407 | 0.3450825 | 0.3673106 | 0.3637821 | 0.2213591 | 0.2010731
| 10 | 1 | 45 | 2.8 | 40 | 45 | 0.00795981 | 361.3623 | 0.3208325 | 372.6044 | 241.8186 | 0.24 | 0.2638957 | 0.2211741 | 0.3383638 | 0.3044398 | 0.2325766 | 0.3863043 | 0.3733477 | 0.3946581 | 0.263712 | 0.1969042 | 0.3468499 | 0.3737629 | 0.3856488 | 0.387136 | 0.2324924 | 0.2122966
| 10 | 1 | 45 | 2.8 | 40 | 45 | 0.00795981 | 375.5681 | 0.2941331 | 372.6044 | 265.9729 | 0.25 | 0.291101 | 0.2427613 | 0.3516655 | 0.3164079 | 0.2512222 | 0.4128521 | 0.403882 | 0.4101729 | 0.2755462 | 0.2054204 | 0.3604853 | 0.4099436 | 0.4047187 | 0.4167368 | 0.255402 | 0.2354002
| 10 | 1 | 45 | 2.8 | 40 | 45 | 0.00795981 | 388.4422 | 0.2699367 | 372.6044 | 287.8626 | 0.27 | 0.3157557 | 0.2623248 | 0.3637203 | 0.3272541 | 0.2687406 | 0.436911 | 0.4310624 | 0.4242332 | 0.286271 | 0.2131382 | 0.3728424 | 0.4427324 | 0.4221133 | 0.4432196 | 0.2761974 | 0.2564597
| 10 | 1 | 45 | 2.8 | 40 | 45 | 0.00795981 | 399.9845 | 0.2482434 | 372.6044 | 307.4879 | 0.29 | 0.33786 | 0.2798644 | 0.3745279 | 0.3369782 | 0.2849488 | 0.4584811 | 0.4550723 | 0.436839 | 0.2958863 | 0.2200576 | 0.3839211 | 0.4721293 | 0.4377924 | 0.466698 | 0.2948685 | 0.2754391
Viga 350-10-3 - Cornelissen (2022) | 10 | 1 | 45 | 2.8 | 40 | 45 | 0.00795981 | 323.6279 | 0.391753 | 372.6044 | 177.659 | 0.15 | 0.1916318 | 0.1967136 | 0.3030309 | 0.2726494 | 0.1865401 | 0.3157866 | 0.2889262 | 0.3534469 | 0.2322774 | 0.174283 | 0.310631 | 0.2991262 | 0.3357259 | 0.3250092 | 0.2047072 | 0.1844936
| 10 | 1 | 45 | 2.8 | 40 | 45 | 0.00795981 | 336.502 | 0.3675566 | 372.6044 | 199.5488 | 0.16 | 0.2162865 | 0.204539 | 0.3150857 | 0.2834955 | 0.2016766 | 0.3398456 | 0.318333 | 0.3675072 | 0.2430021 | 0.1820008 | 0.322988 | 0.3233983 | 0.352628 | 0.3457309 | 0.2136362 | 0.1933475
| 10 | 1 | 45 | 2.8 | 40 | 45 | 0.00795981 | 354.7033 | 0.3333479 | 372.6044 | 230.4964 | 0.18 | 0.2511433 | 0.2156024 | 0.3321286 | 0.2988297 | 0.224084 | 0.37386 | 0.3588204 | 0.3873855 | 0.2581647 | 0.1929122 | 0.3404584 | 0.3593296 | 0.376758 | 0.3754186 | 0.2263142 | 0.2060628
| 10 | 1 | 45 | 2.8 | 40 | 45 | 0.00795981 | 365.3577 | 0.3133233 | 372.6044 | 248.612 | 0.18 | 0.2715472 | 0.2272455 | 0.3421049 | 0.3078058 | 0.237748 | 0.3937708 | 0.3819966 | 0.3990216 | 0.2670404 | 0.1992994 | 0.3506849 | 0.3839387 | 0.3909984 | 0.3955025 | 0.2389318 | 0.2187802
| 10 | 1 | 45 | 2.8 | 40 | 45 | 0.00795981 | 375.5681 | 0.2941331 | 372.6044 | 265.9729 | 0.19 | 0.291101 | 0.2427613 | 0.3516655 | 0.3164079 | 0.2512222 | 0.4128521 | 0.403882 | 0.4101729 | 0.2755462 | 0.2054204 | 0.3604853 | 0.4099436 | 0.4047187 | 0.4167368 | 0.255402 | 0.2354002
| 10 | 1 | 45 | 2.8 | 40 | 45 | 0.00795981 | 386.6665 | 0.2732741 | 372.6044 | 284.8434 | 0.2 | 0.3123551 | 0.2596264 | 0.3620575 | 0.3257581 | 0.2662892 | 0.4335926 | 0.4273393 | 0.4222938 | 0.2847917 | 0.2120737 | 0.371138 | 0.4382098 | 0.4197081 | 0.4395856 | 0.2733272 | 0.253548
| 10 | 1 | 45 | 2.8 | 40 | 45 | 0.00795981 | 401.3163 | 0.2457403 | 372.6044 | 309.7524 | 0.22 | 0.3404105 | 0.2818882 | 0.375775 | 0.3381002 | 0.2868495 | 0.46097 | 0.4578222 | 0.4382935 | 0.2969957 | 0.220856 | 0.3851995 | 0.4755212 | 0.4396063 | 0.4693914 | 0.2970245 | 0.2776351
Viga 350-20-1 - Cornelissen (2022) | 20 | 1 | 40 | 2.8 | 40 | 50 | 0.03726149 | 224.9365 | 0.5656043 | 95.42369 | 170.9644 | 0.16 | 0.1762175 | 0.1625053 | 0.174795 | 0.1898758 | 0.1914281 | 0.1911226 | 0.2622622 | 0.2368495 | 0.2032742 | 0.1277858 | 0.2446106 | 0.1689722 | 0.2248363 | 0.1865945 | 0.1918528 | 0.1685919
| 20 | 1 | 40 | 2.8 | 40 | 50 | 0.03726149 | 259.8976 | 0.4980876 | 95.42369 | 212.3683 | 0.2 | 0.2129582 | 0.2052966 | 0.2112391 | 0.2193875 | 0.2555587 | 0.2273046 | 0.3179786 | 0.2736623 | 0.2424649 | 0.1496674 | 0.2826296 | 0.2244579 | 0.2641278 | 0.2400686 | 0.244953 | 0.2183851
| 20 | 1 | 40 | 2.8 | 40 | 50 | 0.03726149 | 294.7403 | 0.4307997 | 95.42369 | 253.6318 | 0.23 | 0.2495744 | 0.247943 | 0.2475597 | 0.2487993 | 0.3286737 | 0.2633639 | 0.3718687 | 0.3103502 | 0.2815227 | 0.1714749 | 0.3205198 | 0.2797555 | 0.3038869 | 0.2920816 | 0.2989437 | 0.2696303
Viga 350-20-2 - Cornelissen (2022) | 20 | 1 | 40 | 2.8 | 40 | 50 | 0.03726149 | 224.9365 | 0.4718772 | 95.42369 | 179.9082 | 0.14 | 0.1762175 | 0.1625053 | 0.174795 | 0.1898758 | 0.1914281 | 0.1911226 | 0.2622622 | 0.2368495 | 0.2032742 | 0.1277858 | 0.2446106 | 0.1689722 | 0.2248363 | 0.1865945 | 0.1918528 | 0.1685919
| 20 | 1 | 40 | 2.8 | 40 | 50 | 0.03726149 | 259.4236 | 0.4157818 | 95.42369 | 219.7482 | 0.17 | 0.21246 | 0.2047164 | 0.2107449 | 0.2189874 | 0.2546272 | 0.226814 | 0.3172356 | 0.2731631 | 0.2419335 | 0.1493707 | 0.2821141 | 0.2237056 | 0.2635906 | 0.2393525 | 0.2442258 | 0.217699
| 20 | 1 | 40 | 2.8 | 40 | 50 | 0.03726149 | 294.1477 | 0.3660364 | 95.42369 | 259.2192 | 0.21 | 0.2489517 | 0.2472177 | 0.246942 | 0.2482991 | 0.3273534 | 0.2627507 | 0.3709626 | 0.3097263 | 0.2808585 | 0.171104 | 0.3198754 | 0.278815 | 0.3032066 | 0.2912068 | 0.2980165 | 0.2687453
Viga 350-20-3 - Cornelissen (2022) | 20 | 1 | 40 | 2.8 | 40 | 50 | 0.03726149 | 154.3031 | 0.6 | 95.42369 | 97.0489 | 0.21 | 0.1019888 | 0.07605217 | 0.1011655 | 0.130252 | 0.09008144 | 0.1180226 | 0.1401041 | 0.1624753 | 0.1240957 | 0.08357756 | 0.1677993 | 0.07605217 | 0.1485256 | 0.07605217 | 0.08785505 | 0.07296377
| 20 | 1 | 40 | 2.8 | 40 | 50 | 0.03726149 | 190.3309 | 0.6 | 95.42369 | 133.0767 | 0.25 | 0.1398504 | 0.120149 | 0.1387215 | 0.1606641 | 0.137058 | 0.1553085 | 0.2046024 | 0.2004111 | 0.1644821 | 0.1061267 | 0.2069782 | 0.120149 | 0.1867875 | 0.1322247 | 0.1403521 | 0.1209096
| 20 | 1 | 40 | 2.8 | 40 | 50 | 0.03726149 | 224.3439 | 0.5667487 | 95.42369 | 170.2627 | 0.29 | 0.1755948 | 0.16178 | 0.1741773 | 0.1893756 | 0.1904209 | 0.1905093 | 0.2612992 | 0.2362256 | 0.20261 | 0.1274149 | 0.2439662 | 0.1680318 | 0.2241769 | 0.1856761 | 0.190962 | 0.167762
| 20 | 1 | 40 | 2.8 | 40 | 50 | 0.03726149 | 258.4755 | 0.500834 | 95.42369 | 210.6841 | 0.33 | 0.2114637 | 0.203556 | 0.2097566 | 0.2181871 | 0.2527695 | 0.2258328 | 0.3157488 | 0.2721648 | 0.2408707 | 0.1487773 | 0.2810831 | 0.2222009 | 0.2625164 | 0.2379196 | 0.242772 | 0.2163278
| 20 | 1 | 40 | 2.8 | 40 | 50 | 0.03726149 | 306.71 | 0.4076838 | 95.42369 | 267.8073 | 0.37 | 0.2621534 | 0.2625936 | 0.2600371 | 0.2589033 | 0.3559114 | 0.2757517 | 0.3901052 | 0.3229539 | 0.2949405 | 0.1789665 | 0.3335365 | 0.2987523 | 0.3176537 | 0.3096833 | 0.3177381 | 0.2876084
Viga G2 - Makhlouf e Malhas (1996) | 20 | 6 | 84 | 3.508821 | 50 | 64 | 0.03101245 | 179.888 | 0.6 | 134.7325 | 99.04855 | 0.15 | 0.1316589 | 0.1111297 | 0.143722 | 0.1855342 | 0.1026441 | 0.1794511 | 0.1814263 | 0.2457997 | 0.09659004 | 0.2246294 | 0.2345757 | 0.1111297 | 0.209207 | 0.1258138 | 0.120265 | 0.1023801
| 20 | 6 | 84 | 3.508821 | 50 | 64 | 0.03101245 | 225.2967 | 0.5483338 | 134.7325 | 151.4183 | 0.23 | 0.1920177 | 0.1581257 | 0.1923574 | 0.2323681 | 0.1610049 | 0.2397954 | 0.2865319 | 0.3078462 | 0.1283986 | 0.2931037 | 0.293789 | 0.1744719 | 0.2689011 | 0.2023458 | 0.1757587 | 0.1547142
| 20 | 6 | 84 | 3.508821 | 50 | 64 | 0.03101245 | 270.7053 | 0.4573003 | 134.7325 | 209.0921 | 0.28 | 0.2523764 | 0.2282561 | 0.252823 | 0.279202 | 0.2324466 | 0.3001397 | 0.3828038 | 0.3698927 | 0.1602072 | 0.361578 | 0.3530023 | 0.2734036 | 0.3311872 | 0.2956061 | 0.2554662 | 0.2332246
Viga G3 - Makhlouf e Malhas (1996) | 20 | 9 | 45 | 3.508821 | 50 | 64 | 0.04932804 | 176.8396 | 0.6 | 92.72253 | 121.2061 | 0.18 | 0.122721 | 0.1179482 | 0.1379015 | 0.1505811 | 0.1003528 | 0.1292575 | 0.1825875 | 0.1856518 | 0.07264101 | 0.225804 | 0.2047489 | 0.1179482 | 0.1865464 | 0.1266462 | 0.1332684 | 0.1185119
| 20 | 9 | 45 | 3.508821 | 50 | 64 | 0.04932804 | 220.7528 | 0.5574433 | 92.72253 | 169.0652 | 0.26 | 0.167183 | 0.1751294 | 0.1878635 | 0.1879737 | 0.1563806 | 0.1681622 | 0.2517167 | 0.2317532 | 0.09629799 | 0.2919639 | 0.2555926 | 0.1830962 | 0.2379037 | 0.1997901 | 0.1994227 | 0.1829839
| 20 | 9 | 45 | 3.508821 | 50 | 64 | 0.04932804 | 264.6659 | 0.4694078 | 92.72253 | 221.1413 | 0.34 | 0.211645 | 0.2323106 | 0.2378255 | 0.2253663 | 0.2247847 | 0.2070668 | 0.3173348 | 0.2778547 | 0.119955 | 0.3581237 | 0.3064363 | 0.2567579 | 0.2906907 | 0.270475 | 0.2665865 | 0.250301
Viga C1 - Kumar et al. (2007) | 16 | 2 | 52 | 3.42 | 27 | 35 | 0.04868019 | 234.7223 | 0.5059095 | 94.16551 | 187.0831 | 0.15 | 0.129478 | 0.1175278 | 0.1315953 | 0.1799015 | 0.1502109 | 0.1379403 | 0.226441 | 0.2088864 | 0.1425497 | 0.1175756 | 0.186259 | 0.1317902 | 0.1698048 | 0.1432495 | 0.1430241 | 0.1209021
| 16 | 2 | 52 | 3.42 | 27 | 35 | 0.04868019 | 315.6611 | 0.3355334 | 94.16551 | 284.0654 | 0.19 | 0.1882795 | 0.1894164 | 0.1913584 | 0.2419365 | 0.2716657 | 0.1930753 | 0.3324742 | 0.2809162 | 0.2018023 | 0.1622273 | 0.2504862 | 0.2295048 | 0.2358512 | 0.2331782 | 0.2368172 | 0.2062283
| 16 | 2 | 52 | 3.42 | 27 | 35 | 0.04868019 | 364.2243 | 0.2333078 | 94.16551 | 342.2548 | 0.22 | 0.2235604 | 0.2325496 | 0.2272163 | 0.2791575 | 0.361685 | 0.2261563 | 0.3935512 | 0.3241341 | 0.2373538 | 0.1890183 | 0.2890225 | 0.2881335 | 0.2764011 | 0.2846423 | 0.2953917 | 0.2604453
| 16 | 2 | 52 | 3.42 | 27 | 35 | 0.04868019 | 404.6937 | 0.1481198 | 94.16551 | 390.7459 | 0.22 | 0.2529612 | 0.2684939 | 0.2570978 | 0.310175 | 0.4465248 | 0.2537238 | 0.4436037 | 0.360149 | 0.2669801 | 0.2113442 | 0.3211362 | 0.3369908 | 0.3105357 | 0.3263939 | 0.3455208 | 0.3073571
| 16 | 2 | 52 | 3.42 | 27 | 35 | 0.04868019 | 469.4447 | 0.01181893 | 94.16551 | 468.3318 | 0.25 | 0.3000024 | 0.3260048 | 0.3049083 | 0.359803 | 0.6008437 | 0.2978318 | 0.5226133 | 0.4177728 | 0.3143821 | 0.2470655 | 0.3725179 | 0.4151624 | 0.3656233 | 0.391446 | 0.4282175 | 0.385689
| 16 | 2 | 52 | 3.42 | 27 | 35 | 0.04868019 | 526.1018 | 0 | 94.16551 | 526.1018 | 0.29 | 0.3411635 | 0.3763268 | 0.3467425 | 0.3871366 | 0.6956014 | 0.3364263 | 0.5909958 | 0.4681937 | 0.3558589 | 0.2783217 | 0.417477 | 0.467276 | 0.3780127 | 0.4469406 | 0.5030913 | 0.457534
Viga C2 - Kumar et al. (2007) | 20 | 2 | 44 | 3.42 | 25 | 35 | 0.08253592 | 270.8701 | 0.4298184 | 65.34757 | 242.7825 | 0.17 | 0.135882 | 0.1512812 | 0.1461717 | 0.2051952 | 0.2525277 | 0.135786 | 0.2764537 | 0.225431 | 0.1841873 | 0.1384553 | 0.2199903 | 0.1675262 | 0.1804615 | 0.173009 | 0.1675262 | 0.1704587
| 20 | 2 | 44 | 3.42 | 25 | 35 | 0.08253592 | 308.0484 | 0.3515581 | 65.34757 | 285.0749 | 0.19 | 0.157689 | 0.1799064 | 0.1696301 | 0.2333593 | 0.3266064 | 0.1560505 | 0.320369 | 0.2563725 | 0.213848 | 0.1590026 | 0.2501851 | 0.2036219 | 0.2076234 | 0.2065461 | 0.2036219 | 0.2083573
| 20 | 2 | 44 | 3.42 | 25 | 35 | 0.08253592 | 355.849 | 0.2509379 | 65.34757 | 339.4508 | 0.21 | 0.1857267 | 0.2167103 | 0.1997909 | 0.2695702 | 0.4358312 | 0.1821049 | 0.3759738 | 0.2961545 | 0.2519831 | 0.1854206 | 0.2890069 | 0.2500307 | 0.2428733 | 0.2486815 | 0.2500307 | 0.2594394
| 20 | 2 | 44 | 3.42 | 25 | 35 | 0.08253592 | 377.0937 | 0.2062177 | 65.34757 | 363.6179 | 0.23 | 0.1981878 | 0.2330676 | 0.2131957 | 0.285664 | 0.4894241 | 0.1936846 | 0.4004645 | 0.3138353 | 0.268932 | 0.1971619 | 0.3062611 | 0.2706569 | 0.2586307 | 0.2671002 | 0.2706569 | 0.2829932
| 20 | 2 | 44 | 3.42 | 25 | 35 | 0.08253592 | 424.8943 | 0.1055974 | 65.34757 | 417.9938 | 0.25 | 0.2262255 | 0.2698715 | 0.2433565 | 0.3218749 | 0.6213677 | 0.219739 | 0.4552058 | 0.3536173 | 0.3070672 | 0.2235798 | 0.3450829 | 0.3170657 | 0.294243 | 0.3079489 | 0.3170657 | 0.3379029
| 20 | 2 | 44 | 3.42 | 25 | 35 | 0.08253592 | 525.8067 | 0 | 65.34757 | 525.8067 | 0.25 | 0.285416 | 0.3475686 | 0.3070293 | 0.3807571 | 0.8695018 | 0.2747427 | 0.5696538 | 0.4376014 | 0.3875747 | 0.279351 | 0.4270401 | 0.4048428 | 0.3492573 | 0.3920217 | 0.4048428 | 0.4636799
Viga C3 - Kumar et al. (2007) | 20 | 3 | 12 | 3.42 | 25 | 35 | 0.1352493 | 246.9219 | 0.4802294 | 49.1977 | 223.2957 | 0.18 | 0.09900154 | 0.1270385 | 0.1197226 | 0.1528115 | 0.2112745 | 0.08407845 | 0.1981626 | 0.1578893 | 0.1282092 | 0.1253738 | 0.1801633 | 0.1341997 | 0.1443372 | 0.1384096 | 0.1891761 | 0.1468227
| 20 | 3 | 12 | 3.42 | 25 | 35 | 0.1352493 | 283.234 | 0.4037925 | 49.1977 | 263.3683 | 0.19 | 0.1155374 | 0.1509963 | 0.1397195 | 0.1752838 | 0.2779832 | 0.09727337 | 0.2302395 | 0.1811084 | 0.1507082 | 0.1454284 | 0.2066579 | 0.1627277 | 0.1673712 | 0.1656801 | 0.230127 | 0.1796538
| 20 | 3 | 12 | 3.42 | 25 | 35 | 0.1352493 | 315.9148 | 0.3349993 | 49.1977 | 299.4336 | 0.21 | 0.1304197 | 0.1725583 | 0.1577166 | 0.1955089 | 0.3458341 | 0.1091488 | 0.25884 | 0.2020055 | 0.1709574 | 0.1634776 | 0.230503 | 0.1884029 | 0.1882334 | 0.1898388 | 0.268414 | 0.2105092
| 20 | 3 | 12 | 3.42 | 25 | 35 | 0.1352493 | 355.8581 | 0.2509188 | 49.1977 | 343.5134 | 0.23 | 0.1486091 | 0.1989118 | 0.1797131 | 0.2202284 | 0.438815 | 0.1236632 | 0.2935562 | 0.2275464 | 0.1957063 | 0.1855377 | 0.2596471 | 0.2197836 | 0.2138579 | 0.218938 | 0.3170505 | 0.2499035
| 20 | 3 | 12 | 3.42 | 25 | 35 | 0.1352493 | 395.8013 | 0.1668383 | 49.1977 | 387.5932 | 0.25 | 0.1667985 | 0.2252654 | 0.2017096 | 0.2449479 | 0.5428531 | 0.1381776 | 0.3280837 | 0.2530873 | 0.2204552 | 0.2075977 | 0.2887912 | 0.2511644 | 0.2395888 | 0.2476317 | 0.3677124 | 0.2911481
| 20 | 3 | 12 | 3.42 | 25 | 35 | 0.1352493 | 432.1133 | 0.0904014 | 49.1977 | 427.6658 | 0.29 | 0.1833344 | 0.2492232 | 0.2217064 | 0.2674202 | 0.6470283 | 0.1513725 | 0.3593524 | 0.2763064 | 0.2429542 | 0.2276523 | 0.3152858 | 0.2796924 | 0.2630524 | 0.2734157 | 0.4155262 | 0.3306272
| 20 | 3 | 12 | 3.42 | 25 | 35 | 0.1352493 | 468.4254 | 0.01396455 | 49.1977 | 467.7384 | 0.31 | 0.1998702 | 0.273181 | 0.2417032 | 0.2898925 | 0.7603416 | 0.1645675 | 0.3905346 | 0.2995254 | 0.2654532 | 0.247707 | 0.3417804 | 0.3082204 | 0.286571 | 0.2989528 | 0.4650139 | 0.372514
| 20 | 3 | 12 | 3.42 | 25 | 35 | 0.1352493 | 501.1062 | 0 | 49.1977 | 501.1062 | 0.37 | 0.2147525 | 0.294743 | 0.2597004 | 0.3100043 | 0.8695018 | 0.1764429 | 0.4185399 | 0.3204225 | 0.2857023 | 0.2657561 | 0.3656255 | 0.3306174 | 0.3077766 | 0.3217528 | 0.510984 | 0.4102122
Viga CS1 - Kumar et al. (2007) | 16 | 2 | 52 | 2.98 | 27 | 35 | 0.04802697 | 370.7473 | 0.219577 | 81.23343 | 352.9103 | 0.16 | 0.2359357 | 0.2505652 | 0.2389855 | 0.285361 | 0.4337416 | 0.2305997 | 0.3857633 | 0.3016875 | 0.2417632 | 0.1926168 | 0.293141 | 0.3001832 | 0.2852561 | 0.2968594 | 0.3300472 | 0.2844712
| 16 | 2 | 52 | 2.98 | 27 | 35 | 0.04802697 | 443.2848 | 0.0668855 | 81.23343 | 437.8515 | 0.2 | 0.2890841 | 0.3149 | 0.2928209 | 0.3411925 | 0.62007 | 0.2800118 | 0.4690789 | 0.3607133 | 0.2947852 | 0.2326338 | 0.3504946 | 0.3844333 | 0.3471979 | 0.369244 | 0.4263541 | 0.3705762
| 16 | 2 | 52 | 2.98 | 27 | 35 | 0.04802697 | 523.882 | 0 | 81.23343 | 523.882 | 0.26 | 0.348138 | 0.3863831 | 0.3526381 | 0.3871366 | 0.7983077 | 0.3349142 | 0.5604921 | 0.4262976 | 0.3536986 | 0.2770971 | 0.4142209 | 0.4646402 | 0.3900354 | 0.4473171 | 0.5389036 | 0.4720582
Viga CS2 - Kumar et al. (2007) | 20 | 2 | 44 | 2.98 | 25 | 35 | 0.08120052 | 264.2801 | 0.4436904 | 55.88423 | 239.4848 | 0.17 | 0.1366242 | 0.1541435 | 0.1463779 | 0.2011718 | 0.2785599 | 0.132194 | 0.2580512 | 0.2011132 | 0.178461 | 0.1348132 | 0.2136059 | 0.16693 | 0.1776266 | 0.1725353 | 0.2291074 | 0.1747112
| 20 | 2 | 44 | 2.98 | 25 | 35 | 0.08120052 | 301.2793 | 0.3658071 | 55.88423 | 280.8365 | 0.19 | 0.158531 | 0.182595 | 0.1698486 | 0.2293358 | 0.3620164 | 0.152361 | 0.298771 | 0.229269 | 0.2079015 | 0.1552615 | 0.2435107 | 0.2017525 | 0.204879 | 0.2052086 | 0.2783026 | 0.2123918
| 20 | 2 | 44 | 2.98 | 25 | 35 | 0.08120052 | 348.8497 | 0.2656713 | 55.88423 | 334.0029 | 0.23 | 0.1866969 | 0.2191755 | 0.2000253 | 0.2655468 | 0.4853627 | 0.1782899 | 0.3504562 | 0.2654694 | 0.2457536 | 0.1815523 | 0.2819597 | 0.2465244 | 0.2401903 | 0.2463753 | 0.3447162 | 0.2631298
| 20 | 2 | 44 | 2.98 | 25 | 35 | 0.08120052 | 369.9921 | 0.2211666 | 55.88423 | 357.6324 | 0.25 | 0.1992151 | 0.2354335 | 0.2134372 | 0.2816405 | 0.5459773 | 0.1898138 | 0.3732548 | 0.2815585 | 0.2625767 | 0.193237 | 0.2990482 | 0.266423 | 0.2559595 | 0.2644077 | 0.3753755 | 0.2865076
| 20 | 2 | 44 | 2.98 | 25 | 35 | 0.08120052 | 401.7057 | 0.1544094 | 55.88423 | 393.0767 | 0.3 | 0.2179924 | 0.2598205 | 0.233555 | 0.3057811 | 0.6435847 | 0.2070998 | 0.4073034 | 0.3056921 | 0.2878114 | 0.2107642 | 0.3246809 | 0.2962709 | 0.2796822 | 0.2911903 | 0.4226822 | 0.3225291
| 20 | 2 | 44 | 2.98 | 25 | 35 | 0.08120052 | 422.8482 | 0.1099046 | 55.88423 | 416.7062 | 0.32 | 0.2305105 | 0.2760785 | 0.2469668 | 0.3218749 | 0.7131133 | 0.2186237 | 0.4299204 | 0.3217811 | 0.3046346 | 0.222449 | 0.3417694 | 0.3161695 | 0.2955369 | 0.3088845 | 0.4550986 | 0.34718
| 20 | 2 | 44 | 2.98 | 25 | 35 | 0.08120052 | 474.647 | 0.0008679611 | 55.88423 | 474.5985 | 0.36 | 0.2611801 | 0.3159106 | 0.2798259 | 0.3613045 | 0.8985272 | 0.2468574 | 0.4851155 | 0.3611993 | 0.3458513 | 0.2510766 | 0.3836361 | 0.364921 | 0.33449 | 0.3517624 | 0.5374891 | 0.4097269
| 20 | 2 | 44 | 2.98 | 25 | 35 | 0.08120052 | 526.4459 | 0 | 55.88423 | 526.4459 | 0.47 | 0.2918496 | 0.3557426 | 0.312685 | 0.3807571 | 0.9978846 | 0.2750911 | 0.5400761 | 0.4006175 | 0.387068 | 0.2797043 | 0.4255029 | 0.4048241 | 0.3569377 | 0.3940703 | 0.6240984 | 0.4756433
Viga CS3 - Kumar et al. (2007) | 20 | 3 | 12 | 2.98 | 25 | 35 | 0.1326867 | 303.4026 | 0.3613376 | 41.64389 | 288.3551 | 0.16 | 0.1278901 | 0.1692006 | 0.153998 | 0.1887672 | 0.3699966 | 0.1046022 | 0.2357262 | 0.1773928 | 0.1625134 | 0.1565673 | 0.219975 | 0.1813481 | 0.1818834 | 0.1834103 | 0.2767454 | 0.205602
| 20 | 3 | 12 | 2.98 | 25 | 35 | 0.1326867 | 317.8503 | 0.3309251 | 41.64389 | 304.0693 | 0.18 | 0.1345267 | 0.178712 | 0.1619893 | 0.1977561 | 0.4060734 | 0.1098521 | 0.2475395 | 0.1858401 | 0.1714273 | 0.1645465 | 0.2304499 | 0.1924074 | 0.191161 | 0.1938386 | 0.2953857 | 0.2194626
| 20 | 3 | 12 | 2.98 | 25 | 35 | 0.1326867 | 353.9697 | 0.2548939 | 41.64389 | 343.3549 | 0.18 | 0.1511181 | 0.2024905 | 0.1819677 | 0.2202284 | 0.5036065 | 0.122977 | 0.2769703 | 0.2069583 | 0.1937121 | 0.1844947 | 0.2566374 | 0.2200558 | 0.2144149 | 0.2196905 | 0.3434223 | 0.2551546
| 20 | 3 | 12 | 2.98 | 25 | 35 | 0.1326867 | 393.701 | 0.1712595 | 41.64389 | 386.569 | 0.2 | 0.1693686 | 0.2286469 | 0.2039439 | 0.2449479 | 0.623006 | 0.1374144 | 0.3092136 | 0.2301883 | 0.2182254 | 0.2064377 | 0.2854437 | 0.250469 | 0.2400745 | 0.2478069 | 0.3986318 | 0.2961324
| 20 | 3 | 12 | 2.98 | 25 | 35 | 0.1326867 | 429.8203 | 0.09522826 | 41.64389 | 425.8546 | 0.2 | 0.1859599 | 0.2524254 | 0.2239223 | 0.2674202 | 0.7425627 | 0.1505393 | 0.338438 | 0.2513065 | 0.2405103 | 0.2263859 | 0.3116312 | 0.2781174 | 0.2634587 | 0.2731161 | 0.4509761 | 0.3349456
| 20 | 3 | 12 | 2.98 | 25 | 35 | 0.1326867 | 462.3277 | 0.02680014 | 41.64389 | 461.2117 | 0.2 | 0.2008922 | 0.2738261 | 0.2419029 | 0.2876452 | 0.8591305 | 0.1623517 | 0.3646853 | 0.2703129 | 0.2605666 | 0.2443393 | 0.3351999 | 0.3030009 | 0.2845423 | 0.2957176 | 0.4998398 | 0.3721625
| 20 | 3 | 12 | 2.98 | 25 | 35 | 0.1326867 | 502.059 | 0 | 41.64389 | 502.059 | 0.22 | 0.2191427 | 0.2999824 | 0.2638791 | 0.3100043 | 0.9978846 | 0.1767891 | 0.3967102 | 0.2935429 | 0.2850799 | 0.2662823 | 0.3640062 | 0.3305214 | 0.310351 | 0.3231446 | 0.5618185 | 0.4180178
Viga B6 - Maghsoudi e Sharifi (2008) | 28 | 4 | 16 | 5.308474 | 30 | 44 | 0.2218831 | 111.4353 | 0.6 | 55.27667 | 78.26934 | 0.2 | 0.03719887 | 0.03859697 | 0.04831282 | 0.0814173 | 0.03986308 | 0.03268112 | 0.08735786 | 0.08987471 | 0.04916978 | 0.0669985 | 0.09638055 | 0.03859697 | 0.06781954 | 0.03859697 | 0.05302227 | 0.03811289
| 28 | 4 | 16 | 5.308474 | 30 | 44 | 0.2218831 | 151.172 | 0.6 | 55.27667 | 118.006 | 0.22 | 0.0560844 | 0.06764765 | 0.0728408 | 0.1104498 | 0.07336138 | 0.04564052 | 0.1389042 | 0.1219231 | 0.07652096 | 0.09598242 | 0.1307488 | 0.06764765 | 0.09351424 | 0.06764765 | 0.09496799 | 0.07145427
| 28 | 4 | 16 | 5.308474 | 30 | 44 | 0.2218831 | 201.7066 | 0.5754076 | 55.27667 | 169.9 | 0.25 | 0.08010186 | 0.1045925 | 0.104034 | 0.1473716 | 0.1306066 | 0.0621215 | 0.1995318 | 0.1626802 | 0.1113045 | 0.1328424 | 0.1744563 | 0.1063497 | 0.1276409 | 0.1113163 | 0.15084 | 0.1172453
| 28 | 4 | 16 | 5.308474 | 30 | 44 | 0.2218831 | 230.6452 | 0.5144918 | 55.27667 | 202.2058 | 0.29 | 0.09385545 | 0.125749 | 0.1218968 | 0.1685149 | 0.1707709 | 0.07155933 | 0.2330504 | 0.1860197 | 0.1312233 | 0.1539503 | 0.1994853 | 0.1318588 | 0.1475939 | 0.1364239 | 0.1841096 | 0.1451763
| 28 | 4 | 16 | 5.308474 | 30 | 44 | 0.2218831 | 263.9031 | 0.444484 | 55.27667 | 239.3335 | 0.31 | 0.1096618 | 0.1500632 | 0.1424256 | 0.1928138 | 0.2235701 | 0.08240578 | 0.2709535 | 0.2128428 | 0.1541151 | 0.1782085 | 0.2282501 | 0.1611751 | 0.1707622 | 0.1647485 | 0.223491 | 0.1788131
| 28 | 4 | 16 | 5.308474 | 30 | 44 | 0.2218831 | 315.7335 | 0.3353811 | 55.27667 | 297.1947 | 0.33 | 0.1342951 | 0.1879554 | 0.1744186 | 0.2306823 | 0.3200119 | 0.09930935 | 0.3291815 | 0.254645 | 0.1897906 | 0.2160137 | 0.2730782 | 0.206863 | 0.2072217 | 0.2079183 | 0.2873087 | 0.2345109
| 28 | 4 | 16 | 5.308474 | 30 | 44 | 0.2218831 | 342.0806 | 0.2799204 | 55.27667 | 326.6075 | 0.34 | 0.146817 | 0.2072172 | 0.1906817 | 0.2499322 | 0.3756486 | 0.107902 | 0.3585155 | 0.2758944 | 0.2079256 | 0.2352313 | 0.2958659 | 0.2300876 | 0.2258757 | 0.2294716 | 0.3208908 | 0.2643543
| 28 | 4 | 16 | 5.308474 | 30 | 44 | 0.2218831 | 380.5214 | 0.1990024 | 55.27667 | 369.5213 | 0.37 | 0.1650867 | 0.2353206 | 0.2144099 | 0.2735803 | 0.4500979 | 0.1204388 | 0.4010921 | 0.3068977 | 0.2343849 | 0.2632701 | 0.3291134 | 0.2639727 | 0.249561 | 0.2605134 | 0.3712677 | 0.3111081
Viga F29-2D16-10A - Hong et al (2013) | 15.9 | 2 | 46 | 2.825877 | 30 | 38 | 0.04414839 | 361.6696 | 0.2386855 | 82.46141 | 341.9872 | 0.2 | 0.2498188 | 0.2672893 | 0.2547888 | 0.2819936 | 0.4311337 | 0.2434786 | 0.3862201 | 0.2724608 | 0.2413828 | 0.1970857 | 0.3028875 | 0.3177391 | 0.2970217 | 0.3156875 | 0.3353542 | 0.3143951
| 15.9 | 2 | 46 | 2.825877 | 30 | 38 | 0.04414839 | 392.3 | 0.1742085 | 82.46141 | 377.9345 | 0.35 | 0.2743295 | 0.2970217 | 0.2797871 | 0.2918589 | 0.4618268 | 0.2662628 | 0.422629 | 0.295536 | 0.2643681 | 0.2148483 | 0.3285395 | 0.3564744 | 0.2970217 | 0.3494996 | 0.3763276 | 0.3563955
Viga F29-2D16-10B - Hong et al (2013) | 15.9 | 2 | 46 | 2.825877 | 30 | 38 | 0.04414839 | 363.0041 | 0.2358763 | 82.46141 | 343.5535 | 0.2 | 0.2508867 | 0.2685847 | 0.255878 | 0.2830342 | 0.4343213 | 0.2444713 | 0.3878127 | 0.2734662 | 0.2423843 | 0.1978596 | 0.3040051 | 0.3194268 | 0.2970217 | 0.3171713 | 0.3371242 | 0.3161982
| 15.9 | 2 | 46 | 2.825877 | 30 | 38 | 0.04414839 | 392.3 | 0.1742085 | 82.46141 | 377.9345 | 0.25 | 0.2743295 | 0.2970217 | 0.2797871 | 0.2918589 | 0.4618268 | 0.2662628 | 0.422629 | 0.295536 | 0.2643681 | 0.2148483 | 0.3285395 | 0.3564744 | 0.2970217 | 0.3494996 | 0.3763276 | 0.3563955
Viga F29-2D16-10C - Hong et al (2013) | 15.9 | 2 | 46 | 2.825877 | 30 | 38 | 0.04414839 | 363.0041 | 0.2358763 | 82.46141 | 343.5535 | 0.2 | 0.2508867 | 0.2685847 | 0.255878 | 0.2830342 | 0.4343213 | 0.2444713 | 0.3878127 | 0.2734662 | 0.2423843 | 0.1978596 | 0.3040051 | 0.3194268 | 0.2970217 | 0.3171713 | 0.3371242 | 0.3161982
| 15.9 | 2 | 46 | 2.825877 | 30 | 38 | 0.04414839 | 392.3 | 0.1742085 | 82.46141 | 377.9345 | 0.25 | 0.2743295 | 0.2970217 | 0.2797871 | 0.2918589 | 0.4618268 | 0.2662628 | 0.422629 | 0.295536 | 0.2643681 | 0.2148483 | 0.3285395 | 0.3564744 | 0.2970217 | 0.3494996 | 0.3763276 | 0.3563955
Viga F29-2D16-10D - Hong et al (2013) | 15.9 | 2 | 46 | 2.825877 | 30 | 38 | 0.04414839 | 364.3387 | 0.233067 | 82.46141 | 345.1197 | 0.2 | 0.2519547 | 0.2698802 | 0.2569672 | 0.2840748 | 0.4375207 | 0.2454641 | 0.3894047 | 0.2744716 | 0.2433858 | 0.1986335 | 0.3051228 | 0.3211145 | 0.2970217 | 0.3186541 | 0.3388955 | 0.3180037
| 15.9 | 2 | 46 | 2.825877 | 30 | 38 | 0.04414839 | 392.3 | 0.1742085 | 82.46141 | 377.9345 | 0.3 | 0.2743295 | 0.2970217 | 0.2797871 | 0.2918589 | 0.4618268 | 0.2662628 | 0.422629 | 0.295536 | 0.2643681 | 0.2148483 | 0.3285395 | 0.3564744 | 0.2970217 | 0.3494996 | 0.3763276 | 0.3563955
Viga F30-2D13-10 - Hong et al (2013) | 12.7 | 2 | 52 | 2.920876 | 30 | 36.5 | 0.02640628 | 317.1027 | 0.3324988 | 129.3733 | 274.0862 | 0.15 | 0.2318108 | 0.2130207 | 0.2200341 | 0.2466187 | 0.2533316 | 0.2367789 | 0.32848 | 0.2514081 | 0.1886626 | 0.1669778 | 0.2518234 | 0.2670592 | 0.2718316 | 0.2729783 | 0.243272 | 0.2281191
| 12.7 | 2 | 52 | 2.920876 | 30 | 36.5 | 0.02640628 | 392.3 | 0.1742085 | 129.3733 | 369.7621 | 0.2 | 0.3046004 | 0.2922791 | 0.2891257 | 0.2927146 | 0.3568831 | 0.3040457 | 0.4269782 | 0.3110267 | 0.2398599 | 0.2098866 | 0.3115405 | 0.3782942 | 0.2922791 | 0.3681474 | 0.3386376 | 0.3270825
Viga F30-2D13-20 - Hong et al (2013) | 12.7 | 2 | 52 | 2.920876 | 30 | 36.5 | 0.02640628 | 319.1354 | 0.32822 | 129.3733 | 276.6725 | 0.15 | 0.2337784 | 0.2151632 | 0.2219017 | 0.2481996 | 0.2565899 | 0.2385972 | 0.3311997 | 0.2530197 | 0.1900466 | 0.1681377 | 0.2534377 | 0.2700661 | 0.2738239 | 0.2756168 | 0.2458153 | 0.2307129
| 12.7 | 2 | 52 | 2.920876 | 30 | 36.5 | 0.02640628 | 392.3 | 0.1742085 | 129.3733 | 369.7621 | 0.2 | 0.3046004 | 0.2922791 | 0.2891257 | 0.2927146 | 0.3568831 | 0.3040457 | 0.4269782 | 0.3110267 | 0.2398599 | 0.2098866 | 0.3115405 | 0.3782942 | 0.2922791 | 0.3681474 | 0.3386376 | 0.3270825
Viga F30-2D16-10 - Hong et al (2013) | 15.9 | 2 | 46 | 2.920876 | 30 | 38 | 0.04403498 | 260.029 | 0.4526389 | 85.09121 | 221.5134 | 0.15 | 0.1674919 | 0.1659384 | 0.1707143 | 0.2029105 | 0.2159647 | 0.1678742 | 0.2635132 | 0.2001464 | 0.1650631 | 0.138144 | 0.2176169 | 0.1871541 | 0.2098776 | 0.1974745 | 0.2005782 | 0.180282
| 15.9 | 2 | 46 | 2.920876 | 30 | 38 | 0.04403498 | 365.3741 | 0.2308875 | 85.09121 | 345.7276 | 0.25 | 0.2519255 | 0.2681607 | 0.2567723 | 0.2851153 | 0.4263975 | 0.2462342 | 0.3935836 | 0.2812313 | 0.2440918 | 0.1992339 | 0.3057796 | 0.321302 | 0.2942884 | 0.3185561 | 0.3350811 | 0.314212
| 15.9 | 2 | 46 | 2.920876 | 30 | 38 | 0.04403498 | 392.3 | 0.1742085 | 85.09121 | 377.4764 | 0.3 | 0.2735065 | 0.2942884 | 0.2787684 | 0.2918589 | 0.4468064 | 0.2662628 | 0.4259939 | 0.3019564 | 0.2642912 | 0.2148483 | 0.3283137 | 0.3555898 | 0.2942884 | 0.3483583 | 0.3707983 | 0.3508404
Viga F30-2D16-20 - Hong et al (2013) | 15.9 | 2 | 46 | 2.920876 | 30 | 38 | 0.04403498 | 261.3625 | 0.4498319 | 85.09121 | 223.0858 | 0.15 | 0.1685607 | 0.1672324 | 0.1718036 | 0.2039511 | 0.2181854 | 0.1688661 | 0.2652085 | 0.2011728 | 0.1660635 | 0.1389173 | 0.2187329 | 0.1888521 | 0.2110818 | 0.1990602 | 0.2022286 | 0.181884
| 15.9 | 2 | 46 | 2.920876 | 30 | 38 | 0.04403498 | 366.7076 | 0.2280805 | 85.09121 | 347.2999 | 0.25 | 0.2529943 | 0.2694546 | 0.2578616 | 0.2861559 | 0.4295156 | 0.2472261 | 0.3951944 | 0.2822577 | 0.2450921 | 0.2000072 | 0.3068956 | 0.3230001 | 0.2942884 | 0.3200415 | 0.3368372 | 0.3160031
Viga F30-2D19-10 - Hong et al (2013) | 19.1 | 2 | 40 | 2.920876 | 30 | 39.5 | 0.06741883 | 187.0257 | 0.6 | 62.08473 | 149.7749 | 0.15 | 0.1038655 | 0.1024743 | 0.1124522 | 0.1481492 | 0.1355081 | 0.1045708 | 0.178163 | 0.1412623 | 0.120452 | 0.09796198 | 0.1651612 | 0.1024743 | 0.1395134 | 0.1123415 | 0.1297934 | 0.1085101
| 19.1 | 2 | 40 | 2.920876 | 30 | 39.5 | 0.06741883 | 261.0765 | 0.4504339 | 62.08473 | 233.1115 | 0.2 | 0.155218 | 0.1691351 | 0.1680501 | 0.2068072 | 0.2640573 | 0.1522484 | 0.2695717 | 0.1971935 | 0.1811186 | 0.14156 | 0.230555 | 0.1855592 | 0.2015477 | 0.1933637 | 0.2219359 | 0.1929117
| 19.1 | 2 | 40 | 2.920876 | 30 | 39.5 | 0.06741883 | 336.0767 | 0.2925585 | 62.08473 | 317.9133 | 0.3 | 0.2072289 | 0.2366505 | 0.2243609 | 0.2662173 | 0.4375616 | 0.2005373 | 0.3582401 | 0.2538418 | 0.2425631 | 0.185717 | 0.2967872 | 0.270411 | 0.265949 | 0.2716761 | 0.3214549 | 0.2872717
| 19.1 | 2 | 40 | 2.920876 | 30 | 39.5 | 0.06741883 | 392.3 | 0.1742085 | 62.08473 | 381.4843 | 0.33 | 0.2462185 | 0.2872629 | 0.2665738 | 0.2948455 | 0.5367297 | 0.2367367 | 0.4234787 | 0.2963078 | 0.2886245 | 0.218819 | 0.3464376 | 0.3340196 | 0.2872629 | 0.3285039 | 0.4001473 | 0.3638662
Viga F30-2D19-20 - Hong et al (2013) | 19.1 | 2 | 40 | 2.920876 | 30 | 39.5 | 0.06741883 | 186.0764 | 0.6 | 62.08473 | 148.8255 | 0.15 | 0.1032071 | 0.1016197 | 0.1117394 | 0.1473971 | 0.1341358 | 0.1039596 | 0.1769461 | 0.1405452 | 0.1196742 | 0.09740303 | 0.1643228 | 0.1016197 | 0.1387343 | 0.1112737 | 0.1286515 | 0.1074846
| 19.1 | 2 | 40 | 2.920876 | 30 | 39.5 | 0.06741883 | 259.1778 | 0.4544307 | 62.08473 | 230.9646 | 0.25 | 0.1539013 | 0.1674259 | 0.1666246 | 0.2053032 | 0.2602304 | 0.1510259 | 0.26729 | 0.1957594 | 0.1795631 | 0.1404421 | 0.2288782 | 0.183411 | 0.1999332 | 0.1913368 | 0.2194973 | 0.1906388
| 19.1 | 2 | 40 | 2.920876 | 30 | 39.5 | 0.06741883 | 333.2286 | 0.2985538 | 62.08473 | 314.693 | 0.28 | 0.2052538 | 0.2340866 | 0.2222225 | 0.2639612 | 0.4301768 | 0.1987035 | 0.3549133 | 0.2516906 | 0.2402298 | 0.1840402 | 0.294272 | 0.2671888 | 0.263485 | 0.2687587 | 0.3175619 | 0.2835252
Viga F37-2D16-10 - Hong et al (2013) | 15.9 | 2 | 46 | 3.353879 | 30 | 38 | 0.04357273 | 365.4727 | 0.23068 | 97.07491 | 343.0795 | 0.2 | 0.2478761 | 0.2559319 | 0.2519793 | 0.2861559 | 0.3740629 | 0.2463075 | 0.4065333 | 0.3077536 | 0.2438842 | 0.1992911 | 0.3050077 | 0.3163857 | 0.2819277 | 0.3130256 | 0.3133101 | 0.2921761
| 15.9 | 2 | 46 | 3.353879 | 30 | 38 | 0.04357273 | 392.3 | 0.1742085 | 97.07491 | 375.3887 | 0.22 | 0.2695208 | 0.2819277 | 0.2739823 | 0.2918589 | 0.3891213 | 0.2662628 | 0.4407665 | 0.3303441 | 0.2639865 | 0.2148483 | 0.3273966 | 0.3516253 | 0.2819277 | 0.3432055 | 0.3476036 | 0.3272449
Viga F37-2D16-20 - Hong et al (2013) | 15.9 | 2 | 46 | 3.353879 | 30 | 38 | 0.04357273 | 365.4727 | 0.23068 | 97.07491 | 343.0795 | 0.17 | 0.2478761 | 0.2559319 | 0.2519793 | 0.2861559 | 0.3740629 | 0.2463075 | 0.4065333 | 0.3077536 | 0.2438842 | 0.1992911 | 0.3050077 | 0.3163857 | 0.2819277 | 0.3130256 | 0.3133101 | 0.2921761
| 15.9 | 2 | 46 | 3.353879 | 30 | 38 | 0.04357273 | 392.3 | 0.1742085 | 97.07491 | 375.3887 | 0.21 | 0.2695208 | 0.2819277 | 0.2739823 | 0.2918589 | 0.3891213 | 0.2662628 | 0.4407665 | 0.3303441 | 0.2639865 | 0.2148483 | 0.3273966 | 0.3516253 | 0.2819277 | 0.3432055 | 0.3476036 | 0.3272449
Viga F37-2D19-10 - Hong et al (2013) | 19.1 | 2 | 40 | 3.353879 | 30 | 39.5 | 0.06659654 | 221.3101 | 0.5341422 | 70.46409 | 183.6723 | 0.17 | 0.1250242 | 0.1241857 | 0.1349508 | 0.1759741 | 0.1665061 | 0.1266448 | 0.2253867 | 0.1828725 | 0.1482325 | 0.1181472 | 0.1947186 | 0.1323938 | 0.165008 | 0.1432341 | 0.1566159 | 0.1329403
| 19.1 | 2 | 40 | 3.353879 | 30 | 39.5 | 0.06659654 | 259.1409 | 0.4545084 | 70.46409 | 227.1144 | 0.18 | 0.1514428 | 0.1581969 | 0.1634669 | 0.2060552 | 0.2282966 | 0.1510022 | 0.2745218 | 0.2141327 | 0.1791615 | 0.1404204 | 0.2280038 | 0.17633 | 0.1965221 | 0.1850717 | 0.2026057 | 0.175505
| 19.1 | 2 | 40 | 3.353879 | 30 | 39.5 | 0.06659654 | 296.0259 | 0.3768654 | 70.46409 | 269.4705 | 0.2 | 0.1772009 | 0.1913579 | 0.1912701 | 0.2353842 | 0.2979113 | 0.1747506 | 0.321226 | 0.2446115 | 0.2093173 | 0.1621368 | 0.2604569 | 0.2191679 | 0.2276963 | 0.2248039 | 0.2487279 | 0.2189894
| 19.1 | 2 | 40 | 3.353879 | 30 | 39.5 | 0.06659654 | 333.8567 | 0.2972316 | 70.46409 | 312.9126 | 0.2 | 0.2036195 | 0.2253691 | 0.2197863 | 0.2654653 | 0.3789202 | 0.199108 | 0.3683104 | 0.2758717 | 0.2402464 | 0.18441 | 0.2937421 | 0.2631042 | 0.2600009 | 0.2646197 | 0.2973477 | 0.2656235
| 19.1 | 2 | 40 | 3.353879 | 30 | 39.5 | 0.06659654 | 369.796 | 0.2215794 | 70.46409 | 354.1826 | 0.25 | 0.2287172 | 0.2576798 | 0.2468766 | 0.2940423 | 0.4648918 | 0.2222475 | 0.4125031 | 0.305569 | 0.269629 | 0.2055696 | 0.3253631 | 0.3048436 | 0.2779117 | 0.3016878 | 0.3447698 | 0.3118343
| 19.1 | 2 | 40 | 3.353879 | 30 | 39.5 | 0.06659654 | 392.3 | 0.1742085 | 70.46409 | 380.0246 | 0.27 | 0.2444325 | 0.2779117 | 0.2638397 | 0.2948455 | 0.467435 | 0.2367367 | 0.4399741 | 0.3241645 | 0.2880274 | 0.218819 | 0.3451632 | 0.3309795 | 0.2779117 | 0.3245687 | 0.3750759 | 0.3417168
Viga F37-2D19-20 - Hong et al (2013) | 19.1 | 2 | 40 | 3.353879 | 30 | 39.5 | 0.06659654 | 296.0259 | 0.3768654 | 70.46409 | 269.4705 | 0.18 | 0.1772009 | 0.1913579 | 0.1912701 | 0.2353842 | 0.2979113 | 0.1747506 | 0.321226 | 0.2446115 | 0.2093173 | 0.1621368 | 0.2604569 | 0.2191679 | 0.2276963 | 0.2248039 | 0.2487279 | 0.2189894
| 19.1 | 2 | 40 | 3.353879 | 30 | 39.5 | 0.06659654 | 331.9652 | 0.3012133 | 70.46409 | 310.7405 | 0.19 | 0.2022986 | 0.2236685 | 0.2183605 | 0.2639612 | 0.3746387 | 0.1978901 | 0.3659715 | 0.2743087 | 0.2386999 | 0.1832964 | 0.2920779 | 0.2609074 | 0.2583791 | 0.2626493 | 0.294885 | 0.2632428
| 19.1 | 2 | 40 | 3.353879 | 30 | 39.5 | 0.06659654 | 369.796 | 0.2215794 | 70.46409 | 354.1826 | 0.21 | 0.2287172 | 0.2576798 | 0.2468766 | 0.2940423 | 0.4648918 | 0.2222475 | 0.4125031 | 0.305569 | 0.269629 | 0.2055696 | 0.3253631 | 0.3048436 | 0.2779117 | 0.3016878 | 0.3447698 | 0.3118343
| 19.1 | 2 | 40 | 3.353879 | 30 | 39.5 | 0.06659654 | 392.3 | 0.1742085 | 70.46409 | 380.0246 | 0.26 | 0.2444325 | 0.2779117 | 0.2638397 | 0.2948455 | 0.467435 | 0.2367367 | 0.4399741 | 0.3241645 | 0.2880274 | 0.218819 | 0.3451632 | 0.3309795 | 0.2779117 | 0.3245687 | 0.3750759 | 0.3417168
Viga 15-6-6-1 - Clark (1956) | 19.1 | 2 | 69.8 | 2.900329 | 31.8 | 41.4 | 0.04065144 | 203.0225 | 0.5726377 | 90.04056 | 151.4619 | 0.17 | 0.1446126 | 0.1312742 | 0.1400539 | 0.1741971 | 0.1586552 | 0.1136845 | 0.2070565 | 0.1253951 | 0.1334847 | 0.1274737 | 0.1680526 | 0.1347916 | 0.1733964 | 0.1469057 | 0.1620544 | 0.1396925
| 19.1 | 2 | 69.8 | 2.900329 | 31.8 | 41.4 | 0.04065144 | 244.5002 | 0.4853271 | 90.04056 | 200.8011 | 0.23 | 0.1848695 | 0.173851 | 0.1790418 | 0.2097858 | 0.2301041 | 0.1423726 | 0.2612629 | 0.1510135 | 0.1674472 | 0.1566137 | 0.2023859 | 0.1885918 | 0.2059801 | 0.1988839 | 0.2182956 | 0.191961
| 19.1 | 2 | 69.8 | 2.900329 | 31.8 | 41.4 | 0.04065144 | 275.8 | 0.419441 | 90.04056 | 238.0333 | 0.27 | 0.2152481 | 0.2059801 | 0.2084626 | 0.2260479 | 0.2671612 | 0.1640212 | 0.3010926 | 0.1703455 | 0.1930758 | 0.1786032 | 0.2282944 | 0.2291903 | 0.2059801 | 0.2371435 | 0.26193 | 0.2331943
Viga 15-6-6-2 - Clark (1956) | 19.1 | 2 | 69.8 | 2.846692 | 31.8 | 41.4 | 0.04071118 | 275.8 | 0.419441 | 88.4447 | 238.7027 | 0.16 | 0.2159641 | 0.2073257 | 0.2092322 | 0.2260479 | 0.272195 | 0.1640212 | 0.3000058 | 0.1682912 | 0.1930651 | 0.1786032 | 0.2283538 | 0.2301413 | 0.2073257 | 0.2379907 | 0.2644381 | 0.2354677
Viga 15-6-6-3 - Clark (1956) | 19.1 | 2 | 69.8 | 2.711321 | 38.2 | 47.7 | 0.04069191 | 249.7459 | 0.4742849 | 84.70539 | 209.5714 | 0.16 | 0.2056697 | 0.2052762 | 0.2085453 | 0.2200318 | 0.2561234 | 0.1687437 | 0.2821317 | 0.1689987 | 0.179757 | 0.1691601 | 0.2335463 | 0.223161 | 0.235596 | 0.2343174 | 0.2489175 | 0.2265746
| 19.1 | 2 | 69.8 | 2.711321 | 38.2 | 47.7 | 0.04069191 | 275.8 | 0.419441 | 84.70539 | 240.2711 | 0.2 | 0.2326075 | 0.235596 | 0.2358597 | 0.2324238 | 0.2857851 | 0.1895063 | 0.3169414 | 0.1866291 | 0.202086 | 0.1884761 | 0.2579104 | 0.261283 | 0.235596 | 0.2702109 | 0.2881263 | 0.2650631
Viga 15-6-7-1 - Clark (1956) | 22.2 | 2 | 63.6 | 2.687987 | 12.8 | 23.9 | 0.08499984 | 271.2894 | 0.4289357 | 49.62039 | 250.0055 | 0.17 | 0.1185236 | 0.1189162 | 0.1061711 | 0.2121786 | 0.3350527 | 0.08199252 | 0.2411203 | 0.08983786 | 0.1738532 | 0.1443972 | 0.1459055 | 0.1243311 | 0.1212091 | 0.1264162 | 0.2973727 | 0.1670856
Viga 15-6-7-2 - Clark (1956) | 22.2 | 2 | 63.6 | 2.384602 | 38 | 49.1 | 0.05902239 | 195.1135 | 0.589286 | 57.35257 | 161.3165 | 0.15 | 0.1450176 | 0.1549189 | 0.1551914 | 0.1729943 | 0.2068141 | 0.1165005 | 0.2079939 | 0.1196923 | 0.141203 | 0.1309569 | 0.1898253 | 0.1560123 | 0.186258 | 0.16611 | 0.1988808 | 0.1722963
| 22.2 | 2 | 63.6 | 2.384602 | 38 | 49.1 | 0.05902239 | 226.947 | 0.5222765 | 57.35257 | 196.9931 | 0.19 | 0.1737442 | 0.190185 | 0.1859333 | 0.2012189 | 0.2798044 | 0.1387736 | 0.2477131 | 0.1392206 | 0.1701817 | 0.1548508 | 0.220796 | 0.1981171 | 0.2196856 | 0.2073591 | 0.2482626 | 0.2180062
| 22.2 | 2 | 63.6 | 2.384602 | 38 | 49.1 | 0.05902239 | 260.9129 | 0.4507783 | 57.35257 | 235.0596 | 0.22 | 0.204395 | 0.2278133 | 0.2187345 | 0.2313343 | 0.3698254 | 0.1625387 | 0.2893735 | 0.1600569 | 0.2011016 | 0.1803453 | 0.2538413 | 0.2430422 | 0.2443056 | 0.2505847 | 0.3026325 | 0.2691317
| 22.2 | 2 | 63.6 | 2.384602 | 38 | 49.1 | 0.05902239 | 275.8 | 0.419441 | 57.35257 | 251.744 | 0.27 | 0.2178291 | 0.2443056 | 0.2331111 | 0.2337781 | 0.3776804 | 0.1729548 | 0.3074673 | 0.1691894 | 0.2146536 | 0.1915194 | 0.2683249 | 0.2627326 | 0.2443056 | 0.2693005 | 0.3270092 | 0.2923057
Viga 15-6-7-3 - Clark (1956) | 22.2 | 2 | 63.6 | 2.864842 | 38 | 49.1 | 0.05805405 | 259.6322 | 0.4534743 | 67.92742 | 228.8288 | 0.17 | 0.1994208 | 0.2148654 | 0.2125375 | 0.2313343 | 0.3078306 | 0.1616425 | 0.2982682 | 0.1794455 | 0.1997546 | 0.179384 | 0.2516256 | 0.2325095 | 0.2327447 | 0.2412023 | 0.2764689 | 0.2458708
| 22.2 | 2 | 63.6 | 2.864842 | 38 | 49.1 | 0.05805405 | 275.8 | 0.419441 | 67.92742 | 247.3085 | 0.2 | 0.2141515 | 0.2327447 | 0.2282371 | 0.2337781 | 0.3143688 | 0.1729548 | 0.319257 | 0.1906199 | 0.2144591 | 0.1915194 | 0.2672949 | 0.2544869 | 0.2327447 | 0.2619568 | 0.3015149 | 0.26981
Viga 15-6-7-4 - Clark (1956) | 22.2 | 2 | 63.6 | 2.833692 | 38 | 49.1 | 0.05811024 | 194.2119 | 0.5911839 | 67.24236 | 154.4593 | 0.15 | 0.140111 | 0.1432541 | 0.1493625 | 0.1729943 | 0.1740377 | 0.1158697 | 0.2110977 | 0.1332796 | 0.1402621 | 0.1302802 | 0.1882647 | 0.1443052 | 0.1818095 | 0.1557578 | 0.1794983 | 0.1550056
| 22.2 | 2 | 63.6 | 2.833692 | 38 | 49.1 | 0.05811024 | 225.8983 | 0.524484 | 67.24236 | 190.6308 | 0.18 | 0.1689646 | 0.1782983 | 0.1801213 | 0.2012189 | 0.2354603 | 0.1380398 | 0.2534827 | 0.1550247 | 0.1690821 | 0.1540637 | 0.2189809 | 0.1873021 | 0.2145919 | 0.1978296 | 0.2265143 | 0.1986465
| 22.2 | 2 | 63.6 | 2.833692 | 38 | 49.1 | 0.05811024 | 259.7073 | 0.4533162 | 67.24236 | 229.2252 | 0.22 | 0.1997511 | 0.2156899 | 0.2129406 | 0.2313343 | 0.3112146 | 0.1616951 | 0.2977186 | 0.1782263 | 0.1998328 | 0.1794404 | 0.2517545 | 0.2331791 | 0.233488 | 0.2417996 | 0.2780257 | 0.2472769
| 22.2 | 2 | 63.6 | 2.833692 | 38 | 49.1 | 0.05811024 | 275.8 | 0.419441 | 67.24236 | 247.5958 | 0.25 | 0.2144051 | 0.233488 | 0.2285623 | 0.2337781 | 0.3178247 | 0.1729548 | 0.3185222 | 0.1892701 | 0.2144697 | 0.1915194 | 0.2673544 | 0.2550161 | 0.233488 | 0.2624298 | 0.3030328 | 0.2711739
Viga 15-6-7-5 - Clark (1956) | 22.2 | 2 | 63.6 | 2.756373 | 38 | 49.1 | 0.05825325 | 194.3546 | 0.5908836 | 65.54153 | 155.6272 | 0.2 | 0.1409682 | 0.1452364 | 0.150368 | 0.1729943 | 0.1789196 | 0.1159695 | 0.2106392 | 0.1310005 | 0.1404097 | 0.1303873 | 0.1885099 | 0.1462965 | 0.1825319 | 0.1575224 | 0.1826566 | 0.157851
| 22.2 | 2 | 63.6 | 2.756373 | 38 | 49.1 | 0.05825325 | 226.0643 | 0.5241347 | 65.54153 | 191.7117 | 0.25 | 0.1698017 | 0.1803157 | 0.1811242 | 0.2012189 | 0.2420652 | 0.138156 | 0.2525543 | 0.1523738 | 0.1692546 | 0.1541883 | 0.2192661 | 0.1891377 | 0.2154233 | 0.1994496 | 0.2300259 | 0.2018089
| 22.2 | 2 | 63.6 | 2.756373 | 38 | 49.1 | 0.05825325 | 259.8981 | 0.4529146 | 65.54153 | 230.2134 | 0.3 | 0.2005667 | 0.2177448 | 0.2139406 | 0.2313343 | 0.3199444 | 0.1618286 | 0.2963381 | 0.1751787 | 0.2000318 | 0.1795836 | 0.2520824 | 0.2348486 | 0.2353365 | 0.2432882 | 0.2819635 | 0.2508213
| 22.2 | 2 | 63.6 | 2.756373 | 38 | 49.1 | 0.05825325 | 275.8 | 0.419441 | 65.54153 | 248.3092 | 0.35 | 0.2150263 | 0.2353365 | 0.2293644 | 0.2337781 | 0.3267399 | 0.1729548 | 0.3166806 | 0.1858971 | 0.2144971 | 0.1915194 | 0.2675061 | 0.2563328 | 0.2353365 | 0.2636055 | 0.3068718 | 0.2746097
Viga 15-6-9-1 - Clark (1956) | 28.7 | 2 | 50.6 | 2.774817 | 22.2 | 36.6 | 0.1089929 | 234.1158 | 0.5071862 | 43.74404 | 211.9294 | 0.17 | 0.1221695 | 0.1348379 | 0.1249757 | 0.2063887 | 0.3370861 | 0.08703067 | 0.2237841 | 0.1106952 | 0.1741624 | 0.1442417 | 0.1798976 | 0.1386488 | 0.1451538 | 0.1421565 | 0.2768568 | 0.1766431
| 28.7 | 2 | 50.6 | 2.774817 | 22.2 | 36.6 | 0.1089929 | 274.8473 | 0.4214465 | 43.74404 | 256.4115 | 0.2 | 0.1461083 | 0.1625832 | 0.1494643 | 0.2302676 | 0.4195993 | 0.1035087 | 0.2654221 | 0.129954 | 0.210707 | 0.1716532 | 0.2111962 | 0.1699146 | 0.1632321 | 0.1725054 | 0.3519674 | 0.2249914
Viga 15-6-9-2 - Clark (1956) | 28.7 | 2 | 50.6 | 2.801715 | 38.2 | 52.5 | 0.1068607 | 179.4956 | 0.6 | 44.59212 | 152.7403 | 0.17 | 0.1153219 | 0.1358875 | 0.1340583 | 0.16565 | 0.1965362 | 0.09356798 | 0.1986952 | 0.1204949 | 0.1436896 | 0.1232557 | 0.1898032 | 0.1358875 | 0.1610513 | 0.1420085 | 0.1918435 | 0.1534652
| 28.7 | 2 | 50.6 | 2.801715 | 38.2 | 52.5 | 0.1068607 | 212.7425 | 0.5521769 | 44.59212 | 188.1198 | 0.2 | 0.140424 | 0.1701189 | 0.1632388 | 0.1963324 | 0.2760855 | 0.1128612 | 0.2411138 | 0.1428135 | 0.1779361 | 0.1489135 | 0.2249594 | 0.1740183 | 0.1936291 | 0.1815698 | 0.245954 | 0.1991531
| 28.7 | 2 | 50.6 | 2.801715 | 38.2 | 52.5 | 0.1068607 | 245.2317 | 0.4837872 | 44.59212 | 223.6586 | 0.25 | 0.164954 | 0.2035701 | 0.1917541 | 0.2263155 | 0.3668497 | 0.1317148 | 0.2818925 | 0.1646234 | 0.2114021 | 0.1739866 | 0.2593142 | 0.213046 | 0.2257811 | 0.2195877 | 0.3010795 | 0.2462759
| 28.7 | 2 | 50.6 | 2.801715 | 38.2 | 52.5 | 0.1068607 | 275.8 | 0.419441 | 44.59212 | 257.0962 | 0.29 | 0.1880336 | 0.2350436 | 0.2185835 | 0.2408756 | 0.415571 | 0.1494536 | 0.3198648 | 0.1851438 | 0.2428895 | 0.1975772 | 0.2916379 | 0.2497661 | 0.2350436 | 0.2548484 | 0.3549751 | 0.2928475
Viga 15-6-9-3 - Clark (1956) | 28.7 | 2 | 50.6 | 2.715312 | 38.2 | 52.5 | 0.1072264 | 212.9475 | 0.5517455 | 43.41137 | 188.9955 | 0.17 | 0.1408759 | 0.1717253 | 0.1638949 | 0.1963324 | 0.2848707 | 0.1129802 | 0.2397927 | 0.1400699 | 0.1782336 | 0.1490717 | 0.2253948 | 0.1755539 | 0.1943674 | 0.1829391 | 0.2500936 | 0.2021226
Viga 15-6-9-4 - Clark (1956) | 28.7 | 2 | 50.6 | 2.801715 | 38.2 | 52.5 | 0.1068607 | 179.4956 | 0.6 | 44.59212 | 152.7403 | 0.15 | 0.1153219 | 0.1358875 | 0.1340583 | 0.16565 | 0.1965362 | 0.09356798 | 0.1986952 | 0.1204949 | 0.1436896 | 0.1232557 | 0.1898032 | 0.1358875 | 0.1610513 | 0.1420085 | 0.1918435 | 0.1534652
| 28.7 | 2 | 50.6 | 2.801715 | 38.2 | 52.5 | 0.1068607 | 212.7425 | 0.5521769 | 44.59212 | 188.1198 | 0.16 | 0.140424 | 0.1701189 | 0.1632388 | 0.1963324 | 0.2760855 | 0.1128612 | 0.2411138 | 0.1428135 | 0.1779361 | 0.1489135 | 0.2249594 | 0.1740183 | 0.1936291 | 0.1815698 | 0.245954 | 0.1991531
| 28.7 | 2 | 50.6 | 2.801715 | 38.2 | 52.5 | 0.1068607 | 245.2317 | 0.4837872 | 44.59212 | 223.6586 | 0.22 | 0.164954 | 0.2035701 | 0.1917541 | 0.2263155 | 0.3668497 | 0.1317148 | 0.2818925 | 0.1646234 | 0.2114021 | 0.1739866 | 0.2593142 | 0.213046 | 0.2257811 | 0.2195877 | 0.3010795 | 0.2462759
| 28.7 | 2 | 50.6 | 2.801715 | 38.2 | 52.5 | 0.1068607 | 275.8 | 0.419441 | 44.59212 | 257.0962 | 0.26 | 0.1880336 | 0.2350436 | 0.2185835 | 0.2408756 | 0.415571 | 0.1494536 | 0.3198648 | 0.1851438 | 0.2428895 | 0.1975772 | 0.2916379 | 0.2497661 | 0.2350436 | 0.2548484 | 0.3549751 | 0.2928475
Viga 15-6-9-5 - Clark (1956) | 28.7 | 2 | 50.6 | 2.524448 | 38.2 | 52.5 | 0.1080911 | 213.4281 | 0.5507338 | 40.79571 | 190.9605 | 0.17 | 0.1418591 | 0.1753246 | 0.1653487 | 0.1963324 | 0.3064087 | 0.1132591 | 0.2368019 | 0.1338903 | 0.1789377 | 0.1494426 | 0.2264236 | 0.1789934 | 0.1960689 | 0.1860034 | 0.2598546 | 0.2089989
| 28.7 | 2 | 50.6 | 2.524448 | 38.2 | 52.5 | 0.1080911 | 246.022 | 0.4821237 | 40.79571 | 226.3534 | 0.2 | 0.1663297 | 0.208923 | 0.1938713 | 0.2263155 | 0.4071418 | 0.1321734 | 0.276248 | 0.1543375 | 0.2125671 | 0.1745965 | 0.2610021 | 0.217701 | 0.2285209 | 0.223758 | 0.3175814 | 0.2577226
| 28.7 | 2 | 50.6 | 2.524448 | 38.2 | 52.5 | 0.1080911 | 275.8 | 0.419441 | 40.79571 | 258.6886 | 0.24 | 0.1886863 | 0.2396187 | 0.2199297 | 0.2408756 | 0.4612142 | 0.1494536 | 0.3119712 | 0.1730182 | 0.2432911 | 0.1975772 | 0.2925933 | 0.2530646 | 0.2396187 | 0.2578052 | 0.3725506 | 0.3045491
Viga 15-6-10-1 - Clark (1956) | 32.3 | 1 | 60 | 2.538218 | 38.3 | 54.4 | 0.06244954 | 170.8033 | 0.6 | 58.1327 | 135.9237 | 0.17 | 0.1497006 | 0.1430163 | 0.1482567 | 0.2284711 | 0.2177376 | 0.1534711 | 0.2629817 | 0.1685542 | 0.223576 | 0.1181281 | 0.2300008 | 0.1430163 | 0.1916159 | 0.1514544 | 0.1967627 | 0.1527594
| 32.3 | 1 | 60 | 2.538218 | 38.3 | 54.4 | 0.06244954 | 210.242 | 0.5574406 | 58.1327 | 177.8365 | 0.23 | 0.1931367 | 0.1960506 | 0.1912739 | 0.2812254 | 0.3298981 | 0.1955092 | 0.3459292 | 0.2074736 | 0.2909868 | 0.1490379 | 0.2831083 | 0.2021982 | 0.240775 | 0.2159057 | 0.2784752 | 0.2193309
| 32.3 | 1 | 60 | 2.538218 | 38.3 | 54.4 | 0.06244954 | 245.1357 | 0.4839893 | 58.1327 | 217.0001 | 0.27 | 0.2315672 | 0.2429732 | 0.2293337 | 0.3279002 | 0.4484914 | 0.2327027 | 0.4166449 | 0.2419079 | 0.350629 | 0.1763857 | 0.3300956 | 0.2597306 | 0.2842084 | 0.2715322 | 0.3547169 | 0.2817615
| 32.3 | 1 | 60 | 2.538218 | 38.3 | 54.4 | 0.06244954 | 270.0598 | 0.4315241 | 58.1327 | 244.9741 | 0.31 | 0.2590175 | 0.2764894 | 0.2565192 | 0.3517993 | 0.5162508 | 0.2592695 | 0.4661845 | 0.2665038 | 0.3932306 | 0.1959197 | 0.3636579 | 0.3008251 | 0.2842084 | 0.3105622 | 0.4114435 | 0.3283844
| 32.3 | 1 | 60 | 2.538218 | 38.3 | 54.4 | 0.06244954 | 275.8 | 0.419441 | 58.1327 | 251.4168 | 0.35 | 0.2653395 | 0.2842084 | 0.2627803 | 0.3517993 | 0.5162508 | 0.265388 | 0.4775064 | 0.2721684 | 0.403042 | 0.2004186 | 0.3713876 | 0.3102895 | 0.2842084 | 0.319475 | 0.4247758 | 0.3393616
Viga 15-6-10-2 - Clark (1956) | 32.3 | 1 | 60 | 2.81087 | 38.3 | 54.4 | 0.06187606 | 170.3277 | 0.6 | 63.83115 | 132.029 | 0.19 | 0.1462902 | 0.1337691 | 0.1445467 | 0.2284711 | 0.1966173 | 0.1529642 | 0.2617192 | 0.1796104 | 0.2225376 | 0.1177554 | 0.2287995 | 0.1337691 | 0.1887292 | 0.1425536 | 0.1802725 | 0.1399918
| 32.3 | 1 | 60 | 2.81087 | 38.3 | 54.4 | 0.06187606 | 209.6566 | 0.5586728 | 63.83115 | 173.9959 | 0.24 | 0.1898673 | 0.1866261 | 0.1876043 | 0.2812254 | 0.2978984 | 0.1948852 | 0.3490589 | 0.2210826 | 0.2896925 | 0.1485791 | 0.2816295 | 0.1931797 | 0.2372037 | 0.2079821 | 0.258803 | 0.2047684
| 32.3 | 1 | 60 | 2.81087 | 38.3 | 54.4 | 0.06187606 | 244.4532 | 0.485426 | 63.83115 | 213.4679 | 0.29 | 0.2284224 | 0.2333918 | 0.2256999 | 0.3279002 | 0.4049882 | 0.2319752 | 0.4230975 | 0.2577756 | 0.3491084 | 0.1758507 | 0.3283714 | 0.2515607 | 0.2755211 | 0.2643357 | 0.3317304 | 0.2653592
| 32.3 | 1 | 60 | 2.81087 | 38.3 | 54.4 | 0.06187606 | 269.3079 | 0.4331069 | 63.83115 | 241.6622 | 0.36 | 0.2559618 | 0.2667958 | 0.2529111 | 0.3517993 | 0.4661751 | 0.258468 | 0.4748057 | 0.2839848 | 0.3915484 | 0.1953304 | 0.3617585 | 0.2932615 | 0.2755211 | 0.3038157 | 0.3858028 | 0.3105231
| 32.3 | 1 | 60 | 2.81087 | 38.3 | 54.4 | 0.06187606 | 275.8 | 0.419441 | 63.83115 | 249.0266 | 0.42 | 0.2631552 | 0.2755211 | 0.2600187 | 0.3517993 | 0.4661751 | 0.265388 | 0.4881894 | 0.2908307 | 0.4026338 | 0.2004186 | 0.3704793 | 0.3041538 | 0.2755211 | 0.314031 | 0.4001986 | 0.3225788
Viga 23-6-9-1 - Clark (1956) | 28.7 | 2 | 50.6 | 2.576579 | 38 | 52.3 | 0.06557048 | 183.2303 | 0.6 | 56.91485 | 149.0814 | 0.18 | 0.1472794 | 0.1485988 | 0.1517712 | 0.1677264 | 0.2193417 | 0.08995293 | 0.2000638 | 0.1018392 | 0.1458097 | 0.1488478 | 0.1740711 | 0.1485988 | 0.1719069 | 0.1552061 | 0.2120495 | 0.1700081
| 28.7 | 2 | 50.6 | 2.576579 | 38 | 52.3 | 0.06557048 | 219.8903 | 0.5371309 | 56.91485 | 189.3196 | 0.22 | 0.1834963 | 0.1877267 | 0.1890926 | 0.2012845 | 0.3158921 | 0.1111458 | 0.2451656 | 0.1222147 | 0.18313 | 0.1823145 | 0.2088986 | 0.1926479 | 0.2093949 | 0.1998387 | 0.2754727 | 0.223311
| 28.7 | 2 | 50.6 | 2.576579 | 38 | 52.3 | 0.06557048 | 248.1709 | 0.4776002 | 56.91485 | 220.9884 | 0.27 | 0.211435 | 0.217911 | 0.2178835 | 0.2271721 | 0.4023726 | 0.1274945 | 0.2794929 | 0.1379331 | 0.2119198 | 0.2081317 | 0.2357656 | 0.2274921 | 0.2385555 | 0.233751 | 0.3265604 | 0.2666839
| 28.7 | 2 | 50.6 | 2.576579 | 38 | 52.3 | 0.06557048 | 275.8 | 0.419441 | 56.91485 | 251.9276 | 0.32 | 0.2387301 | 0.2474 | 0.2460111 | 0.240743 | 0.4518827 | 0.1434667 | 0.3127692 | 0.1532893 | 0.2400465 | 0.2333541 | 0.2620135 | 0.2615336 | 0.2474 | 0.2664966 | 0.378289 | 0.3109531
Viga 23-6-9-2 - Clark (1956) | 28.7 | 2 | 50.6 | 2.576579 | 38 | 52.3 | 0.06557048 | 219.8903 | 0.5371309 | 56.91485 | 189.3196 | 0.16 | 0.1834963 | 0.1877267 | 0.1890926 | 0.2012845 | 0.3158921 | 0.1111458 | 0.2451656 | 0.1222147 | 0.18313 | 0.1823145 | 0.2088986 | 0.1926479 | 0.2093949 | 0.1998387 | 0.2754727 | 0.223311
| 28.7 | 2 | 50.6 | 2.576579 | 38 | 52.3 | 0.06557048 | 248.1709 | 0.4776002 | 56.91485 | 220.9884 | 0.19 | 0.211435 | 0.217911 | 0.2178835 | 0.2271721 | 0.4023726 | 0.1274945 | 0.2794929 | 0.1379331 | 0.2119198 | 0.2081317 | 0.2357656 | 0.2274921 | 0.2385555 | 0.233751 | 0.3265604 | 0.2666839
| 28.7 | 2 | 50.6 | 2.576579 | 38 | 52.3 | 0.06557048 | 275.8 | 0.419441 | 56.91485 | 251.9276 | 0.22 | 0.2387301 | 0.2474 | 0.2460111 | 0.240743 | 0.4518827 | 0.1434667 | 0.3127692 | 0.1532893 | 0.2400465 | 0.2333541 | 0.2620135 | 0.2615336 | 0.2474 | 0.2664966 | 0.378289 | 0.3109531
Viga 23-6-11-2 - Clark (1956) | 35.8 | 2 | 36.4 | 2.547836 | 38 | 55.9 | 0.1124435 | 184.0865 | 0.6 | 40.1803 | 159.9783 | 0.17 | 0.1315337 | 0.1506221 | 0.1466401 | 0.1767516 | 0.2817434 | 0.08171469 | 0.2036421 | 0.1014408 | 0.1601 | 0.1544844 | 0.1879609 | 0.1506221 | 0.1653308 | 0.1553874 | 0.2534581 | 0.1822331
Viga 23-6-11-3 - Clark (1956) | 35.8 | 2 | 36.4 | 2.756373 | 38 | 55.9 | 0.1114101 | 143.7929 | 0.6 | 42.96525 | 118.0137 | 0.19 | 0.09751465 | 0.108061 | 0.1084706 | 0.1383969 | 0.1596663 | 0.06180312 | 0.1567445 | 0.08339432 | 0.1153499 | 0.116635 | 0.1465651 | 0.108061 | 0.1258924 | 0.108061 | 0.1701278 | 0.1225785
| 35.8 | 2 | 36.4 | 2.756373 | 38 | 55.9 | 0.1114101 | 183.643 | 0.6 | 42.96525 | 157.8638 | 0.25 | 0.1304428 | 0.1478051 | 0.1450982 | 0.1767516 | 0.2604277 | 0.08149554 | 0.2066477 | 0.1065058 | 0.1596372 | 0.1540678 | 0.1871835 | 0.1478051 | 0.1639744 | 0.1527548 | 0.2427833 | 0.1764804